## sheet1
工序名称 | 工序编码 | 新卷号 | 批号 | 机组编码 | 机组名称 | 工序状态 | 检验结果 | 班组 | 参与人 | 来料重量 | 出料重量 | 成品率 | 出料长度 | 出料厚度 | 出料宽度 | 工序要求 | 备注 | 来料编码 | 来料名称 | 来料规格 | 产品编码 | 产品名称 | 产品规格 | 膜名称 | 排序 | 主计划号 | 子计划号 | 工序流程编码 | 工序流程名称 | 工单需求 | 计划开始时间 | 计划结束时间 | 工单状态 | 实际开始时间 | 产出时间 | 组织名称 | 卷号ID | 操作工人 | 报工人 | 检验 | 来料厚度 | 来料长度 | 来料宽度 | 是否分卷 | 原卷号 | 工单要求 | 是否成品 | 不良现象 | 入库审核
铬钝化 | 09001 | JG122406025222 | JG12240602522 | DG2 | 东方铬钝化950 | 合格 | 让步接收 | 甲 | 韩康 | 2840 | 2840 |  | 4900 | 0.1 | 760 | / | 白斑，碱液斑，1584米横向109mm孔洞0.1平方毫米 | 30210015 | 光亮卷 | 0.1-SPCC | 30110014 | 铬钝化卷 | 0.1-SPCC |  | 10 | MO001892 | MO001892-004-02 | GDH001 | 铬钝化模板 | 5750 | 2024-07-22 | 2024-07-22 | 3 | 2024-07-23 06:38:58 | 2024-07-23 08:07:25 | 江苏东方九天新能源材料有限公司 |  | 5654 |  | 1 | 0.1 | 4900 | 760 | 1 | JG122406025222 |  | 1 | 白斑碱液斑1584米横向109大小0.1 | 1
铬钝化 | 09001 | JG122406025221 | JG12240602522 | DG2 | 东方铬钝化950 | 合格 | 让步接收 | 甲 | 韩康 | 2883 | 2883 |  | 4950 | 0.1 | 760 | / | 白斑，碱液斑 | 30210015 | 光亮卷 | 0.1-SPCC | 30110014 | 铬钝化卷 | 0.1-SPCC |  | 10 | MO001892 | MO001892-004-01 | GDH001 | 铬钝化模板 | 5750 | 2024-07-22 | 2024-07-22 | 3 | 2024-07-23 06:38:58 | 2024-07-23 08:07:25 | 江苏东方九天新能源材料有限公司 |  | 5654 |  | 1 | 0.1 | 4950 | 760 | 1 | JG122406025221 |  | 1 | 白斑碱液斑 | 1
铬钝化 | 09001 | JG12240603582 | JG1224060358 | DG1 | 东方铬钝化750 | 合格 | 让步接收 | 甲 | 周建锋 | 3509 | 3509 |  | 4760 | 0.15 | 610 | / | 来料操边碎边，色差辊印，亮斑 | 30210011 | 光亮卷 | 0.15-SPCC | 30110011 | 铬钝化卷 | 0.15-SPCC |  | 10 | MO001914 | MO001914-005-02 | GDH001 | 铬钝化模板 | 5284 | 2024-07-22 | 2024-07-22 | 3 | 2024-07-23 06:49:20 | 2024-07-23 07:45:27 | 江苏东方九天新能源材料有限公司 |  | 5658 |  | 1 | 0.15 | 4760 | 610 | 1 | JG12240603582 |  | 1 | S碎边(来料操边碎边，色差辊印，亮斑) | 1
铬钝化 | 09001 | JG12240603581 | JG1224060358 | DG1 | 东方铬钝化750 | 合格 | 合格品 | 甲 | 周建锋 | 1776 | 1776 |  | 2400 | 0.15 | 610 | / |  | 30210011 | 光亮卷 | 0.15-SPCC | 30110011 | 铬钝化卷 | 0.15-SPCC |  | 10 | MO001914 | MO001914-005-01 | GDH001 | 铬钝化模板 | 5284 | 2024-07-22 | 2024-07-22 | 3 | 2024-07-23 06:49:20 | 2024-07-23 07:45:27 | 江苏东方九天新能源材料有限公司 |  | 5658 |  | 1 | 0.15 | 2400 | 610 | 1 | JG12240603581 |  | 1 |  | 1
铬钝化 | 09001 | JG12240603252 | JG1224060325 | DG1 | 东方铬钝化750 | 合格 | 合格品 | 甲 | 周建锋 | 3473 | 3473 |  | 4740 | 0.15 | 610 | / |  | 30210011 | 光亮卷 | 0.15-SPCC | 30110011 | 铬钝化卷 | 0.15-SPCC |  | 10 | MO001914 | MO001914-006-02 | GDH001 | 铬钝化模板 | 5200 | 2024-07-22 | 2024-07-22 | 3 | 2024-07-23 06:05:32 | 2024-07-23 06:46:49 | 江苏东方九天新能源材料有限公司 |  | 5658 |  | 1 | 0.15 | 4740 | 610 | 1 | JG12240603252 |  | 1 |  | 1
铬钝化 | 09001 | JG12240603251 | JG1224060325 | DG1 | 东方铬钝化750 | 合格 | 合格品 | 甲 | 周建锋 | 1726 | 1726 |  | 2330 | 0.15 | 610 | / |  | 30210011 | 光亮卷 | 0.15-SPCC | 30110011 | 铬钝化卷 | 0.15-SPCC |  | 10 | MO001914 | MO001914-006-01 | GDH001 | 铬钝化模板 | 5200 | 2024-07-22 | 2024-07-22 | 3 | 2024-07-23 06:05:32 | 2024-07-23 06:46:49 | 江苏东方九天新能源材料有限公司 |  | 5658 |  | 1 | 0.15 | 2330 | 610 | 1 | JG12240603251 |  | 1 |  | 1
铬钝化 | 09001 | JG12240602621 | JG12240602621 | DG2 | 东方铬钝化950 | 合格 | 让步接收 | 甲 | 韩康 | 7530 | 7511 | 0.9975 | 12760 | 0.1 | 760 | / | 亮斑，色差，白斑，碱液斑 | 30210015 | 光亮卷 | 0.1-SPCC | 30110014 | 铬钝化卷 | 0.1-SPCC |  | 10 | MO001892 | MO001892-001 | GDH001 | 铬钝化模板 | 7530 | 2024-07-22 | 2024-07-22 | 3 | 2024-07-23 05:13:52 | 2024-07-23 06:38:46 | 江苏东方九天新能源材料有限公司 | 253218 | 5654 |  |  | 0.1 | 12830 | 760 | 1 | JG12240602621 |  | 1 | 亮斑色差白斑碱液斑 | 1
铬钝化 | 09001 | JG122405509311 | JG122405509311 | DG1 | 东方铬钝化750 | 合格 | 让步接收 | 甲 | 孙锋 | 4850 | 3941 | 0.8126 | 8690 | 0.1 | 610 | / | 来料板面色差辊印，亮斑点，白斑点，振纹，碱液斑，7860-7880米横向225-226mm处4个孔洞0.11-0.17平方毫米 | 30210015 | 光亮卷 | 0.1-SPCC | 30110014 | 铬钝化卷 | 0.1-SPCC |  | 10 | MO001893 | MO001893-001 | GDH001 | 铬钝化模板 | 4850 | 2024-07-22 | 2024-07-22 | 3 | 2024-07-23 04:53:56 | 2024-07-23 06:04:52 | 江苏东方九天新能源材料有限公司 | 253274 | 5658 |  |  | 0.1 | 8700 | 610 | 1 | JG122405509311 |  | 1 | 来料板面色差辊印，亮斑点，白斑点，振纹，碱液斑7860-7880米横向225-226mm处4个孔洞，大小0.11-0.17 | 1
铬钝化 | 09001 | JG12240551481 | JG12240551481 | DG2 | 东方铬钝化950 | 合格 | 让步接收 | 甲 | 韩康 | 7330 | 7305 | 0.9966 | 12610 | 0.1 | 760 | / | 碱液斑,振纹,白斑,色差,亮斑 | 30210015 | 光亮卷 | 0.1-SPCC | 30110014 | 铬钝化卷 | 0.1-SPCC |  | 10 | MO001892 | MO001892-008 | GDH001 | 铬钝化模板 | 7330 | 2024-07-22 | 2024-07-22 | 3 | 2024-07-23 03:45:19 | 2024-07-23 05:13:40 | 江苏东方九天新能源材料有限公司 | 253279 | 5654 |  |  | 0.1 | 12640 | 760 | 1 | JG12240551481 |  | 1 | 碱液斑振纹白斑色差亮斑 | 1
铬钝化 | 09001 | JG1224070249 | JG1224070249 | DG1 | 东方铬钝化750 | 合格 | 合格品 | 甲 | 周建锋 | 6574 | 6575 | 1.0002 | 9480 | 0.15 | 610 | / | 来料色差辊印白斑振纹 | 30210011 | 光亮卷 | 0.15-SPCC | 30110011 | 铬钝化卷 | 0.15-SPCC |  | 10 | MO001914 | MO001914-002 | GDH001 | 铬钝化模板 | 6574 | 2024-07-22 | 2024-07-22 | 3 | 2024-07-23 03:42:16 | 2024-07-23 04:53:35 | 江苏东方九天新能源材料有限公司 | 253566 | 5658 |  |  | 0.15 | 9420 | 610 | 1 | JG1224070249 |  | 1 | 来料色差辊印白斑振纹 | 1
铬钝化 | 09001 | JG12240701721 | JG12240701721 | DG2 | 东方铬钝化950 | 合格 | 合格品 | 甲 | 韩康 | 5542 | 5533 | 0.9984 | 10060 | 0.1 | 710 | / | 色差碱液斑白斑亮斑 | 30210015 | 光亮卷 | 0.1-SPCC | 30110014 | 铬钝化卷 | 0.1-SPCC |  | 10 | MO001887 | MO001887-010 | GDH001 | 铬钝化模板 | 5542 | 2024-07-22 | 2024-07-22 | 3 | 2024-07-23 02:32:33 | 2024-07-23 03:44:49 | 江苏东方九天新能源材料有限公司 | 253035 | 5654 |  |  | 0.1 | 0 | 710 | 1 | JG12240701721 |  | 1 | 色差碱液斑白斑亮斑 | 1
铬钝化 | 09001 | JG1224070279 | JG1224070279 | DG1 | 东方铬钝化750 | 合格 | 让步接收 | 甲 | 周建锋 | 6670 | 6667 | 0.9996 | 9490 | 0.15 | 610 | / | 9260米横向585mm2个孔洞（ 大小0.11mm2），厚度偏低（0.140mm） | 30210011 | 光亮卷 | 0.15-SPCC | 30110011 | 铬钝化卷 | 0.15-SPCC |  | 10 | MO001914 | MO001914-001 | GDH001 | 铬钝化模板 | 6670 | 2024-07-22 | 2024-07-22 | 3 | 2024-07-23 02:33:30 | 2024-07-23 03:41:51 | 江苏东方九天新能源材料有限公司 | 253565 | 5658 |  |  | 0.15 | 9420 | 610 | 1 | JG1224070279 |  | 1 | 来料色差白斑辊印，9260米横向585MM2个孔洞大小0.11MM | 1
铬钝化 | 09001 | JG1224070280 | JG1224070280 | DG1 | 东方铬钝化750 | 合格 | 合格品 | 甲 | 周建锋 | 6600 | 6603 | 1.0005 | 9490 | 0.15 | 610 | / | 来料板面色差辊印，亮斑点，白斑点，振纹，白条印 | 30210011 | 光亮卷 | 0.15-SPCC | 30110011 | 铬钝化卷 | 0.15-SPCC |  | 10 | MO001914 | MO001914-003 | GDH001 | 铬钝化模板 | 6600 | 2024-07-22 | 2024-07-22 | 3 | 2024-07-23 01:23:15 | 2024-07-23 02:32:59 | 江苏东方九天新能源材料有限公司 | 253567 | 5658 |  |  | 0.15 | 9420 | 610 | 1 | JG1224070280 |  | 1 | 来料板面色差辊印，亮斑点，白斑点，振纹，白条印 | 1
铬钝化 | 09001 | JG1224070125 | JG1224070125 | DG2 | 东方铬钝化950 | 合格 | 合格品 | 甲 | 韩康 | 5390 | 5363 | 0.995 | 6630 | 0.145 | 710 | / | 4343米横向102mm孔洞（大小0.27mm2） | 30210008 | 光亮卷 | 0.145-SPCC | 30110008 | 铬钝化卷 | 0.145-SPCC |  | 10 | MO001887 | MO001887-006 | GDH001 | 铬钝化模板 | 5390 | 2024-07-22 | 2024-07-22 | 3 | 2024-07-23 01:48:19 | 2024-07-23 02:32:10 | 江苏东方九天新能源材料有限公司 | 253031 | 5654 |  |  | 0.145 | 6640 | 710 | 1 | JG1224070125 |  | 1 | 色差碱液斑白斑亮斑4343米横向102大小0.27 | 1
铬钝化 | 09001 | JG1224070169 | JG1224070169 | DG2 | 东方铬钝化950 | 合格 | 让步接收 | 甲 | 韩康 | 5374 | 5361 | 0.9976 | 6610 | 0.145 | 710 | / | 5320米横向412mm孔洞（大小0.3mm2） | 30210008 | 光亮卷 | 0.145-SPCC | 30110008 | 铬钝化卷 | 0.145-SPCC |  | 10 | MO001887 | MO001887-007 | GDH001 | 铬钝化模板 | 5374 | 2024-07-22 | 2024-07-22 | 3 | 2024-07-23 01:05:12 | 2024-07-23 01:48:03 | 江苏东方九天新能源材料有限公司 | 253032 | 5654 |  |  | 0.145 | 6620 | 710 | 1 | JG1224070169 |  | 1 | 色差碱液斑白斑亮斑5320米横向412大小0.3 | 1
铬钝化 | 09001 | JG12240700882 | JG1224070088 | DG1 | 东方铬钝化750 | 合格 | 合格品 | 甲 | 孙锋 | 4149 | 4149 |  | 6770 | 0.13 | 610 | / |  | 30210007 | 光亮卷 | 0.13-SPCC | 30110007 | 铬钝化卷 | 0.13-SPCC |  | 10 | MO001914 | MO001914-013-02 | GDH001 | 铬钝化模板 | 6224 | 2024-07-22 | 2024-07-22 | 3 | 2024-07-23 00:15:06 | 2024-07-23 01:22:55 | 江苏东方九天新能源材料有限公司 |  | 5658 |  | 1 | 0.13 | 6770 | 610 | 1 | JG12240700882 |  | 1 |  | 1
铬钝化 | 09001 | JG12240700881 | JG1224070088 | DG1 | 东方铬钝化750 | 合格 | 合格品 | 甲 | 孙锋 | 2069 | 2069 |  | 3370 | 0.13 | 610 | / |  | 30210007 | 光亮卷 | 0.13-SPCC | 30110007 | 铬钝化卷 | 0.13-SPCC |  | 10 | MO001914 | MO001914-013-01 | GDH001 | 铬钝化模板 | 6224 | 2024-07-22 | 2024-07-22 | 3 | 2024-07-23 00:15:06 | 2024-07-23 01:22:55 | 江苏东方九天新能源材料有限公司 |  | 5658 |  | 1 | 0.13 | 3370 | 610 | 1 | JG12240700881 |  | 1 |  | 1
铬钝化 | 09001 | JG1224070153 | JG1224070153 | DG2 | 东方铬钝化950 | 合格 | 让步接收 | 甲 | 韩康 | 5390 | 5375 | 0.9972 | 6650 | 0.145 | 710 | 、 | 2279米横向54.8mm孔洞（大小1.86mm2）尾150米边部轻撞伤 | 30210008 | 光亮卷 | 0.145-SPCC | 30110008 | 铬钝化卷 | 0.145-SPCC |  | 10 | MO001859 | MO001859-005 | GDH001 | 铬钝化模板 | 5390 | 2024-07-21 | 2024-07-21 | 3 | 2024-07-23 00:22:29 | 2024-07-23 01:04:54 | 江苏东方九天新能源材料有限公司 | 252338 | 5654 |  |  | 0.145 | 6700 | 710 | 1 | JG1224070153 |  | 1 | (亮斑色差碱液斑白斑2279米横向54.8大小1.86尾150米来料边部撞伤) | 1
铬钝化 | 09001 | JG1224070110 | JG1224070110 | DG2 | 东方铬钝化950 | 合格 | 让步接收 | 甲 | 韩康 | 5360 | 5347 | 0.9976 | 6580 | 0.145 | 710 | / | 尾150米板面顶伤 边部轻撞伤 | 30210008 | 光亮卷 | 0.145-SPCC | 30110008 | 铬钝化卷 | 0.145-SPCC |  | 10 | MO001887 | MO001887-009 | GDH001 | 铬钝化模板 | 5360 | 2024-07-22 | 2024-07-22 | 3 | 2024-07-22 23:36:15 | 2024-07-23 00:22:09 | 江苏东方九天新能源材料有限公司 | 253034 | 5654 |  |  | 0.145 | 6610 | 710 | 1 | JG1224070110 |  | 1 | S色差条印(亮斑色差碱液斑白斑来料黄条印来料横辊印尾150米来料板面顶伤边部撞伤 | 1
铬钝化 | 09001 | JG12240701932 | JG1224070193 | DG1 | 东方铬钝化750 | 合格 | 合格品 | 甲 | 周建锋 | 4159 | 4159 |  | 6790 | 0.13 | 610 | / |  | 30210007 | 光亮卷 | 0.13-SPCC | 30110007 | 铬钝化卷 | 0.13-SPCC |  | 10 | MO001914 | MO001914-014-02 | GDH001 | 铬钝化模板 | 6236 | 2024-07-22 | 2024-07-22 | 3 | 2024-07-22 23:09:20 | 2024-07-23 00:14:42 | 江苏东方九天新能源材料有限公司 |  | 5658 |  | 1 | 0.13 | 6790 | 610 | 1 | JG12240701932 |  | 1 |  | 1
铬钝化 | 09001 | JG12240701931 | JG1224070193 | DG1 | 东方铬钝化750 | 合格 | 合格品 | 甲 | 周建锋 | 2079 | 2079 |  | 3370 | 0.13 | 610 | / |  | 30210007 | 光亮卷 | 0.13-SPCC | 30110007 | 铬钝化卷 | 0.13-SPCC |  | 10 | MO001914 | MO001914-014-01 | GDH001 | 铬钝化模板 | 6236 | 2024-07-22 | 2024-07-22 | 3 | 2024-07-22 23:09:20 | 2024-07-23 00:14:42 | 江苏东方九天新能源材料有限公司 |  | 5658 |  | 1 | 0.13 | 3370 | 610 | 1 | JG12240701931 |  | 1 |  | 1
铬钝化 | 09001 | JG1224070149 | JG1224070149 | DG2 | 东方铬钝化950 | 合格 | 合格品 | 甲 | 韩康 | 5392 | 5385 | 0.9987 | 6610 | 0.145 | 710 | / | 白斑碱液斑亮斑 | 30210008 | 光亮卷 | 0.145-SPCC | 30110008 | 铬钝化卷 | 0.145-SPCC |  | 10 | MO001887 | MO001887-008 | GDH001 | 铬钝化模板 | 5392 | 2024-07-22 | 2024-07-22 | 3 | 2024-07-22 22:52:35 | 2024-07-22 23:35:55 | 江苏东方九天新能源材料有限公司 | 253033 | 5654 |  |  | 0.145 | 6600 | 710 | 1 | JG1224070149 |  | 1 | 白斑碱液斑亮斑 | 1
铬钝化 | 09001 | JG0024060071 | JG0024060071 | DG1 | 东方铬钝化750 | 合格 | 让步接收 | 甲 | 孙锋 | 5000 | 4997 | 0.9994 | 7100 | 0.15 | 610 | / | 59、60米横向18、17mm孔洞(大小0.11、0.39mm2） | 30210011 | 光亮卷 | 0.15-SPCC | 30110011 | 铬钝化卷 | 0.15-SPCC |  | 10 | MO001914 | MO001914-004 | GDH001 | 铬钝化模板 | 5000 | 2024-07-22 | 2024-07-22 | 3 | 2024-07-22 22:14:02 | 2024-07-22 23:08:58 | 江苏东方九天新能源材料有限公司 | 253568 | 5658 |  |  | 0.15 | 0 | 610 | 1 | JG0024060071 |  | 1 | 来料板面色差辊印，亮斑点，白斑点，振纹,开机第一包，59/60米横向18/17，大小0.11/0.39 | 1
铬钝化 | 09001 | JG1224070161 | JG1224070161 | DG2 | 东方铬钝化950 | 合格 | 合格品 | 甲 | 韩康 | 5380 | 5380 | 1 | 6640 | 0.145 | 710 | 、 | 碱液斑色差白斑亮斑 | 30210008 | 光亮卷 | 0.145-SPCC | 30110008 | 铬钝化卷 | 0.145-SPCC |  | 10 | MO001859 | MO001859-006 | GDH001 | 铬钝化模板 | 5380 | 2024-07-21 | 2024-07-21 | 3 | 2024-07-22 22:07:17 | 2024-07-22 22:52:11 | 江苏东方九天新能源材料有限公司 | 252339 | 5654 |  |  | 0.145 | 6680 | 710 | 1 | JG1224070161 |  | 1 | 碱液斑色差白斑亮斑 | 1
铬钝化 | 09001 | JG12240701272 | JG12240701272 | DG2 | 东方铬钝化950 | 合格 | 让步接收 | 甲 | 韩康 | 5250 | 5241 | 0.9983 | 6264 | 0.15 | 710 | 、 | 碎边，尾部100米轻微顶伤 | 30210011 | 光亮卷 | 0.15-SPCC | 30110011 | 铬钝化卷 | 0.15-SPCC |  | 10 | MO001860 | MO001860-001 | GDH001 | 铬钝化模板 | 5250 | 2024-07-21 | 2024-07-21 | 3 | 2024-07-22 21:32:34 | 2024-07-22 22:07:03 | 江苏东方九天新能源材料有限公司 | 252341 | 5654 |  |  | 0.15 | 6300 | 710 | 1 | JG12240701272 |  | 1 | 亮斑白斑碱液斑碎边尾100米来料轻微顶伤 | 1
铬钝化 | 09001 | JG1224070173 | JG1224070173 | DG2 | 东方铬钝化950 | 合格 | 合格品 | 甲 | 韩康 | 5400 | 5380 | 0.9963 | 6570 | 0.145 | 710 | 、 | 色差白斑亮斑碱液斑 | 30210008 | 光亮卷 | 0.145-SPCC | 30110008 | 铬钝化卷 | 0.145-SPCC |  | 10 | MO001859 | MO001859-007 | GDH001 | 铬钝化模板 | 5400 | 2024-07-21 | 2024-07-21 | 3 | 2024-07-22 20:48:32 | 2024-07-22 21:32:04 | 江苏东方九天新能源材料有限公司 | 252340 | 5654 |  |  | 0.145 | 6600 | 710 | 1 | JG1224070173 |  | 1 | 色差白斑亮斑碱液斑 | 1
铬钝化 | 09001 | JG1224070114 | JG1224070114 | DG2 | 东方铬钝化950 | 合格 | 让步接收 | 乙 | 李志祥 | 5350 | 5335 | 0.9972 | 6760 | 0.145 | 710 | 、 | 834米横向397（大小0.18mm2） | 30210008 | 光亮卷 | 0.145-SPCC | 30110008 | 铬钝化卷 | 0.145-SPCC |  | 10 | MO001859 | MO001859-004 | GDH001 | 铬钝化模板 | 5350 | 2024-07-21 | 2024-07-21 | 3 | 2024-07-22 20:04:12 | 2024-07-22 20:46:49 | 江苏东方九天新能源材料有限公司 | 252337 | 5657 |  |  | 0.145 | 6800 | 710 | 1 | JG1224070114 |  | 1 | 色差 辊印 条印 834米横向397大小0.18 | 1
铬钝化 | 09001 | JG1224070133 | JG1224070133 | DG2 | 东方铬钝化950 | 合格 | 合格品 | 乙 | 李志祥 | 5374 | 5353 | 0.9961 | 6600 | 0.145 | 710 | 、 | 辊印 色差 | 30210008 | 光亮卷 | 0.145-SPCC | 30110008 | 铬钝化卷 | 0.145-SPCC |  | 10 | MO001839 | MO001839-002 | GDH001 | 铬钝化模板 | 5374 | 2024-07-20 | 2024-07-20 | 3 | 2024-07-22 19:50:59 | 2024-07-22 20:03:57 | 江苏东方九天新能源材料有限公司 | 251132 | 5657 |  |  | 0.145 | 0 | 710 | 1 | JG1224070133 |  | 1 | 辊印 色差 | 1
铬钝化 | 09001 | JG12240601381 | JG12240601381 | DG2 | 东方铬钝化950 | 合格 | 合格品 | 乙 | 李志祥 | 7110 | 7063 | 0.9934 | 12160 | 0.1 | 760 | 、 | 乳化斑 色差 辊印 | 30210015 | 光亮卷 | 0.1-SPCC | 30110014 | 铬钝化卷 | 0.1-SPCC |  | 10 | MO001862 | MO001862-002 | GDH001 | 铬钝化模板 | 7110 | 2024-07-21 | 2024-07-21 | 3 | 2024-07-22 19:49:33 | 2024-07-22 19:50:01 | 江苏东方九天新能源材料有限公司 | 252344 | 5657 |  |  | 0.1 | 12260 | 760 | 1 | JG12240601381 |  | 1 | 乳化斑 色差 辊印 | 1
铬钝化 | 09001 | JG1224060268112 | JG122406026811 | DG2 | 东方铬钝化950 | 合格 | 合格品 | 乙 | 李志祥 | 4385 | 4385 |  | 7430 | 0.1 | 760 | 、 |  | 30210015 | 光亮卷 | 0.1-SPCC | 30110014 | 铬钝化卷 | 0.1-SPCC |  | 10 | MO001862 | MO001862-001-02 | GDH001 | 铬钝化模板 | 6910 | 2024-07-21 | 2024-07-21 | 3 | 2024-07-22 17:01:40 | 2024-07-22 17:03:23 | 江苏东方九天新能源材料有限公司 |  | 5657 |  | 1 | 0.1 | 7430 | 760 | 1 | JG1224060268112 |  | 1 | 乳化斑 色差 | 1
铬钝化 | 09001 | JG1224060268111 | JG122406026811 | DG2 | 东方铬钝化950 | 合格 | 合格品 | 乙 | 李志祥 | 2505 | 2505 |  | 4250 | 0.1 | 760 | 、 |  | 30210015 | 光亮卷 | 0.1-SPCC | 30110014 | 铬钝化卷 | 0.1-SPCC |  | 10 | MO001862 | MO001862-001-01 | GDH001 | 铬钝化模板 | 6910 | 2024-07-21 | 2024-07-21 | 3 | 2024-07-22 17:01:40 | 2024-07-22 17:03:23 | 江苏东方九天新能源材料有限公司 |  | 5657 |  | 1 | 0.1 | 4250 | 760 | 1 | JG1224060268111 |  | 1 | 乳化斑 色差 | 1
铬钝化 | 09001 | JG12240603322 | JG1224060332 | DG1 | 东方铬钝化750 | 合格 | 让步接收 | 乙 | 李澍 | 2877 | 2877 |  | 6210 | 0.1 | 610 | / | 5800米左右折皱印，外200米来料顶伤凹印 | 30210015 | 光亮卷 | 0.1-SPCC | 30110014 | 铬钝化卷 | 0.1-SPCC |  | 10 | MO001888 | MO001888-001-02 | GDH001 | 铬钝化模板 | 5744 | 2024-07-22 | 2024-07-22 | 3 | 2024-07-22 12:08:24 | 2024-07-22 13:37:20 | 江苏东方九天新能源材料有限公司 |  | 5656 |  | 1 | 0.1 | 6210 | 610 | 1 | JG12240603322 |  | 1 | G辊印(5800米左右折皱印 外200米来料顶伤凹印) | 1
铬钝化 | 09001 | JG12240603321 | JG1224060332 | DG1 | 东方铬钝化750 | 合格 | 合格品 | 乙 | 李澍 | 2855 | 2855 |  | 6200 | 0.1 | 610 | / |  | 30210015 | 光亮卷 | 0.1-SPCC | 30110014 | 铬钝化卷 | 0.1-SPCC |  | 10 | MO001888 | MO001888-001-01 | GDH001 | 铬钝化模板 | 5744 | 2024-07-22 | 2024-07-22 | 3 | 2024-07-22 12:08:24 | 2024-07-22 13:37:20 | 江苏东方九天新能源材料有限公司 |  | 5656 |  | 1 | 0.1 | 6200 | 610 | 1 | JG12240603321 |  | 1 |  | 1
铬钝化 | 09001 | JG1224070011 | JG1224070011 | DG1 | 东方铬钝化750 | 合格 | 让步接收 | 乙 | 李澍 | 6220 | 6203 | 0.9973 | 10130 | 0.13 | 610 | / | 白斑 辊印 粘钢折印 色差 | 30210007 | 光亮卷 | 0.13-SPCC | 30110007 | 铬钝化卷 | 0.13-SPCC |  | 10 | MO001882 | MO001882-001 | GDH001 | 铬钝化模板 | 6220 | 2024-07-22 | 2024-07-22 | 3 | 2024-07-22 11:15:27 | 2024-07-22 12:08:14 | 江苏东方九天新能源材料有限公司 | 253003 | 5656 |  |  | 0.13 | 0 | 610 | 1 | JG1224070011 |  | 1 | 白斑 辊印 粘钢折印 色差 | 1
铬钝化 | 09001 | JG12240603262 | JG1224060326 | DG1 | 东方铬钝化750 | 合格 | 合格品 | 乙 | 李澍 | 3501 | 3501 |  | 4770 | 0.15 | 610 | 、 |  | 30210011 | 光亮卷 | 0.15-SPCC | 30110011 | 铬钝化卷 | 0.15-SPCC |  | 10 | MO001856 | MO001856-001-02 | GDH001 | 铬钝化模板 | 5286 | 2024-07-21 | 2024-07-21 | 3 | 2024-07-22 10:48:07 | 2024-07-22 10:48:42 | 江苏东方九天新能源材料有限公司 |  | 5656 |  | 1 | 0.15 | 4770 | 610 | 1 | JG12240603262 |  | 1 |  | 1
铬钝化 | 09001 | JG12240603261 | JG1224060326 | DG1 | 东方铬钝化750 | 合格 | 合格品 | 乙 | 李澍 | 1771 | 1771 |  | 2400 | 0.15 | 610 | 、 |  | 30210011 | 光亮卷 | 0.15-SPCC | 30110011 | 铬钝化卷 | 0.15-SPCC |  | 10 | MO001856 | MO001856-001-01 | GDH001 | 铬钝化模板 | 5286 | 2024-07-21 | 2024-07-21 | 3 | 2024-07-22 10:48:07 | 2024-07-22 10:48:42 | 江苏东方九天新能源材料有限公司 |  | 5656 |  | 1 | 0.15 | 2400 | 610 | 1 | JG12240603261 |  | 1 |  | 1
铬钝化 | 09001 | JG12240603132 | JG12240603132 | DG1 | 东方铬钝化750 | 合格 | 让步接收 | 乙 | 李澍 | 2864 | 2833 | 0.9892 | 6110 | 0.1 | 610 | / | 335/590米操214/166MM 各1个孔洞0.11/0.34平方毫米 | 30210015 | 光亮卷 | 0.1-SPCC | 30110014 | 铬钝化卷 | 0.1-SPCC |  | 10 | MO001871 | MO001871-001 | GDH001 | 铬钝化模板 | 2864 | 2024-07-22 | 2024-07-22 | 3 | 2024-07-22 10:06:13 | 2024-07-22 10:07:12 | 江苏东方九天新能源材料有限公司 | 252735 | 5656 |  |  | 0.1 | 6180 | 610 | 1 | JG12240603132 |  | 1 | 335/590米操214/166大小0.11/0.34 | 1
铬钝化 | 09001 | JG12240603131 | JG12240603131 | DG1 | 东方铬钝化750 | 合格 | 合格品 | 乙 | 李澍 | 3170 | 3055 | 0.9637 | 6600 | 0.1 | 610 | / |  | 30210015 | 光亮卷 | 0.1-SPCC | 30110014 | 铬钝化卷 | 0.1-SPCC |  | 10 | MO001871 | MO001871-002 | GDH001 | 铬钝化模板 | 3170 | 2024-07-22 | 2024-07-22 | 3 | 2024-07-22 10:05:19 | 2024-07-22 10:05:49 | 江苏东方九天新能源材料有限公司 | 252743 | 5656 |  |  | 0.1 | 6840 | 610 | 1 | JG12240603131 |  | 1 |  | 1
铬钝化 | 09001 | JG00240600553 | JG00240600553 | DG1 | 东方铬钝化750 | 合格 | 合格品 | 乙 | 李澍 | 2432 | 2417 | 0.9938 | 5200 | 0.1 | 610 | / |  | 30210015 | 光亮卷 | 0.1-SPCC | 30110014 | 铬钝化卷 | 0.1-SPCC |  | 10 | MO001474 | MO001474-001 | GDH001 | 铬钝化模板 | 2432 | 2024-07-10 | 2024-07-10 | 3 | 2024-07-22 10:04:08 | 2024-07-22 10:04:35 | 江苏东方九天新能源材料有限公司 | 235912 | 5656 |  |  | 0.1 | 0 | 610 | 1 | JG00240600553 |  | 1 |  | 1
铬钝化 | 09001 | JG12240700692 | JG1224070069 | DG1 | 东方铬钝化750 | 合格 | 合格品 | 乙 | 李澍 | 3521 | 3521 |  | 4870 | 0.15 | 610 | 、 |  | 30210011 | 光亮卷 | 0.15-SPCC | 30110011 | 铬钝化卷 | 0.15-SPCC |  | 10 | MO001838 | MO001838-004-02 | GDH001 | 铬钝化模板 | 5276 | 2024-07-20 | 2024-07-20 | 3 | 2024-07-22 09:15:42 | 2024-07-22 10:03:37 | 江苏东方九天新能源材料有限公司 |  | 5656 |  | 1 | 0.15 | 4870 | 610 | 1 | JG12240700692 |  | 1 |  | 1
铬钝化 | 09001 | JG12240700691 | JG1224070069 | DG1 | 东方铬钝化750 | 合格 | 合格品 | 乙 | 李澍 | 1741 | 1741 |  | 2400 | 0.15 | 610 | 、 |  | 30210011 | 光亮卷 | 0.15-SPCC | 30110011 | 铬钝化卷 | 0.15-SPCC |  | 10 | MO001838 | MO001838-004-01 | GDH001 | 铬钝化模板 | 5276 | 2024-07-20 | 2024-07-20 | 3 | 2024-07-22 09:15:42 | 2024-07-22 10:03:37 | 江苏东方九天新能源材料有限公司 |  | 5656 |  | 1 | 0.15 | 2400 | 610 | 1 | JG12240700691 |  | 1 |  | 1
铬钝化 | 09001 | JG1224070121 | JG1224070121 | DG2 | 东方铬钝化950 | 合格 | 让步接收 | 乙 | 李志祥 | 5390 | 5371 | 0.9965 | 6610 | 0.145 | 710 | 、 | 色差 条印 | 30210008 | 光亮卷 | 0.145-SPCC | 30110008 | 铬钝化卷 | 0.145-SPCC |  | 10 | MO001839 | MO001839-007 | GDH001 | 铬钝化模板 | 5390 | 2024-07-20 | 2024-07-20 | 3 | 2024-07-22 09:53:10 | 2024-07-22 09:53:47 | 江苏东方九天新能源材料有限公司 | 251141 | 5657 |  |  | 0.145 | 0 | 710 | 1 | JG1224070121 |  | 1 | 色差 条印 | 1
铬钝化 | 09001 | JG1224070203 | JG1224070203 | DG1 | 东方铬钝化750 | 合格 | 让步接收 | 甲 | 孙锋 | 7016 | 6787 | 0.9674 | 9270 | 0.15 | 610 | 、 | 来料板面色差辊印，亮斑点，白斑点，振纹，边浪，尾部公差高0.165mm | 30210011 | 光亮卷 | 0.15-SPCC | 30110011 | 铬钝化卷 | 0.15-SPCC |  | 10 | MO001856 | MO001856-002 | GDH001 | 铬钝化模板 | 7016 | 2024-07-21 | 2024-07-21 | 3 | 2024-07-22 08:11:21 | 2024-07-22 09:14:30 | 江苏东方九天新能源材料有限公司 | 252329 | 5658 |  |  | 0.15 | 9530 | 610 | 1 | JG1224070203 |  | 1 | 来料板面色差辊印，亮斑点，白斑点，振纹，边浪 | 1
铬钝化 | 09001 | JG12240500841 | JG12240500841 | DG2 | 东方铬钝化950 | 合格 | 让步接收 | 甲 | 夏亚军 | 5520 | 5435 | 0.9846 | 9860 | 0.1 | 710 | 、 | 板面发黄 | 30210015 | 光亮卷 | 0.1-SPCC | 30110014 | 铬钝化卷 | 0.1-SPCC |  | 10 | MO001861 | MO001861-001 | GDH001 | 铬钝化模板 | 5520 | 2024-07-21 | 2024-07-21 | 3 | 2024-07-22 08:50:59 | 2024-07-22 08:51:35 | 江苏东方九天新能源材料有限公司 | 252342 | 5660 |  |  | 0.1 | 0 | 710 | 1 | JG12240500841 |  | 1 | 板面发黄 | 1