## sheet1
工序名称 | 工序编码 | 新卷号 | 批号 | 机组编码 | 机组名称 | 工序状态 | 检验结果 | 班组 | 参与人 | 来料重量 | 出料重量 | 成品率 | 出料长度 | 出料厚度 | 出料宽度 | 工序要求 | 备注 | 来料编码 | 来料名称 | 来料规格 | 产品编码 | 产品名称 | 产品规格 | 膜名称 | 排序 | 主计划号 | 子计划号 | 工序流程编码 | 工序流程名称 | 工单需求 | 计划开始时间 | 计划结束时间 | 工单状态 | 实际开始时间 | 产出时间 | 组织名称 | 卷号ID | 操作工人 | 报工人 | 检验 | 来料厚度 | 来料长度 | 来料宽度 | 是否分卷 | 原卷号 | 工单要求 | 是否成品 | 不良现象 | 入库审核
覆膜 | 07001 | JG12240701874 | JG1224070187 | JF3 | 九天覆膜-5 | 合格 | 合格品 | 乙 | 冯忠平,何志宏,桑永辉 | 1846 | 1846 |  | 2350 | 0.25 | 610 | / | Q缺口(传动侧边部有小碎边缺口4-5毫米) | 30110011 | 铬钝化卷 | 0.15-SPCC | 30312017 | 双面钢塑复合卷 | 0.25-SPCC | 明绿改性膜-2 | 10 | MO001817 | MO001817-007-04 | FM001 | 覆膜模板 | 6977 | 2024-07-19 | 2024-07-19 | 3 | 2024-07-23 06:03:57 | 2024-07-23 08:14:39 | 江苏九天光电科技有限公司 | 0 | 5732 |  | 1 | 0.25 | 2350 | 610 | 1 | JG12240701874 |  | 1 | Q缺口(传动侧边部有小碎边缺口4-5毫米)
覆膜 | 07001 | JG12240701873 | JG1224070187 | JF3 | 九天覆膜-5 | 合格 | 合格品 | 乙 | 冯忠平,何志宏,桑永辉 | 1872 | 1872 |  | 2375 | 0.25 | 610 | / |  | 30110011 | 铬钝化卷 | 0.15-SPCC | 30312017 | 双面钢塑复合卷 | 0.25-SPCC | 明绿改性膜-2 | 10 | MO001817 | MO001817-007-03 | FM001 | 覆膜模板 | 6977 | 2024-07-19 | 2024-07-19 | 3 | 2024-07-23 06:03:57 | 2024-07-23 08:14:38 | 江苏九天光电科技有限公司 | 0 | 5732 |  | 1 | 0.25 | 2375 | 610 | 1 | JG12240701873 |  | 1
覆膜 | 07001 | JG12240701872 | JG1224070187 | JF3 | 九天覆膜-5 | 合格 | 合格品 | 乙 | 冯忠平,何志宏,桑永辉 | 1866 | 1866 |  | 2375 | 0.25 | 610 | / | S色差(50米操作侧8公分有一凹皱印) | 30110011 | 铬钝化卷 | 0.15-SPCC | 30312017 | 双面钢塑复合卷 | 0.25-SPCC | 明绿改性膜-2 | 10 | MO001817 | MO001817-007-02 | FM001 | 覆膜模板 | 6977 | 2024-07-19 | 2024-07-19 | 3 | 2024-07-23 06:03:57 | 2024-07-23 08:14:38 | 江苏九天光电科技有限公司 | 0 | 5732 |  | 1 | 0.25 | 2375 | 610 | 1 | JG12240701872 |  | 1 | S色差(50米操作侧8公分有一凹皱印)
覆膜 | 07001 | JG12240701871 | JG1224070187 | JF3 | 九天覆膜-5 | 合格 | 合格品 | 乙 | 冯忠平,何志宏,桑永辉 | 1872 | 1872 |  | 2375 | 0.25 | 610 | / | H厚薄公差(来料注明铬带公差0.16) | 30110011 | 铬钝化卷 | 0.15-SPCC | 30312017 | 双面钢塑复合卷 | 0.25-SPCC | 明绿改性膜-2 | 10 | MO001817 | MO001817-007-01 | FM001 | 覆膜模板 | 6977 | 2024-07-19 | 2024-07-19 | 3 | 2024-07-23 06:03:57 | 2024-07-23 08:14:38 | 江苏九天光电科技有限公司 | 0 | 5732 |  | 1 | 0.25 | 2375 | 610 | 1 | JG12240701871 |  | 1 | H厚薄公差(来料注明铬带公差0.16)
覆膜 | 07001 | JG12240701241 | JG12240701241 | JF4 | 九天覆膜-8 | 合格 | 合格品 | 乙 | 黄宏涛,李其华,李忠 | 4073 | 4360 | 1.0705 | 4770 | 0.25 | 710 | / | L露白(卷芯100-150米内上膜操作侧露白7毫米),Z撞伤(卷芯20米内传边来料撞伤打皱) | 30110011 | 铬钝化卷 | 0.15-SPCC | 30312017 | 双面钢塑复合卷 | 0.25-SPCC | 明绿CJB膜-1 | 10 | MO001897 | MO001897-002 | FM001 | 覆膜模板 | 4073 | 2024-07-22 | 2024-07-22 | 3 | 2024-07-23 07:35:22 | 2024-07-23 07:39:56 | 江苏九天光电科技有限公司 | 253356 | 5740 |  |  | 0.15 | 4780 | 710 | 1 | JG12240701241 |  | 1 | L露白(卷芯100-150米内上膜操作侧露白7毫米),Z撞伤(卷芯20米内传边来料撞伤打皱) | 0
覆膜 | 07001 | JG12240701551 | JG12240701551 | JF4 | 九天覆膜-8 | 合格 | 合格品 | 乙 | 黄宏涛,李其华,李忠 | 3975 | 4274 | 1.0752 | 4710 | 0.25 | 710 | / |  | 30110011 | 铬钝化卷 | 0.15-SPCC | 30312017 | 双面钢塑复合卷 | 0.25-SPCC | 明绿CJB膜-1 | 10 | MO001897 | MO001897-004 | FM001 | 覆膜模板 | 3975 | 2024-07-22 | 2024-07-22 | 3 | 2024-07-23 04:20:25 | 2024-07-23 06:06:18 | 江苏九天光电科技有限公司 | 253360 | 5740 |  |  | 0.15 | 4730 | 710 | 1 | JG12240701551 |  | 1 |  | 1
覆膜 | 07001 | JG12240702964 | JG1224070296 | JF3 | 九天覆膜-5 | 合格 | 合格品 | 乙 | 桑永辉,何志宏,冯忠平 | 1742 | 1742 |  | 2350 | 0.25 | 610 | / |  | 30110011 | 铬钝化卷 | 0.15-SPCC | 30312017 | 双面钢塑复合卷 | 0.25-SPCC | 明绿改性膜-2 | 10 | MO001898 | MO001898-002-04 | FM001 | 覆膜模板 | 6587 | 2024-07-22 | 2024-07-22 | 3 | 2024-07-23 04:01:42 | 2024-07-23 06:01:14 | 江苏九天光电科技有限公司 | 0 | 5732 |  | 1 | 0.25 | 2350 | 610 | 1 | JG12240702964 |  | 1 |  | 1
覆膜 | 07001 | JG12240702963 | JG1224070296 | JF3 | 九天覆膜-5 | 合格 | 合格品 | 乙 | 桑永辉,何志宏,冯忠平 | 1770 | 1770 |  | 2360 | 0.25 | 610 | / |  | 30110011 | 铬钝化卷 | 0.15-SPCC | 30312017 | 双面钢塑复合卷 | 0.25-SPCC | 明绿改性膜-2 | 10 | MO001898 | MO001898-002-03 | FM001 | 覆膜模板 | 6587 | 2024-07-22 | 2024-07-22 | 3 | 2024-07-23 04:01:42 | 2024-07-23 06:01:14 | 江苏九天光电科技有限公司 | 0 | 5732 |  | 1 | 0.25 | 2360 | 610 | 1 | JG12240702963 |  | 1 |  | 1
覆膜 | 07001 | JG12240702962 | JG1224070296 | JF3 | 九天覆膜-5 | 合格 | 合格品 | 乙 | 桑永辉,何志宏,冯忠平 | 1784 | 1784 |  | 2360 | 0.25 | 610 | / |  | 30110011 | 铬钝化卷 | 0.15-SPCC | 30312017 | 双面钢塑复合卷 | 0.25-SPCC | 明绿改性膜-2 | 10 | MO001898 | MO001898-002-02 | FM001 | 覆膜模板 | 6587 | 2024-07-22 | 2024-07-22 | 3 | 2024-07-23 04:01:42 | 2024-07-23 06:01:13 | 江苏九天光电科技有限公司 | 0 | 5732 |  | 1 | 0.25 | 2360 | 610 | 1 | JG12240702962 |  | 1 |  | 1
覆膜 | 07001 | JG12240702961 | JG1224070296 | JF3 | 九天覆膜-5 | 合格 | 让步接收 | 乙 | 桑永辉,何志宏,冯忠平 | 1756 | 1756 |  | 2360 | 0.25 | 610 | / | 200-608米传动公分57-60公分有4个孔洞大小0.11-0.23 卷芯内板面有振纹 480米处操作侧15公分宽膜起筋膜破 | 30110011 | 铬钝化卷 | 0.15-SPCC | 30312017 | 双面钢塑复合卷 | 0.25-SPCC | 明绿改性膜-2 | 10 | MO001898 | MO001898-002-01 | FM001 | 覆膜模板 | 6587 | 2024-07-22 | 2024-07-22 | 3 | 2024-07-23 04:01:42 | 2024-07-23 06:01:13 | 江苏九天光电科技有限公司 | 0 | 5732 |  | 1 | 0.25 | 2360 | 610 | 1 | JG12240702961 |  | 1 | K孔洞(200-608米传动公分57-60公分有4个孔洞大小0.11-0.23 卷芯内板面有振纹 480米处操作侧15公分宽膜起筋膜破)
覆膜 | 07001 | JG112403074922 | JG112403074922 | JF4 | 九天覆膜-8 | 合格 | 合格品 | 甲 | 徐兴良 | 1080 | 1148 | 1.063 | 2900 | 0.165 | 475 | / | X锈斑(板面锈斑点重) | 30210015 | 光亮卷 | 0.1-SPCC | 30312001 | 双面钢塑复合卷 | 0.165-SPCC | 明绿改性膜-1 | 10 | MO001416 | MO001416-002 | FM001 | 覆膜模板 | 1080 | 2024-07-09 | 2024-07-09 | 2 | 2024-07-23 05:34:54 | 2024-07-23 05:37:13 | 江苏九天光电科技有限公司 | 233156 | 5749 |  |  | 0.1 | 0 | 475 | 1 | JG112403074922 | 基带覆膜 | 1 | X锈斑(板面锈斑点重) | 0
覆膜 | 07001 | JG12240700804 | JG1224070080 | JF4 | 九天覆膜-8 | 合格 | 合格品 |  | 徐兴良 | 1841 | 1841 |  | 2330 | 0.25 | 610 | / |  | 30110011 | 铬钝化卷 | 0.15-SPCC | 30312017 | 双面钢塑复合卷 | 0.25-SPCC | 明绿改性膜-2 | 10 | MO001843 | MO001843-005-04 | FM001 | 覆膜模板 | 6993 | 2024-07-20 | 2024-07-20 | 3 | 2024-07-23 04:41:27 | 2024-07-23 04:47:50 | 江苏九天光电科技有限公司 | 0 | 5749 |  | 1 | 0.25 | 2330 | 610 | 1 | JG12240700804 |  | 1 |  | 1
覆膜 | 07001 | JG12240700803 | JG1224070080 | JF4 | 九天覆膜-8 | 合格 | 合格品 | 甲 | 徐兴良 | 1875 | 1875 |  | 2370 | 0.25 | 610 | / |  | 30110011 | 铬钝化卷 | 0.15-SPCC | 30312017 | 双面钢塑复合卷 | 0.25-SPCC | 明绿改性膜-2 | 10 | MO001843 | MO001843-005-03 | FM001 | 覆膜模板 | 6993 | 2024-07-20 | 2024-07-20 | 3 | 2024-07-23 04:41:27 | 2024-07-23 04:47:50 | 江苏九天光电科技有限公司 | 0 | 5749 |  | 1 | 0.25 | 2370 | 610 | 1 | JG12240700803 |  | 1 |  | 1
覆膜 | 07001 | JG12240700802 | JG1224070080 | JF4 | 九天覆膜-8 | 合格 | 合格品 | 甲 | 徐兴良 | 1869 | 1869 |  | 2360 | 0.25 | 610 | / |  | 30110011 | 铬钝化卷 | 0.15-SPCC | 30312017 | 双面钢塑复合卷 | 0.25-SPCC | 明绿改性膜-2 | 10 | MO001843 | MO001843-005-02 | FM001 | 覆膜模板 | 6993 | 2024-07-20 | 2024-07-20 | 3 | 2024-07-23 04:41:27 | 2024-07-23 04:47:49 | 江苏九天光电科技有限公司 | 0 | 5749 |  | 1 | 0.25 | 2360 | 610 | 1 | JG12240700802 |  | 1 |  | 1
覆膜 | 07001 | JG12240700801 | JG1224070080 | JF4 | 九天覆膜-8 | 合格 | 合格品 | 甲 | 徐兴良 | 1873 | 1873 |  | 2360 | 0.25 | 610 | / |  | 30110011 | 铬钝化卷 | 0.15-SPCC | 30312017 | 双面钢塑复合卷 | 0.25-SPCC | 明绿改性膜-2 | 10 | MO001843 | MO001843-005-01 | FM001 | 覆膜模板 | 6993 | 2024-07-20 | 2024-07-20 | 3 | 2024-07-23 04:41:27 | 2024-07-23 04:47:49 | 江苏九天光电科技有限公司 | 0 | 5749 |  | 1 | 0.25 | 2360 | 610 | 1 | JG12240700801 |  | 1 |  | 1
覆膜 | 07001 | JG12240701242 | JG12240701242 | JF4 | 九天覆膜-8 | 合格 | 让步接收 | 乙 | 黄宏涛,李其华,李忠 | 4025 | 4320 | 1.0733 | 4700 | 0.25 | 710 | / | 卷芯1000米内上膜操边间断性粘膜宽6毫米,两侧浪边,卷芯20米内传动侧10-12公分内约来料顶伤凹印,2340-2360米夹纸内有膜接头废料。 | 30110011 | 铬钝化卷 | 0.15-SPCC | 30312017 | 双面钢塑复合卷 | 0.25-SPCC | 明绿CJB膜-1 | 10 | MO001897 | MO001897-001 | FM001 | 覆膜模板 | 4025 | 2024-07-22 | 2024-07-22 | 3 | 2024-07-23 03:20:54 | 2024-07-23 04:16:25 | 江苏九天光电科技有限公司 | 253355 | 5740 |  |  | 0.15 | 4720 | 710 | 1 | JG12240701242 |  | 1 | Q起筋(卷芯1000米内上膜操边间断性粘膜宽6毫米),L肋浪(两侧浪边),D顶伤(卷芯20米内传动侧10-12公分内约来料顶伤凹印),J接头(2340-2360米夹纸内有膜接头废料。) | 1
覆膜 | 07001 | JG12240702924 | JG1224070292 | JF3 | 九天覆膜-5 | 合格 | 让步接收 | 乙 | 何志宏,冯忠平,桑永辉 | 1760 | 1760 |  | 2360 | 0.25 | 610 | / | 尾200板面有振纹较重 | 30110011 | 铬钝化卷 | 0.15-SPCC | 30312017 | 双面钢塑复合卷 | 0.25-SPCC | 明绿改性膜-2 | 10 | MO001898 | MO001898-001-04 | FM001 | 覆膜模板 | 6577 | 2024-07-22 | 2024-07-22 | 3 | 2024-07-23 01:56:36 | 2024-07-23 03:59:44 | 江苏九天光电科技有限公司 | 0 | 5732 |  | 1 | 0.25 | 2360 | 610 | 1 | JG12240702924 |  | 1 | Z振纹(尾200板面有振纹较重) | 1
覆膜 | 07001 | JG12240702923 | JG1224070292 | JF3 | 九天覆膜-5 | 合格 | 合格品 | 乙 | 何志宏,冯忠平,桑永辉 | 1760 | 1760 |  | 2360 | 0.25 | 610 | / |  | 30110011 | 铬钝化卷 | 0.15-SPCC | 30312017 | 双面钢塑复合卷 | 0.25-SPCC | 明绿改性膜-2 | 10 | MO001898 | MO001898-001-03 | FM001 | 覆膜模板 | 6577 | 2024-07-22 | 2024-07-22 | 3 | 2024-07-23 01:56:36 | 2024-07-23 03:59:44 | 江苏九天光电科技有限公司 | 0 | 5732 |  | 1 | 0.25 | 2360 | 610 | 1 | JG12240702923 |  | 1 |  | 1
覆膜 | 07001 | JG12240702922 | JG1224070292 | JF3 | 九天覆膜-5 | 合格 | 合格品 | 乙 | 何志宏,冯忠平,桑永辉 | 1770 | 1770 |  | 2360 | 0.25 | 610 | / |  | 30110011 | 铬钝化卷 | 0.15-SPCC | 30312017 | 双面钢塑复合卷 | 0.25-SPCC | 明绿改性膜-2 | 10 | MO001898 | MO001898-001-02 | FM001 | 覆膜模板 | 6577 | 2024-07-22 | 2024-07-22 | 3 | 2024-07-23 01:56:36 | 2024-07-23 03:59:44 | 江苏九天光电科技有限公司 | 0 | 5732 |  | 1 | 0.25 | 2360 | 610 | 1 | JG12240702922 |  | 1 |  | 1
覆膜 | 07001 | JG12240702921 | JG1224070292 | JF3 | 九天覆膜-5 | 合格 | 让步接收 | 乙 | 何志宏,冯忠平,桑永辉 | 1766 | 1766 |  | 2360 | 0.25 | 610 | / | 板面发黄 | 30110011 | 铬钝化卷 | 0.15-SPCC | 30312017 | 双面钢塑复合卷 | 0.25-SPCC | 明绿改性膜-2 | 10 | MO001898 | MO001898-001-01 | FM001 | 覆膜模板 | 6577 | 2024-07-22 | 2024-07-22 | 3 | 2024-07-23 01:56:36 | 2024-07-23 03:59:44 | 江苏九天光电科技有限公司 | 0 | 5732 |  | 1 | 0.25 | 2360 | 610 | 1 | JG12240702921 |  | 1 | S色差(板面发黄) | 1
覆膜 | 07001 | JG12240701401 | JG12240701401 | JF5 | 九天覆膜-9 | 合格 | 让步接收 | 乙 | 黄宏涛,李其华,李忠 | 4065 | 4370 | 1.075 | 4780 | 0.25 | 710 | / | 整卷上膜操边间断性粘膜膜破宽1公分，3900米操边粘膜膜破1.5公分，3232米操边粘膜膜破2.5公分,尾部20米内下膜传边1.5公分宽划伤条印,来料浪边 | 30110011 | 铬钝化卷 | 0.15-SPCC | 30312017 | 双面钢塑复合卷 | 0.25-SPCC | 明绿CJB膜-1 | 10 | MO001897 | MO001897-006 | FM001 | 覆膜模板 | 4065 | 2024-07-22 | 2024-07-22 | 3 | 2024-07-23 01:48:56 | 2024-07-23 02:38:30 | 江苏九天光电科技有限公司 | 253362 | 5740 |  |  | 0.15 | 0 | 710 | 1 | JG12240701401 |  | 1 | M膜破(整卷上膜操边间断性粘膜膜破宽1公分，3900米操边粘膜膜破1.5公分，3232米操边粘膜膜破2.5公分),Z重划伤(尾部20米内下膜传边1.5公分宽划伤条印),L肋浪(来料浪边) | 1
覆膜 | 07001 | JG12240700063 | JG1224070006 | JF3 | 九天覆膜-5 | 合格 | 让步接收 | 乙 | 桑永辉,冯忠平,何志宏 | 1864 | 1864 |  | 2380 | 0.25 | 610 | / | 两侧碎边缺口5毫米 尾400米板面发黄白斑重 | 30110011 | 铬钝化卷 | 0.15-SPCC | 30312017 | 双面钢塑复合卷 | 0.25-SPCC | 明绿改性膜-2 | 10 | MO001866 | MO001866-002-03 | FM001 | 覆膜模板 | 5280 | 2024-07-21 | 2024-07-21 | 3 | 2024-07-23 00:14:12 | 2024-07-23 01:53:33 | 江苏九天光电科技有限公司 | 0 | 5732 |  | 1 | 0.25 | 2380 | 610 | 1 | JG12240700063 |  | 1 | Q缺口(两侧碎边缺口5毫米 尾400米板面发黄白斑重) | 1
覆膜 | 07001 | JG12240700062 | JG1224070006 | JF3 | 九天覆膜-5 | 合格 | 让步接收 | 乙 | 桑永辉,冯忠平,何志宏 | 1888 | 1888 |  | 2400 | 0.25 | 610 | / | 两侧碎边缺口5毫米 | 30110011 | 铬钝化卷 | 0.15-SPCC | 30312017 | 双面钢塑复合卷 | 0.25-SPCC | 明绿改性膜-2 | 10 | MO001866 | MO001866-002-02 | FM001 | 覆膜模板 | 5280 | 2024-07-21 | 2024-07-21 | 3 | 2024-07-23 00:14:12 | 2024-07-23 01:53:33 | 江苏九天光电科技有限公司 | 0 | 5732 |  | 1 | 0.25 | 2400 | 610 | 1 | JG12240700062 |  | 1 | Q缺口(两侧碎边缺口5毫米 ) | 1
覆膜 | 07001 | JG12240700061 | JG1224070006 | JF3 | 九天覆膜-5 | 合格 | 让步接收 | 乙 | 桑永辉,冯忠平,何志宏 | 1888 | 1888 |  | 2400 | 0.25 | 610 | / | 两侧碎边缺口5毫米 板面发黄白斑重 传动侧缩芯1公分 | 30110011 | 铬钝化卷 | 0.15-SPCC | 30312017 | 双面钢塑复合卷 | 0.25-SPCC | 明绿改性膜-2 | 10 | MO001866 | MO001866-002-01 | FM001 | 覆膜模板 | 5280 | 2024-07-21 | 2024-07-21 | 3 | 2024-07-23 00:14:12 | 2024-07-23 01:53:33 | 江苏九天光电科技有限公司 | 0 | 5732 |  | 1 | 0.25 | 2400 | 610 | 1 | JG12240700061 |  | 1 | Q缺口(两侧碎边缺口5毫米 板面发黄白斑重 传动侧缩芯1公分)
覆膜 | 07001 | JG12240702364 | JG1224070236 | JF4 | 九天覆膜-8 | 合格 | 合格品 | 甲 | 徐兴良 | 1826 | 1826 |  | 2350 | 0.25 | 610 | / |  | 30110011 | 铬钝化卷 | 0.15-SPCC | 30312017 | 双面钢塑复合卷 | 0.25-SPCC | 明绿改性膜-2 | 10 | MO001843 | MO001843-004-04 | FM001 | 覆膜模板 | 7075 | 2024-07-20 | 2024-07-20 | 3 | 2024-07-23 00:09:25 | 2024-07-23 01:33:45 | 江苏九天光电科技有限公司 | 0 | 5749 |  | 1 | 0.25 | 2350 | 610 | 1 | JG12240702364 |  | 1 |  | 1
覆膜 | 07001 | JG12240702363 | JG1224070236 | JF4 | 九天覆膜-8 | 合格 | 合格品 | 甲 | 徐兴良 | 1803 | 1803 |  | 2300 | 0.25 | 610 | / |  | 30110011 | 铬钝化卷 | 0.15-SPCC | 30312017 | 双面钢塑复合卷 | 0.25-SPCC | 明绿改性膜-2 | 10 | MO001843 | MO001843-004-03 | FM001 | 覆膜模板 | 7075 | 2024-07-20 | 2024-07-20 | 3 | 2024-07-23 00:09:25 | 2024-07-23 01:33:45 | 江苏九天光电科技有限公司 | 0 | 5749 |  | 1 | 0.25 | 2300 | 610 | 1 | JG12240702363 |  | 1 |  | 1
覆膜 | 07001 | JG12240702362 | JG1224070236 | JF4 | 九天覆膜-8 | 合格 | 合格品 | 甲 | 徐兴良 | 1862 | 1862 |  | 2370 | 0.25 | 610 | / |  | 30110011 | 铬钝化卷 | 0.15-SPCC | 30312017 | 双面钢塑复合卷 | 0.25-SPCC | 明绿改性膜-2 | 10 | MO001843 | MO001843-004-02 | FM001 | 覆膜模板 | 7075 | 2024-07-20 | 2024-07-20 | 3 | 2024-07-23 00:09:25 | 2024-07-23 01:33:45 | 江苏九天光电科技有限公司 | 0 | 5749 |  | 1 | 0.25 | 2370 | 610 | 1 | JG12240702362 |  | 1 |  | 1
覆膜 | 07001 | JG12240702361 | JG1224070236 | JF4 | 九天覆膜-8 | 合格 | 让步接收 | 甲 | 徐兴良 | 1920 | 1920 |  | 2400 | 0.25 | 610 | / | 板面膜振纹 | 30110011 | 铬钝化卷 | 0.15-SPCC | 30312017 | 双面钢塑复合卷 | 0.25-SPCC | 明绿改性膜-2 | 10 | MO001843 | MO001843-004-01 | FM001 | 覆膜模板 | 7075 | 2024-07-20 | 2024-07-20 | 3 | 2024-07-23 00:09:25 | 2024-07-23 01:33:45 | 江苏九天光电科技有限公司 | 0 | 5749 |  | 1 | 0.25 | 2400 | 610 | 1 | JG12240702361 |  | 1 | Z振纹(板面膜振纹) | 1
覆膜 | 07001 | JG12240603283 | JG1224060328 | JF4 | 九天覆膜-8 | 合格 | 合格品 | 乙 | 桑永辉,何志宏,冯忠平 | 1850 | 1850 |  | 2380 | 0.25 | 610 | / |  | 30110011 | 铬钝化卷 | 0.15-SPCC | 30312017 | 双面钢塑复合卷 | 0.25-SPCC | 明绿改性膜-2 | 10 | MO001852 | MO001852-002-03 | FM001 | 覆膜模板 | 7037 | 2024-07-21 | 2024-07-21 | 3 | 2024-07-23 01:21:05 | 2024-07-23 01:28:19 | 江苏九天光电科技有限公司 | 0 | 5732 |  | 1 | 0.25 | 2380 | 610 | 1 | JG12240603283 |  | 1 |  | 1
覆膜 | 07001 | JG12240603282 | JG1224060328 | JF4 | 九天覆膜-8 | 合格 | 让步接收 | 乙 | 桑永辉,何志宏,冯忠平 | 3766 | 3766 |  | 4795 | 0.25 | 610 | / | 卷心900米内包括引带操作侧往里10-45公分膜间断性起筋 第1卷第2个高温胶带上板面传动侧1公分左右有一个小l垃圾 | 30110011 | 铬钝化卷 | 0.15-SPCC | 30312017 | 双面钢塑复合卷 | 0.25-SPCC | 明绿纯EAA膜 | 10 | MO001852 | MO001852-002-02 | FM001 | 覆膜模板 | 7037 | 2024-07-21 | 2024-07-21 | 3 | 2024-07-23 01:21:05 | 2024-07-23 01:28:19 | 江苏九天光电科技有限公司 | 0 | 5732 |  | 1 | 0.25 | 4795 | 610 | 1 | JG12240603282 |  | 1 | S色差(卷心900米内包括引带操作侧往里10-45公分膜间断性起筋 第1卷第2个高温胶带上板面传动侧1公分左右有一个小l垃圾) | 1
覆膜 | 07001 | JG12240603281 | JG1224060328 | JF4 | 九天覆膜-8 | 合格 | 合格品 | 乙 | 徐兴良,徐刚 | 1803 | 1803 |  | 2290 | 0.25 | 610 | / |  | 30110011 | 铬钝化卷 | 0.15-SPCC | 30312017 | 双面钢塑复合卷 | 0.25-SPCC | 明绿改性膜-1 | 10 | MO001852 | MO001852-002-01 | FM001 | 覆膜模板 | 7037 | 2024-07-21 | 2024-07-21 | 3 | 2024-07-23 01:21:05 | 2024-07-23 01:28:19 | 江苏九天光电科技有限公司 | 0 | 5732 |  | 1 | 0.25 | 2290 | 610 | 1 | JG12240603281 |  | 1 |  | 1
覆膜 | 07001 | JG12240603273 | JG1224060327 | JF4 | 九天覆膜-8 | 合格 | 让步接收 | 乙 | 冯忠平,何志宏,桑永辉 | 3684 | 3684 |  | 4742 | 0.25 | 610 | / | 第一卷450米处操作侧25公分宽有一竖状膜起筋 第一卷卷850米处传动侧20公分一膜起筋 操作侧边部5CM板面轻微两斑 卷芯内引带操作侧边部有小黑点 中间引带20-40米传动侧38-41公分两袖锈斑 | 30110011 | 铬钝化卷 | 0.15-SPCC | 30312017 | 双面钢塑复合卷 | 0.25-SPCC | 明绿纯EAA膜 | 10 | MO001852 | MO001852-001-03 | FM001 | 覆膜模板 | 7009 | 2024-07-21 | 2024-07-21 | 3 | 2024-07-23 01:06:36 | 2024-07-23 01:15:52 | 江苏九天光电科技有限公司 | 0 | 5732 |  | 1 | 0.25 | 4742 | 610 | 1 | JG12240603273 |  | 1 | Q起筋(第一卷450米处操作侧25公分宽有一竖状膜起筋 第一卷卷850米处传动侧20公分一膜起筋 操作侧边部5CM板面轻微两斑 卷芯内引带操作侧边部有小黑点 中间引带20-40米传动侧38-41公分两袖锈斑) | 1
覆膜 | 07001 | JG12240603272 | JG1224060327 | JF4 | 九天覆膜-8 | 合格 | 合格品 | 乙 | 徐兴良,徐刚 | 1797 | 1797 |  | 2300 | 0.25 | 610 | / |  | 30110011 | 铬钝化卷 | 0.15-SPCC | 30312017 | 双面钢塑复合卷 | 0.25-SPCC | 明绿改性膜-1 | 10 | MO001852 | MO001852-001-02 | FM001 | 覆膜模板 | 7009 | 2024-07-21 | 2024-07-21 | 3 | 2024-07-23 01:06:36 | 2024-07-23 01:15:52 | 江苏九天光电科技有限公司 | 0 | 5732 |  | 1 | 0.25 | 2300 | 610 | 1 | JG12240603272 |  | 1 |  | 1
覆膜 | 07001 | JG12240603271 | JG1224060327 | JF4 | 九天覆膜-8 | 合格 | 合格品 | 乙 | 徐兴良,徐刚 | 1790 | 1790 |  | 2300 | 0.25 | 610 | / |  | 30110011 | 铬钝化卷 | 0.15-SPCC | 30312017 | 双面钢塑复合卷 | 0.25-SPCC | 明绿改性膜-1 | 10 | MO001852 | MO001852-001-01 | FM001 | 覆膜模板 | 7009 | 2024-07-21 | 2024-07-21 | 3 | 2024-07-23 01:06:36 | 2024-07-23 01:15:52 | 江苏九天光电科技有限公司 | 0 | 5732 |  | 1 | 0.25 | 2300 | 610 | 1 | JG12240603271 |  | 1 |  | 1
覆膜 | 07001 | JG1224050048-114 | JG1224050048-11 | JF5 | 九天覆膜-9 | 合格 | 合格品 | 乙 | 黄宏涛,李其华,李忠 | 1830 | 1830 |  | 3090 | 0.19 | 710 | / | X锈斑(轻微锈斑点) | 30110014 | 铬钝化卷 | 0.1-SPCC | 30312002 | 双面钢塑复合卷 | 0.19-SPCC | 明绿改性膜-1 | 10 | MO001885 | MO001885-001-04 | FM001 | 覆膜模板 | 6955 | 2024-07-22 | 2024-07-22 | 3 | 2024-07-22 16:41:02 | 2024-07-23 00:36:24 | 江苏九天光电科技有限公司 | 0 | 5754 |  | 1 | 0.19 | 3090 | 710 | 1 | JG1224050048-114 |  | 1 | X锈斑(轻微锈斑点)
覆膜 | 07001 | JG1224050048-113 | JG1224050048-11 | JF5 | 九天覆膜-9 | 合格 | 合格品 | 乙 | 黄宏涛,李其华,李忠 | 1784 | 1784 |  | 3000 | 0.19 | 710 | / | X锈斑(轻微锈斑点) | 30110014 | 铬钝化卷 | 0.1-SPCC | 30312002 | 双面钢塑复合卷 | 0.19-SPCC | 明绿改性膜-1 | 10 | MO001885 | MO001885-001-03 | FM001 | 覆膜模板 | 6955 | 2024-07-22 | 2024-07-22 | 3 | 2024-07-22 16:41:02 | 2024-07-23 00:36:24 | 江苏九天光电科技有限公司 | 0 | 5754 |  | 1 | 0.19 | 3000 | 710 | 1 | JG1224050048-113 |  | 1 | X锈斑(轻微锈斑点)
覆膜 | 07001 | JG1224050048-112 | JG1224050048-11 | JF5 | 九天覆膜-9 | 合格 | 合格品 | 甲 | 顾志明,倪志宏,张文兵 | 1784 | 1784 |  | 3000 | 0.19 | 710 | / | Q起筋(操作侧浪边)X锈斑(轻微锈斑点) | 30110014 | 铬钝化卷 | 0.1-SPCC | 30312002 | 双面钢塑复合卷 | 0.19-SPCC | 明绿改性膜-1 | 10 | MO001885 | MO001885-001-02 | FM001 | 覆膜模板 | 6955 | 2024-07-22 | 2024-07-22 | 3 | 2024-07-22 16:41:02 | 2024-07-23 00:36:24 | 江苏九天光电科技有限公司 | 0 | 5754 |  | 1 | 0.19 | 3000 | 710 | 1 | JG1224050048-112 |  | 1 | Q起筋(操作侧浪边)X锈斑(轻微锈斑点)
覆膜 | 07001 | JG1224050048-111 | JG1224050048-11 | JF5 | 九天覆膜-9 | 合格 | 合格品 | 甲 | 顾志明,倪志宏,张文兵 | 2200 | 2200 |  | 3800 | 0.165 | 710 | / | Q缺口(950米操作侧边部来料标注大缺口 覆膜未发现),K孔洞(990米传动侧17公分处1个 大小0.18平方毫米) | 30110014 | 铬钝化卷 | 0.1-SPCC | 30312001 | 双面钢塑复合卷 | 0.165-SPCC | 明绿改性膜-1 | 10 | MO001885 | MO001885-001-01 | FM001 | 覆膜模板 | 6955 | 2024-07-22 | 2024-07-22 | 3 | 2024-07-22 16:41:02 | 2024-07-23 00:36:24 | 江苏九天光电科技有限公司 | 0 | 5754 |  | 1 | 0.165 | 3800 | 710 | 1 | JG1224050048-111 |  | 1 | Q缺口(950米操作侧边部来料标注大缺口 覆膜未发现),K孔洞(990米传动侧17公分处1个 大小0.18平方毫米)
覆膜 | 07001 | JG12240603613 | JG1224060361 | JF3 | 九天覆膜-5 | 合格 | 让步接收 | 乙 | 何志宏,冯忠平,桑永辉 | 1846 | 1846 |  | 2370 | 0.25 | 610 | / | 尾部缩芯折印 | 30110011 | 铬钝化卷 | 0.15-SPCC | 30312017 | 双面钢塑复合卷 | 0.25-SPCC | 明绿改性膜-2 | 10 | MO001817 | MO001817-005-03 | FM001 | 覆膜模板 | 5241 | 2024-07-19 | 2024-07-19 | 3 | 2024-07-22 22:10:23 | 2024-07-23 00:13:29 | 江苏九天光电科技有限公司 | 0 | 5732 |  | 1 | 0.25 | 2370 | 610 | 1 | JG12240603613 |  | 1 | S色差(尾部缩芯折印) | 1
覆膜 | 07001 | JG12240603612 | JG1224060361 | JF3 | 九天覆膜-5 | 合格 | 合格品 | 乙 | 何志宏,冯忠平,桑永辉 | 1872 | 1872 |  | 2375 | 0.25 | 610 | / |  | 30110011 | 铬钝化卷 | 0.15-SPCC | 30312017 | 双面钢塑复合卷 | 0.25-SPCC | 明绿改性膜-2 | 10 | MO001817 | MO001817-005-02 | FM001 | 覆膜模板 | 5241 | 2024-07-19 | 2024-07-19 | 3 | 2024-07-22 22:10:23 | 2024-07-23 00:13:29 | 江苏九天光电科技有限公司 | 0 | 5732 |  | 1 | 0.25 | 2375 | 610 | 1 | JG12240603612 |  | 1 |  | 1
覆膜 | 07001 | JG12240603611 | JG1224060361 | JF3 | 九天覆膜-5 | 合格 | 合格品 | 乙 | 何志宏,冯忠平,桑永辉 | 1874 | 1874 |  | 2375 | 0.25 | 610 | / |  | 30110011 | 铬钝化卷 | 0.15-SPCC | 30312017 | 双面钢塑复合卷 | 0.25-SPCC | 明绿改性膜-2 | 10 | MO001817 | MO001817-005-01 | FM001 | 覆膜模板 | 5241 | 2024-07-19 | 2024-07-19 | 3 | 2024-07-22 22:10:23 | 2024-07-23 00:13:29 | 江苏九天光电科技有限公司 | 0 | 5732 |  | 1 | 0.25 | 2375 | 610 | 1 | JG12240603611 |  | 1 |  | 1
覆膜 | 07001 | JG12240700792 | JG1224070079 | JF4 | 九天覆膜-8 | 合格 | 让步接收 | 乙 | 何志宏,冯忠平,桑永辉 | 3760 | 3760 |  | 4800 | 0.25 | 610 | / | 传动侧边部小亮点 板面偶有轻白斑点 | 30110011 | 铬钝化卷 | 0.15-SPCC | 30312017 | 双面钢塑复合卷 | 0.25-SPCC | 明绿纯EAA膜 | 10 | MO001752 | MO001752-006-02 | FM001 | 覆膜模板 | 6997 | 2024-07-18 | 2024-07-18 | 3 | 2024-07-22 23:42:51 | 2024-07-22 23:47:03 | 江苏九天光电科技有限公司 | 0 | 5730 |  | 1 | 0.25 | 4800 | 610 | 1 | JG12240700792 |  | 1 | S色差(传动侧边部小亮点 板面偶有轻白斑点) | 1
覆膜 | 07001 | JG12240700791 | JG1224070079 | JF4 | 九天覆膜-8 | 合格 | 让步接收 | 乙 | 何志宏,冯忠平,桑永辉 | 3736 | 3736 |  | 4751 | 0.25 | 610 | / | 操作侧2CM处有规律性小亮点 第二卷1800-1900米下板面小塑粒子较多 | 30110011 | 铬钝化卷 | 0.15-SPCC | 30312017 | 双面钢塑复合卷 | 0.25-SPCC | 明绿纯EAA膜 | 10 | MO001752 | MO001752-006-01 | FM001 | 覆膜模板 | 6997 | 2024-07-18 | 2024-07-18 | 3 | 2024-07-22 23:42:51 | 2024-07-22 23:47:03 | 江苏九天光电科技有限公司 | 0 | 5730 |  | 1 | 0.25 | 4751 | 610 | 1 | JG12240700791 |  | 1 | S色差(操作侧2CM处有规律性小亮点 第二卷1800-1900米下板面小塑粒子较多) | 1
覆膜翻包 | 07002 | JG12240600532 | JG12240600532 | JF3 | 九天覆膜-5 | 合格 | 合格品 | 甲 | 顾志明,倪志宏,张文兵 | 1744 | 1730 | 0.992 | 2300 | 0.25 | 610 | / |  | 30312017 | 双面钢塑复合卷 | 0.25-SPCC | 30312017 | 双面钢塑复合卷 | 0.25-SPCC |  | 10 | MO001903 | MO001903-001 | FM001 | 覆膜模板 | 1744 | 2024-07-22 | 2024-07-22 | 3 | 2024-07-22 17:20:07 | 2024-07-22 17:21:08 | 江苏九天光电科技有限公司 | 253480 | 5742 |  |  | 0.25 | 2300 | 610 | 1 | JG12240600532 |  | 1 |  | 0
覆膜 | 07001 | JG1224050060-24 | JG1224050060-2 | JF5 | 九天覆膜-9 | 合格 | 合格品 | 甲 | 顾志明,倪志宏,张文兵 | 1768 | 1768 |  | 3000 | 0.19 | 710 | / |  | 30110014 | 铬钝化卷 | 0.1-SPCC | 30312002 | 双面钢塑复合卷 | 0.19-SPCC | 明绿改性膜-1 | 10 | MO001256 | MO001256-012-04 | FM001 | 覆膜模板 | 6367 | 2024-07-05 | 2024-07-05 | 2 | 2024-07-22 16:34:56 | 2024-07-22 16:36:47 | 江苏九天光电科技有限公司 | 252974 | 5754 |  | 1 | 0.19 | 3000 | 710 | 1 | JG1224050060-24 |  | 1
覆膜 | 07001 | JG1224050060-23 | JG1224050060-2 | JF5 | 九天覆膜-9 | 合格 | 合格品 | 甲 | 顾志明,倪志宏,张文兵 | 1750 | 1750 |  | 3000 | 0.19 | 710 | / |  | 30110014 | 铬钝化卷 | 0.1-SPCC | 30312002 | 双面钢塑复合卷 | 0.19-SPCC | 明绿改性膜-1 | 10 | MO001256 | MO001256-012-03 | FM001 | 覆膜模板 | 6367 | 2024-07-05 | 2024-07-05 | 2 | 2024-07-22 16:34:56 | 2024-07-22 16:36:47 | 江苏九天光电科技有限公司 | 252974 | 5754 |  | 1 | 0.19 | 3000 | 710 | 1 | JG1224050060-23 |  | 1
覆膜 | 07001 | JG1224050060-22 | JG1224050060-2 | JF5 | 九天覆膜-9 | 合格 | 合格品 | 甲 | 顾志明,倪志宏,张文兵 | 1752 | 1752 |  | 3000 | 0.19 | 710 | / |  | 30110014 | 铬钝化卷 | 0.1-SPCC | 30312002 | 双面钢塑复合卷 | 0.19-SPCC | 明绿改性膜-1 | 10 | MO001256 | MO001256-012-02 | FM001 | 覆膜模板 | 6367 | 2024-07-05 | 2024-07-05 | 2 | 2024-07-22 16:34:56 | 2024-07-22 16:36:47 | 江苏九天光电科技有限公司 | 252974 | 5754 |  | 1 | 0.19 | 3000 | 710 | 1 | JG1224050060-22 |  | 1
覆膜 | 07001 | JG1224050060-21 | JG1224050060-2 | JF5 | 九天覆膜-9 | 合格 | 合格品 | 甲 | 顾志明,倪志宏,张文兵 | 1746 | 1746 |  | 3000 | 0.19 | 710 | / |  | 30110014 | 铬钝化卷 | 0.1-SPCC | 30312002 | 双面钢塑复合卷 | 0.19-SPCC | 明绿改性膜-1 | 10 | MO001256 | MO001256-012-01 | FM001 | 覆膜模板 | 6367 | 2024-07-05 | 2024-07-05 | 2 | 2024-07-22 16:34:56 | 2024-07-22 16:36:47 | 江苏九天光电科技有限公司 | 252974 | 5754 |  | 1 | 0.19 | 3000 | 710 | 1 | JG1224050060-21 |  | 1
覆膜 | 07001 | JG12240603103 | JG1224060310 | JF3 | 九天覆膜-5 | 合格 | 让步接收 | 甲 | 成防萍,徐新圣 | 1834 | 1834 |  | 2320 | 0.25 | 610 | / | 尾180米来料中部顶伤凹印，伴有黄斑 | 30110011 | 铬钝化卷 | 0.15-SPCC | 30312017 | 双面钢塑复合卷 | 0.25-SPCC | 明绿改性膜-2 | 10 | MO001843 | MO001843-007-03 | FM001 | 覆膜模板 | 5255 | 2024-07-20 | 2024-07-20 | 3 | 2024-07-22 15:43:20 | 2024-07-22 16:23:07 | 江苏九天光电科技有限公司 | 0 | 5751 |  | 1 | 0.25 | 2320 | 610 | 1 | JG12240603103 |  | 1 | 尾180米来料中部顶伤凹印，伴有黄斑 | 1
覆膜 | 07001 | JG12240603102 | JG1224060310 | JF3 | 九天覆膜-5 | 合格 | 合格品 | 甲 | 成防萍,徐新圣 | 1888 | 1888 |  | 2380 | 0.25 | 610 | / |  | 30110011 | 铬钝化卷 | 0.15-SPCC | 30312017 | 双面钢塑复合卷 | 0.25-SPCC | 明绿改性膜-2 | 10 | MO001843 | MO001843-007-02 | FM001 | 覆膜模板 | 5255 | 2024-07-20 | 2024-07-20 | 3 | 2024-07-22 15:43:20 | 2024-07-22 16:23:07 | 江苏九天光电科技有限公司 | 0 | 5751 |  | 1 | 0.25 | 2380 | 610 | 1 | JG12240603102 |  | 1 |  | 1
覆膜 | 07001 | JG12240603101 | JG1224060310 | JF3 | 九天覆膜-5 | 合格 | 合格品 | 甲 | 成防萍,徐新圣 | 1866 | 1866 |  | 2360 | 0.25 | 610 | / |  | 30110011 | 铬钝化卷 | 0.15-SPCC | 30312017 | 双面钢塑复合卷 | 0.25-SPCC | 明绿改性膜-2 | 10 | MO001843 | MO001843-007-01 | FM001 | 覆膜模板 | 5255 | 2024-07-20 | 2024-07-20 | 3 | 2024-07-22 15:43:20 | 2024-07-22 16:23:07 | 江苏九天光电科技有限公司 | 0 | 5751 |  | 1 | 0.25 | 2360 | 610 | 1 | JG12240603101 |  | 1 |  | 1
覆膜 | 07001 | JG12240700722 | JG1224070072 | JF3 | 九天覆膜-5 | 合格 | 让步接收 | 甲 | 成防萍,徐新圣 | 3754 | 3754 |  | 4755 | 0.25 | 610 | / | C虫斑(第一卷10米处操作侧约1公分处虫斑约2公分，引带40米处虫斑),H黄斑(1120米板面中部有3公分轻黄斑) | 30110011 | 铬钝化卷 | 0.15-SPCC | 30312017 | 双面钢塑复合卷 | 0.25-SPCC | 明绿纯EAA膜 | 10 | MO001765 | MO001765-002-02 | FM001 | 覆膜模板 | 7059 | 2024-07-18 | 2024-07-18 | 3 | 2024-07-22 15:20:15 | 2024-07-22 15:42:40 | 江苏九天光电科技有限公司 | 0 | 5751 |  | 1 | 0.25 | 4755 | 610 | 1 | JG12240700722 |  | 1 | C虫斑(第一卷10米处操作侧约1公分处虫斑约2公分，引带40米处虫斑),H黄斑(1120米板面中部有3公分轻黄斑) | 1
覆膜 | 07001 | JG12240700721 | JG1224070072 | JF3 | 九天覆膜-5 | 待判定 | 5 | 甲 | 成防萍,徐新圣 | 3772 | 3772 |  | 4790 | 0.25 | 610 | / | C虫斑(第一卷398米处操作侧下板面12公分处3公分虫斑，膜破),N粘钢折印(传动侧粘钢折印，偶有小黄斑宽约5公分) | 30110011 | 铬钝化卷 | 0.15-SPCC | 30312017 | 双面钢塑复合卷 | 0.25-SPCC | 明绿纯EAA膜 | 10 | MO001765 | MO001765-002-01 | FM001 | 覆膜模板 | 7059 | 2024-07-18 | 2024-07-18 | 3 | 2024-07-22 15:20:15 | 2024-07-22 15:42:40 | 江苏九天光电科技有限公司 | 0 | 5751 |  | 1 | 0.25 | 4790 | 610 | 1 | JG12240700721 |  | 1 | C虫斑(第一卷398米处操作侧下板面12公分处3公分虫斑，膜破),N粘钢折印(传动侧粘钢折印，偶有小黄斑宽约5公分)
覆膜 | 07001 | JG12240603013 | JG1224060301 | JF3 | 九天覆膜-5 | 合格 | 合格品 | 甲 | 成防萍,徐新圣 | 1922 | 1922 |  | 2400 | 0.25 | 610 | / |  | 30110011 | 铬钝化卷 | 0.15-SPCC | 30312017 | 双面钢塑复合卷 | 0.25-SPCC | 明绿改性膜-2 | 10 | MO001843 | MO001843-009-03 | FM001 | 覆膜模板 | 5307 | 2024-07-20 | 2024-07-20 | 3 | 2024-07-22 13:12:44 | 2024-07-22 14:45:46 | 江苏九天光电科技有限公司 | 0 | 5751 |  | 1 | 0.25 | 2400 | 610 | 1 | JG12240603013 |  | 1 |  | 1
覆膜 | 07001 | JG12240603012 | JG1224060301 | JF3 | 九天覆膜-5 | 合格 | 合格品 | 甲 | 成防萍,徐新圣 | 1930 | 1930 |  | 2400 | 0.25 | 610 | / |  | 30110011 | 铬钝化卷 | 0.15-SPCC | 30312017 | 双面钢塑复合卷 | 0.25-SPCC | 明绿改性膜-2 | 10 | MO001843 | MO001843-009-02 | FM001 | 覆膜模板 | 5307 | 2024-07-20 | 2024-07-20 | 3 | 2024-07-22 13:12:44 | 2024-07-22 14:45:46 | 江苏九天光电科技有限公司 | 0 | 5751 |  | 1 | 0.25 | 2400 | 610 | 1 | JG12240603012 |  | 1 |  | 1
覆膜 | 07001 | JG12240603011 | JG1224060301 | JF3 | 九天覆膜-5 | 合格 | 合格品 | 甲 | 成防萍,徐新圣 | 1858 | 1858 |  | 2350 | 0.25 | 610 | / |  | 30110011 | 铬钝化卷 | 0.15-SPCC | 30312017 | 双面钢塑复合卷 | 0.25-SPCC | 明绿改性膜-2 | 10 | MO001843 | MO001843-009-01 | FM001 | 覆膜模板 | 5307 | 2024-07-20 | 2024-07-20 | 3 | 2024-07-22 13:12:44 | 2024-07-22 14:45:46 | 江苏九天光电科技有限公司 | 0 | 5751 |  | 1 | 0.25 | 2350 | 610 | 1 | JG12240603011 |  | 1 |  | 1
覆膜 | 07001 | JG122405500714 | JG12240550071 | JF5 | 九天覆膜-9 | 合格 | 合格品 | 甲 | 顾志明,倪志宏,张文兵 | 1778 | 1778 |  | 3000 | 0.19 | 710 | / | K孔洞(2370米中间位置1个 大小0.27平方毫米) | 30110014 | 铬钝化卷 | 0.1-SPCC | 30312002 | 双面钢塑复合卷 | 0.19-SPCC | 明绿改性膜-1 | 10 | MO001256 | MO001256-026-04 | FM001 | 覆膜模板 | 6667 | 2024-07-05 | 2024-07-05 | 2 | 2024-07-22 12:58:02 | 2024-07-22 13:47:27 | 江苏九天光电科技有限公司 | 252980 | 5754 |  | 1 | 0.19 | 3000 | 710 | 1 | JG122405500714 |  | 1 | K孔洞(2370米中间位置1个 大小0.27平方毫米)
覆膜 | 07001 | JG122405500713 | JG12240550071 | JF5 | 九天覆膜-9 | 合格 | 合格品 | 甲 | 顾志明,倪志宏,张文兵 | 1782 | 1782 |  | 3000 | 0.19 | 710 | / | K孔洞(760米传动侧10公分处4个 大小0.4-1.15平方毫米) | 30110014 | 铬钝化卷 | 0.1-SPCC | 30312002 | 双面钢塑复合卷 | 0.19-SPCC | 明绿改性膜-1 | 10 | MO001256 | MO001256-026-03 | FM001 | 覆膜模板 | 6667 | 2024-07-05 | 2024-07-05 | 2 | 2024-07-22 12:58:02 | 2024-07-22 13:47:27 | 江苏九天光电科技有限公司 | 252980 | 5754 |  | 1 | 0.19 | 3000 | 710 | 1 | JG122405500713 |  | 1 | K孔洞(760米传动侧10公分处4个 大小0.4-1.15平方毫米)
覆膜 | 07001 | JG122405500712 | JG12240550071 | JF5 | 九天覆膜-9 | 合格 | 合格品 | 甲 | 顾志明,倪志宏,张文兵 | 1900 | 1900 |  | 3200 | 0.19 | 710 | / |  | 30110014 | 铬钝化卷 | 0.1-SPCC | 30312002 | 双面钢塑复合卷 | 0.19-SPCC | 明绿改性膜-1 | 10 | MO001256 | MO001256-026-02 | FM001 | 覆膜模板 | 6667 | 2024-07-05 | 2024-07-05 | 2 | 2024-07-22 12:58:02 | 2024-07-22 13:47:27 | 江苏九天光电科技有限公司 | 252980 | 5754 |  | 1 | 0.19 | 3200 | 710 | 1 | JG122405500712 |  | 1
覆膜 | 07001 | JG122405500711 | JG12240550071 | JF5 | 九天覆膜-9 | 合格 | 合格品 | 甲 | 顾志明,倪志宏,张文兵 | 1872 | 1872 |  | 3150 | 0.19 | 710 | / | K孔洞(2980米传动侧29公分处1个 大小2.74平方毫米) | 30110014 | 铬钝化卷 | 0.1-SPCC | 30312002 | 双面钢塑复合卷 | 0.19-SPCC | 明绿改性膜-1 | 10 | MO001256 | MO001256-026-01 | FM001 | 覆膜模板 | 6667 | 2024-07-05 | 2024-07-05 | 2 | 2024-07-22 12:58:02 | 2024-07-22 13:47:27 | 江苏九天光电科技有限公司 | 252980 | 5754 |  | 1 | 0.19 | 3150 | 710 | 1 | JG122405500711 |  | 1 | K孔洞(2980米传动侧29公分处1个 大小2.74平方毫米)
覆膜翻包 | 07002 | JG12240700261 | JG12240700261 | JF3 | 九天覆膜-5 | 合格 | 合格品 | 甲 | 顾志明,倪志宏,张文兵 | 1867 | 1860 | 0.9963 | 2390 | 0.25 | 610 | / |  | 30312017 | 双面钢塑复合卷 | 0.25-SPCC | 30312017 | 双面钢塑复合卷 | 0.25-SPCC |  | 10 | MO001881 | MO001881-001 | FM001 | 覆膜模板 | 1867 | 2024-07-22 | 2024-07-22 | 3 | 2024-07-22 12:01:51 | 2024-07-22 12:02:31 | 江苏九天光电科技有限公司 | 252994 | 5754 |  |  | 0.25 | 2380 | 610 | 1 | JG12240700261 |  | 1 |  | 1
覆膜翻包 | 07002 | JG12240700253 | JG12240700253 | JF3 | 九天覆膜-5 | 合格 | 合格品 | 甲 | 顾志明,倪志宏,张文兵 | 1822 | 1822 | 1 | 2300 | 0.25 | 610 | / |  | 30312017 | 双面钢塑复合卷 | 0.25-SPCC | 30312017 | 双面钢塑复合卷 | 0.25-SPCC |  | 10 | MO001881 | MO001881-004 | FM001 | 覆膜模板 | 1822 | 2024-07-22 | 2024-07-22 | 3 | 2024-07-22 11:18:35 | 2024-07-22 11:19:15 | 江苏九天光电科技有限公司 | 252999 | 5754 |  |  | 0.25 | 0 | 610 | 1 | JG12240700253 |  | 1 |  | 1
覆膜翻包 | 07002 | JG12240700251 | JG12240700251 | JF3 | 九天覆膜-5 | 合格 | 合格品 | 甲 | 顾志明,倪志宏,张文兵 | 1880 | 1872 | 0.9957 | 2340 | 0.25 | 610 | / |  | 30312017 | 双面钢塑复合卷 | 0.25-SPCC | 30312017 | 双面钢塑复合卷 | 0.25-SPCC |  | 10 | MO001881 | MO001881-003 | FM001 | 覆膜模板 | 1880 | 2024-07-22 | 2024-07-22 | 3 | 2024-07-22 11:05:36 | 2024-07-22 11:06:28 | 江苏九天光电科技有限公司 | 252998 | 5754 |  |  | 0.25 | 0 | 610 | 1 | JG12240700251 |  | 1 |  | 1
覆膜翻包 | 07002 | JG12240700252 | JG12240700252 | JF5 | 九天覆膜-5 | 合格 | 合格品 | 甲 | 顾志明,倪志宏,张文兵 | 1902 | 1890 | 0.9937 | 2360 | 0.25 | 610 | / |  | 30312017 | 双面钢塑复合卷 | 0.25-SPCC | 30312017 | 双面钢塑复合卷 | 0.25-SPCC |  | 10 | MO001881 | MO001881-002 | FM001 | 覆膜模板 | 1902 | 2024-07-22 | 2024-07-22 | 3 | 2024-07-22 11:03:57 | 2024-07-22 11:05:06 | 江苏九天光电科技有限公司 | 252997 | 5754 |  |  | 0.25 | 0 | 610 | 1 | JG12240700252 |  | 1 |  | 1