## sheet1
工序名称 | 工序编码 | 新卷号 | 批号 | 机组编码 | 机组名称 | 工序状态 | 检验结果 | 班组 | 参与人 | 来料重量 | 出料重量 | 成品率 | 出料长度 | 出料厚度 | 出料宽度 | 工序要求 | 备注 | 来料编码 | 来料名称 | 来料规格 | 产品编码 | 产品名称 | 产品规格 | 膜名称 | 排序 | 主计划号 | 子计划号 | 工序流程编码 | 工序流程名称 | 工单需求 | 计划开始时间 | 计划结束时间 | 工单状态 | 实际开始时间 | 产出时间 | 组织名称 | 卷号ID | 操作工人 | 报工人 | 检验 | 来料厚度 | 来料长度 | 来料宽度 | 是否分卷 | 原卷号 | 工单要求 | 是否成品 | 不良现象 | 入库审核
最终冷轧 | 02004 | JG1224070247 | JG1224070247 | JZ3 | 九天700轧机 | 合格 | 合格品 | 乙 | 蒋涛 | 6630 | 6630 | 1 | 9730 | 0.15 | 610 | 轧0.15（0.148-0.153）5.2吨卷轧制米数7100-7200米不超7250米，6.8-6.7吨卷轧制米数9500-9600米不超9600米 |  | 20100023 | 轧硬 | 0.4*610-SPCC | 30210011 | 光亮卷 | 0.15-SPCC |  | 30 | MO001447 | MO001447-011 | GLJ003 | 光亮卷前处理 模板 | 6640 | 2024-07-10 | 2024-07-10 | 2 | 2024-07-22 02:07:59 | 2024-07-22 23:21:34 | 江苏九天光电科技有限公司 | 235130 | 5800 |  |  | 0.4 | 3640 | 610 | 1 | JG1224070247 |  |  |  | 0
最终冷轧 | 02004 | JG1224070273 | JG1224070273 | JZ3 | 九天700轧机 | 合格 | 合格品 | 乙 | 蒋涛 | 5450 | 5450 | 1 | 7240 | 0.15 | 610 | 轧0.15（0.152-0.158）5.4吨卷轧制米数7100-7200米不超7250米；7.1吨轧制米数9500-9600米不超9650米，按米数轧制，厚度微调，厚度最高不超0.158 |  | 20100023 | 轧硬 | 0.4*610-SPCC | 30210011 | 光亮卷 | 0.15-SPCC |  | 30 | MO001446 | MO001446-011 | GLJ003 | 光亮卷前处理 模板 | 5450 | 2024-07-10 | 2024-07-10 | 2 | 2024-07-21 23:47:02 | 2024-07-22 23:21:14 | 江苏九天光电科技有限公司 | 235082 | 5800 |  |  | 0.4 | 2880 | 610 | 1 | JG1224070273 |  |  |  | 0
最终冷轧 | 02004 | JG1224070258 | JG1224070258 | JZ3 | 九天700轧机 | 合格 | 合格品 | 乙 | 蒋涛 | 5404 | 5404 | 1 | 7270 | 0.15 | 610 | 轧0.15（0.152-0.158）5.4吨卷轧制米数7100-7200米不超7250米；7.1吨轧制米数9500-9600米不超9650米，按米数轧制，厚度微调，厚度最高不超0.158 |  | 20100023 | 轧硬 | 0.4*610-SPCC | 30210011 | 光亮卷 | 0.15-SPCC |  | 30 | MO001446 | MO001446-006 | GLJ003 | 光亮卷前处理 模板 | 5405 | 2024-07-10 | 2024-07-10 | 2 | 2024-07-22 05:46:54 | 2024-07-22 23:20:51 | 江苏九天光电科技有限公司 | 235077 | 5800 |  |  | 0.4 | 2880 | 610 | 1 | JG1224070258 |  |  |  | 0
最终冷轧 | 02004 | JG1224070234 | JG1224070234 | JZ3 | 九天700轧机 | 合格 | 合格品 | 乙 | 蒋涛 | 5384 | 5384 | 1 | 7210 | 0.15 | 610 | 轧0.15（0.152-0.158）5.4吨卷轧制米数7100-7200米不超7250米；7.1吨轧制米数9500-9600米不超9650米，按米数轧制，厚度微调，厚度最高不超0.158 |  | 20100023 | 轧硬 | 0.4*610-SPCC | 30210011 | 光亮卷 | 0.15-SPCC |  | 30 | MO001446 | MO001446-002 | GLJ003 | 光亮卷前处理 模板 | 5385 | 2024-07-10 | 2024-07-10 | 2 | 2024-07-22 01:03:41 | 2024-07-22 23:20:28 | 江苏九天光电科技有限公司 | 235073 | 5800 |  |  | 0.4 | 2880 | 610 | 1 | JG1224070234 |  |  |  | 0
最终冷轧 | 02004 | JG1224070308 | JG1224070308 | JZ3 | 九天700轧机 | 合格 | 合格品 | 乙 | 蒋涛 | 6780 | 6780 | 1 | 9620 | 0.15 | 610 | 轧0.15（0.148-0.153）5.2吨卷轧制米数7100-7200米，6.7吨轧制米数9450-9550米，7吨卷轧制米数9500-9600米 |  | 20100023 | 轧硬 | 0.4*610-SPCC | 30210011 | 光亮卷 | 0.15-SPCC |  | 30 | MO001477 | MO001477-028 | GLJ003 | 光亮卷前处理 模板 | 6785 | 2024-07-11 | 2024-07-11 | 3 | 2024-07-22 02:57:38 | 2024-07-22 23:20:01 | 江苏九天光电科技有限公司 | 236599 | 5800 |  |  | 0.4 | 3630 | 610 | 1 | JG1224070308 |  |  |  | 0
最终冷轧 | 02004 | JG1224070302 | JG1224070302 | JZ3 | 九天700轧机 | 合格 | 合格品 | 乙 | 蒋涛 | 5220 | 5220 | 1 | 7380 | 0.15 | 610 | 轧0.15（0.148-0.153）5.2吨卷轧制米数7100-7200米，6.7吨轧制米数9450-9550米，7吨卷轧制米数9500-9600米 |  | 20100023 | 轧硬 | 0.4*610-SPCC | 30210011 | 光亮卷 | 0.15-SPCC |  | 30 | MO001477 | MO001477-022 | GLJ003 | 光亮卷前处理 模板 | 5220 | 2024-07-11 | 2024-07-11 | 3 | 2024-07-22 06:43:30 | 2024-07-22 23:18:43 | 江苏九天光电科技有限公司 | 236593 | 5800 |  |  | 0.4 | 2780 | 610 | 1 | JG1224070302 |  |  |  | 0
最终冷轧 | 02004 | JG1224070265 | JG1224070265 | JZ3 | 九天700轧机 | 合格 | 合格品 | 甲 | 杨永华 | 5424 | 5424 | 1 | 7240 | 0.15 | 610 | 轧0.15（0.152-0.158）5.4吨卷轧制米数7100-7200米不超7250米；7.1吨轧制米数9500-9600米不超9650米，按米数轧制，厚度微调，厚度最高不超0.158 |  | 20100023 | 轧硬 | 0.4*610-SPCC | 30210011 | 光亮卷 | 0.15-SPCC |  | 30 | MO001446 | MO001446-007 | GLJ003 | 光亮卷前处理 模板 | 5425 | 2024-07-10 | 2024-07-10 | 2 | 2024-07-22 17:35:25 | 2024-07-22 17:36:17 | 江苏九天光电科技有限公司 | 235078 | 5805 |  |  | 0.4 | 2880 | 610 | 1 | JG1224070265 |  |  |  | 0
最终冷轧 | 02004 | JG1224070301 | JG1224070301 | JZ3 | 九天700轧机 | 合格 | 合格品 | 甲 | 李新峰 | 5220 | 5220 | 1 | 7223 | 0.15 | 610 | 轧0.15（0.148-0.153）5.2吨卷轧制米数7100-7200米，6.7吨轧制米数9450-9550米，7吨卷轧制米数9500-9600米 |  | 20100023 | 轧硬 | 0.4*610-SPCC | 30210011 | 光亮卷 | 0.15-SPCC |  | 30 | MO001477 | MO001477-021 | GLJ003 | 光亮卷前处理 模板 | 5220 | 2024-07-11 | 2024-07-11 | 3 | 2024-07-22 16:28:01 | 2024-07-22 16:28:32 | 江苏九天光电科技有限公司 | 236592 | 5803 |  |  | 0.4 | 2780 | 610 | 1 | JG1224070301 |  |  |  | 0
最终冷轧 | 02004 | JG1224070246 | JG1224070246 | JZ3 | 九天700轧机 | 合格 | 合格品 | 甲 | 杨永华 | 5220 | 5220 | 1 | 7200 | 0.15 | 610 | 轧0.15（0.148-0.153）5.2吨卷轧制米数7100-7200米不超7250米，6.8-6.7吨卷轧制米数9500-9600米不超9600米 |  | 20100023 | 轧硬 | 0.4*610-SPCC | 30210011 | 光亮卷 | 0.15-SPCC |  | 30 | MO001447 | MO001447-004 | GLJ003 | 光亮卷前处理 模板 | 5220 | 2024-07-10 | 2024-07-10 | 2 | 2024-07-22 15:24:08 | 2024-07-22 15:24:53 | 江苏九天光电科技有限公司 | 235119 | 5805 |  |  | 0.4 | 2780 | 610 | 1 | JG1224070246 |  |  |  | 0
最终冷轧 | 02004 | JG1224070241 | JG1224070241 | JZ3 | 九天700轧机 | 合格 | 合格品 | 甲 | 李新峰 | 5214 | 5214 | 1 | 7239 | 0.15 | 610 | 轧0.15（0.148-0.153）5.2吨卷轧制米数7100-7200米不超7250米，6.8-6.7吨卷轧制米数9500-9600米不超9600米 |  | 20100023 | 轧硬 | 0.4*610-SPCC | 30210011 | 光亮卷 | 0.15-SPCC |  | 30 | MO001447 | MO001447-001 | GLJ003 | 光亮卷前处理 模板 | 5215 | 2024-07-10 | 2024-07-10 | 2 | 2024-07-22 13:50:58 | 2024-07-22 13:51:34 | 江苏九天光电科技有限公司 | 235116 | 5803 |  |  | 0.4 | 2780 | 610 | 1 | JG1224070241 |  |  |  | 0
最终冷轧 | 02004 | JG1224070305 | JG1224070305 | JZ3 | 九天700轧机 | 合格 | 合格品 | 甲 | 杨永华 | 5234 | 5234 | 1 | 7235 | 0.15 | 610 | 轧0.15（0.148-0.153）5.2吨卷轧制米数7100-7200米，6.7吨轧制米数9450-9550米，7吨卷轧制米数9500-9600米 |  | 20100023 | 轧硬 | 0.4*610-SPCC | 30210011 | 光亮卷 | 0.15-SPCC |  | 30 | MO001477 | MO001477-025 | GLJ003 | 光亮卷前处理 模板 | 5235 | 2024-07-11 | 2024-07-11 | 3 | 2024-07-22 12:42:27 | 2024-07-22 12:43:10 | 江苏九天光电科技有限公司 | 236596 | 5805 |  |  | 0.4 | 2780 | 610 | 1 | JG1224070305 |  |  |  | 0
最终冷轧 | 02004 | JG1224070243 | JG1224070243 | JZ3 | 九天700轧机 | 合格 | 合格品 | 甲 | 李新峰 | 6838 | 6838 | 1 | 9650 | 0.15 | 610 | 轧0.15（0.148-0.153）5.2吨卷轧制米数7100-7200米不超7250米，6.8-6.7吨卷轧制米数9500-9600米不超9600米 |  | 20100023 | 轧硬 | 0.4*610-SPCC | 30210011 | 光亮卷 | 0.15-SPCC |  | 30 | MO001447 | MO001447-009 | GLJ003 | 光亮卷前处理 模板 | 6840 | 2024-07-10 | 2024-07-10 | 2 | 2024-07-22 11:53:01 | 2024-07-22 11:53:35 | 江苏九天光电科技有限公司 | 235128 | 5803 |  |  | 0.4 | 3650 | 610 | 1 | JG1224070243 |  |  |  | 0
最终冷轧 | 02004 | JG1224070298 | JG1224070298 | JZ3 | 九天700轧机 | 合格 | 合格品 | 甲 | 杨永华 | 5260 | 5260 | 1 | 7260 | 0.15 | 610 | 轧0.15（0.148-0.153）5.2吨卷轧制米数7100-7200米，6.7吨轧制米数9450-9550米，7吨卷轧制米数9500-9600米 |  | 20100023 | 轧硬 | 0.4*610-SPCC | 30210011 | 光亮卷 | 0.15-SPCC |  | 30 | MO001477 | MO001477-018 | GLJ003 | 光亮卷前处理 模板 | 5260 | 2024-07-11 | 2024-07-11 | 3 | 2024-07-22 10:13:44 | 2024-07-22 10:14:18 | 江苏九天光电科技有限公司 | 236589 | 5805 |  |  | 0.4 | 2800 | 610 | 1 | JG1224070298 |  |  |  | 0
最终冷轧 | 02004 | JG1224070290 | JG1224070290 | JZ3 | 九天700轧机 | 合格 | 合格品 | 甲 | 李新峰 | 5210 | 5210 | 1 | 7237 | 0.15 | 610 | 轧0.15（0.148-0.153）5.2吨卷轧制米数7100-7200米，6.7吨轧制米数9450-9550米，7吨卷轧制米数9500-9600米 |  | 20100023 | 轧硬 | 0.4*610-SPCC | 30210011 | 光亮卷 | 0.15-SPCC |  | 30 | MO001477 | MO001477-010 | GLJ003 | 光亮卷前处理 模板 | 5220 | 2024-07-11 | 2024-07-11 | 3 | 2024-07-21 17:24:35 | 2024-07-21 17:25:06 | 江苏九天光电科技有限公司 | 236581 | 5803 |  |  | 0.4 | 2780 | 610 | 1 | JG1224070290 |  |  |  | 0
最终冷轧 | 02004 | JG1224070289 | JG1224070289 | JZ3 | 九天700轧机 | 合格 | 合格品 | 甲 | 杨永华 | 5230 | 5230 | 1 | 7234 | 0.15 | 610 | 轧0.15（0.148-0.153）5.2吨卷轧制米数7100-7200米，6.7吨轧制米数9450-9550米，7吨卷轧制米数9500-9600米 |  | 20100023 | 轧硬 | 0.4*610-SPCC | 30210011 | 光亮卷 | 0.15-SPCC |  | 30 | MO001477 | MO001477-009 | GLJ003 | 光亮卷前处理 模板 | 5235 | 2024-07-11 | 2024-07-11 | 3 | 2024-07-21 16:19:25 | 2024-07-21 16:20:01 | 江苏九天光电科技有限公司 | 236580 | 5805 |  |  | 0.4 | 2780 | 610 | 1 | JG1224070289 |  |  |  | 0
最终冷轧 | 02004 | JG1224070286 | JG1224070286 | JZ3 | 九天700轧机 | 合格 | 合格品 | 甲 | 李新峰 | 5220 | 5220 | 1 | 7233 | 0.15 | 610 | 轧0.15（0.148-0.153）5.2吨卷轧制米数7100-7200米，6.7吨轧制米数9450-9550米，7吨卷轧制米数9500-9600米 |  | 20100023 | 轧硬 | 0.4*610-SPCC | 30210011 | 光亮卷 | 0.15-SPCC |  | 30 | MO001477 | MO001477-006 | GLJ003 | 光亮卷前处理 模板 | 5220 | 2024-07-11 | 2024-07-11 | 3 | 2024-07-21 15:17:25 | 2024-07-21 15:17:54 | 江苏九天光电科技有限公司 | 236577 | 5803 |  |  | 0.4 | 2780 | 610 | 1 | JG1224070286 |  |  |  | 0
最终冷轧 | 02004 | JG1224070282 | JG1224070282 | JZ3 | 九天700轧机 | 合格 | 合格品 | 甲 | 杨永华 | 5210 | 5080 | 0.975 | 7200 | 0.15 | 610 | 轧0.15（0.148-0.153）5.2吨卷轧制米数7100-7200米，6.7吨轧制米数9450-9550米，7吨卷轧制米数9500-9600米 |  | 20100023 | 轧硬 | 0.4*610-SPCC | 30210011 | 光亮卷 | 0.15-SPCC |  | 30 | MO001477 | MO001477-002 | GLJ003 | 光亮卷前处理 模板 | 5215 | 2024-07-11 | 2024-07-11 | 3 | 2024-07-21 14:12:32 | 2024-07-21 14:13:12 | 江苏九天光电科技有限公司 | 236573 | 5805 |  |  | 0.4 | 2780 | 610 | 1 | JG1224070282 |  |  |  | 0
最终冷轧 | 02004 | JG1224070264 | JG1224070264 | JZ3 | 九天700轧机 | 合格 | 合格品 | 甲 | 李新峰 | 7130 | 7130 | 1 | 9630 | 0.15 | 610 | 轧0.15（0.152-0.158）5.4吨卷轧制米数7100-7200米不超7250米；7.1吨轧制米数9500-9600米不超9650米，按米数轧制，厚度微调，厚度最高不超0.158 |  | 20100023 | 轧硬 | 0.4*610-SPCC | 30210011 | 光亮卷 | 0.15-SPCC |  | 30 | MO001446 | MO001446-020 | GLJ003 | 光亮卷前处理 模板 | 7135 | 2024-07-10 | 2024-07-10 | 2 | 2024-07-21 12:26:19 | 2024-07-21 12:26:46 | 江苏九天光电科技有限公司 | 235100 | 5803 |  |  | 0.4 | 3815 | 610 | 1 | JG1224070264 |  |  |  | 0
最终冷轧 | 02004 | JG1224070299 | JG1224070299 | JZ3 | 九天700轧机 | 合格 | 合格品 | 甲 | 杨永华 | 6700 | 6700 | 1 | 9511 | 0.15 | 610 | 轧0.15（0.148-0.153）5.2吨卷轧制米数7100-7200米，6.7吨轧制米数9450-9550米，7吨卷轧制米数9500-9600米 |  | 20100023 | 轧硬 | 0.4*610-SPCC | 30210011 | 光亮卷 | 0.15-SPCC |  | 30 | MO001477 | MO001477-019 | GLJ003 | 光亮卷前处理 模板 | 6700 | 2024-07-11 | 2024-07-11 | 3 | 2024-07-21 10:32:16 | 2024-07-21 10:32:48 | 江苏九天光电科技有限公司 | 236590 | 5805 |  |  | 0.4 | 3560 | 610 | 1 | JG1224070299 |  |  |  | 0
最终冷轧 | 02004 | JG1224070291 | JG1224070291 | JZ3 | 九天700轧机 | 合格 | 合格品 | 乙 | 蒋涛 | 6700 | 6700 | 1 | 9550 | 0.15 | 610 | 轧0.15（0.148-0.153）5.2吨卷轧制米数7100-7200米，6.7吨轧制米数9450-9550米，7吨卷轧制米数9500-9600米 |  | 20100023 | 轧硬 | 0.4*610-SPCC | 30210011 | 光亮卷 | 0.15-SPCC |  | 30 | MO001477 | MO001477-011 | GLJ003 | 光亮卷前处理 模板 | 6700 | 2024-07-11 | 2024-07-11 | 3 | 2024-07-21 07:39:19 | 2024-07-21 09:36:21 | 江苏九天光电科技有限公司 | 236582 | 5800 |  |  | 0.4 | 3550 | 610 | 1 | JG1224070291 |  |  |  | 0
最终冷轧 | 02004 | JG1224070272 | JG1224070272 | JZ3 | 九天700轧机 | 合格 | 合格品 | 乙 | 蒋涛 | 7170 | 7170 | 1 | 9670 | 0.15 | 610 | 轧0.15（0.152-0.158）5.4吨卷轧制米数7100-7200米不超7250米；7.1吨轧制米数9500-9600米不超9650米，按米数轧制，厚度微调，厚度最高不超0.158 |  | 20100023 | 轧硬 | 0.4*610-SPCC | 30210011 | 光亮卷 | 0.15-SPCC |  | 30 | MO001446 | MO001446-024 | GLJ003 | 光亮卷前处理 模板 | 7170 | 2024-07-10 | 2024-07-10 | 2 | 2024-07-21 05:17:35 | 2024-07-21 09:33:19 | 江苏九天光电科技有限公司 | 235113 | 5800 |  |  | 0.4 | 3820 | 610 | 1 | JG1224070272 |  |  |  | 0
最终冷轧 | 02004 | JG1224070284 | JG1224070284 | JZ3 | 九天700轧机 | 合格 | 合格品 | 乙 | 周朋 | 6750 | 6750 | 1 | 9640 | 0.15 | 610 | 轧0.15（0.148-0.153）5.2吨卷轧制米数7100-7200米，6.7吨轧制米数9450-9550米，7吨卷轧制米数9500-9600米 |  | 20100023 | 轧硬 | 0.4*610-SPCC | 30210011 | 光亮卷 | 0.15-SPCC |  | 30 | MO001477 | MO001477-004 | GLJ003 | 光亮卷前处理 模板 | 6760 | 2024-07-11 | 2024-07-11 | 3 | 2024-07-21 04:50:29 | 2024-07-21 04:55:37 | 江苏九天光电科技有限公司 | 236575 | 5810 |  |  | 0.4 | 3610 | 610 | 1 | JG1224070284 |  |  |  | 0
最终冷轧 | 02004 | JG1224070270 | JG1224070270 | JZ3 | 九天700轧机 | 合格 | 合格品 | 乙 | 蒋涛 | 5400 | 5400 | 1 | 7200 | 0.15 | 610 | 轧0.15（0.152-0.158）5.4吨卷轧制米数7100-7200米不超7250米；7.1吨轧制米数9500-9600米不超9650米，按米数轧制，厚度微调，厚度最高不超0.158 |  | 20100023 | 轧硬 | 0.4*610-SPCC | 30210011 | 光亮卷 | 0.15-SPCC |  | 30 | MO001446 | MO001446-010 | GLJ003 | 光亮卷前处理 模板 | 5400 | 2024-07-10 | 2024-07-10 | 2 | 2024-07-21 03:28:42 | 2024-07-21 03:29:00 | 江苏九天光电科技有限公司 | 235081 | 5800 |  |  | 0.4 | 2880 | 610 | 1 | JG1224070270 |  |  |  | 0
最终冷轧 | 02004 | JG1224070257 | JG1224070257 | JZ3 | 九天700轧机 | 合格 | 合格品 | 甲 | 杨永华 | 5404 | 5404 | 1 | 7270 | 0.15 | 610 | 轧0.15（0.152-0.158）5.4吨卷轧制米数7100-7200米不超7250米；7.1吨轧制米数9500-9600米不超9650米，按米数轧制，厚度微调，厚度最高不超0.158 |  | 20100023 | 轧硬 | 0.4*610-SPCC | 30210011 | 光亮卷 | 0.15-SPCC |  | 30 | MO001446 | MO001446-005 | GLJ003 | 光亮卷前处理 模板 | 5405 | 2024-07-10 | 2024-07-10 | 2 | 2024-07-21 00:11:47 | 2024-07-21 00:25:27 | 江苏九天光电科技有限公司 | 235076 | 5805 |  |  | 0.4 | 2880 | 610 | 1 | JG1224070257 |  |  |  | 0