## sheet1
工序名称 | 工序编码 | 新卷号 | 批号 | 机组编码 | 机组名称 | 工序状态 | 检验结果 | 班组 | 参与人 | 来料重量 | 出料重量 | 成品率 | 出料长度 | 出料厚度 | 出料宽度 | 工序要求 | 备注 | 来料编码 | 来料名称 | 来料规格 | 产品编码 | 产品名称 | 产品规格 | 膜名称 | 排序 | 主计划号 | 子计划号 | 工序流程编码 | 工序流程名称 | 工单需求 | 计划开始时间 | 计划结束时间 | 工单状态 | 实际开始时间 | 产出时间 | 组织名称 | 卷号ID | 操作工人 | 报工人 | 检验 | 来料厚度 | 来料长度 | 来料宽度 | 是否分卷 | 原卷号 | 工单要求 | 是否成品 | 不良现象 | 入库审核
最终冷轧 | 02004 | JG1224070252 | JG1224070252 | JZ4 | 九天750轧机 | 合格 | 合格品 | 乙 | 赵遂义 | 5900 | 5890 | 0.9983 | 6820 | 0.18 | 610 | 轧0.18（0.178-0.183）5.8吨卷轧制米数6600-6700米；5.9吨卷轧制米数6700-6800米，6吨卷轧制米数6750-6850米 |  | 20100023 | 轧硬 | 0.4*610-SPCC | 30210014 | 光亮卷 | 0.18-SPCC |  | 30 | MO001659 | MO001659-012 | GLJ003 | 光亮卷前处理 模板 | 5900 | 2024-07-16 | 2024-07-16 | 3 | 2024-07-22 02:43:18 | 2024-07-22 02:44:12 | 江苏九天光电科技有限公司 | 244103 | 5809 |  |  | 0.4 | 3145 | 610 | 1 | JG1224070252 |  |  |  | 0
最终冷轧 | 02004 | JG1224070224 | JG1224070224 | JZ4 | 九天750轧机 | 合格 | 合格品 | 乙 | 赵遂义 | 5950 | 5940 | 0.9983 | 6750 | 0.18 | 610 | 轧0.18（0.178-0.183）5.8吨卷轧制米数6600-6700米；5.9吨卷轧制米数6700-6800米，6吨卷轧制米数6750-6850米 |  | 20100023 | 轧硬 | 0.4*610-SPCC | 30210014 | 光亮卷 | 0.18-SPCC |  | 30 | MO001659 | MO001659-010 | GLJ003 | 光亮卷前处理 模板 | 5960 | 2024-07-16 | 2024-07-16 | 3 | 2024-07-22 02:42:10 | 2024-07-22 02:42:58 | 江苏九天光电科技有限公司 | 244101 | 5809 |  |  | 0.4 | 3180 | 610 | 1 | JG1224070224 |  |  |  | 0
最终冷轧 | 02004 | JG1224070220 | JG1224070220 | JZ4 | 九天750轧机 | 合格 | 合格品 | 乙 | 赵遂义 | 5890 | 5880 | 0.9983 | 6800 | 0.18 | 610 | 轧0.18（0.178-0.183）5.8吨卷轧制米数6600-6700米；5.9吨卷轧制米数6700-6800米，6吨卷轧制米数6750-6850米 |  | 20100023 | 轧硬 | 0.4*610-SPCC | 30210014 | 光亮卷 | 0.18-SPCC |  | 30 | MO001659 | MO001659-008 | GLJ003 | 光亮卷前处理 模板 | 5895 | 2024-07-16 | 2024-07-16 | 3 | 2024-07-22 02:40:50 | 2024-07-22 02:41:42 | 江苏九天光电科技有限公司 | 244099 | 5809 |  |  | 0.4 | 3150 | 610 | 1 | JG1224070220 |  |  |  | 0
最终冷轧 | 02004 | JG1224070216 | JG1224070216 | JZ4 | 九天750轧机 | 合格 | 合格品 | 乙 | 赵遂义 | 6030 | 6020 | 0.9983 | 6900 | 0.18 | 610 | 轧0.18（0.178-0.183）5.8吨卷轧制米数6600-6700米；5.9吨卷轧制米数6700-6800米，6吨卷轧制米数6750-6850米 |  | 20100023 | 轧硬 | 0.4*610-SPCC | 30210014 | 光亮卷 | 0.18-SPCC |  | 30 | MO001659 | MO001659-006 | GLJ003 | 光亮卷前处理 模板 | 6030 | 2024-07-16 | 2024-07-16 | 3 | 2024-07-22 02:39:01 | 2024-07-22 02:40:18 | 江苏九天光电科技有限公司 | 244097 | 5809 |  |  | 0.4 | 3220 | 610 | 1 | JG1224070216 |  |  |  | 0
最终冷轧 | 02004 | JG1224070232 | JG1224070232 | JZ4 | 九天750轧机 | 合格 | 合格品 | 甲 | 蒋小冬 | 5820 | 5800 | 0.9966 | 6800 | 0.18 | 610 | 轧0.18（0.178-0.183）5.8吨卷轧制米数6600-6700米；5.9吨卷轧制米数6700-6800米，6吨卷轧制米数6750-6850米 |  | 20100023 | 轧硬 | 0.4*610-SPCC | 30210014 | 光亮卷 | 0.18-SPCC |  | 30 | MO001659 | MO001659-004 | GLJ003 | 光亮卷前处理 模板 | 5820 | 2024-07-16 | 2024-07-16 | 3 | 2024-07-21 21:34:58 | 2024-07-21 21:35:54 | 江苏九天光电科技有限公司 | 244095 | 5808 |  |  | 0.4 | 3110 | 610 | 1 | JG1224070232 |  |  |  | 0
最终冷轧 | 02004 | JG1224070228 | JG1224070228 | JZ4 | 九天750轧机 | 合格 | 合格品 | 甲 | 张帅 | 5940 | 5920 | 0.9966 | 6780 | 0.18 | 610 | 轧0.18（0.178-0.183）5.8吨卷轧制米数6600-6700米；5.9吨卷轧制米数6700-6800米，6吨卷轧制米数6750-6850米 |  | 20100023 | 轧硬 | 0.4*610-SPCC | 30210014 | 光亮卷 | 0.18-SPCC |  | 30 | MO001659 | MO001659-002 | GLJ003 | 光亮卷前处理 模板 | 5940 | 2024-07-16 | 2024-07-16 | 3 | 2024-07-21 16:14:57 | 2024-07-21 16:15:30 | 江苏九天光电科技有限公司 | 244093 | 5808 |  |  | 0.4 | 3160 | 610 | 1 | JG1224070228 |  |  |  | 0
最终冷轧 | 02004 | JG1224070251 | JG1224070251 | JZ4 | 九天750轧机 | 合格 | 合格品 | 甲 | 蒋小冬 | 5900 | 5880 | 0.9966 | 6800 | 0.18 | 610 | 轧0.18（0.178-0.183）5.8吨卷轧制米数6600-6700米；5.9吨卷轧制米数6700-6800米，6吨卷轧制米数6750-6850米 |  | 20100023 | 轧硬 | 0.4*610-SPCC | 30210014 | 光亮卷 | 0.18-SPCC |  | 30 | MO001659 | MO001659-011 | GLJ003 | 光亮卷前处理 模板 | 5905 | 2024-07-16 | 2024-07-16 | 3 | 2024-07-21 15:16:30 | 2024-07-21 15:17:00 | 江苏九天光电科技有限公司 | 244102 | 5801 |  |  | 0.4 | 3145 | 610 | 1 | JG1224070251 |  |  |  | 0
最终冷轧 | 02004 | JG1224070215 | JG1224070215 | JZ4 | 九天750轧机 | 合格 | 合格品 | 甲 | 张帅 | 6030 | 6010 | 0.9967 | 6900 | 0.18 | 610 | 轧0.18（0.178-0.183）5.8吨卷轧制米数6600-6700米；5.9吨卷轧制米数6700-6800米，6吨卷轧制米数6750-6850米 |  | 20100023 | 轧硬 | 0.4*610-SPCC | 30210014 | 光亮卷 | 0.18-SPCC |  | 30 | MO001659 | MO001659-005 | GLJ003 | 光亮卷前处理 模板 | 6040 | 2024-07-16 | 2024-07-16 | 3 | 2024-07-21 14:19:41 | 2024-07-21 14:28:20 | 江苏九天光电科技有限公司 | 244096 | 5808 |  |  | 0.4 | 3220 | 610 | 1 | JG1224070215 |  |  |  | 0
最终冷轧 | 02004 | JG1224070219 | JG1224070219 | JZ4 | 九天750轧机 | 合格 | 合格品 | 甲 | 蒋小冬 | 5900 | 5880 | 0.9966 | 6800 | 0.18 | 610 | 轧0.18（0.178-0.183）5.8吨卷轧制米数6600-6700米；5.9吨卷轧制米数6700-6800米，6吨卷轧制米数6750-6850米 |  | 20100023 | 轧硬 | 0.4*610-SPCC | 30210014 | 光亮卷 | 0.18-SPCC |  | 30 | MO001659 | MO001659-007 | GLJ003 | 光亮卷前处理 模板 | 5900 | 2024-07-16 | 2024-07-16 | 3 | 2024-07-21 13:20:41 | 2024-07-21 13:21:16 | 江苏九天光电科技有限公司 | 244098 | 5801 |  |  | 0.4 | 3150 | 610 | 1 | JG1224070219 |  |  |  | 0
最终冷轧 | 02004 | JG1224070223 | JG1224070223 | JZ4 | 九天750轧机 | 合格 | 合格品 | 甲 | 蒋小冬 | 5970 | 5950 | 0.9966 | 6800 | 0.18 | 610 | 轧0.18（0.178-0.183）5.8吨卷轧制米数6600-6700米；5.9吨卷轧制米数6700-6800米，6吨卷轧制米数6750-6850米 |  | 20100023 | 轧硬 | 0.4*610-SPCC | 30210014 | 光亮卷 | 0.18-SPCC |  | 30 | MO001659 | MO001659-009 | GLJ003 | 光亮卷前处理 模板 | 5970 | 2024-07-16 | 2024-07-16 | 3 | 2024-07-21 12:23:24 | 2024-07-21 12:24:01 | 江苏九天光电科技有限公司 | 244100 | 5801 |  |  | 0.4 | 3180 | 610 | 1 | JG1224070223 |  |  |  | 0
最终冷轧 | 02004 | JG1224070231 | JG1224070231 | JZ4 | 九天750轧机 | 合格 | 合格品 | 甲 | 张帅 | 5830 | 5810 | 0.9966 | 6675 | 0.18 | 610 | 轧0.18（0.178-0.183）5.8吨卷轧制米数6600-6700米；5.9吨卷轧制米数6700-6800米，6吨卷轧制米数6750-6850米 |  | 20100023 | 轧硬 | 0.4*610-SPCC | 30210014 | 光亮卷 | 0.18-SPCC |  | 30 | MO001659 | MO001659-003 | GLJ003 | 光亮卷前处理 模板 | 5830 | 2024-07-16 | 2024-07-16 | 3 | 2024-07-21 12:20:25 | 2024-07-21 12:20:55 | 江苏九天光电科技有限公司 | 244094 | 5808 |  |  | 0.4 | 3110 | 610 | 1 | JG1224070231 |  |  |  | 0
最终冷轧 | 02004 | JG1224070227 | JG1224070227 | JZ4 | 九天750轧机 | 合格 | 合格品 | 甲 | 张帅 | 5950 | 5930 | 0.9966 | 6850 | 0.18 | 610 | 轧0.18（0.178-0.183）5.8吨卷轧制米数6600-6700米；5.9吨卷轧制米数6700-6800米，6吨卷轧制米数6750-6850米 |  | 20100023 | 轧硬 | 0.4*610-SPCC | 30210014 | 光亮卷 | 0.18-SPCC |  | 30 | MO001659 | MO001659-001 | GLJ003 | 光亮卷前处理 模板 | 5950 | 2024-07-16 | 2024-07-16 | 3 | 2024-07-21 10:26:58 | 2024-07-21 10:27:28 | 江苏九天光电科技有限公司 | 244092 | 5808 |  |  | 0.4 | 3160 | 610 | 1 | JG1224070227 |  |  |  | 0
最终冷轧 | 02004 | JG1224070131 | JG1224070131 | JZ4 | 九天750轧机 | 合格 | 合格品 | 乙 | 赵遂义 | 8278 | 8270 | 0.999 | 14850 | 0.1 | 710 | 轧0.1（0.097-0.102）米数14800-14900米 |  | 20100028 | 轧硬 | 0.4*710-SPCC | 30210015 | 光亮卷 | 0.1-SPCC |  | 30 | MO001228 | MO001228-001 | GLJ003 | 光亮卷前处理 模板 | 8280 | 2024-07-05 | 2024-07-05 | 2 | 2024-07-21 07:25:03 | 2024-07-21 07:26:13 | 江苏九天光电科技有限公司 | 206992 | 5809 |  |  | 0.4 | 3790 | 710 | 1 | JG1224070131
最终冷轧 | 02004 | JG1224070183 | JG1224070183 | JZ4 | 九天750轧机 | 合格 | 合格品 | 乙 | 赵遂义 | 8260 | 8250 | 0.9988 | 14800 | 0.1 | 710 | 轧0.1（0.098-0.104）米数控制在14700-14800米不高于14800米 |  | 20100028 | 轧硬 | 0.4*710-SPCC | 30210015 | 光亮卷 | 0.1-SPCC |  | 30 | MO001357 | MO001357-011 | GLJ003 | 光亮卷前处理 模板 | 8270 | 2024-07-08 | 2024-07-08 | 2 | 2024-07-21 05:16:55 | 2024-07-21 05:17:41 | 江苏九天光电科技有限公司 | 227469 | 5809 |  |  | 0.4 | 3860 | 710 | 1 | JG1224070183 |  |  |  | 0
最终冷轧 | 02004 | JG1224070132 | JG1224070132 | JZ4 | 九天750轧机 | 合格 | 合格品 | 乙 | 赵遂义 | 8270 | 8260 | 0.9988 | 14720 | 0.1 | 710 | 轧0.1（0.097-0.102）米数14800-14900米 |  | 20100028 | 轧硬 | 0.4*710-SPCC | 30210015 | 光亮卷 | 0.1-SPCC |  | 30 | MO001228 | MO001228-002 | GLJ003 | 光亮卷前处理 模板 | 8280 | 2024-07-05 | 2024-07-05 | 2 | 2024-07-21 05:15:11 | 2024-07-21 05:16:41 | 江苏九天光电科技有限公司 | 206994 | 5809 |  |  | 0.4 | 3790 | 710 | 1 | JG1224070132
最终冷轧 | 02004 | JG1224070253 | JG1224070253 | JZ4 | 九天750轧机 | 合格 | 合格品 | 乙 | 周朋 | 5410 | 5410 | 1 | 7240 | 0.15 | 610 | 轧0.15（0.152-0.158）5.4吨卷轧制米数7100-7200米不超7250米；7.1吨轧制米数9500-9600米不超9650米，按米数轧制，厚度微调，厚度最高不超0.158 |  | 20100023 | 轧硬 | 0.4*610-SPCC | 30210011 | 光亮卷 | 0.15-SPCC |  | 30 | MO001446 | MO001446-003 | GLJ003 | 光亮卷前处理 模板 | 5410 | 2024-07-10 | 2024-07-10 | 2 | 2024-07-21 03:27:23 | 2024-07-21 03:28:18 | 江苏九天光电科技有限公司 | 235074 | 5810 |  |  | 0.4 | 2880 | 610 | 1 | JG1224070253 |  |  |  | 0