## sheet1
工序名称 | 工序编码 | 新卷号 | 批号 | 机组编码 | 机组名称 | 工序状态 | 检验结果 | 班组 | 参与人 | 来料重量 | 出料重量 | 成品率 | 出料长度 | 出料厚度 | 出料宽度 | 工序要求 | 备注 | 来料编码 | 来料名称 | 来料规格 | 产品编码 | 产品名称 | 产品规格 | 膜名称 | 排序 | 主计划号 | 子计划号 | 工序流程编码 | 工序流程名称 | 工单需求 | 计划开始时间 | 计划结束时间 | 工单状态 | 实际开始时间 | 产出时间 | 组织名称 | 卷号ID | 操作工人 | 报工人 | 检验 | 来料厚度 | 来料长度 | 来料宽度 | 是否分卷 | 原卷号 | 工单要求 | 是否成品 | 不良现象 | 入库审核
最终冷轧 | 02004 | DL1224070054 | DL1224070054 | JZ4 | 九天750轧机 | 合格 | 合格品 | 乙 | 赵遂义 | 4440 | 4370 | 0.9842 | 7950 | 0.13 | 533 | 中间道次普光辊轧制，最后一道用0.8-1.0轧制0.13（0.6-0.41-0.28-0.18-0.14-0.13）厚度0.128-0.133 ；转脱脂 |  | 20100067 | 轧硬 | 0.6*533-SPCC | 20200003 | 小品种钢半成品 | 0.13-SPCC |  | 30 | MO001612 | MO001612-012 | XPZG001 | 小品种钢前处理模板 | 4440 | 2024-07-15 | 2024-07-15 | 3 | 2024-07-23 17:54:53 | 2024-07-23 17:55:27 | 江苏九天光电科技有限公司 | 242454 | 5809 |  |  | 0.6 | 1800 | 533 | 1 | DL1224070054 |  |  |  | 0
最终冷轧 | 02004 | DL1224070043 | DL1224070043 | JZ4 | 九天750轧机 | 合格 | 合格品 | 乙 | 赵遂义 | 4474 | 4440 | 0.9924 | 8200 | 0.13 | 533 | 中间道次普光辊轧制，最后一道用0.8-1.0轧制0.13（0.6-0.41-0.28-0.18-0.14-0.13）厚度0.128-0.133 ；转脱脂 |  | 20100067 | 轧硬 | 0.6*533-SPCC | 20200003 | 小品种钢半成品 | 0.13-SPCC |  | 30 | MO001612 | MO001612-005 | XPZG001 | 小品种钢前处理模板 | 4475 | 2024-07-15 | 2024-07-15 | 3 | 2024-07-23 17:53:44 | 2024-07-23 17:54:34 | 江苏九天光电科技有限公司 | 242447 | 5809 |  |  | 0.6 | 1815 | 533 | 1 | DL1224070043 |  |  |  | 0
最终冷轧 | 02004 | DL1224070039 | DL1224070039 | JZ4 | 九天750轧机 | 合格 | 合格品 | 甲 | 张帅 | 4440 | 4420 | 0.9955 | 8160 | 0.13 | 533 | 中间道次普光辊轧制，最后一道用0.8-1.0轧制0.13（0.6-0.41-0.28-0.18-0.14-0.13）厚度0.128-0.133 ；转脱脂 |  | 20100067 | 轧硬 | 0.6*533-SPCC | 20200003 | 小品种钢半成品 | 0.13-SPCC |  | 30 | MO001612 | MO001612-002 | XPZG001 | 小品种钢前处理模板 | 4440 | 2024-07-15 | 2024-07-15 | 3 | 2024-07-23 17:52:03 | 2024-07-23 17:52:32 | 江苏九天光电科技有限公司 | 242444 | 5808 |  |  | 0.6 | 1800 | 533 | 1 | DL1224070039 |  |  |  | 0
最终冷轧 | 02004 | DL1224070037 | DL1224070037 | JZ4 | 九天750轧机 | 合格 | 合格品 | 甲 | 张帅 | 4424 | 4400 | 0.9946 | 8150 | 0.13 | 533 | 中间道次普光辊轧制，最后一道用0.8-1.0轧制0.13（0.6-0.41-0.28-0.18-0.14-0.13）厚度0.128-0.133 ；转脱脂 |  | 20100067 | 轧硬 | 0.6*533-SPCC | 20200003 | 小品种钢半成品 | 0.13-SPCC |  | 30 | MO001612 | MO001612-001 | XPZG001 | 小品种钢前处理模板 | 4425 | 2024-07-15 | 2024-07-15 | 3 | 2024-07-23 17:04:31 | 2024-07-23 17:05:12 | 江苏九天光电科技有限公司 | 242442 | 5808 |  |  | 0.6 | 1800 | 533 | 1 | DL1224070037 |  |  |  | 0
最终冷轧 | 02004 | DL1224070040 | DL1224070040 | JZ4 | 九天750轧机 | 合格 | 合格品 | 甲 | 张帅 | 4480 | 4460 | 0.9955 | 8270 | 0.13 | 533 | 中间道次普光辊轧制，最后一道用0.8-1.0轧制0.13（0.6-0.41-0.28-0.18-0.14-0.13）厚度0.128-0.133 ；转脱脂 |  | 20100067 | 轧硬 | 0.6*533-SPCC | 20200003 | 小品种钢半成品 | 0.13-SPCC |  | 30 | MO001612 | MO001612-003 | XPZG001 | 小品种钢前处理模板 | 4480 | 2024-07-15 | 2024-07-15 | 3 | 2024-07-23 17:03:39 | 2024-07-23 17:04:17 | 江苏九天光电科技有限公司 | 242445 | 5808 |  |  | 0.6 | 1820 | 533 | 1 | DL1224070040 |  |  |  | 0
最终冷轧 | 02004 | JG1224070252 | JG1224070252 | JZ4 | 九天750轧机 | 合格 | 合格品 | 乙 | 赵遂义 | 5900 | 5890 | 0.9983 | 6820 | 0.18 | 610 | 轧0.18（0.178-0.183）5.8吨卷轧制米数6600-6700米；5.9吨卷轧制米数6700-6800米，6吨卷轧制米数6750-6850米 |  | 20100023 | 轧硬 | 0.4*610-SPCC | 30210014 | 光亮卷 | 0.18-SPCC |  | 30 | MO001659 | MO001659-012 | GLJ003 | 光亮卷前处理 模板 | 5900 | 2024-07-16 | 2024-07-16 | 3 | 2024-07-22 02:43:18 | 2024-07-22 02:44:12 | 江苏九天光电科技有限公司 | 244103 | 5809 |  |  | 0.4 | 3145 | 610 | 1 | JG1224070252 |  |  |  | 0
最终冷轧 | 02004 | JG1224070224 | JG1224070224 | JZ4 | 九天750轧机 | 合格 | 合格品 | 乙 | 赵遂义 | 5950 | 5940 | 0.9983 | 6750 | 0.18 | 610 | 轧0.18（0.178-0.183）5.8吨卷轧制米数6600-6700米；5.9吨卷轧制米数6700-6800米，6吨卷轧制米数6750-6850米 |  | 20100023 | 轧硬 | 0.4*610-SPCC | 30210014 | 光亮卷 | 0.18-SPCC |  | 30 | MO001659 | MO001659-010 | GLJ003 | 光亮卷前处理 模板 | 5960 | 2024-07-16 | 2024-07-16 | 3 | 2024-07-22 02:42:10 | 2024-07-22 02:42:58 | 江苏九天光电科技有限公司 | 244101 | 5809 |  |  | 0.4 | 3180 | 610 | 1 | JG1224070224 |  |  |  | 0
最终冷轧 | 02004 | JG1224070220 | JG1224070220 | JZ4 | 九天750轧机 | 合格 | 合格品 | 乙 | 赵遂义 | 5890 | 5880 | 0.9983 | 6800 | 0.18 | 610 | 轧0.18（0.178-0.183）5.8吨卷轧制米数6600-6700米；5.9吨卷轧制米数6700-6800米，6吨卷轧制米数6750-6850米 |  | 20100023 | 轧硬 | 0.4*610-SPCC | 30210014 | 光亮卷 | 0.18-SPCC |  | 30 | MO001659 | MO001659-008 | GLJ003 | 光亮卷前处理 模板 | 5895 | 2024-07-16 | 2024-07-16 | 3 | 2024-07-22 02:40:50 | 2024-07-22 02:41:42 | 江苏九天光电科技有限公司 | 244099 | 5809 |  |  | 0.4 | 3150 | 610 | 1 | JG1224070220 |  |  |  | 0
最终冷轧 | 02004 | JG1224070216 | JG1224070216 | JZ4 | 九天750轧机 | 合格 | 合格品 | 乙 | 赵遂义 | 6030 | 6020 | 0.9983 | 6900 | 0.18 | 610 | 轧0.18（0.178-0.183）5.8吨卷轧制米数6600-6700米；5.9吨卷轧制米数6700-6800米，6吨卷轧制米数6750-6850米 |  | 20100023 | 轧硬 | 0.4*610-SPCC | 30210014 | 光亮卷 | 0.18-SPCC |  | 30 | MO001659 | MO001659-006 | GLJ003 | 光亮卷前处理 模板 | 6030 | 2024-07-16 | 2024-07-16 | 3 | 2024-07-22 02:39:01 | 2024-07-22 02:40:18 | 江苏九天光电科技有限公司 | 244097 | 5809 |  |  | 0.4 | 3220 | 610 | 1 | JG1224070216 |  |  |  | 0