## sheet1
工序名称 | 工序编码 | 新卷号 | 批号 | 机组编码 | 机组名称 | 工序状态 | 检验结果 | 班组 | 参与人 | 来料重量 | 出料重量 | 成品率 | 出料长度 | 出料厚度 | 出料宽度 | 工序要求 | 备注 | 来料编码 | 来料名称 | 来料规格 | 产品编码 | 产品名称 | 产品规格 | 膜名称 | 排序 | 主计划号 | 子计划号 | 工序流程编码 | 工序流程名称 | 工单需求 | 计划开始时间 | 计划结束时间 | 工单状态 | 实际开始时间 | 产出时间 | 组织名称 | 卷号ID | 操作工人 | 报工人 | 检验 | 来料厚度 | 来料长度 | 来料宽度 | 是否分卷 | 原卷号 | 工单要求 | 是否成品 | 不良现象 | 入库审核
镍钝化 | 10001 | JL00240300935 | JL0024030093 | DN2 | 东方镍钝化1150 | 合格 | 合格品 | 甲 | 丁涛 | 1139 | 1139 |  | 1210 | 0.2 | 610 | 泰德通：1150镍钝化工段镀镍，HV100-120,镀层≥1.5μm，纸管芯 ,整卷发货。 | H横辊印(来料板面振纹横辊印镀后不明显) | 31010030 | 小品种钢卷 | 0.2-SPCC | 31310016 | 镍钝化卷 | 0.2-SPCC |  | 10 | MO001631 | MO001631-007-05 | NDH001 | 镍钝化模板 | 5730 | 2024-07-15 | 2024-07-18 | 3 | 2024-07-19 03:08:21 | 2024-07-19 08:06:19 | 江苏东方九天新能源材料有限公司 |  | 5689 |  | 1 | 0.2 | 1210 | 610 | 1 | JL00240300935 | 泰德通：（0.2*610）双面镀镍，镀层厚度≥1.5um，HV90-110；卷重≤1.5吨 | 1 | H横辊印(来料板面振纹横辊印镀后不明显) | 1
镍钝化 | 10001 | JL00240300934 | JL0024030093 | DN2 | 东方镍钝化1150 | 合格 | 合格品 | 甲 | 丁涛 | 1151 | 1151 |  | 1220 | 0.2 | 610 | 泰德通：1150镍钝化工段镀镍，HV100-120,镀层≥1.5μm，纸管芯 ,整卷发货。 | H横辊印(来料板面振纹横辊印镀后不明显) | 31010030 | 小品种钢卷 | 0.2-SPCC | 31310016 | 镍钝化卷 | 0.2-SPCC |  | 10 | MO001631 | MO001631-007-04 | NDH001 | 镍钝化模板 | 5730 | 2024-07-15 | 2024-07-18 | 3 | 2024-07-19 03:08:21 | 2024-07-19 08:06:19 | 江苏东方九天新能源材料有限公司 |  | 5689 |  | 1 | 0.2 | 1220 | 610 | 1 | JL00240300934 | 泰德通：（0.2*610）双面镀镍，镀层厚度≥1.5um，HV90-110；卷重≤1.5吨 | 1 | H横辊印(来料板面振纹横辊印镀后不明显) | 1
镍钝化 | 10001 | JL00240300933 | JL0024030093 | DN2 | 东方镍钝化1150 | 合格 | 合格品 | 甲 | 丁涛 | 1151 | 1151 |  | 1220 | 0.2 | 610 | 泰德通：1150镍钝化工段镀镍，HV100-120,镀层≥1.5μm，纸管芯 ,整卷发货。 | H横辊印(来料板面振纹横辊印镀后不明显) | 31010030 | 小品种钢卷 | 0.2-SPCC | 31310016 | 镍钝化卷 | 0.2-SPCC |  | 10 | MO001631 | MO001631-007-03 | NDH001 | 镍钝化模板 | 5730 | 2024-07-15 | 2024-07-18 | 3 | 2024-07-19 03:08:21 | 2024-07-19 08:06:19 | 江苏东方九天新能源材料有限公司 |  | 5689 |  | 1 | 0.2 | 1220 | 610 | 1 | JL00240300933 | 泰德通：（0.2*610）双面镀镍，镀层厚度≥1.5um，HV90-110；卷重≤1.5吨 | 1 | H横辊印(来料板面振纹横辊印镀后不明显) | 1
镍钝化 | 10001 | JL00240300932 | JL0024030093 | DN2 | 东方镍钝化1150 | 合格 | 合格品 | 甲 | 丁涛 | 1151 | 1151 |  | 1220 | 0.2 | 610 | 泰德通：1150镍钝化工段镀镍，HV100-120,镀层≥1.5μm，纸管芯 ,整卷发货。 | H横辊印(来料板面振纹横辊印镀后不明显) | 31010030 | 小品种钢卷 | 0.2-SPCC | 31310016 | 镍钝化卷 | 0.2-SPCC |  | 10 | MO001631 | MO001631-007-02 | NDH001 | 镍钝化模板 | 5730 | 2024-07-15 | 2024-07-18 | 3 | 2024-07-19 03:08:21 | 2024-07-19 08:06:19 | 江苏东方九天新能源材料有限公司 |  | 5689 |  | 1 | 0.2 | 1220 | 610 | 1 | JL00240300932 | 泰德通：（0.2*610）双面镀镍，镀层厚度≥1.5um，HV90-110；卷重≤1.5吨 | 1 | H横辊印(来料板面振纹横辊印镀后不明显) | 1
镍钝化 | 10001 | JL00240300931 | JL0024030093 | DN2 | 东方镍钝化1150 | 合格 | 合格品 | 甲 | 丁涛 | 1151 | 1151 |  | 1220 | 0.2 | 610 | 泰德通：1150镍钝化工段镀镍，HV100-120,镀层≥1.5μm，纸管芯 ,整卷发货。 | H横辊印(来料板面振纹，横辊印镀后不明显) | 31010030 | 小品种钢卷 | 0.2-SPCC | 31310016 | 镍钝化卷 | 0.2-SPCC |  | 10 | MO001631 | MO001631-007-01 | NDH001 | 镍钝化模板 | 5730 | 2024-07-15 | 2024-07-18 | 3 | 2024-07-19 03:08:21 | 2024-07-19 08:06:19 | 江苏东方九天新能源材料有限公司 |  | 5689 |  | 1 | 0.2 | 1220 | 610 | 1 | JL00240300931 | 泰德通：（0.2*610）双面镀镍，镀层厚度≥1.5um，HV90-110；卷重≤1.5吨 | 1 | H横辊印(来料板面振纹，横辊印镀后不明显) | 1
镍钝化 | 10001 | JL0024030031-2 | JL0024030031-2 | DN2 | 东方镍钝化1150 | 合格 | 让步接收 | 甲 | 丁涛 | 5800 | 5871 | 1.0122 | 5900 | 0.2 | 630 | 四川泰虹:1150镍钝化工段镀镍，HV115-145,镍层要求A＞2μm，B:＞2μm，厚度±0.01，粗糙度Ra0.4-0.6,纸管芯，转东方分剪工段 | A凹印(470米板面中间凹印，1870米传动侧25CM处凹印)D单边浪(内100米来料操作侧间隙性边浪（木耳边）)C虫斑(偶有虫斑)X线条印(来料板面多处线条印，来料板面振纹，横辊印，偶有划伤)X锈斑(5730-5740米来料传动侧边部锈斑镀后发白) | 31010030 | 小品种钢卷 | 0.2-SPCC | 31310016 | 镍钝化卷 | 0.2-SPCC |  | 10 | MO001718 | MO001718-001 | NDH001 | 镍钝化模板 | 5800 | 2024-07-19 | 2024-07-23 | 3 | 2024-07-18 22:10:26 | 2024-07-19 03:06:52 | 江苏东方九天新能源材料有限公司 | 246322 | 5689 |  |  | 0.2 | 0 | 630 | 1 | JL0024030031-2 | 四川泰虹:（0.2*630）厚度±0.005,HV110-130,粗糙度0.4-0.6，双面镀镍，镍层厚度≥2μM | 1 | A凹印(470米板面中间凹印，1870米传动侧25CM处凹印)D单边浪(内100米来料操作侧间隙性边浪（木耳边）)C虫斑(偶有虫斑)X线条印(来料板面多处线条印，来料板面振纹，横辊印，偶有划伤)X锈斑(5730-5740米来料传动侧边部锈斑镀后发白) | 1
镍钝化 | 10001 | JL0024040117-25 | JL0024040117-2 | DN2 | 东方镍钝化1150 | 合格 | 让步接收 | 甲 | 丁涛 | 1077 | 1077 |  | 1150 | 0.2 | 610 | 泰德通：1150镍钝化工段镀镍，HV100-120,镀层≥1.5μm，纸管芯 ,整卷发货。 | Z振纹(来料振纹横辊印，板面线条印镀后不明显) | 31010030 | 小品种钢卷 | 0.2-SPCC | 31310016 | 镍钝化卷 | 0.2-SPCC |  | 10 | MO001631 | MO001631-004-05 | NDH001 | 镍钝化模板 | 5290 | 2024-07-15 | 2024-07-18 | 3 | 2024-07-18 03:54:07 | 2024-07-18 08:25:52 | 江苏东方九天新能源材料有限公司 |  | 5689 |  | 1 | 0.2 | 1150 | 610 | 1 | JL0024040117-25 | 泰德通：（0.2*610）双面镀镍，镀层厚度≥1.5um，HV90-110；卷重≤1.5吨 | 1 | Z振纹(来料振纹横辊印，板面线条印镀后不明显) | 1
镍钝化 | 10001 | JL0024040117-24 | JL0024040117-2 | DN2 | 东方镍钝化1150 | 合格 | 让步接收 | 甲 | 丁涛 | 1059 | 1059 |  | 1120 | 0.2 | 610 | 泰德通：1150镍钝化工段镀镍，HV100-120,镀层≥1.5μm，纸管芯 ,整卷发货。 | Z振纹(来料振纹横辊印，板面线条印镀后不明显) | 31010030 | 小品种钢卷 | 0.2-SPCC | 31310016 | 镍钝化卷 | 0.2-SPCC |  | 10 | MO001631 | MO001631-004-04 | NDH001 | 镍钝化模板 | 5290 | 2024-07-15 | 2024-07-18 | 3 | 2024-07-18 03:54:07 | 2024-07-18 08:25:52 | 江苏东方九天新能源材料有限公司 |  | 5689 |  | 1 | 0.2 | 1120 | 610 | 1 | JL0024040117-24 | 泰德通：（0.2*610）双面镀镍，镀层厚度≥1.5um，HV90-110；卷重≤1.5吨 | 1 | Z振纹(来料振纹横辊印，板面线条印镀后不明显) | 1
镍钝化 | 10001 | JL0024040117-23 | JL0024040117-2 | DN2 | 东方镍钝化1150 | 合格 | 让步接收 | 甲 | 丁涛 | 1059 | 1059 |  | 1120 | 0.2 | 610 | 泰德通：1150镍钝化工段镀镍，HV100-120,镀层≥1.5μm，纸管芯 ,整卷发货。 | Z振纹(来料振纹横辊印，板面线条印镀后不明显) | 31010030 | 小品种钢卷 | 0.2-SPCC | 31310016 | 镍钝化卷 | 0.2-SPCC |  | 10 | MO001631 | MO001631-004-03 | NDH001 | 镍钝化模板 | 5290 | 2024-07-15 | 2024-07-18 | 3 | 2024-07-18 03:54:07 | 2024-07-18 08:25:52 | 江苏东方九天新能源材料有限公司 |  | 5689 |  | 1 | 0.2 | 1120 | 610 | 1 | JL0024040117-23 | 泰德通：（0.2*610）双面镀镍，镀层厚度≥1.5um，HV90-110；卷重≤1.5吨 | 1 | Z振纹(来料振纹横辊印，板面线条印镀后不明显) | 1
镍钝化 | 10001 | JL0024040117-22 | JL0024040117-2 | DN2 | 东方镍钝化1150 | 合格 | 让步接收 | 甲 | 丁涛 | 1059 | 1059 |  | 1120 | 0.2 | 610 | 泰德通：1150镍钝化工段镀镍，HV100-120,镀层≥1.5μm，纸管芯 ,整卷发货。 | Z振纹(来料振纹横辊印，板面线条印镀后不明显) | 31010030 | 小品种钢卷 | 0.2-SPCC | 31310016 | 镍钝化卷 | 0.2-SPCC |  | 10 | MO001631 | MO001631-004-02 | NDH001 | 镍钝化模板 | 5290 | 2024-07-15 | 2024-07-18 | 3 | 2024-07-18 03:54:07 | 2024-07-18 08:25:52 | 江苏东方九天新能源材料有限公司 |  | 5689 |  | 1 | 0.2 | 1120 | 610 | 1 | JL0024040117-22 | 泰德通：（0.2*610）双面镀镍，镀层厚度≥1.5um，HV90-110；卷重≤1.5吨 | 1 | Z振纹(来料振纹横辊印，板面线条印镀后不明显) | 1
镍钝化 | 10001 | JL0024040117-21 | JL0024040117-2 | DN2 | 东方镍钝化1150 | 合格 | 让步接收 | 甲 | 丁涛 | 1059 | 1059 |  | 1120 | 0.2 | 610 | 泰德通：1150镍钝化工段镀镍，HV100-120,镀层≥1.5μm，纸管芯 ,整卷发货。 | D顶伤印(内30米来料传动侧25CM处顶伤印)Z振纹(来料振纹横辊印，板面线条印镀后不明显) | 31010030 | 小品种钢卷 | 0.2-SPCC | 31310016 | 镍钝化卷 | 0.2-SPCC |  | 10 | MO001631 | MO001631-004-01 | NDH001 | 镍钝化模板 | 5290 | 2024-07-15 | 2024-07-18 | 3 | 2024-07-18 03:54:07 | 2024-07-18 08:25:52 | 江苏东方九天新能源材料有限公司 |  | 5689 |  | 1 | 0.2 | 1120 | 610 | 1 | JL0024040117-21 | 泰德通：（0.2*610）双面镀镍，镀层厚度≥1.5um，HV90-110；卷重≤1.5吨 | 1 | D顶伤印(内30米来料传动侧25CM处顶伤印)Z振纹(来料振纹横辊印，板面线条印镀后不明显) | 1
镍钝化 | 10001 | JL002403009922 | JL00240300992 | DN2 | 东方镍钝化1150 | 合格 | 合格品 | 甲 | 丁涛 | 1267 | 1267 |  | 1100 | 0.25 | 610 | 泰德通：1150镍钝化工段镀镍，HV100-120,镀层≥1.5μm，纸管芯 ,整卷发货。 | H厚薄公差(来料硬度低88) | 31010025 | 小品种钢卷 | 0.25-SPCC | 31310015 | 镍钝化卷 | 0.25-SPCC |  | 10 | MO001630 | MO001630-001-02 | NDH001 | 镍钝化模板 | 2620 | 2024-07-15 | 2024-07-18 | 3 | 2024-07-18 02:04:55 | 2024-07-18 03:47:42 | 江苏东方九天新能源材料有限公司 |  | 5689 |  | 1 | 0.25 | 1100 | 610 | 1 | JL002403009922 | 泰德通：（0.25*610）双面镀镍，镀层厚度≥1.5um，HV90-110；卷重≤1.5吨 | 1 | H厚薄公差(来料硬度低88) | 1
镍钝化 | 10001 | JL002403009921 | JL00240300992 | DN2 | 东方镍钝化1150 | 合格 | 让步接收 | 甲 | 丁涛 | 1325 | 1325 |  | 1140 | 0.25 | 610 | 泰德通：1150镍钝化工段镀镍，HV100-120,镀层≥1.5μm，纸管芯 ,整卷发货。 | D顶伤印(内50米来料板面顶伤印)H厚薄公差(来料硬度低88) | 31010025 | 小品种钢卷 | 0.25-SPCC | 31310015 | 镍钝化卷 | 0.25-SPCC |  | 10 | MO001630 | MO001630-001-01 | NDH001 | 镍钝化模板 | 2620 | 2024-07-15 | 2024-07-18 | 3 | 2024-07-18 02:04:55 | 2024-07-18 03:47:42 | 江苏东方九天新能源材料有限公司 |  | 5689 |  | 1 | 0.25 | 1140 | 610 | 1 | JL002403009921 | 泰德通：（0.25*610）双面镀镍，镀层厚度≥1.5um，HV90-110；卷重≤1.5吨 | 1 | D顶伤印(内50米来料板面顶伤印)H厚薄公差(来料硬度低88) | 1
镍钝化 | 10001 | JL1223120005-222 | JL1223120005-22 | DN2 | 东方镍钝化1150 | 合格 | 合格品 | 甲 | 丁涛 | 1021 | 1021 |  | 930 | 0.25 | 610 | 泰德通：1150镍钝化工段镀镍，HV100-120,镀层≥1.5μm，纸管芯 ,整卷发货。 | H横辊印(来料板面横辊印线条印镀后不明显) | 31010025 | 小品种钢卷 | 0.25-SPCC | 31310015 | 镍钝化卷 | 0.25-SPCC |  | 10 | MO001630 | MO001630-002-02 | NDH001 | 镍钝化模板 | 2320 | 2024-07-15 | 2024-07-18 | 3 | 2024-07-18 00:23:07 | 2024-07-18 02:03:44 | 江苏东方九天新能源材料有限公司 |  | 5689 |  | 1 | 0.25 | 930 | 610 | 1 | JL1223120005-222 | 泰德通：（0.25*610）双面镀镍，镀层厚度≥1.5um，HV90-110；卷重≤1.5吨 | 1 | H横辊印(来料板面横辊印线条印镀后不明显) | 1
镍钝化 | 10001 | JL1223120005-221 | JL1223120005-22 | DN2 | 东方镍钝化1150 | 合格 | 合格品 | 甲 | 丁涛 | 1079 | 1079 |  | 990 | 0.25 | 610 | 泰德通：1150镍钝化工段镀镍，HV100-120,镀层≥1.5μm，纸管芯 ,整卷发货。 | H横辊印(来料板面横辊印线条印镀后不明显) | 31010025 | 小品种钢卷 | 0.25-SPCC | 31310015 | 镍钝化卷 | 0.25-SPCC |  | 10 | MO001630 | MO001630-002-01 | NDH001 | 镍钝化模板 | 2320 | 2024-07-15 | 2024-07-18 | 3 | 2024-07-18 00:23:07 | 2024-07-18 02:03:44 | 江苏东方九天新能源材料有限公司 |  | 5689 |  | 1 | 0.25 | 990 | 610 | 1 | JL1223120005-221 | 泰德通：（0.25*610）双面镀镍，镀层厚度≥1.5um，HV90-110；卷重≤1.5吨 | 1 | H横辊印(来料板面横辊印线条印镀后不明显) | 1
镍钝化 | 10001 | JL0024040026016 | JL002404002601 | DN2 | 东方镍钝化1150 | 合格 | 让步接收 | 甲 | 丁涛 | 1001 | 1001 |  | 850 | 0.25 | 610 | 泰德通：1150镍钝化工段镀镍，HV100-120,镀层≥1.5μm，纸管芯 ,整卷发货。 | A暗线印(来料板面暗线印镀后不明显) | 31010025 | 小品种钢卷 | 0.25-SPCC | 31310015 | 镍钝化卷 | 0.25-SPCC |  | 10 | MO001630 | MO001630-003-06 | NDH001 | 镍钝化模板 | 6110 | 2024-07-15 | 2024-07-18 | 3 | 2024-07-17 20:12:59 | 2024-07-18 00:21:37 | 江苏东方九天新能源材料有限公司 |  | 5689 |  | 1 | 0.25 | 850 | 610 | 1 | JL0024040026016 | 泰德通：（0.25*610）双面镀镍，镀层厚度≥1.5um，HV90-110；卷重≤1.5吨 | 1 | A暗线印(来料板面暗线印镀后不明显) | 1
镍钝化 | 10001 | JL0024040026015 | JL002404002601 | DN2 | 东方镍钝化1150 | 合格 | 让步接收 | 甲 | 丁涛 | 1025 | 1025 |  | 870 | 0.25 | 610 | 泰德通：1150镍钝化工段镀镍，HV100-120,镀层≥1.5μm，纸管芯 ,整卷发货。 | A暗线印(来料板面暗线印镀后不明显) | 31010025 | 小品种钢卷 | 0.25-SPCC | 31310015 | 镍钝化卷 | 0.25-SPCC |  | 10 | MO001630 | MO001630-003-05 | NDH001 | 镍钝化模板 | 6110 | 2024-07-15 | 2024-07-18 | 3 | 2024-07-17 20:12:59 | 2024-07-18 00:21:37 | 江苏东方九天新能源材料有限公司 |  | 5689 |  | 1 | 0.25 | 870 | 610 | 1 | JL0024040026015 | 泰德通：（0.25*610）双面镀镍，镀层厚度≥1.5um，HV90-110；卷重≤1.5吨 | 1 | A暗线印(来料板面暗线印镀后不明显) | 1
镍钝化 | 10001 | JL0024040026014 | JL002404002601 | DN2 | 东方镍钝化1150 | 合格 | 让步接收 | 甲 | 丁涛 | 1025 | 1025 |  | 870 | 0.25 | 610 | 泰德通：1150镍钝化工段镀镍，HV100-120,镀层≥1.5μm，纸管芯 ,整卷发货。 | A暗线印(来料板面暗线印镀后不明显) | 31010025 | 小品种钢卷 | 0.25-SPCC | 31310015 | 镍钝化卷 | 0.25-SPCC |  | 10 | MO001630 | MO001630-003-04 | NDH001 | 镍钝化模板 | 6110 | 2024-07-15 | 2024-07-18 | 3 | 2024-07-17 20:12:59 | 2024-07-18 00:21:37 | 江苏东方九天新能源材料有限公司 |  | 5689 |  | 1 | 0.25 | 870 | 610 | 1 | JL0024040026014 | 泰德通：（0.25*610）双面镀镍，镀层厚度≥1.5um，HV90-110；卷重≤1.5吨 | 1 | A暗线印(来料板面暗线印镀后不明显) | 1
镍钝化 | 10001 | JL0024040026013 | JL002404002601 | DN2 | 东方镍钝化1150 | 合格 | 让步接收 | 甲 | 丁涛 | 1025 | 1025 |  | 870 | 0.25 | 610 | 泰德通：1150镍钝化工段镀镍，HV100-120,镀层≥1.5μm，纸管芯 ,整卷发货。 | A暗线印(来料板面暗线印镀后不明显) | 31010025 | 小品种钢卷 | 0.25-SPCC | 31310015 | 镍钝化卷 | 0.25-SPCC |  | 10 | MO001630 | MO001630-003-03 | NDH001 | 镍钝化模板 | 6110 | 2024-07-15 | 2024-07-18 | 3 | 2024-07-17 20:12:59 | 2024-07-18 00:21:37 | 江苏东方九天新能源材料有限公司 |  | 5689 |  | 1 | 0.25 | 870 | 610 | 1 | JL0024040026013 | 泰德通：（0.25*610）双面镀镍，镀层厚度≥1.5um，HV90-110；卷重≤1.5吨 | 1 | A暗线印(来料板面暗线印镀后不明显) | 1
镍钝化 | 10001 | JL0024040026012 | JL002404002601 | DN2 | 东方镍钝化1150 | 合格 | 让步接收 | 甲 | 丁涛 | 1025 | 1025 |  | 870 | 0.25 | 610 | 泰德通：1150镍钝化工段镀镍，HV100-120,镀层≥1.5μm，纸管芯 ,整卷发货。 | A暗线印(来料板面暗线印镀后不明显) | 31010025 | 小品种钢卷 | 0.25-SPCC | 31310015 | 镍钝化卷 | 0.25-SPCC |  | 10 | MO001630 | MO001630-003-02 | NDH001 | 镍钝化模板 | 6110 | 2024-07-15 | 2024-07-18 | 3 | 2024-07-17 20:12:59 | 2024-07-18 00:21:37 | 江苏东方九天新能源材料有限公司 |  | 5689 |  | 1 | 0.25 | 870 | 610 | 1 | JL0024040026012 | 泰德通：（0.25*610）双面镀镍，镀层厚度≥1.5um，HV90-110；卷重≤1.5吨 | 1 | A暗线印(来料板面暗线印镀后不明显) | 1
镍钝化 | 10001 | JL0024040026011 | JL002404002601 | DN2 | 东方镍钝化1150 | 合格 | 让步接收 | 甲 | 丁涛 | 1025 | 1025 |  | 870 | 0.25 | 610 | 泰德通：1150镍钝化工段镀镍，HV100-120,镀层≥1.5μm，纸管芯 ,整卷发货。 | A暗线印(来料板面暗线印镀后不明显) | 31010025 | 小品种钢卷 | 0.25-SPCC | 31310015 | 镍钝化卷 | 0.25-SPCC |  | 10 | MO001630 | MO001630-003-01 | NDH001 | 镍钝化模板 | 6110 | 2024-07-15 | 2024-07-18 | 3 | 2024-07-17 20:12:59 | 2024-07-18 00:21:37 | 江苏东方九天新能源材料有限公司 |  | 5689 |  | 1 | 0.25 | 870 | 610 | 1 | JL0024040026011 | 泰德通：（0.25*610）双面镀镍，镀层厚度≥1.5um，HV90-110；卷重≤1.5吨 | 1 | A暗线印(来料板面暗线印镀后不明显) | 1
镍钝化 | 10001 | JL0024040118-123 | JL0024040118-12 | DN2 | 东方镍钝化1150 | 合格 | 让步接收 | 甲 | 丁涛 | 987 | 987 |  | 1050 | 0.2 | 610 | 泰德通：1150镍钝化工段镀镍，HV100-120,镀层≥1.5μm，纸管芯 ,整卷发货。 | 来料板面振纹横辊印，板面线条印镀后不明显，A面传侧1cm1.486，B面传侧1cm1.455（镍层低） | 31010030 | 小品种钢卷 | 0.2-SPCC | 31310016 | 镍钝化卷 | 0.2-SPCC |  | 10 | MO001631 | MO001631-002-03 | NDH001 | 镍钝化模板 | 2960 | 2024-07-15 | 2024-07-18 | 3 | 2024-07-17 06:25:22 | 2024-07-17 08:54:10 | 江苏东方九天新能源材料有限公司 |  | 5689 |  | 1 | 0.2 | 1050 | 610 | 1 | JL0024040118-123 | 泰德通：（0.2*610）双面镀镍，镀层厚度≥1.5um，HV90-110；卷重≤1.5吨 | 1 | Z振纹(来料板面振纹横辊印，板面线条印镀后不明显) | 1
镍钝化 | 10001 | JL0024040118-122 | JL0024040118-12 | DN2 | 东方镍钝化1150 | 合格 | 让步接收 | 甲 | 丁涛 | 991 | 991 |  | 1050 | 0.2 | 610 | 泰德通：1150镍钝化工段镀镍，HV100-120,镀层≥1.5μm，纸管芯 ,整卷发货。 | 来料板面振纹横辊印，板面线条印镀后不明显，A面传侧1cm1.498，B面传侧1cm1.462（镍层低） | 31010030 | 小品种钢卷 | 0.2-SPCC | 31310016 | 镍钝化卷 | 0.2-SPCC |  | 10 | MO001631 | MO001631-002-02 | NDH001 | 镍钝化模板 | 2960 | 2024-07-15 | 2024-07-18 | 3 | 2024-07-17 06:25:22 | 2024-07-17 08:54:10 | 江苏东方九天新能源材料有限公司 |  | 5689 |  | 1 | 0.2 | 1050 | 610 | 1 | JL0024040118-122 | 泰德通：（0.2*610）双面镀镍，镀层厚度≥1.5um，HV90-110；卷重≤1.5吨 | 1 | Z振纹(来料板面振纹横辊印，板面线条印镀后不明显) | 1
镍钝化 | 10001 | JL0024040118-121 | JL0024040118-12 | DN2 | 东方镍钝化1150 | 合格 | 让步接收 | 甲 | 丁涛 | 989 | 989 |  | 1050 | 0.2 | 610 | 泰德通：1150镍钝化工段镀镍，HV100-120,镀层≥1.5μm，纸管芯 ,整卷发货。 | 880米来料板面中间凹印，来料板面振纹横辊印，板面线条印镀后不明显，B面传侧1cm1.467（镍层低）转分剪切边 | 31010030 | 小品种钢卷 | 0.2-SPCC | 31310016 | 镍钝化卷 | 0.2-SPCC |  | 10 | MO001631 | MO001631-002-01 | NDH001 | 镍钝化模板 | 2960 | 2024-07-15 | 2024-07-18 | 3 | 2024-07-17 06:25:22 | 2024-07-17 08:54:10 | 江苏东方九天新能源材料有限公司 |  | 5689 |  | 1 | 0.2 | 1050 | 610 | 1 | JL0024040118-121 | 泰德通：（0.2*610）双面镀镍，镀层厚度≥1.5um，HV90-110；卷重≤1.5吨 | 1 | A凹印(880米来料板面中间凹印)Z振纹(来料板面振纹横辊印，板面线条印镀后不明显) | 1
镍钝化 | 10001 | JL0024040118-113 | JL0024040118-11 | DN2 | 东方镍钝化1150 | 合格 | 合格品 | 甲 | 丁涛 | 927 | 927 |  | 990 | 0.2 | 610 | 泰德通：1150镍钝化工段镀镍，HV100-120,镀层≥1.5μm，纸管芯 ,整卷发货。 | Z振纹(来料板面振纹横辊印，线条印镀后不明显) | 31010030 | 小品种钢卷 | 0.2-SPCC | 31310016 | 镍钝化卷 | 0.2-SPCC |  | 10 | MO001631 | MO001631-001-03 | NDH001 | 镍钝化模板 | 2780 | 2024-07-15 | 2024-07-18 | 3 | 2024-07-17 04:10:20 | 2024-07-17 06:24:56 | 江苏东方九天新能源材料有限公司 |  | 5689 |  | 1 | 0.2 | 990 | 610 | 1 | JL0024040118-113 | 泰德通：（0.2*610）双面镀镍，镀层厚度≥1.5um，HV90-110；卷重≤1.5吨 | 1 | Z振纹(来料板面振纹横辊印，线条印镀后不明显) | 1
镍钝化 | 10001 | JL0024040118-112 | JL0024040118-11 | DN2 | 东方镍钝化1150 | 合格 | 合格品 | 甲 | 丁涛 | 939 | 939 |  | 1000 | 0.2 | 610 | 泰德通：1150镍钝化工段镀镍，HV100-120,镀层≥1.5μm，纸管芯 ,整卷发货。 | Z振纹(来料板面振纹横辊印，线条印镀后不明显) | 31010030 | 小品种钢卷 | 0.2-SPCC | 31310016 | 镍钝化卷 | 0.2-SPCC |  | 10 | MO001631 | MO001631-001-02 | NDH001 | 镍钝化模板 | 2780 | 2024-07-15 | 2024-07-18 | 3 | 2024-07-17 04:10:20 | 2024-07-17 06:24:56 | 江苏东方九天新能源材料有限公司 |  | 5689 |  | 1 | 0.2 | 1000 | 610 | 1 | JL0024040118-112 | 泰德通：（0.2*610）双面镀镍，镀层厚度≥1.5um，HV90-110；卷重≤1.5吨 | 1 | Z振纹(来料板面振纹横辊印，线条印镀后不明显) | 1
镍钝化 | 10001 | JL0024040118-111 | JL0024040118-11 | DN2 | 东方镍钝化1150 | 合格 | 让步接收 | 甲 | 丁涛 | 907 | 907 |  | 970 | 0.2 | 610 | 泰德通：1150镍钝化工段镀镍，HV100-120,镀层≥1.5μm，纸管芯 ,整卷发货。 | 内15米虫斑,B面传侧1cm1.496（镍层低） | 31010030 | 小品种钢卷 | 0.2-SPCC | 31310016 | 镍钝化卷 | 0.2-SPCC |  | 10 | MO001631 | MO001631-001-01 | NDH001 | 镍钝化模板 | 2780 | 2024-07-15 | 2024-07-18 | 3 | 2024-07-17 04:10:20 | 2024-07-17 06:24:56 | 江苏东方九天新能源材料有限公司 |  | 5689 |  | 1 | 0.2 | 970 | 610 | 1 | JL0024040118-111 | 泰德通：（0.2*610）双面镀镍，镀层厚度≥1.5um，HV90-110；卷重≤1.5吨 | 1 | C虫斑(内15米虫斑)Z振纹(来料板面振纹，横辊印，线条印，镀后不明显) | 1
镍钝化 | 10001 | JL00240300925 | JL0024030092 | DN2 | 东方镍钝化1150 | 合格 | 让步接收 | 甲 | 丁涛 | 1285 | 1285 |  | 1370 | 0.2 | 610 | 泰德通：1150镍钝化工段镀镍，HV100-120,镀层≥1.5μm，纸管芯 ,整卷发货。 | X线条印(来料板面线条印镀后不明显) | 31010030 | 小品种钢卷 | 0.2-SPCC | 31310016 | 镍钝化卷 | 0.2-SPCC |  | 10 | MO001631 | MO001631-008-05 | NDH001 | 镍钝化模板 | 5730 | 2024-07-15 | 2024-07-18 | 3 | 2024-07-16 21:50:17 | 2024-07-17 04:09:46 | 江苏东方九天新能源材料有限公司 |  | 5689 |  | 1 | 0.2 | 1370 | 610 | 1 | JL00240300925 | 泰德通：（0.2*610）双面镀镍，镀层厚度≥1.5um，HV90-110；卷重≤1.5吨 | 1 | X线条印(来料板面线条印镀后不明显) | 1
镍钝化 | 10001 | JL00240300924 | JL0024030092 | DN2 | 东方镍钝化1150 | 合格 | 让步接收 | 甲 | 丁涛 | 1303 | 1303 |  | 1380 | 0.2 | 610 | 泰德通：1150镍钝化工段镀镍，HV100-120,镀层≥1.5μm，纸管芯 ,整卷发货。 | X线条印(来料板面线条印镀后不明显)D顶伤(730米处来料板面中间顶伤) | 31010030 | 小品种钢卷 | 0.2-SPCC | 31310016 | 镍钝化卷 | 0.2-SPCC |  | 10 | MO001631 | MO001631-008-04 | NDH001 | 镍钝化模板 | 5730 | 2024-07-15 | 2024-07-18 | 3 | 2024-07-16 21:50:17 | 2024-07-17 04:09:46 | 江苏东方九天新能源材料有限公司 |  | 5689 |  | 1 | 0.2 | 1380 | 610 | 1 | JL00240300924 | 泰德通：（0.2*610）双面镀镍，镀层厚度≥1.5um，HV90-110；卷重≤1.5吨 | 1 | X线条印(来料板面线条印镀后不明显)D凹印(730米处来料板面中间凹印) | 1
镍钝化 | 10001 | JL00240300923 | JL0024030092 | DN2 | 东方镍钝化1150 | 合格 |  | 甲 | 丁涛 | 1303 | 1303 |  | 1380 | 0.2 | 610 | 泰德通：1150镍钝化工段镀镍，HV100-120,镀层≥1.5μm，纸管芯 ,整卷发货。 | T脱皮(358-360米操作侧1CM处来料脱皮（重划伤）)C虫斑(偶有虫斑)X线条印(来料板面线条印镀后不明显) | 31010030 | 小品种钢卷 | 0.2-SPCC | 31310016 | 镍钝化卷 | 0.2-SPCC |  | 10 | MO001631 | MO001631-008-03 | NDH001 | 镍钝化模板 | 5730 | 2024-07-15 | 2024-07-18 | 3 | 2024-07-16 21:50:17 | 2024-07-17 04:09:46 | 江苏东方九天新能源材料有限公司 |  | 5689 |  | 1 | 0.2 | 1380 | 610 | 1 | JL00240300923 | 泰德通：（0.2*610）双面镀镍，镀层厚度≥1.5um，HV90-110；卷重≤1.5吨 | 1 | T脱皮(358-360米操作侧1CM处来料脱皮（重划伤）)C虫斑(偶有虫斑)X线条印(来料板面线条印镀后不明显) | 1
镍钝化 | 10001 | JL00240300922 | JL0024030092 | DN2 | 东方镍钝化1150 | 合格 | 让步接收 | 甲 | 丁涛 | 1303 | 1303 |  | 1380 | 0.2 | 610 | 泰德通：1150镍钝化工段镀镍，HV100-120,镀层≥1.5μm，纸管芯 ,整卷发货。 | A凹印(570米处来料板面中间凹印)C虫斑(450米操作侧10CM处虫斑)X线条印(来料板面线条印镀后不明显）转分剪倒包 | 31010030 | 小品种钢卷 | 0.2-SPCC | 31310016 | 镍钝化卷 | 0.2-SPCC |  | 10 | MO001631 | MO001631-008-02 | NDH001 | 镍钝化模板 | 5730 | 2024-07-15 | 2024-07-18 | 3 | 2024-07-16 21:50:17 | 2024-07-17 04:09:46 | 江苏东方九天新能源材料有限公司 |  | 5689 |  | 1 | 0.2 | 1380 | 610 | 1 | JL00240300922 | 泰德通：（0.2*610）双面镀镍，镀层厚度≥1.5um，HV90-110；卷重≤1.5吨 | 1 | A凹印(570米处来料板面中间凹印)C虫斑(450米操作侧10CM处虫斑)X线条印(来料板面线条印镀后不明显) | 1
镍钝化 | 10001 | JL00240300921 | JL0024030092 | DN2 | 东方镍钝化1150 | 合格 | 报废品 | 甲 | 丁涛 | 593 | 593 |  | 630 | 0.2 | 610 | 泰德通：1150镍钝化工段镀镍，HV100-120,镀层≥1.5μm，纸管芯 ,整卷发货。 | Z重划伤(来料尾传动侧50m4个10CM缺口已剪下，内300米镀层AB面0.5/0.5um，后1.5/1.5um，300米来料板面划伤重，450m-520米操作侧松花印重。) | 31010030 | 小品种钢卷 | 0.2-SPCC | 31310016 | 镍钝化卷 | 0.2-SPCC |  | 10 | MO001631 | MO001631-008-01 | NDH001 | 镍钝化模板 | 5730 | 2024-07-15 | 2024-07-18 | 3 | 2024-07-16 21:50:17 | 2024-07-17 04:09:46 | 江苏东方九天新能源材料有限公司 |  | 5689 |  | 1 | 0.2 | 630 | 610 | 1 | JL00240300921 | 泰德通：（0.2*610）双面镀镍，镀层厚度≥1.5um，HV90-110；卷重≤1.5吨 | 1 | Z重划伤(来料尾传动侧50m4个10CM缺口已剪下，内300米镀层AB面0.5/0.5um，后1.5/1.5um，300米来料板面划伤重，450m-520米操作侧松花印重。) | 1
镍钝化 | 10001 | 112447583-021 | 112447583-02 | DN2 | 东方镍钝化1150 | 合格 | 让步接收 | 甲 | 丁涛 | 8700 | 4375 |  | 2450 | 0.25 | 903 | 凌力电池：1150镍钝化工段镀镍，A面＞1.9um，B面＞0.64um ,铁管芯，转退火 | A暗线印(偶有不规律暗线印，内300米操作侧边部约10cm轻微凹印，偶有虫斑，2300-2324米操作侧10CM左右疑似水滴印（半光1-2导电辊压辊气管暴裂）) | 11060007 | 预镀镍基带 | 0.25*903-BDCK | 31310014 | 镍钝化卷 | 0.25-BDCK |  | 10 | MO001347 | MO001347-001-01 | NDH001 | 镍钝化模板 | 8700 | 2024-07-08 | 2024-07-10 | 2 | 2024-07-09 00:49:51 | 2024-07-09 03:09:28 | 江苏东方九天新能源材料有限公司 |  | 5689 |  | 1 | 0.25 | 0 | 903 | 1 | 112447583-021 | 凌力电池（0.25*886）：厚度公差0.24-0.26mm，表面里外半光，粗糙度0.7-1.1um，T3(HV0.2 130-150),镍层大于等于1.9mm/0.64um；镍线生产一半，4300kg | 1 | A暗线印(偶有不规律暗线印，内300米操作侧边部约10cm轻微凹印，偶有虫斑，2300-2324米操作侧10CM左右疑似水滴印（半光1-2导电辊压辊气管暴裂）) | 1