## sheet1
工序名称 | 工序编码 | 新卷号 | 批号 | 机组编码 | 机组名称 | 工序状态 | 检验结果 | 班组 | 参与人 | 来料重量 | 出料重量 | 成品率 | 出料长度 | 出料厚度 | 出料宽度 | 工序要求 | 备注 | 来料编码 | 来料名称 | 来料规格 | 产品编码 | 产品名称 | 产品规格 | 膜名称 | 排序 | 主计划号 | 子计划号 | 工序流程编码 | 工序流程名称 | 工单需求 | 计划开始时间 | 计划结束时间 | 工单状态 | 实际开始时间 | 产出时间 | 组织名称 | 卷号ID | 操作工人 | 报工人 | 检验 | 来料厚度 | 来料长度 | 来料宽度 | 是否分卷 | 原卷号 | 工单要求 | 是否成品 | 不良现象 | 入库审核
铬钝化 | 09001 | JG12240701792 | JG12240701792 | DG2 | 东方铬钝化950 | 合格 | 让步接收 | 甲 | 韩康 | 5530 | 5531 | 1.0002 | 10080 | 0.1 | 710 | / | 色差，条印，8080米横向61.6mm孔洞3.45平方毫米，尾250米来料撞伤 ，顶伤重 | 30210015 | 光亮卷 | 0.1-SPCC | 30110014 | 铬钝化卷 | 0.1-SPCC |  | 10 | MO001913 | MO001913-010 | GDH001 | 铬钝化模板 | 5530 | 2024-07-22 | 2024-07-22 | 3 | 2024-07-24 07:55:31 | 2024-07-24 08:11:13 | 江苏东方九天新能源材料有限公司 | 253564 | 5660 |  |  | 0.1 | 10150 | 710 | 1 | JG12240701792 |  | 1 | S色差(色差 条印 8080米1个孔洞 横向61.6 大小3.45 尾250米来料撞伤 顶伤重) | 1
铬钝化 | 09001 | JG12240602701 | JG12240602701 | DG2 | 东方铬钝化950 | 合格 | 让步接收 | 甲 | 韩康 | 7060 | 7029 | 0.9956 | 12210 | 0.1 | 760 | / | 色差 条印 白斑 碱液斑 | 30210015 | 光亮卷 | 0.1-SPCC | 30110014 | 铬钝化卷 | 0.1-SPCC |  | 10 | MO001936 | MO001936-007 | GDH001 | 铬钝化模板 | 7060 | 2024-07-23 | 2024-07-23 | 3 | 2024-07-24 07:04:16 | 2024-07-24 07:05:32 | 江苏东方九天新能源材料有限公司 | 255187 | 5660 |  |  | 0.1 | 0 | 760 | 1 | JG12240602701 |  | 1 | S色差(色差 条印 白斑 碱液斑) | 1
铬钝化 | 09001 | JG12240601301 | JG12240601301 | DG2 | 东方铬钝化950 | 合格 | 让步接收 | 甲 | 韩康 | 7540 | 7515 | 0.9967 | 13120 | 0.1 | 760 | / | 白斑,碱液斑,色差,亮斑,180米横向322mm孔洞0.53平方毫米,10490米横向379mm孔洞0.18平方毫米，来料乳化斑 | 30210015 | 光亮卷 | 0.1-SPCC | 30110014 | 铬钝化卷 | 0.1-SPCC |  | 10 | MO001936 | MO001936-011 | GDH001 | 铬钝化模板 | 7540 | 2024-07-23 | 2024-07-23 | 3 | 2024-07-24 06:02:31 | 2024-07-24 06:03:57 | 江苏东方九天新能源材料有限公司 | 255191 | 5660 |  |  | 0.1 | 0 | 760 | 1 | JG12240601301 |  | 1 | 白斑碱液斑色差亮斑180米横向322大小0.53,10490米横向379大小0.18来料乳化斑 | 1
铬钝化 | 09001 | JG12240602601 | JG12240602601 | DG2 | 东方铬钝化950 | 合格 | 合格品 | 甲 | 夏亚军 | 7490 | 7465 | 0.9967 | 13010 | 0.1 | 760 | / | S色差(色差 条印 845米1个孔洞 横向20.0 大小0.8) | 30210015 | 光亮卷 | 0.1-SPCC | 30110014 | 铬钝化卷 | 0.1-SPCC |  | 10 | MO001936 | MO001936-009 | GDH001 | 铬钝化模板 | 7490 | 2024-07-23 | 2024-07-23 | 3 | 2024-07-24 04:26:17 | 2024-07-24 04:27:52 | 江苏东方九天新能源材料有限公司 | 255189 | 5660 |  |  | 0.1 | 0 | 760 | 1 | JG12240602601 |  | 1 | S色差(色差 条印 845米1个孔洞 横向20.0 大小0.8) | 1
铬钝化 | 09001 | JG1224070165 | JG1224070165 | DG2 | 东方铬钝化950 | 合格 | 合格品 | 甲 | 夏亚军 | 5350 | 5349 | 0.9998 | 6550 | 0.145 | 710 | / |  | 30210008 | 光亮卷 | 0.145-SPCC | 30110008 | 铬钝化卷 | 0.145-SPCC |  | 10 | MO001913 | MO001913-001 | GDH001 | 铬钝化模板 | 5350 | 2024-07-22 | 2024-07-22 | 3 | 2024-07-24 02:54:03 | 2024-07-24 02:54:38 | 江苏东方九天新能源材料有限公司 | 253556 | 5660 |  |  | 0.145 | 6590 | 710 | 1 | JG1224070165 |  | 1 |  | 1
铬钝化 | 09001 | JG1224070157 | JG1224070157 | DG2 | 东方铬钝化950 | 合格 | 合格品 | 甲 | 夏亚军 | 5312 | 5311 | 0.9998 | 6600 | 0.145 | 710 | / | S色差(色差 315米3个孔洞 横向354.5 大小0.53-0.27 碎边) | 30210008 | 光亮卷 | 0.145-SPCC | 30110008 | 铬钝化卷 | 0.145-SPCC |  | 10 | MO001913 | MO001913-003 | GDH001 | 铬钝化模板 | 5312 | 2024-07-22 | 2024-07-22 | 3 | 2024-07-24 02:11:25 | 2024-07-24 02:13:02 | 江苏东方九天新能源材料有限公司 | 253558 | 5660 |  |  | 0.145 | 6620 | 710 | 1 | JG1224070157 |  | 1 | S色差(色差 315米3个孔洞 横向354.5 大小0.53-0.27 碎边) | 1
铬钝化 | 09001 | JG1224070129 | JG1224070129 | DG2 | 东方铬钝化950 | 合格 | 合格品 | 甲 | 夏亚军 | 5330 | 5323 | 0.9987 | 6650 | 0.145 | 710 | / |  | 30210008 | 光亮卷 | 0.145-SPCC | 30110008 | 铬钝化卷 | 0.145-SPCC |  | 10 | MO001913 | MO001913-004 | GDH001 | 铬钝化模板 | 5330 | 2024-07-22 | 2024-07-22 | 3 | 2024-07-24 01:26:31 | 2024-07-24 01:27:02 | 江苏东方九天新能源材料有限公司 | 253559 | 5660 |  |  | 0.145 | 6690 | 710 | 1 | JG1224070129 |  | 1 |  | 1
铬钝化 | 09001 | JG12240701191 | JG12240701191 | DG2 | 东方铬钝化950 | 合格 | 合格品 | 甲 | 夏亚军 | 5620 | 5613 | 0.9988 | 10210 | 0.1 | 710 | / | S色差(色差 条印 碎边) | 30210015 | 光亮卷 | 0.1-SPCC | 30110014 | 铬钝化卷 | 0.1-SPCC |  | 10 | MO001913 | MO001913-008 | GDH001 | 铬钝化模板 | 5620 | 2024-07-22 | 2024-07-22 | 3 | 2024-07-24 00:40:13 | 2024-07-24 00:41:31 | 江苏东方九天新能源材料有限公司 | 253563 | 5660 |  |  | 0.1 | 10300 | 710 | 1 | JG12240701191 |  | 1 | S色差(色差 条印 碎边) | 1
铬钝化 | 09001 | JG122406013322 | JG12240601332 | DG2 | 东方铬钝化950 | 合格 | 合格品 | 甲 | 孙槐兵 | 4043 | 4043 |  | 7120 | 0.1 | 760 | / |  | 30210015 | 光亮卷 | 0.1-SPCC | 30110014 | 铬钝化卷 | 0.1-SPCC |  | 10 | MO001936 | MO001936-002-02 | GDH001 | 铬钝化模板 | 6510 | 2024-07-23 | 2024-07-23 | 3 | 2024-07-23 23:31:28 | 2024-07-23 23:32:38 | 江苏东方九天新能源材料有限公司 |  | 5660 |  | 1 | 0.1 | 7120 | 760 | 1 | JG122406013322 |  | 1 |  | 1
铬钝化 | 09001 | JG122406013321 | JG12240601332 | DG2 | 东方铬钝化950 | 合格 | 合格品 | 甲 | 孙槐兵 | 2299 | 2299 |  | 4050 | 0.1 | 760 | / |  | 30210015 | 光亮卷 | 0.1-SPCC | 30110014 | 铬钝化卷 | 0.1-SPCC |  | 10 | MO001936 | MO001936-002-01 | GDH001 | 铬钝化模板 | 6510 | 2024-07-23 | 2024-07-23 | 3 | 2024-07-23 23:31:28 | 2024-07-23 23:32:38 | 江苏东方九天新能源材料有限公司 |  | 5660 |  | 1 | 0.1 | 4050 | 760 | 1 | JG122406013321 |  | 1 |  | 1
铬钝化 | 09001 | JG122405515122 | JG122405515122 | DG2 | 东方铬钝化950 | 合格 | 合格品 | 甲 | 夏亚军 | 1820 | 1763 | 0.9687 | 3080 | 0.1 | 760 | / | S色差(色差 白斑 条印 碱液斑) | 30210015 | 光亮卷 | 0.1-SPCC | 30110014 | 铬钝化卷 | 0.1-SPCC |  | 10 | MO001892 | MO001892-002 | GDH001 | 铬钝化模板 | 1820 | 2024-07-22 | 2024-07-22 | 3 | 2024-07-23 22:06:52 | 2024-07-23 22:11:30 | 江苏东方九天新能源材料有限公司 | 253219 | 5660 |  |  | 0.1 | 3120 | 760 | 1 | JG122405515122 |  | 1 | S色差(色差 白斑 条印 碱液斑) | 1
铬钝化 | 09001 | JG12240602472 | JG12240602472 | DG2 | 东方铬钝化950 | 合格 | 合格品 | 甲 | 夏亚军 | 2740 | 2707 | 0.988 | 4730 | 0.1 | 760 | 、 |  | 30210015 | 光亮卷 | 0.1-SPCC | 30110014 | 铬钝化卷 | 0.1-SPCC |  | 10 | MO001841 | MO001841-004 | GDH001 | 铬钝化模板 | 2740 | 2024-07-20 | 2024-07-20 | 3 | 2024-07-23 21:43:40 | 2024-07-23 21:44:12 | 江苏东方九天新能源材料有限公司 | 251293 | 5660 |  |  | 0.1 | 4770 | 760 | 1 | JG12240602472 |  | 1 |  | 1
铬钝化 | 09001 | JG122406026822 | JG12240602682 | DG2 | 东方铬钝化950 | 合格 | 合格品 | 乙 | 李志祥 | 2715 | 2715 |  | 4600 | 0.1 | 760 | 、 |  | 30210015 | 光亮卷 | 0.1-SPCC | 30110014 | 铬钝化卷 | 0.1-SPCC |  | 10 | MO001862 | MO001862-005-02 | GDH001 | 铬钝化模板 | 5500 | 2024-07-21 | 2024-07-21 | 3 | 2024-07-23 20:02:31 | 2024-07-23 21:08:17 | 江苏东方九天新能源材料有限公司 |  | 5657 |  | 1 | 0.1 | 4600 | 760 | 1 | JG122406026822 |  | 1 |  | 1
铬钝化 | 09001 | JG122406026821 | JG12240602682 | DG2 | 东方铬钝化950 | 合格 | 合格品 | 乙 | 李志祥 | 2773 | 2773 |  | 4700 | 0.1 | 760 | 、 |  | 30210015 | 光亮卷 | 0.1-SPCC | 30110014 | 铬钝化卷 | 0.1-SPCC |  | 10 | MO001862 | MO001862-005-01 | GDH001 | 铬钝化模板 | 5500 | 2024-07-21 | 2024-07-21 | 3 | 2024-07-23 20:02:31 | 2024-07-23 21:08:17 | 江苏东方九天新能源材料有限公司 |  | 5657 |  | 1 | 0.1 | 4700 | 760 | 1 | JG122406026821 |  | 1 |  | 1
铬钝化 | 09001 | JG122406024712 | JG122406024712 | DG2 | 东方铬钝化950 | 合格 | 让步接收 | 乙 | 李志祥 | 3510 | 3497 | 0.9963 | 6090 | 0.1 | 760 | 、 | 4133米操413mm孔洞（大小2.56mm2），4685米操564 mm孔洞（大小0.35mm2） | 30210015 | 光亮卷 | 0.1-SPCC | 30110014 | 铬钝化卷 | 0.1-SPCC |  | 10 | MO001841 | MO001841-003 | GDH001 | 铬钝化模板 | 3510 | 2024-07-20 | 2024-07-20 | 3 | 2024-07-23 19:05:25 | 2024-07-23 20:02:18 | 江苏东方九天新能源材料有限公司 | 251291 | 5657 |  |  | 0.1 | 6100 | 760 | 1 | JG122406024712 |  | 1 | 4133米孔洞大小2.56操413 4685米孔洞大小0.35操564 乳化斑 色差 | 1
铬钝化 | 09001 | JG1224070118 | JG1224070118 | DG2 | 东方铬钝化950 | 待判定 |  | 乙 | 李志祥 | 5362 | 5343 | 0.9965 | 6560 | 0.145 | 710 | / | 公差偏高（0.155mm） | 30210008 | 光亮卷 | 0.145-SPCC | 30110008 | 铬钝化卷 | 0.145-SPCC |  | 10 | MO001887 | MO001887-001 | GDH001 | 铬钝化模板 | 5362 | 2024-07-22 | 2024-07-22 | 3 | 2024-07-23 18:57:01 | 2024-07-23 19:05:17 | 江苏东方九天新能源材料有限公司 | 253026 | 5657 |  |  | 0.145 | 6590 | 710 | 1 | JG1224070118 |  | 1 | 色差 条印 | 0
铬钝化 | 09001 | JG1224060252112 | JG122406025211 | DG2 | 东方铬钝化950 | 合格 | 合格品 | 乙 | 李志祥 | 3733 | 3733 |  | 6410 | 0.1 | 760 | / |  | 30210015 | 光亮卷 | 0.1-SPCC | 30110014 | 铬钝化卷 | 0.1-SPCC |  | 10 | MO001892 | MO001892-007-02 | GDH001 | 铬钝化模板 | 6170 | 2024-07-22 | 2024-07-22 | 3 | 2024-07-23 18:55:47 | 2024-07-23 18:56:30 | 江苏东方九天新能源材料有限公司 |  | 5657 |  | 1 | 0.1 | 6410 | 760 | 1 | JG1224060252112 |  | 1 |  | 1
铬钝化 | 09001 | JG1224060252111 | JG122406025211 | DG2 | 东方铬钝化950 | 合格 | 合格品 | 乙 | 李志祥 | 2411 | 2411 |  | 4130 | 0.1 | 760 | / |  | 30210015 | 光亮卷 | 0.1-SPCC | 30110014 | 铬钝化卷 | 0.1-SPCC |  | 10 | MO001892 | MO001892-007-01 | GDH001 | 铬钝化模板 | 6170 | 2024-07-22 | 2024-07-22 | 3 | 2024-07-23 18:55:47 | 2024-07-23 18:56:30 | 江苏东方九天新能源材料有限公司 |  | 5657 |  | 1 | 0.1 | 4130 | 760 | 1 | JG1224060252111 |  | 1 |  | 1
铬钝化 | 09001 | JG1224070174 | JG1224070174 | DG2 | 东方铬钝化950 | 合格 | 合格品 | 乙 | 李志祥 | 5390 | 5387 | 0.9994 | 6620 | 0.145 | 710 | 、 | 色差 条印 | 30210008 | 光亮卷 | 0.145-SPCC | 30110008 | 铬钝化卷 | 0.145-SPCC |  | 10 | MO001859 | MO001859-002 | GDH001 | 铬钝化模板 | 5390 | 2024-07-21 | 2024-07-21 | 3 | 2024-07-23 18:55:11 | 2024-07-23 18:55:34 | 江苏东方九天新能源材料有限公司 | 252335 | 5657 |  |  | 0.145 | 6660 | 710 | 1 | JG1224070174 |  | 1 | 色差 条印 | 1
铬钝化 | 09001 | JG12240601451 | JG12240601451 | DG2 | 东方铬钝化950 | 合格 | 让步接收 | 乙 | 李志祥 | 5860 | 5847 | 0.9978 | 9960 | 0.1 | 760 | / | 5000-7000米 轻微凹点 7170-7380米板面划伤折印 乳化斑 条印 | 30210015 | 光亮卷 | 0.1-SPCC | 30110014 | 铬钝化卷 | 0.1-SPCC |  | 10 | MO001892 | MO001892-006 | GDH001 | 铬钝化模板 | 5860 | 2024-07-22 | 2024-07-22 | 3 | 2024-07-23 18:53:54 | 2024-07-23 18:55:03 | 江苏东方九天新能源材料有限公司 | 253272 | 5657 |  |  | 0.1 | 10050 | 760 | 1 | JG12240601451 |  | 1 | 5000-7000米 轻微凹点 7170-7380米板面划伤折印 乳化斑 条印 | 1
铬钝化 | 09001 | JG122405024011 | JG122405024011 | DG2 | 东方铬钝化950 | 合格 | 让步接收 | 乙 | 李志祥 | 7240 | 7203 | 0.9949 | 12190 | 0.1 | 760 | / | 10810米操455mm孔洞0.27平方毫米，乳化斑 ，条印，尾200米松花印 | 30210015 | 光亮卷 | 0.1-SPCC | 30110014 | 铬钝化卷 | 0.1-SPCC |  | 10 | MO001892 | MO001892-012 | GDH001 | 铬钝化模板 | 7240 | 2024-07-22 | 2024-07-22 | 3 | 2024-07-23 15:25:09 | 2024-07-23 15:26:57 | 江苏东方九天新能源材料有限公司 | 253283 | 5657 |  |  | 0.1 | 0 | 760 | 1 | JG122405024011 |  | 1 | 10810米孔洞大小0.27操455 乳化斑 条印 尾200米松花印 | 1
铬钝化 | 09001 | JG12240602511 | JG12240602511 | DG2 | 东方铬钝化950 | 合格 | 让步接收 | 乙 | 李志祥 | 7415 | 7391 | 0.9968 | 12930 | 0.1 | 760 | / | 11000米内板面有凹点，10760-11000板面划伤 ， 乳化斑 ，白条印 | 30210015 | 光亮卷 | 0.1-SPCC | 30110014 | 铬钝化卷 | 0.1-SPCC |  | 10 | MO001892 | MO001892-009 | GDH001 | 铬钝化模板 | 7415 | 2024-07-22 | 2024-07-22 | 3 | 2024-07-23 13:54:15 | 2024-07-23 14:18:44 | 江苏东方九天新能源材料有限公司 | 253280 | 5657 |  |  | 0.1 | 12950 | 760 | 1 | JG12240602511 |  | 1 | 11000米内板面有凹点 10760-11000板面划伤 乳化斑 白条印 | 1
铬钝化 | 09001 | JG1224060243112 | JG122406024311 | DG2 | 东方铬钝化950 | 合格 | 合格品 | 乙 | 李志祥 | 3807 | 3807 |  | 6520 | 0.1 | 760 | / |  | 30210015 | 光亮卷 | 0.1-SPCC | 30110014 | 铬钝化卷 | 0.1-SPCC |  | 10 | MO001892 | MO001892-013-02 | GDH001 | 铬钝化模板 | 6300 | 2024-07-22 | 2024-07-22 | 3 | 2024-07-23 11:42:17 | 2024-07-23 13:34:32 | 江苏东方九天新能源材料有限公司 |  | 5657 |  | 1 | 0.1 | 6520 | 760 | 1 | JG1224060243112 |  | 1 |  | 1
铬钝化 | 09001 | JG1224060243111 | JG122406024311 | DG2 | 东方铬钝化950 | 合格 | 合格品 | 乙 | 李志祥 | 2469 | 2469 |  | 4220 | 0.1 | 760 | / |  | 30210015 | 光亮卷 | 0.1-SPCC | 30110014 | 铬钝化卷 | 0.1-SPCC |  | 10 | MO001892 | MO001892-013-01 | GDH001 | 铬钝化模板 | 6300 | 2024-07-22 | 2024-07-22 | 3 | 2024-07-23 11:42:17 | 2024-07-23 13:34:32 | 江苏东方九天新能源材料有限公司 |  | 5657 |  | 1 | 0.1 | 4220 | 760 | 1 | JG1224060243111 |  | 1 |  | 1
铬钝化 | 09001 | JG122406025122 | JG12240602512 | DG2 | 东方铬钝化950 | 合格 | 合格品 | 乙 | 李志祥 | 2723 | 2723 |  | 4800 | 0.1 | 760 | / |  | 30210015 | 光亮卷 | 0.1-SPCC | 30110014 | 铬钝化卷 | 0.1-SPCC |  | 10 | MO001892 | MO001892-010-02 | GDH001 | 铬钝化模板 | 5500 | 2024-07-22 | 2024-07-22 | 3 | 2024-07-23 10:37:10 | 2024-07-23 11:42:04 | 江苏东方九天新能源材料有限公司 |  | 5657 |  | 1 | 0.1 | 4800 | 760 | 1 | JG122406025122 |  | 1 |  | 1
铬钝化 | 09001 | JG122406025121 | JG12240602512 | DG2 | 东方铬钝化950 | 合格 | 合格品 | 乙 | 李志祥 | 2759 | 2759 |  | 4820 | 0.1 | 760 | / |  | 30210015 | 光亮卷 | 0.1-SPCC | 30110014 | 铬钝化卷 | 0.1-SPCC |  | 10 | MO001892 | MO001892-010-01 | GDH001 | 铬钝化模板 | 5500 | 2024-07-22 | 2024-07-22 | 3 | 2024-07-23 10:37:10 | 2024-07-23 11:42:04 | 江苏东方九天新能源材料有限公司 |  | 5657 |  | 1 | 0.1 | 4820 | 760 | 1 | JG122406025121 |  | 1 |  | 1
铬钝化 | 09001 | JG122406025512 | JG12240602551 | DG2 | 东方铬钝化950 | 合格 | 合格品 | 乙 | 李志祥 | 3701 | 3701 |  | 6340 | 0.1 | 760 | / |  | 30210015 | 光亮卷 | 0.1-SPCC | 30110014 | 铬钝化卷 | 0.1-SPCC |  | 10 | MO001892 | MO001892-011-02 | GDH001 | 铬钝化模板 | 6420 | 2024-07-22 | 2024-07-22 | 3 | 2024-07-23 09:38:48 | 2024-07-23 10:36:51 | 江苏东方九天新能源材料有限公司 |  | 5657 |  | 1 | 0.1 | 6340 | 760 | 1 | JG122406025512 |  | 1 |  | 1
铬钝化 | 09001 | JG122406025511 | JG12240602551 | DG2 | 东方铬钝化950 | 合格 | 合格品 | 乙 | 李志祥 | 2695 | 2695 |  | 4600 | 0.1 | 760 | / |  | 30210015 | 光亮卷 | 0.1-SPCC | 30110014 | 铬钝化卷 | 0.1-SPCC |  | 10 | MO001892 | MO001892-011-01 | GDH001 | 铬钝化模板 | 6420 | 2024-07-22 | 2024-07-22 | 3 | 2024-07-23 09:38:48 | 2024-07-23 10:36:51 | 江苏东方九天新能源材料有限公司 |  | 5657 |  | 1 | 0.1 | 4600 | 760 | 1 | JG122406025511 |  | 1 |  | 1
铬钝化 | 09001 | JG122406025522 | JG12240602552 | DG2 | 东方铬钝化950 | 合格 | 让步接收 | 甲 | 韩康 | 3861 | 3861 |  | 6540 | 0.1 | 760 | / | 碱液斑，色差，亮斑 | 30210015 | 光亮卷 | 0.1-SPCC | 30110014 | 铬钝化卷 | 0.1-SPCC |  | 10 | MO001892 | MO001892-005-02 | GDH001 | 铬钝化模板 | 6270 | 2024-07-22 | 2024-07-22 | 3 | 2024-07-23 08:07:36 | 2024-07-23 09:35:05 | 江苏东方九天新能源材料有限公司 |  | 5654 |  | 1 | 0.1 | 6540 | 760 | 1 | JG122406025522 |  | 1 | 碱液斑色差亮斑 | 1
铬钝化 | 09001 | JG122406025521 | JG12240602552 | DG2 | 东方铬钝化950 | 合格 | 让步接收 | 甲 | 韩康 | 2437 | 2437 |  | 4170 | 0.1 | 760 | / | 碱液斑,色差,亮斑 | 30210015 | 光亮卷 | 0.1-SPCC | 30110014 | 铬钝化卷 | 0.1-SPCC |  | 10 | MO001892 | MO001892-005-01 | GDH001 | 铬钝化模板 | 6270 | 2024-07-22 | 2024-07-22 | 3 | 2024-07-23 08:07:36 | 2024-07-23 09:35:05 | 江苏东方九天新能源材料有限公司 |  | 5654 |  | 1 | 0.1 | 4170 | 760 | 1 | JG122406025521 |  | 1 | 碱液斑色差亮斑 | 1