## sheet1
工序名称 | 新卷号 | 批号 | 机组名称 | 工序状态 | 检验结果 | 班组 | 参与人 | 来料重量 | 出料重量 | 成品率 | 出料长度 | 出料厚度 | 出料宽度 | 工序要求 | 备注 | 来料编码 | 来料名称 | 来料规格 | 产品编码 | 产品名称 | 产品规格 | 膜名称 | 排序 | 主计划号 | 子计划号 | 工序流程编码 | 工序流程名称 | 工单需求 | 计划开始时间 | 计划结束时间 | 工单状态 | 实际开始时间 | 产出时间 | 组织名称 | 卷号ID | 操作工人 | 报工人 | 检验 | 来料厚度 | 来料长度 | 来料宽度 | 是否分卷 | 原卷号 | 工单要求 | 是否成品 | 不良现象 | 入库审核
纵剪 | JG1224070536 | SA124710708600 | 九天纵剪机 | 合格 | 合格品 | 乙 | 钱康,叶伟 | 6805 | 6805 |  | 3620 | 0.4 | 610 | 按+2MM工艺生产 |  | 11010003 | 原钢卷 | 0.4*1230-SPCC | 20100023 | 轧硬 | 0.4*610-SPCC |  | 10 | MO001953 | MO001953-006-04 | ZJ001 | 纵剪模板 | 24320 | 2024-07-23 | 2024-07-23 | 3 | 2024-07-24 06:08:27 | 2024-07-24 07:28:43 | 江苏九天光电科技有限公司 | 0 | 5835 |  | 1 | 0.4 | 3620 | 610 | 1 | JG1224070536 |  | 1 |  | 1
纵剪 | JG1224070535 | SA124710708600 | 九天纵剪机 | 合格 | 合格品 | 乙 | 钱康,叶伟 | 6810 | 6810 |  | 3620 | 0.4 | 610 | 按+2MM工艺生产 |  | 11010003 | 原钢卷 | 0.4*1230-SPCC | 20100023 | 轧硬 | 0.4*610-SPCC |  | 10 | MO001953 | MO001953-006-03 | ZJ001 | 纵剪模板 | 24320 | 2024-07-23 | 2024-07-23 | 3 | 2024-07-24 06:08:27 | 2024-07-24 07:28:43 | 江苏九天光电科技有限公司 | 0 | 5835 |  | 1 | 0.4 | 3620 | 610 | 1 | JG1224070535 |  | 1 |  | 1
纵剪 | JG1224070534 | SA124710708600 | 九天纵剪机 | 合格 | 合格品 | 乙 | 钱康,叶伟 | 5295 | 5295 |  | 2820 | 0.4 | 610 | 按+2MM工艺生产 |  | 11010003 | 原钢卷 | 0.4*1230-SPCC | 20100023 | 轧硬 | 0.4*610-SPCC |  | 10 | MO001953 | MO001953-006-02 | ZJ001 | 纵剪模板 | 24320 | 2024-07-23 | 2024-07-23 | 3 | 2024-07-24 06:08:27 | 2024-07-24 07:28:43 | 江苏九天光电科技有限公司 | 0 | 5835 |  | 1 | 0.4 | 2820 | 610 | 1 | JG1224070534 |  | 1 |  | 1
纵剪 | JG1224070533 | SA124710708600 | 九天纵剪机 | 合格 | 合格品 | 乙 | 钱康,叶伟 | 5300 | 5300 |  | 2820 | 0.4 | 610 | 按+2MM工艺生产 |  | 11010003 | 原钢卷 | 0.4*1230-SPCC | 20100023 | 轧硬 | 0.4*610-SPCC |  | 10 | MO001953 | MO001953-006-01 | ZJ001 | 纵剪模板 | 24320 | 2024-07-23 | 2024-07-23 | 3 | 2024-07-24 06:08:27 | 2024-07-24 07:28:43 | 江苏九天光电科技有限公司 | 0 | 5835 |  | 1 | 0.4 | 2820 | 610 | 1 | JG1224070533 |  | 1 |  | 1
纵剪 | JG1224070532 | SA124710709700 | 九天纵剪机 | 合格 | 合格品 | 乙 | 钱康,叶伟 | 6650 | 6650 |  | 3550 | 0.4 | 610 | 按+2MM工艺生产 |  | 11010003 | 原钢卷 | 0.4*1230-SPCC | 20100023 | 轧硬 | 0.4*610-SPCC |  | 10 | MO001953 | MO001953-002-04 | ZJ001 | 纵剪模板 | 23810 | 2024-07-23 | 2024-07-23 | 3 | 2024-07-24 04:43:40 | 2024-07-24 06:08:17 | 江苏九天光电科技有限公司 | 0 | 5835 |  | 1 | 0.4 | 3550 | 610 | 1 | JG1224070532 |  | 1 |  | 1
纵剪 | JG1224070531 | SA124710709700 | 九天纵剪机 | 合格 | 合格品 | 乙 | 钱康,叶伟 | 6665 | 6665 |  | 3550 | 0.4 | 610 | 按+2MM工艺生产 |  | 11010003 | 原钢卷 | 0.4*1230-SPCC | 20100023 | 轧硬 | 0.4*610-SPCC |  | 10 | MO001953 | MO001953-002-03 | ZJ001 | 纵剪模板 | 23810 | 2024-07-23 | 2024-07-23 | 3 | 2024-07-24 04:43:40 | 2024-07-24 06:08:17 | 江苏九天光电科技有限公司 | 0 | 5835 |  | 1 | 0.4 | 3550 | 610 | 1 | JG1224070531 |  | 1 |  | 1
纵剪 | JG1224070530 | SA124710709700 | 九天纵剪机 | 合格 | 合格品 | 乙 | 钱康,叶伟 | 5200 | 5200 |  | 2760 | 0.4 | 610 | 按+2MM工艺生产 |  | 11010003 | 原钢卷 | 0.4*1230-SPCC | 20100023 | 轧硬 | 0.4*610-SPCC |  | 10 | MO001953 | MO001953-002-02 | ZJ001 | 纵剪模板 | 23810 | 2024-07-23 | 2024-07-23 | 3 | 2024-07-24 04:43:40 | 2024-07-24 06:08:17 | 江苏九天光电科技有限公司 | 0 | 5835 |  | 1 | 0.4 | 2760 | 610 | 1 | JG1224070530 |  | 1 |  | 1
纵剪 | JG1224070529 | SA124710709700 | 九天纵剪机 | 合格 | 合格品 | 乙 | 钱康,叶伟 | 5200 | 5200 |  | 2760 | 0.4 | 610 | 按+2MM工艺生产 |  | 11010003 | 原钢卷 | 0.4*1230-SPCC | 20100023 | 轧硬 | 0.4*610-SPCC |  | 10 | MO001953 | MO001953-002-01 | ZJ001 | 纵剪模板 | 23810 | 2024-07-23 | 2024-07-23 | 3 | 2024-07-24 04:43:40 | 2024-07-24 06:08:17 | 江苏九天光电科技有限公司 | 0 | 5835 |  | 1 | 0.4 | 2760 | 610 | 1 | JG1224070529 |  | 1 |  | 1
纵剪 | JG1224070528 | SA124710708400 | 九天纵剪机 | 合格 | 合格品 | 乙 | 钱康,叶伟 | 7050 | 7050 |  | 3760 | 0.4 | 610 | 按+2MM工艺生产 |  | 11010003 | 原钢卷 | 0.4*1230-SPCC | 20100023 | 轧硬 | 0.4*610-SPCC |  | 10 | MO001929 | MO001929-004-04 | ZJ001 | 纵剪模板 | 24820 | 2024-07-23 | 2024-07-23 | 3 | 2024-07-24 03:13:49 | 2024-07-24 04:42:14 | 江苏九天光电科技有限公司 | 0 | 5835 |  | 1 | 0.4 | 3760 | 610 | 1 | JG1224070528 |  | 1 |  | 1
纵剪 | JG1224070527 | SA124710708400 | 九天纵剪机 | 合格 | 合格品 | 乙 | 钱康,叶伟 | 7065 | 7065 |  | 3760 | 0.4 | 610 | 按+2MM工艺生产 |  | 11010003 | 原钢卷 | 0.4*1230-SPCC | 20100023 | 轧硬 | 0.4*610-SPCC |  | 10 | MO001929 | MO001929-004-03 | ZJ001 | 纵剪模板 | 24820 | 2024-07-23 | 2024-07-23 | 3 | 2024-07-24 03:13:49 | 2024-07-24 04:42:14 | 江苏九天光电科技有限公司 | 0 | 5835 |  | 1 | 0.4 | 3760 | 610 | 1 | JG1224070527 |  | 1 |  | 1
纵剪 | JG1224070526 | SA124710708400 | 九天纵剪机 | 合格 | 合格品 | 乙 | 钱康,叶伟 | 5295 | 5295 |  | 2820 | 0.4 | 610 | 按+2MM工艺生产 |  | 11010003 | 原钢卷 | 0.4*1230-SPCC | 20100023 | 轧硬 | 0.4*610-SPCC |  | 10 | MO001929 | MO001929-004-02 | ZJ001 | 纵剪模板 | 24820 | 2024-07-23 | 2024-07-23 | 3 | 2024-07-24 03:13:49 | 2024-07-24 04:42:14 | 江苏九天光电科技有限公司 | 0 | 5835 |  | 1 | 0.4 | 2820 | 610 | 1 | JG1224070526 |  | 1 |  | 1
纵剪 | JG1224070525 | SA124710708400 | 九天纵剪机 | 合格 | 合格品 | 乙 | 钱康,叶伟 | 5305 | 5305 |  | 2820 | 0.4 | 610 | 按+2MM工艺生产 |  | 11010003 | 原钢卷 | 0.4*1230-SPCC | 20100023 | 轧硬 | 0.4*610-SPCC |  | 10 | MO001929 | MO001929-004-01 | ZJ001 | 纵剪模板 | 24820 | 2024-07-23 | 2024-07-23 | 3 | 2024-07-24 03:13:49 | 2024-07-24 04:42:14 | 江苏九天光电科技有限公司 | 0 | 5835 |  | 1 | 0.4 | 2820 | 610 | 1 | JG1224070525 |  | 1 |  | 1
纵剪 | JG1224070524 | SA124710706300 | 九天纵剪机 | 合格 | 合格品 | 乙 | 钱康,叶伟 | 6250 | 6250 |  | 3330 | 0.4 | 610 | 按+2MM工艺生产 |  | 11010003 | 原钢卷 | 0.4*1230-SPCC | 20100023 | 轧硬 | 0.4*610-SPCC |  | 10 | MO001953 | MO001953-003-04 | ZJ001 | 纵剪模板 | 23030 | 2024-07-23 | 2024-07-23 | 3 | 2024-07-24 01:45:46 | 2024-07-24 03:13:32 | 江苏九天光电科技有限公司 | 0 | 5835 |  | 1 | 0.4 | 3330 | 610 | 1 | JG1224070524 |  | 1 |  | 1
纵剪 | JG1224070523 | SA124710706300 | 九天纵剪机 | 合格 | 合格品 | 乙 | 钱康,叶伟 | 6260 | 6260 |  | 3330 | 0.4 | 610 | 按+2MM工艺生产 |  | 11010003 | 原钢卷 | 0.4*1230-SPCC | 20100023 | 轧硬 | 0.4*610-SPCC |  | 10 | MO001953 | MO001953-003-03 | ZJ001 | 纵剪模板 | 23030 | 2024-07-23 | 2024-07-23 | 3 | 2024-07-24 01:45:46 | 2024-07-24 03:13:32 | 江苏九天光电科技有限公司 | 0 | 5835 |  | 1 | 0.4 | 3330 | 610 | 1 | JG1224070523 |  | 1 |  | 1
纵剪 | JG1224070522 | SA124710706300 | 九天纵剪机 | 合格 | 合格品 | 乙 | 钱康,叶伟 | 5200 | 5200 |  | 2760 | 0.4 | 610 | 按+2MM工艺生产 |  | 11010003 | 原钢卷 | 0.4*1230-SPCC | 20100023 | 轧硬 | 0.4*610-SPCC |  | 10 | MO001953 | MO001953-003-02 | ZJ001 | 纵剪模板 | 23030 | 2024-07-23 | 2024-07-23 | 3 | 2024-07-24 01:45:46 | 2024-07-24 03:13:32 | 江苏九天光电科技有限公司 | 0 | 5835 |  | 1 | 0.4 | 2760 | 610 | 1 | JG1224070522 |  | 1 |  | 1
纵剪 | JG1224070521 | SA124710706300 | 九天纵剪机 | 合格 | 合格品 | 乙 | 钱康,叶伟 | 5210 | 5210 |  | 2760 | 0.4 | 610 | 按+2MM工艺生产 |  | 11010003 | 原钢卷 | 0.4*1230-SPCC | 20100023 | 轧硬 | 0.4*610-SPCC |  | 10 | MO001953 | MO001953-003-01 | ZJ001 | 纵剪模板 | 23030 | 2024-07-23 | 2024-07-23 | 3 | 2024-07-24 01:45:46 | 2024-07-24 03:13:32 | 江苏九天光电科技有限公司 | 0 | 5835 |  | 1 | 0.4 | 2760 | 610 | 1 | JG1224070521 |  | 1 |  | 1
纵剪 | JG1224070520 | SA124710706400 | 九天纵剪机 | 合格 | 合格品 | 乙 | 钱康,叶伟 | 6560 | 6560 |  | 3490 | 0.4 | 610 | 按+2MM工艺生产 |  | 11010003 | 原钢卷 | 0.4*1230-SPCC | 20100023 | 轧硬 | 0.4*610-SPCC |  | 10 | MO001929 | MO001929-005-04 | ZJ001 | 纵剪模板 | 23640 | 2024-07-23 | 2024-07-23 | 3 | 2024-07-24 00:14:09 | 2024-07-24 01:45:33 | 江苏九天光电科技有限公司 | 0 | 5835 |  | 1 | 0.4 | 3490 | 610 | 1 | JG1224070520 |  | 1 |  | 1
纵剪 | JG1224070519 | SA124710706400 | 九天纵剪机 | 合格 | 合格品 | 乙 | 钱康,叶伟 | 6570 | 6570 |  | 3490 | 0.4 | 610 | 按+2MM工艺生产 |  | 11010003 | 原钢卷 | 0.4*1230-SPCC | 20100023 | 轧硬 | 0.4*610-SPCC |  | 10 | MO001929 | MO001929-005-03 | ZJ001 | 纵剪模板 | 23640 | 2024-07-23 | 2024-07-23 | 3 | 2024-07-24 00:14:09 | 2024-07-24 01:45:33 | 江苏九天光电科技有限公司 | 0 | 5835 |  | 1 | 0.4 | 3490 | 610 | 1 | JG1224070519 |  | 1 |  | 1
纵剪 | JG1224070518 | SA124710706400 | 九天纵剪机 | 合格 | 合格品 | 乙 | 钱康,叶伟 | 5190 | 5190 |  | 2760 | 0.4 | 610 | 按+2MM工艺生产 |  | 11010003 | 原钢卷 | 0.4*1230-SPCC | 20100023 | 轧硬 | 0.4*610-SPCC |  | 10 | MO001929 | MO001929-005-02 | ZJ001 | 纵剪模板 | 23640 | 2024-07-23 | 2024-07-23 | 3 | 2024-07-24 00:14:09 | 2024-07-24 01:45:33 | 江苏九天光电科技有限公司 | 0 | 5835 |  | 1 | 0.4 | 2760 | 610 | 1 | JG1224070518 |  | 1 |  | 1
纵剪 | JG1224070517 | SA124710706400 | 九天纵剪机 | 合格 | 合格品 | 乙 | 钱康,叶伟 | 5200 | 5200 |  | 2760 | 0.4 | 610 | 按+2MM工艺生产 |  | 11010003 | 原钢卷 | 0.4*1230-SPCC | 20100023 | 轧硬 | 0.4*610-SPCC |  | 10 | MO001929 | MO001929-005-01 | ZJ001 | 纵剪模板 | 23640 | 2024-07-23 | 2024-07-23 | 3 | 2024-07-24 00:14:09 | 2024-07-24 01:45:33 | 江苏九天光电科技有限公司 | 0 | 5835 |  | 1 | 0.4 | 2760 | 610 | 1 | JG1224070517 |  | 1 |  | 1
纵剪 | JG1224070516 | SA124710708700 | 九天纵剪机 | 合格 | 合格品 | 乙 | 钱康,叶伟 | 6570 | 6570 |  | 3510 | 0.4 | 610 | 按+2MM工艺生产 |  | 11010003 | 原钢卷 | 0.4*1230-SPCC | 20100023 | 轧硬 | 0.4*610-SPCC |  | 10 | MO001953 | MO001953-001-04 | ZJ001 | 纵剪模板 | 23630 | 2024-07-23 | 2024-07-23 | 3 | 2024-07-23 22:26:00 | 2024-07-24 00:13:57 | 江苏九天光电科技有限公司 | 0 | 5835 |  | 1 | 0.4 | 3510 | 610 | 1 | JG1224070516 |  | 1 |  | 1
纵剪 | JG1224070515 | SA124710708700 | 九天纵剪机 | 合格 | 合格品 | 乙 | 钱康,叶伟 | 6585 | 6585 |  | 3510 | 0.4 | 610 | 按+2MM工艺生产 |  | 11010003 | 原钢卷 | 0.4*1230-SPCC | 20100023 | 轧硬 | 0.4*610-SPCC |  | 10 | MO001953 | MO001953-001-03 | ZJ001 | 纵剪模板 | 23630 | 2024-07-23 | 2024-07-23 | 3 | 2024-07-23 22:26:00 | 2024-07-24 00:13:57 | 江苏九天光电科技有限公司 | 0 | 5835 |  | 1 | 0.4 | 3510 | 610 | 1 | JG1224070515 |  | 1 |  | 1
纵剪 | JG1224070514 | SA124710708700 | 九天纵剪机 | 合格 | 合格品 | 乙 | 钱康,叶伟 | 5185 | 5185 |  | 2760 | 0.4 | 610 | 按+2MM工艺生产 |  | 11010003 | 原钢卷 | 0.4*1230-SPCC | 20100023 | 轧硬 | 0.4*610-SPCC |  | 10 | MO001953 | MO001953-001-02 | ZJ001 | 纵剪模板 | 23630 | 2024-07-23 | 2024-07-23 | 3 | 2024-07-23 22:26:00 | 2024-07-24 00:13:57 | 江苏九天光电科技有限公司 | 0 | 5835 |  | 1 | 0.4 | 2760 | 610 | 1 | JG1224070514 |  | 1 |  | 1
纵剪 | JG1224070513 | SA124710708700 | 九天纵剪机 | 合格 | 合格品 | 乙 | 钱康,叶伟 | 5195 | 5195 |  | 2760 | 0.4 | 610 | 按+2MM工艺生产 |  | 11010003 | 原钢卷 | 0.4*1230-SPCC | 20100023 | 轧硬 | 0.4*610-SPCC |  | 10 | MO001953 | MO001953-001-01 | ZJ001 | 纵剪模板 | 23630 | 2024-07-23 | 2024-07-23 | 3 | 2024-07-23 22:26:00 | 2024-07-24 00:13:57 | 江苏九天光电科技有限公司 | 0 | 5835 |  | 1 | 0.4 | 2760 | 610 | 1 | JG1224070513 |  | 1 |  | 1
纵剪 | JG1224070512 | SA124710704300 | 九天纵剪机 | 合格 | 合格品 | 甲 | 沈严松,杨久明 | 4690 | 4690 |  | 2500 | 0.4 | 610 | 按+2MM工艺生产 |  | 11010003 | 原钢卷 | 0.4*1230-SPCC | 20100023 | 轧硬 | 0.4*610-SPCC |  | 10 | MO001929 | MO001929-007-04 | ZJ001 | 纵剪模板 | 22920 | 2024-07-23 | 2024-07-23 | 3 | 2024-07-23 17:51:21 | 2024-07-23 18:41:22 | 江苏九天光电科技有限公司 | 0 | 5833 |  | 1 | 0.4 | 2500 | 610 | 1 | JG1224070512 |  | 1 |  | 1
纵剪 | JG1224070511 | SA124710704300 | 九天纵剪机 | 合格 | 合格品 | 甲 | 沈严松,杨久明 | 4700 | 4700 |  | 2500 | 0.4 | 610 | 按+2MM工艺生产 |  | 11010003 | 原钢卷 | 0.4*1230-SPCC | 20100023 | 轧硬 | 0.4*610-SPCC |  | 10 | MO001929 | MO001929-007-03 | ZJ001 | 纵剪模板 | 22920 | 2024-07-23 | 2024-07-23 | 3 | 2024-07-23 17:51:21 | 2024-07-23 18:41:22 | 江苏九天光电科技有限公司 | 0 | 5833 |  | 1 | 0.4 | 2500 | 610 | 1 | JG1224070511 |  | 1 |  | 1
纵剪 | JG1224070510 | SA124710704300 | 九天纵剪机 | 合格 | 合格品 | 甲 | 沈严松,杨久明 | 6705 | 6705 |  | 3570 | 0.4 | 610 | 按+2MM工艺生产 |  | 11010003 | 原钢卷 | 0.4*1230-SPCC | 20100023 | 轧硬 | 0.4*610-SPCC |  | 10 | MO001929 | MO001929-007-02 | ZJ001 | 纵剪模板 | 22920 | 2024-07-23 | 2024-07-23 | 3 | 2024-07-23 17:51:21 | 2024-07-23 18:41:22 | 江苏九天光电科技有限公司 | 0 | 5833 |  | 1 | 0.4 | 3570 | 610 | 1 | JG1224070510 |  | 1 |  | 1
纵剪 | JG1224070509 | SA124710704300 | 九天纵剪机 | 合格 | 合格品 | 甲 | 沈严松,杨久明 | 6715 | 6715 |  | 3570 | 0.4 | 610 | 按+2MM工艺生产 |  | 11010003 | 原钢卷 | 0.4*1230-SPCC | 20100023 | 轧硬 | 0.4*610-SPCC |  | 10 | MO001929 | MO001929-007-01 | ZJ001 | 纵剪模板 | 22920 | 2024-07-23 | 2024-07-23 | 3 | 2024-07-23 17:51:21 | 2024-07-23 18:41:22 | 江苏九天光电科技有限公司 | 0 | 5833 |  | 1 | 0.4 | 3570 | 610 | 1 | JG1224070509 |  | 1 |  | 1
纵剪 | JG1224070508 | SA124710705600 | 九天纵剪机 | 合格 | 合格品 | 甲 | 沈严松,杨久明 | 7115 | 7115 |  | 3785 | 0.4 | 610 | 按+2MM工艺生产 |  | 11010003 | 原钢卷 | 0.4*1230-SPCC | 20100023 | 轧硬 | 0.4*610-SPCC |  | 10 | MO001929 | MO001929-008-04 | ZJ001 | 纵剪模板 | 24950 | 2024-07-23 | 2024-07-23 | 3 | 2024-07-23 17:08:53 | 2024-07-23 17:48:51 | 江苏九天光电科技有限公司 | 0 | 5833 |  | 1 | 0.4 | 3785 | 610 | 1 | JG1224070508 |  | 1 |  | 1
纵剪 | JG1224070507 | SA124710705600 | 九天纵剪机 | 合格 | 合格品 | 甲 | 沈严松,杨久明 | 7115 | 7115 |  | 3785 | 0.4 | 610 | 按+2MM工艺生产 |  | 11010003 | 原钢卷 | 0.4*1230-SPCC | 20100023 | 轧硬 | 0.4*610-SPCC |  | 10 | MO001929 | MO001929-008-03 | ZJ001 | 纵剪模板 | 24950 | 2024-07-23 | 2024-07-23 | 3 | 2024-07-23 17:08:53 | 2024-07-23 17:48:51 | 江苏九天光电科技有限公司 | 0 | 5833 |  | 1 | 0.4 | 3785 | 610 | 1 | JG1224070507 |  | 1 |  | 1
纵剪 | JG1224070506 | SA124710705600 | 九天纵剪机 | 合格 | 合格品 | 甲 | 沈严松,杨久明 | 5300 | 5300 |  | 2820 | 0.4 | 610 | 按+2MM工艺生产 |  | 11010003 | 原钢卷 | 0.4*1230-SPCC | 20100023 | 轧硬 | 0.4*610-SPCC |  | 10 | MO001929 | MO001929-008-02 | ZJ001 | 纵剪模板 | 24950 | 2024-07-23 | 2024-07-23 | 3 | 2024-07-23 17:08:53 | 2024-07-23 17:48:51 | 江苏九天光电科技有限公司 | 0 | 5833 |  | 1 | 0.4 | 2820 | 610 | 1 | JG1224070506 |  | 1 |  | 1
纵剪 | JG1224070505 | SA124710705600 | 九天纵剪机 | 合格 | 合格品 | 甲 | 沈严松,杨久明 | 5310 | 5310 |  | 2820 | 0.4 | 610 | 按+2MM工艺生产 |  | 11010003 | 原钢卷 | 0.4*1230-SPCC | 20100023 | 轧硬 | 0.4*610-SPCC |  | 10 | MO001929 | MO001929-008-01 | ZJ001 | 纵剪模板 | 24950 | 2024-07-23 | 2024-07-23 | 3 | 2024-07-23 17:08:53 | 2024-07-23 17:48:51 | 江苏九天光电科技有限公司 | 0 | 5833 |  | 1 | 0.4 | 2820 | 610 | 1 | JG1224070505 |  | 1 |  | 1
纵剪 | JG1224070504 | SA124710708000 | 九天纵剪机 | 合格 | 合格品 | 甲 | 沈严松,杨久明 | 6225 | 6225 |  | 3310 | 0.4 | 610 | 按+2MM工艺生产 |  | 11010003 | 原钢卷 | 0.4*1230-SPCC | 20100023 | 轧硬 | 0.4*610-SPCC |  | 10 | MO001929 | MO001929-009-04 | ZJ001 | 纵剪模板 | 24990 | 2024-07-23 | 2024-07-23 | 3 | 2024-07-23 15:34:08 | 2024-07-23 16:09:51 | 江苏九天光电科技有限公司 | 0 | 5833 |  | 1 | 0.4 | 3310 | 610 | 1 | JG1224070504 |  | 1 |  | 1
纵剪 | JG1224070503 | SA124710708000 | 九天纵剪机 | 合格 | 合格品 | 甲 | 沈严松,杨久明 | 6240 | 6240 |  | 3310 | 0.4 | 610 | 按+2MM工艺生产 |  | 11010003 | 原钢卷 | 0.4*1230-SPCC | 20100023 | 轧硬 | 0.4*610-SPCC |  | 10 | MO001929 | MO001929-009-03 | ZJ001 | 纵剪模板 | 24990 | 2024-07-23 | 2024-07-23 | 3 | 2024-07-23 15:34:08 | 2024-07-23 16:09:51 | 江苏九天光电科技有限公司 | 0 | 5833 |  | 1 | 0.4 | 3310 | 610 | 1 | JG1224070503 |  | 1 |  | 1
纵剪 | JG1224070502 | SA124710708000 | 九天纵剪机 | 合格 | 合格品 | 甲 | 沈严松,杨久明 | 6200 | 6200 |  | 3300 | 0.4 | 610 | 按+2MM工艺生产 |  | 11010003 | 原钢卷 | 0.4*1230-SPCC | 20100023 | 轧硬 | 0.4*610-SPCC |  | 10 | MO001929 | MO001929-009-02 | ZJ001 | 纵剪模板 | 24990 | 2024-07-23 | 2024-07-23 | 3 | 2024-07-23 15:34:08 | 2024-07-23 16:09:51 | 江苏九天光电科技有限公司 | 0 | 5833 |  | 1 | 0.4 | 3300 | 610 | 1 | JG1224070502 |  | 1 |  | 1
纵剪 | JG1224070501 | SA124710708000 | 九天纵剪机 | 合格 | 合格品 | 甲 | 沈严松,杨久明 | 6220 | 6220 |  | 3300 | 0.4 | 610 | 按+2MM工艺生产 |  | 11010003 | 原钢卷 | 0.4*1230-SPCC | 20100023 | 轧硬 | 0.4*610-SPCC |  | 10 | MO001929 | MO001929-009-01 | ZJ001 | 纵剪模板 | 24990 | 2024-07-23 | 2024-07-23 | 3 | 2024-07-23 15:34:08 | 2024-07-23 16:09:51 | 江苏九天光电科技有限公司 | 0 | 5833 |  | 1 | 0.4 | 3300 | 610 | 1 | JG1224070501 |  | 1 |  | 1
纵剪 | JG1224070500 | SA124710704200 | 九天纵剪机 | 合格 | 合格品 | 甲 | 沈严松,杨久明 | 6845 | 6845 |  | 3650 | 0.4 | 610 | 按+2MM工艺生产 |  | 11010003 | 原钢卷 | 0.4*1230-SPCC | 20100023 | 轧硬 | 0.4*610-SPCC |  | 10 | MO001929 | MO001929-003-04 | ZJ001 | 纵剪模板 | 24240 | 2024-07-23 | 2024-07-23 | 3 | 2024-07-23 14:16:46 | 2024-07-23 14:51:28 | 江苏九天光电科技有限公司 | 0 | 5833 |  | 1 | 0.4 | 3650 | 610 | 1 | JG1224070500 |  | 1 |  | 1
纵剪 | JG1224070499 | SA124710704200 | 九天纵剪机 | 合格 | 合格品 | 甲 | 沈严松,杨久明 | 6860 | 6860 |  | 3650 | 0.4 | 610 | 按+2MM工艺生产 |  | 11010003 | 原钢卷 | 0.4*1230-SPCC | 20100023 | 轧硬 | 0.4*610-SPCC |  | 10 | MO001929 | MO001929-003-03 | ZJ001 | 纵剪模板 | 24240 | 2024-07-23 | 2024-07-23 | 3 | 2024-07-23 14:16:46 | 2024-07-23 14:51:28 | 江苏九天光电科技有限公司 | 0 | 5833 |  | 1 | 0.4 | 3650 | 610 | 1 | JG1224070499 |  | 1 |  | 1
纵剪 | JG1224070498 | SA124710704200 | 九天纵剪机 | 合格 | 合格品 | 甲 | 沈严松,杨久明 | 5205 | 5205 |  | 2770 | 0.4 | 610 | 按+2MM工艺生产 |  | 11010003 | 原钢卷 | 0.4*1230-SPCC | 20100023 | 轧硬 | 0.4*610-SPCC |  | 10 | MO001929 | MO001929-003-02 | ZJ001 | 纵剪模板 | 24240 | 2024-07-23 | 2024-07-23 | 3 | 2024-07-23 14:16:46 | 2024-07-23 14:51:28 | 江苏九天光电科技有限公司 | 0 | 5833 |  | 1 | 0.4 | 2770 | 610 | 1 | JG1224070498 |  | 1 |  | 1
纵剪 | JG1224070497 | SA124710704200 | 九天纵剪机 | 合格 | 合格品 | 甲 | 沈严松,杨久明 | 5210 | 5210 |  | 2770 | 0.4 | 610 | 按+2MM工艺生产 |  | 11010003 | 原钢卷 | 0.4*1230-SPCC | 20100023 | 轧硬 | 0.4*610-SPCC |  | 10 | MO001929 | MO001929-003-01 | ZJ001 | 纵剪模板 | 24240 | 2024-07-23 | 2024-07-23 | 3 | 2024-07-23 14:16:46 | 2024-07-23 14:51:28 | 江苏九天光电科技有限公司 | 0 | 5833 |  | 1 | 0.4 | 2770 | 610 | 1 | JG1224070497 |  | 1 |  | 1
纵剪 | JG1224070496 | SA124710708200 | 九天纵剪机 | 合格 | 合格品 | 甲 | 杨久明,沈严松 | 6205 | 6205 |  | 3300 | 0.4 | 610 | 按+2MM工艺生产 |  | 11010003 | 原钢卷 | 0.4*1230-SPCC | 20100023 | 轧硬 | 0.4*610-SPCC |  | 10 | MO001929 | MO001929-001-04 | ZJ001 | 纵剪模板 | 25010 | 2024-07-23 | 2024-07-23 | 3 | 2024-07-23 13:36:11 | 2024-07-23 13:38:00 | 江苏九天光电科技有限公司 | 0 | 5833 |  | 1 | 0.4 | 3300 | 610 | 1 | JG1224070496 |  | 1 |  | 1
纵剪 | JG1224070495 | SA124710708200 | 九天纵剪机 | 合格 | 合格品 | 甲 | 杨久明,沈严松 | 6215 | 6215 |  | 3300 | 0.4 | 610 | 按+2MM工艺生产 |  | 11010003 | 原钢卷 | 0.4*1230-SPCC | 20100023 | 轧硬 | 0.4*610-SPCC |  | 10 | MO001929 | MO001929-001-03 | ZJ001 | 纵剪模板 | 25010 | 2024-07-23 | 2024-07-23 | 3 | 2024-07-23 13:36:11 | 2024-07-23 13:38:00 | 江苏九天光电科技有限公司 | 0 | 5833 |  | 1 | 0.4 | 3300 | 610 | 1 | JG1224070495 |  | 1 |  | 1
纵剪 | JG1224070494 | SA124710708200 | 九天纵剪机 | 合格 | 合格品 | 甲 | 杨久明,沈严松 | 6230 | 6230 |  | 3310 | 0.4 | 610 | 按+2MM工艺生产 |  | 11010003 | 原钢卷 | 0.4*1230-SPCC | 20100023 | 轧硬 | 0.4*610-SPCC |  | 10 | MO001929 | MO001929-001-02 | ZJ001 | 纵剪模板 | 25010 | 2024-07-23 | 2024-07-23 | 3 | 2024-07-23 13:36:11 | 2024-07-23 13:38:00 | 江苏九天光电科技有限公司 | 0 | 5833 |  | 1 | 0.4 | 3310 | 610 | 1 | JG1224070494 |  | 1 |  | 1
纵剪 | JG1224070493 | SA124710708200 | 九天纵剪机 | 合格 | 合格品 | 甲 | 杨久明,沈严松 | 6245 | 6245 |  | 3310 | 0.4 | 610 | 按+2MM工艺生产 |  | 11010003 | 原钢卷 | 0.4*1230-SPCC | 20100023 | 轧硬 | 0.4*610-SPCC |  | 10 | MO001929 | MO001929-001-01 | ZJ001 | 纵剪模板 | 25010 | 2024-07-23 | 2024-07-23 | 3 | 2024-07-23 13:36:11 | 2024-07-23 13:38:00 | 江苏九天光电科技有限公司 | 0 | 5833 |  | 1 | 0.4 | 3310 | 610 | 1 | JG1224070493 |  | 1 |  | 1
纵剪 | JG1224070492 | SA124710709000 | 九天纵剪机 | 合格 | 合格品 | 甲 | 沈严松,杨久明 | 6860 | 6860 |  | 3650 | 0.4 | 610 | 按+2MM工艺生产 |  | 11010003 | 原钢卷 | 0.4*1230-SPCC | 20100023 | 轧硬 | 0.4*610-SPCC |  | 10 | MO001929 | MO001929-002-04 | ZJ001 | 纵剪模板 | 24240 | 2024-07-23 | 2024-07-23 | 3 | 2024-07-23 13:33:52 | 2024-07-23 13:35:50 | 江苏九天光电科技有限公司 | 0 | 5833 |  | 1 | 0.4 | 3650 | 610 | 1 | JG1224070492 |  | 1 |  | 1
纵剪 | JG1224070491 | SA124710709000 | 九天纵剪机 | 合格 | 合格品 | 甲 | 沈严松,杨久明 | 6865 | 6865 |  | 3650 | 0.4 | 610 | 按+2MM工艺生产 |  | 11010003 | 原钢卷 | 0.4*1230-SPCC | 20100023 | 轧硬 | 0.4*610-SPCC |  | 10 | MO001929 | MO001929-002-03 | ZJ001 | 纵剪模板 | 24240 | 2024-07-23 | 2024-07-23 | 3 | 2024-07-23 13:33:52 | 2024-07-23 13:35:50 | 江苏九天光电科技有限公司 | 0 | 5833 |  | 1 | 0.4 | 3650 | 610 | 1 | JG1224070491 |  | 1 |  | 1
纵剪 | JG1224070490 | SA124710709000 | 九天纵剪机 | 合格 | 合格品 | 甲 | 沈严松,杨久明 | 5205 | 5205 |  | 2770 | 0.4 | 610 | 按+2MM工艺生产 |  | 11010003 | 原钢卷 | 0.4*1230-SPCC | 20100023 | 轧硬 | 0.4*610-SPCC |  | 10 | MO001929 | MO001929-002-02 | ZJ001 | 纵剪模板 | 24240 | 2024-07-23 | 2024-07-23 | 3 | 2024-07-23 13:33:52 | 2024-07-23 13:35:50 | 江苏九天光电科技有限公司 | 0 | 5833 |  | 1 | 0.4 | 2770 | 610 | 1 | JG1224070490 |  | 1 |  | 1
纵剪 | JG1224070489 | SA124710709000 | 九天纵剪机 | 合格 | 合格品 | 甲 | 沈严松,杨久明 | 5210 | 5210 |  | 2770 | 0.4 | 610 | 按+2MM工艺生产 |  | 11010003 | 原钢卷 | 0.4*1230-SPCC | 20100023 | 轧硬 | 0.4*610-SPCC |  | 10 | MO001929 | MO001929-002-01 | ZJ001 | 纵剪模板 | 24240 | 2024-07-23 | 2024-07-23 | 3 | 2024-07-23 13:33:52 | 2024-07-23 13:35:50 | 江苏九天光电科技有限公司 | 0 | 5833 |  | 1 | 0.4 | 2770 | 610 | 1 | JG1224070489 |  | 1 |  | 1
纵剪 | JG1224070488 | SA124710709100 | 九天纵剪机 | 合格 | 合格品 | 甲 | 沈严松,杨久明 | 6875 | 6875 |  | 3665 | 0.4 | 610 | 按+2MM工艺生产 |  | 11010003 | 原钢卷 | 0.4*1230-SPCC | 20100023 | 轧硬 | 0.4*610-SPCC |  | 10 | MO001929 | MO001929-006-04 | ZJ001 | 纵剪模板 | 24240 | 2024-07-23 | 2024-07-23 | 3 | 2024-07-23 13:29:29 | 2024-07-23 13:32:05 | 江苏九天光电科技有限公司 | 0 | 5833 |  | 1 | 0.4 | 3665 | 610 | 1 | JG1224070488 |  | 1 |  | 1
纵剪 | JG1224070487 | SA124710709100 | 九天纵剪机 | 合格 | 合格品 | 甲 | 沈严松,杨久明 | 6885 | 6885 |  | 3665 | 0.4 | 610 | 按+2MM工艺生产 |  | 11010003 | 原钢卷 | 0.4*1230-SPCC | 20100023 | 轧硬 | 0.4*610-SPCC |  | 10 | MO001929 | MO001929-006-03 | ZJ001 | 纵剪模板 | 24240 | 2024-07-23 | 2024-07-23 | 3 | 2024-07-23 13:29:29 | 2024-07-23 13:32:05 | 江苏九天光电科技有限公司 | 0 | 5833 |  | 1 | 0.4 | 3665 | 610 | 1 | JG1224070487 |  | 1 |  | 1
纵剪 | JG1224070486 | SA124710709100 | 九天纵剪机 | 合格 | 合格品 | 甲 | 沈严松,杨久明 | 5175 | 5175 |  | 2760 | 0.4 | 610 | 按+2MM工艺生产 |  | 11010003 | 原钢卷 | 0.4*1230-SPCC | 20100023 | 轧硬 | 0.4*610-SPCC |  | 10 | MO001929 | MO001929-006-02 | ZJ001 | 纵剪模板 | 24240 | 2024-07-23 | 2024-07-23 | 3 | 2024-07-23 13:29:29 | 2024-07-23 13:32:05 | 江苏九天光电科技有限公司 | 0 | 5833 |  | 1 | 0.4 | 2760 | 610 | 1 | JG1224070486 |  | 1 |  | 1
纵剪 | JG1224070485 | SA124710709100 | 九天纵剪机 | 合格 | 合格品 | 甲 | 沈严松,杨久明 | 5185 | 5185 |  | 2760 | 0.4 | 610 | 按+2MM工艺生产 |  | 11010003 | 原钢卷 | 0.4*1230-SPCC | 20100023 | 轧硬 | 0.4*610-SPCC |  | 10 | MO001929 | MO001929-006-01 | ZJ001 | 纵剪模板 | 24240 | 2024-07-23 | 2024-07-23 | 3 | 2024-07-23 13:29:29 | 2024-07-23 13:32:05 | 江苏九天光电科技有限公司 | 0 | 5833 |  | 1 | 0.4 | 2760 | 610 | 1 | JG1224070485 |  | 1 |  | 1
纵剪 | JG1224070484 | SA124710707500 | 九天纵剪机 | 合格 | 合格品 | 乙 | 叶伟,钱康 | 7020 | 7020 |  | 3745 | 0.4 | 610 | 按+2MM工艺生产 |  | 11010003 | 原钢卷 | 0.4*1230-SPCC | 20100023 | 轧硬 | 0.4*610-SPCC |  | 10 | MO001916 | MO001916-001-04 | ZJ001 | 纵剪模板 | 24790 | 2024-07-23 | 2024-07-23 | 3 | 2024-07-23 09:24:53 | 2024-07-23 09:51:55 | 江苏九天光电科技有限公司 | 0 | 5835 |  | 1 | 0.4 | 3745 | 610 | 1 | JG1224070484 |  | 1 |  | 1
纵剪 | JG1224070483 | SA124710707500 | 九天纵剪机 | 合格 | 合格品 | 乙 | 叶伟,钱康 | 7035 | 7035 |  | 3745 | 0.4 | 610 | 按+2MM工艺生产 |  | 11010003 | 原钢卷 | 0.4*1230-SPCC | 20100023 | 轧硬 | 0.4*610-SPCC |  | 10 | MO001916 | MO001916-001-03 | ZJ001 | 纵剪模板 | 24790 | 2024-07-23 | 2024-07-23 | 3 | 2024-07-23 09:24:53 | 2024-07-23 09:51:55 | 江苏九天光电科技有限公司 | 0 | 5835 |  | 1 | 0.4 | 3745 | 610 | 1 | JG1224070483 |  | 1 |  | 1
纵剪 | JG1224070482 | SA124710707500 | 九天纵剪机 | 合格 | 合格品 | 乙 | 叶伟,钱康 | 5300 | 5300 |  | 2820 | 0.4 | 610 | 按+2MM工艺生产 |  | 11010003 | 原钢卷 | 0.4*1230-SPCC | 20100023 | 轧硬 | 0.4*610-SPCC |  | 10 | MO001916 | MO001916-001-02 | ZJ001 | 纵剪模板 | 24790 | 2024-07-23 | 2024-07-23 | 3 | 2024-07-23 09:24:53 | 2024-07-23 09:51:55 | 江苏九天光电科技有限公司 | 0 | 5835 |  | 1 | 0.4 | 2820 | 610 | 1 | JG1224070482 |  | 1 |  | 1
纵剪 | JG1224070481 | SA124710707500 | 九天纵剪机 | 合格 | 合格品 | 乙 | 叶伟,钱康 | 5310 | 5310 |  | 2820 | 0.4 | 610 | 按+2MM工艺生产 |  | 11010003 | 原钢卷 | 0.4*1230-SPCC | 20100023 | 轧硬 | 0.4*610-SPCC |  | 10 | MO001916 | MO001916-001-01 | ZJ001 | 纵剪模板 | 24790 | 2024-07-23 | 2024-07-23 | 3 | 2024-07-23 09:24:53 | 2024-07-23 09:51:55 | 江苏九天光电科技有限公司 | 0 | 5835 |  | 1 | 0.4 | 2820 | 610 | 1 | JG1224070481 |  | 1 |  | 1
纵剪 | JG1224070480 | SA124710707900 | 九天纵剪机 | 合格 | 合格品 | 乙 | 叶伟,钱康 | 6180 | 6180 |  | 3330 | 0.4 | 610 | 按+2MM工艺生产 |  | 11010003 | 原钢卷 | 0.4*1230-SPCC | 20100023 | 轧硬 | 0.4*610-SPCC |  | 10 | MO001916 | MO001916-002-04 | ZJ001 | 纵剪模板 | 25000 | 2024-07-23 | 2024-07-23 | 3 | 2024-07-23 09:47:25 | 2024-07-23 09:49:30 | 江苏九天光电科技有限公司 | 0 | 5835 |  | 1 | 0.4 | 3330 | 610 | 1 | JG1224070480 |  | 1 |  | 1
纵剪 | JG1224070479 | SA124710707900 | 九天纵剪机 | 合格 | 合格品 | 乙 | 叶伟,钱康 | 6205 | 6205 |  | 3330 | 0.4 | 610 | 按+2MM工艺生产 |  | 11010003 | 原钢卷 | 0.4*1230-SPCC | 20100023 | 轧硬 | 0.4*610-SPCC |  | 10 | MO001916 | MO001916-002-03 | ZJ001 | 纵剪模板 | 25000 | 2024-07-23 | 2024-07-23 | 3 | 2024-07-23 09:47:25 | 2024-07-23 09:49:30 | 江苏九天光电科技有限公司 | 0 | 5835 |  | 1 | 0.4 | 3330 | 610 | 1 | JG1224070479 |  | 1 |  | 1
纵剪 | JG1224070478 | SA124710707900 | 九天纵剪机 | 合格 | 合格品 | 乙 | 叶伟,钱康 | 6235 | 6235 |  | 3320 | 0.4 | 610 | 按+2MM工艺生产 |  | 11010003 | 原钢卷 | 0.4*1230-SPCC | 20100023 | 轧硬 | 0.4*610-SPCC |  | 10 | MO001916 | MO001916-002-02 | ZJ001 | 纵剪模板 | 25000 | 2024-07-23 | 2024-07-23 | 3 | 2024-07-23 09:47:25 | 2024-07-23 09:49:30 | 江苏九天光电科技有限公司 | 0 | 5835 |  | 1 | 0.4 | 3320 | 610 | 1 | JG1224070478 |  | 1 |  | 1
纵剪 | JG1224070477 | SA124710707900 | 九天纵剪机 | 合格 | 合格品 | 乙 | 叶伟,钱康 | 6250 | 6250 |  | 3320 | 0.4 | 610 | 按+2MM工艺生产 |  | 11010003 | 原钢卷 | 0.4*1230-SPCC | 20100023 | 轧硬 | 0.4*610-SPCC |  | 10 | MO001916 | MO001916-002-01 | ZJ001 | 纵剪模板 | 25000 | 2024-07-23 | 2024-07-23 | 3 | 2024-07-23 09:47:25 | 2024-07-23 09:49:30 | 江苏九天光电科技有限公司 | 0 | 5835 |  | 1 | 0.4 | 3320 | 610 | 1 | JG1224070477 |  | 1 |  | 1
纵剪 | JG1224070476 | SA124710703900 | 九天纵剪机 | 合格 | 合格品 | 乙 | 叶伟,钱康 | 6340 | 6340 |  | 3380 | 0.4 | 610 | 按+2MM工艺生产 |  | 11010003 | 原钢卷 | 0.4*1230-SPCC | 20100023 | 轧硬 | 0.4*610-SPCC |  | 10 | MO001916 | MO001916-003-04 | ZJ001 | 纵剪模板 | 25510 | 2024-07-23 | 2024-07-23 | 3 | 2024-07-23 09:44:13 | 2024-07-23 09:47:07 | 江苏九天光电科技有限公司 | 0 | 5835 |  | 1 | 0.4 | 3380 | 610 | 1 | JG1224070476 |  | 1 |  | 1
纵剪 | JG1224070475 | SA124710703900 | 九天纵剪机 | 合格 | 合格品 | 乙 | 叶伟,钱康 | 6370 | 6370 |  | 3380 | 0.4 | 610 | 按+2MM工艺生产 |  | 11010003 | 原钢卷 | 0.4*1230-SPCC | 20100023 | 轧硬 | 0.4*610-SPCC |  | 10 | MO001916 | MO001916-003-03 | ZJ001 | 纵剪模板 | 25510 | 2024-07-23 | 2024-07-23 | 3 | 2024-07-23 09:44:13 | 2024-07-23 09:47:07 | 江苏九天光电科技有限公司 | 0 | 5835 |  | 1 | 0.4 | 3380 | 610 | 1 | JG1224070475 |  | 1 |  | 1
纵剪 | JG1224070474 | SA124710703900 | 九天纵剪机 | 合格 | 合格品 | 乙 | 叶伟,钱康 | 6320 | 6320 |  | 3375 | 0.4 | 610 | 按+2MM工艺生产 |  | 11010003 | 原钢卷 | 0.4*1230-SPCC | 20100023 | 轧硬 | 0.4*610-SPCC |  | 10 | MO001916 | MO001916-003-02 | ZJ001 | 纵剪模板 | 25510 | 2024-07-23 | 2024-07-23 | 3 | 2024-07-23 09:44:13 | 2024-07-23 09:47:07 | 江苏九天光电科技有限公司 | 0 | 5835 |  | 1 | 0.4 | 3375 | 610 | 1 | JG1224070474 |  | 1 |  | 1
纵剪 | JG1224070473 | SA124710703900 | 九天纵剪机 | 合格 | 合格品 | 乙 | 叶伟,钱康 | 6350 | 6350 |  | 3375 | 0.4 | 610 | 按+2MM工艺生产 |  | 11010003 | 原钢卷 | 0.4*1230-SPCC | 20100023 | 轧硬 | 0.4*610-SPCC |  | 10 | MO001916 | MO001916-003-01 | ZJ001 | 纵剪模板 | 25510 | 2024-07-23 | 2024-07-23 | 3 | 2024-07-23 09:44:13 | 2024-07-23 09:47:07 | 江苏九天光电科技有限公司 | 0 | 5835 |  | 1 | 0.4 | 3375 | 610 | 1 | JG1224070473 |  | 1 |  | 1
纵剪 | JG1224070472 | SA124711708100 | 九天纵剪机 | 合格 | 合格品 | 乙 | 叶伟,钱康 | 6880 | 6880 |  | 3660 | 0.4 | 610 | 按+2MM工艺生产 |  | 11010003 | 原钢卷 | 0.4*1230-SPCC | 20100023 | 轧硬 | 0.4*610-SPCC |  | 10 | MO001916 | MO001916-004-04 | ZJ001 | 纵剪模板 | 24250 | 2024-07-23 | 2024-07-23 | 3 | 2024-07-23 09:35:06 | 2024-07-23 09:37:47 | 江苏九天光电科技有限公司 | 0 | 5835 |  | 1 | 0.4 | 3660 | 610 | 1 | JG1224070472 |  | 1 |  | 1
纵剪 | JG1224070471 | SA124711708100 | 九天纵剪机 | 合格 | 合格品 | 乙 | 叶伟,钱康 | 6895 | 6895 |  | 3660 | 0.4 | 610 | 按+2MM工艺生产 |  | 11010003 | 原钢卷 | 0.4*1230-SPCC | 20100023 | 轧硬 | 0.4*610-SPCC |  | 10 | MO001916 | MO001916-004-03 | ZJ001 | 纵剪模板 | 24250 | 2024-07-23 | 2024-07-23 | 3 | 2024-07-23 09:35:06 | 2024-07-23 09:37:47 | 江苏九天光电科技有限公司 | 0 | 5835 |  | 1 | 0.4 | 3660 | 610 | 1 | JG1224070471 |  | 1 |  | 1
纵剪 | JG1224070470 | SA124711708100 | 九天纵剪机 | 合格 | 合格品 | 乙 | 叶伟,钱康 | 5190 | 5190 |  | 2760 | 0.4 | 610 | 按+2MM工艺生产 |  | 11010003 | 原钢卷 | 0.4*1230-SPCC | 20100023 | 轧硬 | 0.4*610-SPCC |  | 10 | MO001916 | MO001916-004-02 | ZJ001 | 纵剪模板 | 24250 | 2024-07-23 | 2024-07-23 | 3 | 2024-07-23 09:35:06 | 2024-07-23 09:37:46 | 江苏九天光电科技有限公司 | 0 | 5835 |  | 1 | 0.4 | 2760 | 610 | 1 | JG1224070470 |  | 1 |  | 1
纵剪 | JG1224070469 | SA124711708100 | 九天纵剪机 | 合格 | 合格品 | 乙 | 叶伟,钱康 | 5195 | 5195 |  | 2760 | 0.4 | 610 | 按+2MM工艺生产 |  | 11010003 | 原钢卷 | 0.4*1230-SPCC | 20100023 | 轧硬 | 0.4*610-SPCC |  | 10 | MO001916 | MO001916-004-01 | ZJ001 | 纵剪模板 | 24250 | 2024-07-23 | 2024-07-23 | 3 | 2024-07-23 09:35:06 | 2024-07-23 09:37:46 | 江苏九天光电科技有限公司 | 0 | 5835 |  | 1 | 0.4 | 2760 | 610 | 1 | JG1224070469 |  | 1 |  | 1
纵剪 | DL1224070082 | SB124710308400 | 九天纵剪机 | 合格 | 合格品 | 乙 | 叶伟,钱康 | 12575 | 12575 |  | 2210 | 1.2 | 610 | 按+2MM工艺生产 |  | 11010026 | 原钢卷 | 1.2*1230-SPCC | 20100130 | 轧硬 | 1.2*610-SPCC |  | 10 | MO001891 | MO001891-001-02 | ZJ001 | 纵剪模板 | 25230 | 2024-07-22 | 2024-07-22 | 3 | 2024-07-23 09:25:45 | 2024-07-23 09:34:40 | 江苏九天光电科技有限公司 | 0 | 5835 |  | 1 | 1.2 | 2210 | 610 | 1 | DL1224070082 |  | 1 |  | 1
纵剪 | DL1224070081 | SB124710308400 | 九天纵剪机 | 合格 | 合格品 | 乙 | 叶伟,钱康 | 12560 | 12560 |  | 2210 | 1.2 | 610 | 按+2MM工艺生产 |  | 11010026 | 原钢卷 | 1.2*1230-SPCC | 20100130 | 轧硬 | 1.2*610-SPCC |  | 10 | MO001891 | MO001891-001-01 | ZJ001 | 纵剪模板 | 25230 | 2024-07-22 | 2024-07-22 | 3 | 2024-07-23 09:25:45 | 2024-07-23 09:34:40 | 江苏九天光电科技有限公司 | 0 | 5835 |  | 1 | 1.2 | 2210 | 610 | 1 | DL1224070081 |  | 1 |  | 1