## sheet1
工序名称 | 新卷号 | 批号 | 机组名称 | 工序状态 | 检验结果 | 班组 | 参与人 | 来料重量 | 出料重量 | 成品率 | 出料长度 | 出料厚度 | 出料宽度 | 工序要求 | 备注 | 来料编码 | 来料名称 | 来料规格 | 产品编码 | 产品名称 | 产品规格 | 膜名称 | 排序 | 主计划号 | 子计划号 | 工序流程编码 | 工序流程名称 | 工单需求 | 计划开始时间 | 计划结束时间 | 工单状态 | 实际开始时间 | 产出时间 | 组织名称 | 卷号ID | 操作工人 | 报工人 | 检验 | 来料厚度 | 来料长度 | 来料宽度 | 是否分卷 | 原卷号 | 工单要求 | 是否成品 | 不良现象 | 入库审核
覆膜 | JG122406024013 | JG12240602401 | 九天覆膜-9 | 合格 | 合格品 | 乙 | 黄宏涛,李其华,李忠 | 2646 | 2646 |  | 4250 | 0.165 | 760 | / | 缩芯折印(尾部有缩芯折印) | 30110014 | 铬钝化卷 | 0.1-SPCC | 30312001 | 双面钢塑复合卷 | 0.165-SPCC | 明绿改性膜-1 | 10 | MO001868 | MO001868-002-03 | FM001 | 覆膜模板 | 7387 | 2024-07-21 | 2024-07-21 | 3 | 2024-07-24 06:19:53 | 2024-07-24 08:09:54 | 江苏九天光电科技有限公司 | 0 | 5740 |  | 1 | 0.165 | 4250 | 760 | 1 | JG122406024013 |  | 1 | 缩芯折印(尾部有缩芯折印)
覆膜 | JG122406024012 | JG12240602401 | 九天覆膜-9 | 合格 | 合格品 | 乙 | 黄宏涛,李其华,李忠 | 2656 | 2656 |  | 4260 | 0.165 | 760 | / |  | 30110014 | 铬钝化卷 | 0.1-SPCC | 30312001 | 双面钢塑复合卷 | 0.165-SPCC | 明绿改性膜-1 | 10 | MO001868 | MO001868-002-02 | FM001 | 覆膜模板 | 7387 | 2024-07-21 | 2024-07-21 | 3 | 2024-07-24 06:19:53 | 2024-07-24 08:09:54 | 江苏九天光电科技有限公司 | 0 | 5740 |  | 1 | 0.165 | 4260 | 760 | 1 | JG122406024012 |  | 1 |  | 1
覆膜 | JG122406024011 | JG12240602401 | 九天覆膜-9 | 合格 | 合格品 | 乙 | 黄宏涛,李其华,李忠 | 2660 | 2660 |  | 4260 | 0.165 | 760 | / |  | 30110014 | 铬钝化卷 | 0.1-SPCC | 30312001 | 双面钢塑复合卷 | 0.165-SPCC | 明绿改性膜-1 | 10 | MO001868 | MO001868-002-01 | FM001 | 覆膜模板 | 7387 | 2024-07-21 | 2024-07-21 | 3 | 2024-07-24 06:19:53 | 2024-07-24 08:09:54 | 江苏九天光电科技有限公司 | 0 | 5740 |  | 1 | 0.165 | 4260 | 760 | 1 | JG122406024011 |  | 1 |  | 1
覆膜 | JG122406025613 | JG12240602561 | 九天覆膜-9 | 合格 | 合格品 | 乙 | 黄宏涛,李其华,李忠 | 2648 | 2648 |  | 4280 | 0.165 | 760 | / |  | 30110014 | 铬钝化卷 | 0.1-SPCC | 30312001 | 双面钢塑复合卷 | 0.165-SPCC | 明绿改性膜-1 | 10 | MO001895 | MO001895-002-03 | FM001 | 覆膜模板 | 7353 | 2024-07-22 | 2024-07-22 | 5 | 2024-07-24 04:48:51 | 2024-07-24 05:40:17 | 江苏九天光电科技有限公司 | 0 | 5740 |  | 1 | 0.165 | 4280 | 760 | 1 | JG122406025613 |  | 1 |  | 1
覆膜 | JG122406025612 | JG12240602561 | 九天覆膜-9 | 合格 | 合格品 | 乙 | 黄宏涛,李其华,李忠 | 2642 | 2642 |  | 4260 | 0.165 | 760 | / |  | 30110014 | 铬钝化卷 | 0.1-SPCC | 30312001 | 双面钢塑复合卷 | 0.165-SPCC | 明绿改性膜-1 | 10 | MO001895 | MO001895-002-02 | FM001 | 覆膜模板 | 7353 | 2024-07-22 | 2024-07-22 | 5 | 2024-07-24 04:48:51 | 2024-07-24 05:40:17 | 江苏九天光电科技有限公司 | 0 | 5740 |  | 1 | 0.165 | 4260 | 760 | 1 | JG122406025612 |  | 1 |  | 1
覆膜 | JG122406025611 | JG12240602561 | 九天覆膜-9 | 合格 | 合格品 | 乙 | 黄宏涛,李其华,李忠 | 2650 | 2650 |  | 4270 | 0.165 | 760 | / |  | 30110014 | 铬钝化卷 | 0.1-SPCC | 30312001 | 双面钢塑复合卷 | 0.165-SPCC | 明绿改性膜-1 | 10 | MO001895 | MO001895-002-01 | FM001 | 覆膜模板 | 7353 | 2024-07-22 | 2024-07-22 | 5 | 2024-07-24 04:48:51 | 2024-07-24 05:40:17 | 江苏九天光电科技有限公司 | 0 | 5740 |  | 1 | 0.165 | 4270 | 760 | 1 | JG122406025611 |  | 1 |  | 1
覆膜 | JG1224050010-14 | JG1224050010-1 | 九天覆膜-9 | 合格 | 合格品 | 乙 | 黄宏涛,李其华,李忠 | 1796 | 1796 |  | 3020 | 0.19 | 710 | / |  | 30110014 | 铬钝化卷 | 0.1-SPCC | 30312002 | 双面钢塑复合卷 | 0.19-SPCC | 明绿改性膜-1 | 10 | MO001880 | MO001880-001-04 | FM001 | 覆膜模板 | 6615 | 2024-07-22 | 2024-07-22 | 3 | 2024-07-24 00:30:49 | 2024-07-24 03:05:20 | 江苏九天光电科技有限公司 | 0 | 5740 |  | 1 | 0.19 | 3020 | 710 | 1 | JG1224050010-14 |  | 1
覆膜 | JG1224050010-13 | JG1224050010-1 | 九天覆膜-9 | 合格 | 合格品 | 乙 | 黄宏涛,李其华,李忠 | 1786 | 1786 |  | 3000 | 0.19 | 710 | / |  | 30110014 | 铬钝化卷 | 0.1-SPCC | 30312002 | 双面钢塑复合卷 | 0.19-SPCC | 明绿改性膜-1 | 10 | MO001880 | MO001880-001-03 | FM001 | 覆膜模板 | 6615 | 2024-07-22 | 2024-07-22 | 3 | 2024-07-24 00:30:49 | 2024-07-24 03:05:20 | 江苏九天光电科技有限公司 | 0 | 5740 |  | 1 | 0.19 | 3000 | 710 | 1 | JG1224050010-13 |  | 1
覆膜 | JG1224050010-12 | JG1224050010-1 | 九天覆膜-9 | 合格 | 合格品 | 乙 | 黄宏涛,李其华,李忠 | 1786 | 1786 |  | 3000 | 0.19 | 710 | / |  | 30110014 | 铬钝化卷 | 0.1-SPCC | 30312002 | 双面钢塑复合卷 | 0.19-SPCC | 明绿改性膜-1 | 10 | MO001880 | MO001880-001-02 | FM001 | 覆膜模板 | 6615 | 2024-07-22 | 2024-07-22 | 3 | 2024-07-24 00:30:49 | 2024-07-24 03:05:20 | 江苏九天光电科技有限公司 | 0 | 5740 |  | 1 | 0.19 | 3000 | 710 | 1 | JG1224050010-12 |  | 1
覆膜 | JG1224050010-11 | JG1224050010-1 | 九天覆膜-9 | 合格 | 合格品 | 乙 | 黄宏涛,李其华,李忠 | 1868 | 1868 |  | 3200 | 0.165 | 710 | / | Q缺口(1340米传边1个7毫米宽缺口),K孔洞(1380米传边7毫米处1个1.5平方毫米孔洞) | 30110014 | 铬钝化卷 | 0.1-SPCC | 30312001 | 双面钢塑复合卷 | 0.165-SPCC | 明绿改性膜-1 | 10 | MO001880 | MO001880-001-01 | FM001 | 覆膜模板 | 6615 | 2024-07-22 | 2024-07-22 | 3 | 2024-07-24 00:30:49 | 2024-07-24 03:05:20 | 江苏九天光电科技有限公司 | 0 | 5740 |  | 1 | 0.165 | 3200 | 710 | 1 | JG1224050010-11 |  | 1 | Q缺口(1340米传边1个7毫米宽缺口),K孔洞(1380米传边7毫米处1个1.5平方毫米孔洞)
覆膜 | JG12240700343 | JG1224070034 | 九天覆膜-5 | 合格 | 合格品 | 乙 | 何志宏,冯忠平,桑永辉 | 1840 | 1840 |  | 2330 | 0.25 | 610 | / | 抗拉低318 | 30110011 | 铬钝化卷 | 0.15-SPCC | 30312017 | 双面钢塑复合卷 | 0.25-SPCC | 明绿改性膜-2 | 10 | MO001817 | MO001817-009-03 | FM001 | 覆膜模板 | 5255 | 2024-07-19 | 2024-07-19 | 3 | 2024-07-23 21:42:40 | 2024-07-23 23:59:42 | 江苏九天光电科技有限公司 | 0 | 5730 |  | 1 | 0.25 | 2330 | 610 | 1 | JG12240700343 |  | 1 |  | 1
覆膜 | JG12240700342 | JG1224070034 | 九天覆膜-5 | 合格 | 合格品 | 乙 | 何志宏,冯忠平,桑永辉 | 1876 | 1876 |  | 2370 | 0.25 | 610 | / | 抗拉低319 | 30110011 | 铬钝化卷 | 0.15-SPCC | 30312017 | 双面钢塑复合卷 | 0.25-SPCC | 明绿改性膜-2 | 10 | MO001817 | MO001817-009-02 | FM001 | 覆膜模板 | 5255 | 2024-07-19 | 2024-07-19 | 3 | 2024-07-23 21:42:40 | 2024-07-23 23:59:42 | 江苏九天光电科技有限公司 | 0 | 5730 |  | 1 | 0.25 | 2370 | 610 | 1 | JG12240700342 |  | 1 |  | 1
覆膜 | JG12240700341 | JG1224070034 | 九天覆膜-5 | 合格 | 合格品 | 乙 | 何志宏,冯忠平,桑永辉 | 1904 | 1904 |  | 2375 | 0.25 | 610 | / | 抗拉低318 | 30110011 | 铬钝化卷 | 0.15-SPCC | 30312017 | 双面钢塑复合卷 | 0.25-SPCC | 明绿改性膜-2 | 10 | MO001817 | MO001817-009-01 | FM001 | 覆膜模板 | 5255 | 2024-07-19 | 2024-07-19 | 3 | 2024-07-23 21:42:40 | 2024-07-23 23:59:42 | 江苏九天光电科技有限公司 | 0 | 5730 |  | 1 | 0.25 | 2375 | 610 | 1 | JG12240700341 |  | 1 |  | 1
覆膜 | JG12240701112 | JG12240701112 | 九天覆膜-8 | 合格 | 让步接收 | 乙 | 黄宏涛,李其华,李忠 | 3993 | 4288 | 1.0739 | 4700 | 0.25 | 710 | / | 卷芯35米内传动侧12-18公分内有来料顶伤凹印，一边分三层 | 30110011 | 铬钝化卷 | 0.15-SPCC | 30312017 | 双面钢塑复合卷 | 0.25-SPCC | 明绿CJB膜-1 | 10 | MO001833 | MO001833-007 | FM001 | 覆膜模板 | 3993 | 2024-07-20 | 2024-07-20 | 3 | 2024-07-23 23:04:14 | 2024-07-23 23:51:20 | 江苏九天光电科技有限公司 | 249588 | 5740 |  |  | 0.15 | 4710 | 710 | 1 | JG12240701112 |  | 1 | D顶伤(卷芯35米内传动侧12-18公分内有来料顶伤凹印) | 1
覆膜 | JG122405501314 | JG12240550131 | 九天覆膜-9 | 待判定 | 5 | 乙 | 黄宏涛,李其华,李忠 | 1896 | 1896 |  | 3140 | 0.19 | 710 | / | 来料传动侧起筋浪边，传边偶有烂边缺口宽3-5毫米，2530-2700米内操作侧边部水锈斑宽约10公分 | 30110014 | 铬钝化卷 | 0.1-SPCC | 30312002 | 双面钢塑复合卷 | 0.19-SPCC |  | 10 | MO000833 | MO000833-001-04 | FM001 | 覆膜模板 | 6795 | 2024-06-20 | 2024-06-20 | 2 | 2024-07-23 22:38:41 | 2024-07-23 22:55:42 | 江苏九天光电科技有限公司 | 0 | 5740 |  | 1 | 0.19 | 3140 | 710 | 1 | JG122405501314 |  | 1 | Q起筋(来料传动侧起筋浪边),Q缺口(传边偶有烂边缺口宽3-5毫米),X锈斑(2530-2700米内操作侧边部水锈斑宽约10公分)
覆膜 | JG122405501313 | JG12240550131 | 九天覆膜-9 | 合格 | 让步接收 | 乙 | 黄宏涛,李其华,李忠 | 1900 | 1900 |  | 3150 | 0.19 | 710 | / | 来料传动侧起筋浪边 | 30110014 | 铬钝化卷 | 0.1-SPCC | 30312002 | 双面钢塑复合卷 | 0.19-SPCC |  | 10 | MO000833 | MO000833-001-03 | FM001 | 覆膜模板 | 6795 | 2024-06-20 | 2024-06-20 | 2 | 2024-07-23 22:38:41 | 2024-07-23 22:55:42 | 江苏九天光电科技有限公司 | 0 | 5740 |  | 1 | 0.19 | 3150 | 710 | 1 | JG122405501313 |  | 1 | Q起筋(来料传动侧起筋浪边) | 1
覆膜 | JG122405501312 | JG12240550131 | 九天覆膜-9 | 待判定 | 5 | 乙 | 黄宏涛,李其华,李忠 | 1900 | 1900 |  | 3180 | 0.19 | 710 | / | 内450-1050米操作侧边部间断性有锈斑，最宽约13公分,抗拉低317 | 30110014 | 铬钝化卷 | 0.1-SPCC | 30312002 | 双面钢塑复合卷 | 0.19-SPCC |  | 10 | MO000833 | MO000833-001-02 | FM001 | 覆膜模板 | 6795 | 2024-06-20 | 2024-06-20 | 2 | 2024-07-23 22:38:41 | 2024-07-23 22:55:42 | 江苏九天光电科技有限公司 | 0 | 5740 |  | 1 | 0.19 | 3180 | 710 | 1 | JG122405501312 |  | 1 | X锈斑(内450-1050米操作侧边部间断性有锈斑，最宽约13公分)
覆膜 | JG122405501311 | JG12240550131 | 九天覆膜-9 | 待判定 | 5 | 乙 | 黄宏涛,李其华,李忠 | 1908 | 1908 |  | 3170 | 0.19 | 710 | / | 1300米后操作侧边部有锈斑，2250米前后操作侧边部锈斑宽约20公分 | 30110014 | 铬钝化卷 | 0.1-SPCC | 30312002 | 双面钢塑复合卷 | 0.19-SPCC |  | 10 | MO000833 | MO000833-001-01 | FM001 | 覆膜模板 | 6795 | 2024-06-20 | 2024-06-20 | 2 | 2024-07-23 22:38:41 | 2024-07-23 22:55:42 | 江苏九天光电科技有限公司 | 0 | 5740 |  | 1 | 0.19 | 3170 | 710 | 1 | JG122405501311 |  | 1 | X锈斑(1300米后操作侧边部有锈斑，2250米前后操作侧边部锈斑宽约20公分)
覆膜 | JG122405504313 | JG12240550431 | 九天覆膜-9 | 合格 | 让步接收 | 乙 | 黄宏涛,李其华,李忠 | 2506 | 2506 |  | 4000 | 0.165 | 760 | / | 尾部有缩芯折印 | 30110014 | 铬钝化卷 | 0.1-SPCC | 30312001 | 双面钢塑复合卷 | 0.165-SPCC |  | 10 | MO000866 | MO000866-003-03 | FM001 | 覆膜模板 | 6851 | 2024-06-21 | 2024-06-21 | 2 | 2024-07-23 22:28:22 | 2024-07-23 22:36:16 | 江苏九天光电科技有限公司 | 191359 | 5740 |  | 1 | 0.165 | 4000 | 760 | 1 | JG122405504313 |  | 1 | 缩芯折印(尾部有缩芯折印) | 1
覆膜 | JG122405504312 | JG12240550431 | 九天覆膜-9 | 合格 | 让步接收 | 乙 | 黄宏涛,李其华,李忠 | 2492 | 2492 |  | 4000 | 0.165 | 760 | / | 花辊印，亮斑，实际米数3985米 | 30110014 | 铬钝化卷 | 0.1-SPCC | 30312001 | 双面钢塑复合卷 | 0.165-SPCC |  | 10 | MO000866 | MO000866-003-02 | FM001 | 覆膜模板 | 6851 | 2024-06-21 | 2024-06-21 | 2 | 2024-07-23 22:28:22 | 2024-07-23 22:36:16 | 江苏九天光电科技有限公司 | 191359 | 5740 |  | 1 | 0.165 | 4000 | 760 | 1 | JG122405504312 |  | 1 | H花辊印(花辊印亮斑) | 1
覆膜 | JG122405504311 | JG12240550431 | 九天覆膜-9 | 待判定 | 5 | 乙 | 黄宏涛,李其华,李忠 | 2470 | 2470 |  | 4000 | 0.165 | 760 | / | 3490米操边有1个1公分宽的烂边缺口，3750米下膜传动侧20-30公分内有多个大塑粒子造成顶伤，大小0.5-2.5公分；3790米后板面塑粒子多，实际米数3960米 | 30110014 | 铬钝化卷 | 0.1-SPCC | 30312001 | 双面钢塑复合卷 | 0.165-SPCC |  | 10 | MO000866 | MO000866-003-01 | FM001 | 覆膜模板 | 6851 | 2024-06-21 | 2024-06-21 | 2 | 2024-07-23 22:28:22 | 2024-07-23 22:36:16 | 江苏九天光电科技有限公司 | 191359 | 5740 |  | 1 | 0.165 | 4000 | 760 | 1 | JG122405504311 |  | 1 | Q缺口(3490米操边有1个1公分宽的烂边缺口),D顶伤(3750米下膜传动侧20-30公分内有多个大塑粒子造成顶伤，大小0.5-2.5公分；3790米后板面塑粒子多)
覆膜 | JG12240701121 | JG12240701121 | 九天覆膜-9 | 合格 | 让步接收 | 甲 | 顾志明,倪志宏 | 4040 | 4324 | 1.0703 | 4740 | 0.25 | 710 | / | 2740米上板面操作侧15公分处偶有小块油灰斑，两边分三层,抗拉低318 | 30110011 | 铬钝化卷 | 0.15-SPCC | 30312017 | 双面钢塑复合卷 | 0.25-SPCC | 明绿CJB膜-1 | 10 | MO001833 | MO001833-004 | FM001 | 覆膜模板 | 4040 | 2024-07-20 | 2024-07-20 | 3 | 2024-07-23 16:19:44 | 2024-07-23 22:10:28 | 江苏九天光电科技有限公司 | 249585 | 5731 |  |  | 0.15 | 4770 | 710 | 1 | JG12240701121 |  | 1 | Y油灰斑(2740米上板面操作侧15公分处偶有小块油灰斑) | 1
覆膜 | JG122406009923 | JG12240600992 | 九天覆膜-9 | 合格 | 合格品 | 乙 | 黄宏涛,李其华 | 2712 | 2712 |  | 4580 | 0.165 | 710 | / | K孔洞(3019-3050米夹纸处传动侧10-15公分4个 大小4.95-7.1平方毫米 4040米操作侧16公分处1个 大小0.62平方毫米) | 30110014 | 铬钝化卷 | 0.1-SPCC | 30312002 | 双面钢塑复合卷 | 0.19-SPCC |  | 10 | MO000903 | MO000903-003-03 | FM001 | 覆膜模板 | 7631 | 2024-06-23 | 2024-06-23 | 2 | 2024-07-14 08:51:16 | 2024-07-23 16:56:03 | 江苏九天光电科技有限公司 | 0 | 5742 |  | 1 | 0.165 | 4580 | 710 | 1 | JG122406009923 |  | 1 | K孔洞(3019-3050米夹纸处传动侧10-15公分4个 大小4.95-7.1平方毫米 4040米操作侧16公分处1个 大小0.62平方毫米)
覆膜 | JG122406009922 | JG12240600992 | 九天覆膜-9 | 合格 | 合格品 | 甲 | 倪志宏,张文兵 | 2762 | 2762 |  | 4650 | 0.165 | 710 | / |  | 30110014 | 铬钝化卷 | 0.1-SPCC | 30312002 | 双面钢塑复合卷 | 0.19-SPCC |  | 10 | MO000903 | MO000903-003-02 | FM001 | 覆膜模板 | 7631 | 2024-06-23 | 2024-06-23 | 2 | 2024-07-14 08:51:16 | 2024-07-23 16:56:03 | 江苏九天光电科技有限公司 | 0 | 5742 |  | 1 | 0.165 | 4650 | 710 | 1 | JG122406009922 |  | 1
覆膜 | JG12240404801 | JG12240404801 | 九天覆膜-5 | 合格 | 让步接收 | 甲 | 倪志宏,张文兵 | 1615 | 1737 | 1.0755 | 3450 | 0.165 | 610 | / | D顶伤(来料整卷板面顶伤凹印 尾部缩芯印) | 30110014 | 铬钝化卷 | 0.1-SPCC | 30312001 | 双面钢塑复合卷 | 0.165-SPCC |  | 10 | MO000976 | MO000976-002 | FM001 | 覆膜模板 | 1615 | 2024-06-26 | 2024-06-26 | 2 | 2024-07-15 23:57:53 | 2024-07-23 16:50:45 | 江苏九天光电科技有限公司 | 193872 | 5742 |  |  | 0.1 | 0 | 610 | 1 | JG12240404801 |  | 1 | D顶伤(来料整卷板面顶伤凹印 尾部缩芯印) | 1
覆膜 | JG1224050044112 | JG122405004411 | 九天覆膜-9 | 合格 | 让步接收 | 甲 | 张文兵,倪志宏 | 2352 | 2352 |  | 4000 | 0.165 | 710 | / | 3110米传动侧30公分处1个 孔洞 大小0.18平方毫米 | 30110014 | 铬钝化卷 | 0.1-SPCC | 30312001 | 双面钢塑复合卷 | 0.165-SPCC |  | 10 | MO000834 | MO000834-001-02 | FM001 | 覆膜模板 | 4381 | 2024-06-20 | 2024-06-20 | 2 | 2024-07-15 22:34:03 | 2024-07-23 16:47:55 | 江苏九天光电科技有限公司 | 0 | 5742 |  | 1 | 0.165 | 4000 | 710 | 1 | JG1224050044112 |  | 1 | 3110米传动侧30公分处1个 孔洞 大小0.18平方毫米 | 1
覆膜 | JG1224050044111 | JG122405004411 | 九天覆膜-9 | 合格 | 合格品 | 甲 | 张文兵,倪志宏 | 2372 | 2372 |  | 4000 | 0.165 | 710 | / |  | 30110014 | 铬钝化卷 | 0.1-SPCC | 30312001 | 双面钢塑复合卷 | 0.165-SPCC |  | 10 | MO000834 | MO000834-001-01 | FM001 | 覆膜模板 | 4381 | 2024-06-20 | 2024-06-20 | 2 | 2024-07-15 22:34:03 | 2024-07-23 16:47:55 | 江苏九天光电科技有限公司 | 0 | 5742 |  | 1 | 0.165 | 4000 | 710 | 1 | JG1224050044111 |  | 1 |  | 1
覆膜 | JG12240700992 | JG1224070099 | 九天覆膜-9 | 合格 | 让步接收 | 甲 | 顾志明,倪志宏 | 3772 | 3772 |  | 4800 | 0.25 | 610 | / | G辊印(1),Z振纹(1),S色差(1) | 30110011 | 铬钝化卷 | 0.15-SPCC | 30312017 | 双面钢塑复合卷 | 0.25-SPCC | 明绿改性膜-2 | 10 | MO001817 | MO001817-006-02 | FM001 | 覆膜模板 | 7011 | 2024-07-19 | 2024-07-19 | 3 | 2024-07-23 14:02:09 | 2024-07-23 16:09:52 | 江苏九天光电科技有限公司 | 0 | 5731 |  | 1 | 0.25 | 4800 | 610 | 1 | JG12240700992 |  | 1 | G辊印(1),Z振纹(1),S色差(1) | 1
覆膜 | JG12240700991 | JG1224070099 | 九天覆膜-9 | 合格 | 让步接收 | 甲 | 顾志明,倪志宏 | 3742 | 3742 |  | 4800 | 0.25 | 610 | / | Z振纹(1),K孔洞(150-970米操作侧9-67MM处19个 大小0.1-0.17平方毫米),S色差(1),G辊印(1) | 30110011 | 铬钝化卷 | 0.15-SPCC | 30312017 | 双面钢塑复合卷 | 0.25-SPCC | 明绿改性膜-2 | 10 | MO001817 | MO001817-006-01 | FM001 | 覆膜模板 | 7011 | 2024-07-19 | 2024-07-19 | 3 | 2024-07-23 14:02:09 | 2024-07-23 16:09:52 | 江苏九天光电科技有限公司 | 0 | 5731 |  | 1 | 0.25 | 4800 | 610 | 1 | JG12240700991 |  | 1 | Z振纹(1),K孔洞(150-970米操作侧9-67MM处19个 大小0.1-0.17平方毫米),S色差(1),G辊印(1) | 1
覆膜 | JG1224040135-21 | JG1224040135-21 | 九天覆膜-8 | 合格 | 让步接收 | 甲 | 徐刚,徐兴良 | 2535 | 2718 | 1.0722 | 3120 | 0.25 | 710 | / | 1940米传动侧约1公分处3个孔洞4.33-5.04mm2，传边部发黑7mm | 30110011 | 铬钝化卷 | 0.15-SPCC | 30312017 | 双面钢塑复合卷 | 0.25-SPCC | 明绿改性膜-2 | 10 | MO001909 | MO001909-001 | FM001 | 覆膜模板 | 2535 | 2024-07-22 | 2024-07-22 | 3 | 2024-07-23 14:10:15 | 2024-07-23 14:12:22 | 江苏九天光电科技有限公司 | 253537 | 5751 |  |  | 0.15 | 0 | 710 | 1 | JG1224040135-21 |  | 1 | 1940米传动侧约1公分处3个孔洞4.33-5.04mm2，传边部发黑7mm | 1
覆膜 | JG12240702212 | JG1224070221 | 九天覆膜-9 | 合格 | 让步接收 | 甲 | 顾志明,倪志宏 | 3460 | 3460 |  | 4610 | 0.25 | 610 | / | S色差(1),B白斑(1),B白条纹(1),G辊印(1),L亮斑(1),Z振纹(1),S色差条印(1) | 30110011 | 铬钝化卷 | 0.15-SPCC | 30312017 | 双面钢塑复合卷 | 0.25-SPCC | 明绿改性膜-2 | 10 | MO001898 | MO001898-005-02 | FM001 | 覆膜模板 | 6441 | 2024-07-22 | 2024-07-22 | 3 | 2024-07-23 12:54:04 | 2024-07-23 13:56:35 | 江苏九天光电科技有限公司 | 0 | 5731 |  | 1 | 0.25 | 4610 | 610 | 1 | JG12240702212 |  | 1 | S色差(1),B白斑(1),B白条纹(1),G辊印(1),L亮斑(1),Z振纹(1),S色差条印(1) | 1
覆膜 | JG12240702211 | JG1224070221 | 九天覆膜-9 | 合格 | 让步接收 | 甲 | 顾志明,倪志宏 | 3440 | 3440 |  | 4600 | 0.25 | 610 | / | K孔洞(70-550米传动侧1-17公分处45个 大小0.1-0.28平方毫米),S色差条印(1),Z振纹(1),L亮斑(1),G辊印(1),B白条纹(1),S色差(1 1260米上膜操作侧8公分处1个 较大塑粒子)抗拉低306 | 30110011 | 铬钝化卷 | 0.15-SPCC | 30312017 | 双面钢塑复合卷 | 0.25-SPCC | 明绿改性膜-2 | 10 | MO001898 | MO001898-005-01 | FM001 | 覆膜模板 | 6441 | 2024-07-22 | 2024-07-22 | 3 | 2024-07-23 12:54:04 | 2024-07-23 13:56:35 | 江苏九天光电科技有限公司 | 0 | 5731 |  | 1 | 0.25 | 4600 | 610 | 1 | JG12240702211 |  | 1 | K孔洞(70-550米传动侧1-17公分处45个 大小0.1-0.28平方毫米),S色差条印(1),Z振纹(1),L亮斑(1),G辊印(1),B白条纹(1),S色差(1 1260米上膜操作侧8公分处1个 较大塑粒子) | 1
覆膜 | JG12240701552 | JG12240701552 | 九天覆膜-9 | 合格 | 合格品 | 甲 | 顾志明,倪志宏 | 3949 | 4226 | 1.0701 | 4680 | 0.25 | 710 | / |  | 30110011 | 铬钝化卷 | 0.15-SPCC | 30312017 | 双面钢塑复合卷 | 0.25-SPCC | 明绿CJB膜-1 | 10 | MO001897 | MO001897-003 | FM001 | 覆膜模板 | 3949 | 2024-07-22 | 2024-07-22 | 3 | 2024-07-23 11:19:21 | 2024-07-23 11:56:33 | 江苏九天光电科技有限公司 | 253359 | 5731 |  |  | 0.15 | 4700 | 710 | 1 | JG12240701552 |  | 1 |  | 1
覆膜 | JG12240700512 | JG1224070051 | 九天覆膜-5 | 合格 | 让步接收 | 甲 | 成防萍,徐新圣 | 3728 | 3728 |  | 4740 | 0.25 | 610 | / | 整卷有两处胶带，下道注意 | 30110011 | 铬钝化卷 | 0.15-SPCC | 30312017 | 双面钢塑复合卷 | 0.25-SPCC | 明绿改性膜-2 | 10 | MO001866 | MO001866-004-02 | FM001 | 覆膜模板 | 7097 | 2024-07-21 | 2024-07-21 | 3 | 2024-07-23 11:47:12 | 2024-07-23 11:51:42 | 江苏九天光电科技有限公司 | 0 | 5751 |  | 1 | 0.25 | 4740 | 610 | 1 | JG12240700512 |  | 1 | 整卷有两处胶带，下道注意 | 1
覆膜 | JG12240700511 | JG1224070051 | 九天覆膜-5 | 合格 | 让步接收 | 甲 | 成防萍,徐新圣 | 3704 | 3704 |  | 4700 | 0.25 | 610 | / | 中间两处胶带，下道注意 | 30110011 | 铬钝化卷 | 0.15-SPCC | 30312017 | 双面钢塑复合卷 | 0.25-SPCC | 明绿改性膜-2 | 10 | MO001866 | MO001866-004-01 | FM001 | 覆膜模板 | 7097 | 2024-07-21 | 2024-07-21 | 3 | 2024-07-23 11:47:12 | 2024-07-23 11:51:42 | 江苏九天光电科技有限公司 | 0 | 5751 |  | 1 | 0.25 | 4700 | 610 | 1 | JG12240700511 |  | 1 | 中间两处胶带，下道注意 | 1
覆膜 | JG122407014022 | JG12240701402 | 九天覆膜-8 | 合格 | 让步接收 | 甲 | 顾志明,倪志宏 | 2158 | 2158 |  | 2370 | 0.25 | 710 | / | J碱液斑(传动侧) | 30110011 | 铬钝化卷 | 0.15-SPCC | 30312017 | 双面钢塑复合卷 | 0.25-SPCC | 明绿CJB膜-1 | 10 | MO001897 | MO001897-005-02 | FM001 | 覆膜模板 | 4009 | 2024-07-22 | 2024-07-22 | 3 | 2024-07-23 10:06:22 | 2024-07-23 10:13:43 | 江苏九天光电科技有限公司 | 0 | 5740 |  | 1 | 0.25 | 2370 | 710 | 1 | JG122407014022 |  | 1 | J碱液斑(传动侧) | 1
覆膜 | JG122407014021 | JG12240701402 | 九天覆膜-8 | 合格 | 让步接收 | 乙 | 黄宏涛 | 2150 | 2150 |  | 2350 | 0.25 | 710 | / | Z撞伤(卷芯 传动侧)J碱液斑(传动侧) | 30110011 | 铬钝化卷 | 0.15-SPCC | 30312017 | 双面钢塑复合卷 | 0.25-SPCC | 明绿CJB膜-1 | 10 | MO001897 | MO001897-005-01 | FM001 | 覆膜模板 | 4009 | 2024-07-22 | 2024-07-22 | 3 | 2024-07-23 10:06:22 | 2024-07-23 10:13:43 | 江苏九天光电科技有限公司 | 0 | 5740 |  | 1 | 0.25 | 2350 | 710 | 1 | JG122407014021 |  | 1 | Z撞伤(卷芯 传动侧)J碱液斑(传动侧) | 1