## sheet1
工序名称 | 新卷号 | 批号 | 机组名称 | 工序状态 | 检验结果 | 班组 | 参与人 | 来料重量 | 出料重量 | 成品率 | 出料长度 | 出料厚度 | 出料宽度 | 工序要求 | 备注 | 来料编码 | 来料名称 | 来料规格 | 产品编码 | 产品名称 | 产品规格 | 膜名称 | 排序 | 主计划号 | 子计划号 | 工序流程编码 | 工序流程名称 | 工单需求 | 计划开始时间 | 计划结束时间 | 工单状态 | 实际开始时间 | 产出时间 | 组织名称 | 卷号ID | 操作工人 | 报工人 | 检验 | 来料厚度 | 来料长度 | 来料宽度 | 是否分卷 | 原卷号 | 工单要求 | 是否成品 | 不良现象 | 入库审核
铬钝化 | JG12240702023 | JG1224070202 | 东方铬钝化750 | 合格 | 合格品 | 甲 | 孙锋 | 1754 | 1754 |  | 2400 | 0.15 | 610 | 镀铬量80-100 |  | 30210011 | 光亮卷 | 0.15-SPCC | 30110011 | 铬钝化卷 | 0.15-SPCC |  | 10 | MO001981 | MO001981-009-03 | GDH001 | 铬钝化模板 | 5300 | 2024-07-24 | 2024-07-24 | 3 | 2024-07-25 07:32:18 | 2024-07-25 08:20:57 | 江苏东方九天新能源材料有限公司 |  | 5658 |  | 1 | 0.15 | 2400 | 610 | 1 | JG12240702023 |  | 1
铬钝化 | JG12240702022 | JG1224070202 | 东方铬钝化750 | 合格 | 合格品 | 甲 | 孙锋 | 1768 | 1768 |  | 2390 | 0.15 | 610 | 镀铬量80-100 |  | 30210011 | 光亮卷 | 0.15-SPCC | 30110011 | 铬钝化卷 | 0.15-SPCC |  | 10 | MO001981 | MO001981-009-02 | GDH001 | 铬钝化模板 | 5300 | 2024-07-24 | 2024-07-24 | 3 | 2024-07-25 07:32:18 | 2024-07-25 08:20:57 | 江苏东方九天新能源材料有限公司 |  | 5658 |  | 1 | 0.15 | 2390 | 610 | 1 | JG12240702022 |  | 1
铬钝化 | JG12240702021 | JG1224070202 | 东方铬钝化750 | 合格 | 合格品 | 甲 | 孙锋 | 1770 | 1770 |  | 2390 | 0.15 | 610 | 镀铬量80-100 |  | 30210011 | 光亮卷 | 0.15-SPCC | 30110011 | 铬钝化卷 | 0.15-SPCC |  | 10 | MO001981 | MO001981-009-01 | GDH001 | 铬钝化模板 | 5300 | 2024-07-24 | 2024-07-24 | 3 | 2024-07-25 07:32:18 | 2024-07-25 08:20:57 | 江苏东方九天新能源材料有限公司 |  | 5658 |  | 1 | 0.15 | 2390 | 610 | 1 | JG12240702021 |  | 1
铬钝化 | JG1224070145 | JG1224070145 | 东方铬钝化950 | 合格 | 合格品 | 甲 | 韩康 | 5396 | 5385 | 0.998 | 6610 | 0.145 | 710 | / |  | 30210008 | 光亮卷 | 0.145-SPCC | 30110008 | 铬钝化卷 | 0.145-SPCC |  | 10 | MO001887 | MO001887-004 | GDH001 | 铬钝化模板 | 5396 | 2024-07-22 | 2024-07-22 | 3 | 2024-07-25 08:06:06 | 2024-07-25 08:06:36 | 江苏东方九天新能源材料有限公司 | 253029 | 5660 |  |  | 0.145 | 6640 | 710 | 1 | JG1224070145 |  | 1 |  | 0
铬钝化 | JG1224070263 | JG1224070263 | 东方铬钝化750 | 合格 | 合格品 | 甲 | 周建锋 | 7030 | 7043 | 1.0018 | 9660 | 0.15 | 610 | 镀铬量80-100 | 来料板面色差辊印，亮斑点，白斑点，振纹，砂轮印，8740/9440/9440米横向586/563/585，大小0.11/0.11/0.11 | 30210011 | 光亮卷 | 0.15-SPCC | 30110011 | 铬钝化卷 | 0.15-SPCC |  | 10 | MO001981 | MO001981-008 | GDH001 | 铬钝化模板 | 7030 | 2024-07-24 | 2024-07-24 | 3 | 2024-07-25 06:35:09 | 2024-07-25 07:31:58 | 江苏东方九天新能源材料有限公司 | 256217 | 5658 |  |  | 0.15 | 9700 | 610 | 1 | JG1224070263 |  | 1 | 来料板面色差辊印，亮斑点，白斑点，振纹，砂轮印，8740/9440/9440米横向586/563/585，大小0.11/0.11/0.11 | 0
铬钝化 | JG1224070177 | JG1224070177 | 东方铬钝化950 | 合格 | 合格品 | 甲 | 韩康 | 5330 | 5323 | 0.9987 | 6550 | 0.145 | 710 | / |  | 30210008 | 光亮卷 | 0.145-SPCC | 30110008 | 铬钝化卷 | 0.145-SPCC |  | 10 | MO002012 | MO002012-001 | GDH001 | 铬钝化模板 | 5330 | 2024-07-24 | 2024-07-24 | 3 | 2024-07-25 07:21:45 | 2024-07-25 07:22:08 | 江苏东方九天新能源材料有限公司 | 256722 | 5660 |  |  | 0.145 | 0 | 710 | 1 | JG1224070177 |  | 1 |  | 0
铬钝化 | JG1224070283 | JG1224070283 | 东方铬钝化750 | 合格 | 合格品 | 甲 | 孙锋 | 6658 | 6653 | 0.9992 | 9500 | 0.15 | 610 | 镀铬量80-100 | 来料板面色差辊印，亮斑点，白斑点，振纹，砂轮印，来料尾500米左右板面间断性脱皮，尾200米左右来料板面划伤重 | 30210011 | 光亮卷 | 0.15-SPCC | 30110011 | 铬钝化卷 | 0.15-SPCC |  | 10 | MO001981 | MO001981-010 | GDH001 | 铬钝化模板 | 6658 | 2024-07-24 | 2024-07-24 | 3 | 2024-07-25 05:33:07 | 2024-07-25 06:34:48 | 江苏东方九天新能源材料有限公司 | 256220 | 5658 |  |  | 0.15 | 9430 | 610 | 1 | JG1224070283 |  | 1 | 来料板面色差辊印，亮斑点，白斑点，振纹，砂轮印，来料尾500米左右板面间断性脱皮，尾200米左右来料板面划伤重 | 0
铬钝化 | JG1224070178 | JG1224070178 | 东方铬钝化950 | 合格 | 合格品 | 甲 | 韩康 | 5306 | 5375 | 1.013 | 6590 | 0.145 | 710 | / |  | 30210008 | 光亮卷 | 0.145-SPCC | 30110008 | 铬钝化卷 | 0.145-SPCC |  | 10 | MO001984 | MO001984-001 | GDH001 | 铬钝化模板 | 5306 | 2024-07-24 | 2024-07-24 | 3 | 2024-07-25 06:32:44 | 2024-07-25 06:33:10 | 江苏东方九天新能源材料有限公司 | 256240 | 5660 |  |  | 0.145 | 0 | 710 | 1 | JG1224070178 |  | 1 |  | 0
铬钝化 | JG12240701602 | JG12240701602 | 东方铬钝化950 | 合格 | 合格品 | 甲 | 韩康 | 5440 | 5445 | 1.0009 | 9930 | 0.1 | 710 | / | S色差(色差 亮斑 白斑) | 30210015 | 光亮卷 | 0.1-SPCC | 30110014 | 铬钝化卷 | 0.1-SPCC |  | 10 | MO001982 | MO001982-005 | GDH001 | 铬钝化模板 | 5440 | 2024-07-24 | 2024-07-24 | 3 | 2024-07-25 05:38:07 | 2024-07-25 05:39:17 | 江苏东方九天新能源材料有限公司 | 256238 | 5660 |  |  | 0.1 | 0 | 710 | 1 | JG12240701602 |  | 1 | S色差(色差 亮斑 白斑) | 0
铬钝化 | JG1224070300 | JG1224070300 | 东方铬钝化750 | 合格 | 合格品 | 甲 | 周建锋 | 6568 | 6589 | 1.0032 | 9460 | 0.15 | 610 | 镀铬量80-100 | 来料板面色差辊印，白斑点，振纹，砂轮印，8887米横向318，大小0.11 | 30210011 | 光亮卷 | 0.15-SPCC | 30110011 | 铬钝化卷 | 0.15-SPCC |  | 10 | MO002009 | MO002009-001 | GDH001 | 铬钝化模板 | 6568 | 2024-07-24 | 2024-07-24 | 3 | 2024-07-25 04:26:35 | 2024-07-25 05:32:49 | 江苏东方九天新能源材料有限公司 | 256691 | 5658 |  |  | 0.15 | 9500 | 610 | 1 | JG1224070300 |  | 1 | 来料板面色差辊印，白斑点，振纹，砂轮印，8887米横向318，大小0.11 | 0
铬钝化 | JG1224070213 | JG1224070213 | 东方铬钝化750 | 合格 | 让步接收 | 甲 | 孙锋 | 6560 | 6559 | 0.9998 | 9470 | 0.15 | 610 | 镀铬量80-100 | 9320米横向11处孔洞（大小0.11mm2） | 30210011 | 光亮卷 | 0.15-SPCC | 30110011 | 铬钝化卷 | 0.15-SPCC |  | 10 | MO001981 | MO001981-005 | GDH001 | 铬钝化模板 | 6560 | 2024-07-24 | 2024-07-24 | 5 | 2024-07-25 03:22:20 | 2024-07-25 04:25:58 | 江苏东方九天新能源材料有限公司 | 256213 | 5658 |  |  | 0.15 | 9390 | 610 | 1 | JG1224070213 |  | 1 | 来料板面色差辊印，亮斑点，白斑点，振纹，砂轮印，9320米横向11，大小0.11 | 1
铬钝化 | JG12240701441 | JG12240701441 | 东方铬钝化950 | 合格 | 让步接收 | 甲 | 韩康 | 5520 | 5521 | 1.0002 | 10060 | 0.1 | 710 | / | 40米横向548（大小2.39mm2),7240米横向52（大小2.12mm2） | 30210015 | 光亮卷 | 0.1-SPCC | 30110014 | 铬钝化卷 | 0.1-SPCC |  | 10 | MO001982 | MO001982-001 | GDH001 | 铬钝化模板 | 5520 | 2024-07-24 | 2024-07-24 | 5 | 2024-07-25 04:20:10 | 2024-07-25 04:21:56 | 江苏东方九天新能源材料有限公司 | 256228 | 5660 |  |  | 0.1 | 10090 | 710 | 1 | JG12240701441 |  | 1 | 40米横向548大小2.39,7240米横向52大小2.12白斑碱液斑亮斑色差 | 1
铬钝化 | JG1224070250 | JG1224070250 | 东方铬钝化750 | 合格 | 让步接收 | 甲 | 孙锋 | 6586 | 6587 | 1.0002 | 9490 | 0.15 | 610 | 镀铬量80-100 | 板面色差辊印，亮斑点，白斑点，振纹，砂轮印 | 30210011 | 光亮卷 | 0.15-SPCC | 30110011 | 铬钝化卷 | 0.15-SPCC |  | 10 | MO002009 | MO002009-010 | GDH001 | 铬钝化模板 | 6586 | 2024-07-24 | 2024-07-24 | 5 | 2024-07-25 03:20:21 | 2024-07-25 03:21:54 | 江苏东方九天新能源材料有限公司 | 256708 | 5658 |  |  | 0.15 | 0 | 610 | 1 | JG1224070250 |  | 1 | 来料板面色差辊印，亮斑点，白斑点，振纹，砂轮印 | 1
铬钝化 | JG1224070222 | JG1224070222 | 东方铬钝化750 | 合格 | 让步接收 | 甲 | 孙锋 | 6584 | 6583 | 0.9998 | 9530 | 0.15 | 610 | 镀铬量80-100 | 板面色差辊印，亮斑点，白斑点，振纹，砂轮印 | 30210011 | 光亮卷 | 0.15-SPCC | 30110011 | 铬钝化卷 | 0.15-SPCC |  | 10 | MO002009 | MO002009-012 | GDH001 | 铬钝化模板 | 6584 | 2024-07-24 | 2024-07-24 | 5 | 2024-07-25 01:11:06 | 2024-07-25 03:19:56 | 江苏东方九天新能源材料有限公司 | 256710 | 5658 |  |  | 0.15 | 0 | 610 | 1 | JG1224070222 |  | 1 | 来料板面色差辊印，亮斑点，白斑点，振纹，砂轮印 | 1
铬钝化 | JG122406026222 | JG12240602622 | 东方铬钝化950 | 合格 | 合格品 | 甲 | 韩康 | 2669 | 2669 |  | 4540 | 0.1 | 760 | 、 | S色差(色差 花辊印) | 30210015 | 光亮卷 | 0.1-SPCC | 30110014 | 铬钝化卷 | 0.1-SPCC |  | 10 | MO001862 | MO001862-004-02 | GDH001 | 铬钝化模板 | 5430 | 2024-07-21 | 2024-07-21 | 5 | 2024-07-25 02:31:12 | 2024-07-25 02:35:03 | 江苏东方九天新能源材料有限公司 |  | 5660 |  | 1 | 0.1 | 4540 | 760 | 1 | JG122406026222 |  | 1 | S色差(色差 花辊印) | 1
铬钝化 | JG122406026221 | JG12240602622 | 东方铬钝化950 | 合格 | 合格品 | 甲 | 韩康 | 2713 | 2713 |  | 4600 | 0.1 | 760 | 、 | S色差(色差 花辊印) | 30210015 | 光亮卷 | 0.1-SPCC | 30110014 | 铬钝化卷 | 0.1-SPCC |  | 10 | MO001862 | MO001862-004-01 | GDH001 | 铬钝化模板 | 5430 | 2024-07-21 | 2024-07-21 | 5 | 2024-07-25 02:31:12 | 2024-07-25 02:35:03 | 江苏东方九天新能源材料有限公司 |  | 5660 |  | 1 | 0.1 | 4600 | 760 | 1 | JG122406026221 |  | 1 | S色差(色差 花辊印) | 1
铬钝化 | JG0024060067 | JG0024060067 | 东方铬钝化750 | 合格 | 让步接收 | 甲 | 周建锋 | 5034 | 5053 | 1.0038 | 7140 | 0.15 | 610 | 镀铬量80-100 | 来料板面色差辊印，亮斑点，白斑点，振纹，砂轮印 | 30210011 | 光亮卷 | 0.15-SPCC | 30110011 | 铬钝化卷 | 0.15-SPCC |  | 10 | MO002009 | MO002009-002 | GDH001 | 铬钝化模板 | 5034 | 2024-07-24 | 2024-07-24 | 5 | 2024-07-25 00:23:45 | 2024-07-25 01:10:43 | 江苏东方九天新能源材料有限公司 | 256692 | 5658 |  |  | 0.15 | 0 | 610 | 1 | JG0024060067 |  | 1 | 来料板面色差辊印，亮斑点，白斑点，振纹，砂轮印 | 1
铬钝化 | JG1224060256212 | JG122406025621 | 东方铬钝化950 | 合格 | 合格品 | 甲 | 韩康 | 2679 | 2679 |  | 4670 | 0.1 | 760 | 、 | S色差(色差 花辊印) | 30210015 | 光亮卷 | 0.1-SPCC | 30110014 | 铬钝化卷 | 0.1-SPCC |  | 10 | MO001862 | MO001862-003-02 | GDH001 | 铬钝化模板 | 5410 | 2024-07-21 | 2024-07-21 | 5 | 2024-07-25 00:35:23 | 2024-07-25 00:37:07 | 江苏东方九天新能源材料有限公司 |  | 5660 |  | 1 | 0.1 | 4670 | 760 | 1 | JG1224060256212 |  | 1 | S色差(色差 花辊印) | 1
铬钝化 | JG1224060256211 | JG122406025621 | 东方铬钝化950 | 合格 | 合格品 | 甲 | 韩康 | 2711 | 2711 |  | 4730 | 0.1 | 760 | 、 | S色差(色差 花辊印) | 30210015 | 光亮卷 | 0.1-SPCC | 30110014 | 铬钝化卷 | 0.1-SPCC |  | 10 | MO001862 | MO001862-003-01 | GDH001 | 铬钝化模板 | 5410 | 2024-07-21 | 2024-07-21 | 5 | 2024-07-25 00:35:23 | 2024-07-25 00:37:07 | 江苏东方九天新能源材料有限公司 |  | 5660 |  | 1 | 0.1 | 4730 | 760 | 1 | JG1224060256211 |  | 1 | S色差(色差 花辊印) | 1
铬钝化 | JG0024060073 | JG0024060073 | 东方铬钝化750 | 合格 | 让步接收 | 甲 | 孙锋 | 5010 | 5003 | 0.9986 | 7150 | 0.15 | 610 | 镀铬量80-100 | 亮斑点，白斑点，振纹，砂轮印，花辊印，尾部停机印 | 30210011 | 光亮卷 | 0.15-SPCC | 30110011 | 铬钝化卷 | 0.15-SPCC |  | 10 | MO002009 | MO002009-006 | GDH001 | 铬钝化模板 | 5010 | 2024-07-24 | 2024-07-24 | 5 | 2024-07-24 23:34:46 | 2024-07-25 00:23:28 | 江苏东方九天新能源材料有限公司 | 256696 | 5658 |  |  | 0.15 | 0 | 610 | 1 | JG0024060073 |  | 1 | 来料板面色差辊印，亮斑点，白斑点，振纹，砂轮印，花辊印，来料尾部停机印 | 1
铬钝化 | JG0024060074 | JG0024060074 | 东方铬钝化750 | 合格 | 让步接收 | 甲 | 周建锋 | 5016 | 5015 | 0.9998 | 7110 | 0.15 | 610 | 镀铬量80-100 | 色差辊印，亮斑点，白斑点，振纹，砂轮印 | 30210011 | 光亮卷 | 0.15-SPCC | 30110011 | 铬钝化卷 | 0.15-SPCC |  | 10 | MO002009 | MO002009-009 | GDH001 | 铬钝化模板 | 5016 | 2024-07-24 | 2024-07-24 | 5 | 2024-07-24 23:34:01 | 2024-07-24 23:34:25 | 江苏东方九天新能源材料有限公司 | 256707 | 5658 |  |  | 0.15 | 0 | 610 | 1 | JG0024060074 |  | 1 | 来料板面色差辊印，亮斑点，白斑点，振纹，砂轮印 | 1
铬钝化 | JG122406013822 | JG12240601382 | 东方铬钝化950 | 合格 | 合格品 | 甲 | 韩康 | 2643 | 2643 |  | 4570 | 0.1 | 760 | / |  | 30210015 | 光亮卷 | 0.1-SPCC | 30110014 | 铬钝化卷 | 0.1-SPCC |  | 10 | MO001892 | MO001892-003-02 | GDH001 | 铬钝化模板 | 5400 | 2024-07-22 | 2024-07-22 | 5 | 2024-07-24 23:25:29 | 2024-07-24 23:26:44 | 江苏东方九天新能源材料有限公司 |  | 5660 |  | 1 | 0.1 | 4570 | 760 | 1 | JG122406013822 |  | 1 |  | 1
铬钝化 | JG122406013821 | JG12240601382 | 东方铬钝化950 | 合格 | 合格品 | 甲 | 韩康 | 2705 | 2705 |  | 4650 | 0.1 | 760 | / |  | 30210015 | 光亮卷 | 0.1-SPCC | 30110014 | 铬钝化卷 | 0.1-SPCC |  | 10 | MO001892 | MO001892-003-01 | GDH001 | 铬钝化模板 | 5400 | 2024-07-22 | 2024-07-22 | 5 | 2024-07-24 23:25:29 | 2024-07-24 23:26:44 | 江苏东方九天新能源材料有限公司 |  | 5660 |  | 1 | 0.1 | 4650 | 760 | 1 | JG122406013821 |  | 1 |  | 1
铬钝化 | JG0024060068 | JG0024060068 | 东方铬钝化750 | 合格 | 让步接收 | 甲 | 孙锋 | 5056 | 5051 | 0.999 | 7150 | 0.15 | 610 | 镀铬量80-100 | 210、300米横向585、588mm（大小0.17、0.85mm2），尾50米左右来料操边撞伤印 | 30210011 | 光亮卷 | 0.15-SPCC | 30110011 | 铬钝化卷 | 0.15-SPCC |  | 10 | MO002009 | MO002009-007 | GDH001 | 铬钝化模板 | 5056 | 2024-07-24 | 2024-07-24 | 5 | 2024-07-24 21:50:55 | 2024-07-24 22:46:18 | 江苏东方九天新能源材料有限公司 | 256705 | 5658 |  |  | 0.15 | 0 | 610 | 1 | JG0024060068 |  | 1 | 来料板面色差辊印，亮斑点，白斑点，振纹,白条印，210/300米横向585/588，大小0.17/0.85，尾50米左右来料操边撞伤印 | 1
铬钝化 | JG122406027022 | JG12240602702 | 东方铬钝化950 | 合格 | 合格品 | 甲 | 韩康 | 2771 | 2771 |  | 4820 | 0.1 | 760 | / | S色差(色差 花辊印 条印 白斑) | 30210015 | 光亮卷 | 0.1-SPCC | 30110014 | 铬钝化卷 | 0.1-SPCC |  | 10 | MO001936 | MO001936-001-02 | GDH001 | 铬钝化模板 | 5595 | 2024-07-23 | 2024-07-23 | 3 | 2024-07-24 22:19:05 | 2024-07-24 22:21:30 | 江苏东方九天新能源材料有限公司 |  | 5660 |  | 1 | 0.1 | 4820 | 760 | 1 | JG122406027022 |  | 1 | S色差(色差 花辊印 条印 白斑) | 1
铬钝化 | JG122406027021 | JG12240602702 | 东方铬钝化950 | 合格 | 合格品 | 甲 | 韩康 | 2797 | 2797 |  | 4850 | 0.1 | 760 | / | S色差(色差 花辊印 条印 白斑) | 30210015 | 光亮卷 | 0.1-SPCC | 30110014 | 铬钝化卷 | 0.1-SPCC |  | 10 | MO001936 | MO001936-001-01 | GDH001 | 铬钝化模板 | 5595 | 2024-07-23 | 2024-07-23 | 3 | 2024-07-24 22:19:05 | 2024-07-24 22:21:30 | 江苏东方九天新能源材料有限公司 |  | 5660 |  | 1 | 0.1 | 4850 | 760 | 1 | JG122406027021 |  | 1 | S色差(色差 花辊印 条印 白斑)
铬钝化 | JG122405004412 | JG122405004412 | 东方铬钝化950 | 合格 | 合格品 | 甲 | 韩康 | 1168 | 1141 | 0.9769 | 2100 | 0.1 | 710 | / | S色差(色差 锈斑 花辊印 内顶伤折印) | 30210015 | 光亮卷 | 0.1-SPCC | 30110014 | 铬钝化卷 | 0.1-SPCC |  | 10 | MO001947 | MO001947-006 | GDH001 | 铬钝化模板 | 1168 | 2024-07-23 | 2024-07-23 | 3 | 2024-07-24 21:26:05 | 2024-07-24 21:29:12 | 江苏东方九天新能源材料有限公司 | 249105 | 5660 |  |  | 0.1 | 0 | 710 | 1 | JG122405004412 |  | 1 | S色差(色差 锈斑 花辊印 内顶伤折印) | 0
铬钝化 | JG12240601961 | JG12240601961 | 东方铬钝化950 | 合格 | 合格品 | 甲 | 韩康 | 1120 | 1120 | 1 | 1850 | 0.1 | 710 | / | S色差(色差 传侧边部撞伤重点 锈斑 折印 并包) | 30210015 | 光亮卷 | 0.1-SPCC | 30110014 | 铬钝化卷 | 0.1-SPCC |  | 10 | MO001947 | MO001947-008 | GDH001 | 铬钝化模板 | 1120 | 2024-07-23 | 2024-07-23 | 3 | 2024-07-24 21:23:05 | 2024-07-24 21:25:32 | 江苏东方九天新能源材料有限公司 | 249099 | 5660 |  |  | 0.1 | 2020 | 710 | 1 | JG12240601961 |  | 1 | S色差(色差 传侧边部撞伤重点 锈斑 折印 并包) | 0
铬钝化 | JG122405514822 | JG12240551482 | 东方铬钝化950 | 合格 | 合格品 | 乙 | 李志祥 | 3709 | 3709 |  | 6420 | 0.1 | 760 | / |  | 30210015 | 光亮卷 | 0.1-SPCC | 30110014 | 铬钝化卷 | 0.1-SPCC |  | 10 | MO001936 | MO001936-008-02 | GDH001 | 铬钝化模板 | 6150 | 2024-07-23 | 2024-07-23 | 5 | 2024-07-24 20:03:13 | 2024-07-24 21:12:07 | 江苏东方九天新能源材料有限公司 |  | 5657 |  | 1 | 0.1 | 6420 | 760 | 1 | JG122405514822 |  | 1 | 花辊印 | 1
铬钝化 | JG122405514821 | JG12240551482 | 东方铬钝化950 | 合格 | 合格品 | 乙 | 李志祥 | 2411 | 2411 |  | 4160 | 0.1 | 760 | / |  | 30210015 | 光亮卷 | 0.1-SPCC | 30110014 | 铬钝化卷 | 0.1-SPCC |  | 10 | MO001936 | MO001936-008-01 | GDH001 | 铬钝化模板 | 6150 | 2024-07-23 | 2024-07-23 | 5 | 2024-07-24 20:03:13 | 2024-07-24 21:12:07 | 江苏东方九天新能源材料有限公司 |  | 5657 |  | 1 | 0.1 | 4160 | 760 | 1 | JG122405514821 |  | 1 | 花辊印 | 1
铬钝化 | JG12240701431 | JG12240701431 | 东方铬钝化950 | 合格 | 合格品 | 乙 | 李志祥 | 5492 | 5295 | 0.9641 | 9860 | 0.1 | 710 | / | 色差 辊印 | 30210015 | 光亮卷 | 0.1-SPCC | 30110014 | 铬钝化卷 | 0.1-SPCC |  | 10 | MO001982 | MO001982-004 | GDH001 | 铬钝化模板 | 5492 | 2024-07-24 | 2024-07-24 | 5 | 2024-07-24 20:02:38 | 2024-07-24 20:02:59 | 江苏东方九天新能源材料有限公司 | 256234 | 5657 |  |  | 0.1 | 10240 | 710 | 1 | JG12240701431 |  | 1 | 色差 辊印 | 1
铬钝化 | JG12240701361 | JG12240701361 | 东方铬钝化950 | 合格 | 让步接收 | 乙 | 李志祥 | 5590 | 5599 | 1.0016 | 10190 | 0.1 | 710 | / | 4160米操86mm孔洞（大小 1.15mm2） | 30210015 | 光亮卷 | 0.1-SPCC | 30110014 | 铬钝化卷 | 0.1-SPCC |  | 10 | MO001982 | MO001982-003 | GDH001 | 铬钝化模板 | 5590 | 2024-07-24 | 2024-07-24 | 5 | 2024-07-24 19:18:35 | 2024-07-24 19:19:30 | 江苏东方九天新能源材料有限公司 | 256233 | 5657 |  |  | 0.1 | 10200 | 710 | 1 | JG12240701361 |  | 1 | 4160米孔洞大小 1.15操86 色差 辊印 | 1
铬钝化 | JG12240701751 | JG12240701751 | 东方铬钝化950 | 合格 | 让步接收 | 乙 | 李志祥 | 5510 | 5523 | 1.0024 | 10200 | 0.1 | 710 | / | 1900左右板面划伤 1800米内凹点 3269米孔洞大小0.18操41 | 30210015 | 光亮卷 | 0.1-SPCC | 30110014 | 铬钝化卷 | 0.1-SPCC |  | 10 | MO001982 | MO001982-002 | GDH001 | 铬钝化模板 | 5510 | 2024-07-24 | 2024-07-24 | 5 | 2024-07-24 16:34:16 | 2024-07-24 19:18:23 | 江苏东方九天新能源材料有限公司 | 256229 | 5657 |  |  | 0.1 | 10250 | 710 | 1 | JG12240701751 |  | 1 | 1900左右板面划伤 1800米内凹点 3269米孔洞大小0.18操41 | 1
铬钝化 | JG122406025822 | JG12240602582 | 东方铬钝化950 | 合格 | 让步接收 | 乙 | 李志祥 | 2639 | 2639 |  | 4540 | 0.1 | 760 | 、 | 4201米传侧104mm孔洞（大小0.18mm2） | 30210015 | 光亮卷 | 0.1-SPCC | 30110014 | 铬钝化卷 | 0.1-SPCC |  | 10 | MO001862 | MO001862-006-02 | GDH001 | 铬钝化模板 | 5730 | 2024-07-21 | 2024-07-21 | 5 | 2024-07-24 15:42:26 | 2024-07-24 16:34:06 | 江苏东方九天新能源材料有限公司 |  | 5657 |  | 1 | 0.1 | 4540 | 760 | 1 | JG122406025822 |  | 1 | 4201米孔洞大小0.18传104 亮条印 | 1
铬钝化 | JG122406025821 | JG12240602582 | 东方铬钝化950 | 合格 | 合格品 | 乙 | 李志祥 | 2751 | 2751 |  | 4700 | 0.1 | 760 | 、 |  | 30210015 | 光亮卷 | 0.1-SPCC | 30110014 | 铬钝化卷 | 0.1-SPCC |  | 10 | MO001862 | MO001862-006-01 | GDH001 | 铬钝化模板 | 5730 | 2024-07-21 | 2024-07-21 | 5 | 2024-07-24 15:42:26 | 2024-07-24 16:34:06 | 江苏东方九天新能源材料有限公司 |  | 5657 |  | 1 | 0.1 | 4700 | 760 | 1 | JG122406025821 |  | 1 |  | 1
铬钝化 | JG12240602471112 | JG1224060247111 | 东方铬钝化950 | 合格 | 合格品 | 乙 | 李志祥 | 4177 | 4177 |  | 7270 | 0.1 | 760 | / |  | 30210015 | 光亮卷 | 0.1-SPCC | 30110014 | 铬钝化卷 | 0.1-SPCC |  | 10 | MO001936 | MO001936-010-02 | GDH001 | 铬钝化模板 | 6550 | 2024-07-23 | 2024-07-23 | 5 | 2024-07-24 14:36:48 | 2024-07-24 15:33:09 | 江苏东方九天新能源材料有限公司 |  | 5657 |  | 1 | 0.1 | 7270 | 760 | 1 | JG12240602471112 |  | 1 |  | 1
铬钝化 | JG12240602471111 | JG1224060247111 | 东方铬钝化950 | 合格 | 合格品 | 乙 | 李志祥 | 2339 | 2339 |  | 4060 | 0.1 | 760 | / |  | 30210015 | 光亮卷 | 0.1-SPCC | 30110014 | 铬钝化卷 | 0.1-SPCC |  | 10 | MO001936 | MO001936-010-01 | GDH001 | 铬钝化模板 | 6550 | 2024-07-23 | 2024-07-23 | 5 | 2024-07-24 14:36:48 | 2024-07-24 15:33:09 | 江苏东方九天新能源材料有限公司 |  | 5657 |  | 1 | 0.1 | 4060 | 760 | 1 | JG12240602471111 |  | 1 |  | 1
铬钝化 | JG122406026122 | JG12240602612 | 东方铬钝化950 | 合格 | 合格品 | 乙 | 李澍 | 3761 | 3761 |  | 6490 | 0.1 | 760 | / |  | 30210015 | 光亮卷 | 0.1-SPCC | 30110014 | 铬钝化卷 | 0.1-SPCC |  | 10 | MO001872 | MO001872-001-02 | GDH001 | 铬钝化模板 | 6420 | 2024-07-22 | 2024-07-22 | 5 | 2024-07-24 15:02:30 | 2024-07-24 15:03:41 | 江苏东方九天新能源材料有限公司 |  | 5656 |  | 1 | 0.1 | 6490 | 760 | 1 | JG122406026122 |  | 1 |  | 1
铬钝化 | JG122406026121 | JG12240602612 | 东方铬钝化950 | 合格 | 合格品 | 乙 | 李澍 | 2549 | 2549 |  | 4380 | 0.1 | 760 | / |  | 30210015 | 光亮卷 | 0.1-SPCC | 30110014 | 铬钝化卷 | 0.1-SPCC |  | 10 | MO001872 | MO001872-001-01 | GDH001 | 铬钝化模板 | 6420 | 2024-07-22 | 2024-07-22 | 5 | 2024-07-24 15:02:30 | 2024-07-24 15:03:41 | 江苏东方九天新能源材料有限公司 |  | 5656 |  | 1 | 0.1 | 4380 | 760 | 1 | JG122406026121 |  | 1 |  | 1
铬钝化 | JG12240601461 | JG12240601461 | 东方铬钝化950 | 合格 | 让步接收 | 乙 | 李志祥 | 5800 | 5803 | 1.0005 | 10120 | 0.1 | 760 | / | 色差 乳化斑 条印 | 30210015 | 光亮卷 | 0.1-SPCC | 30110014 | 铬钝化卷 | 0.1-SPCC |  | 10 | MO001936 | MO001936-003 | GDH001 | 铬钝化模板 | 5800 | 2024-07-23 | 2024-07-23 | 5 | 2024-07-24 14:04:45 | 2024-07-24 14:35:22 | 江苏东方九天新能源材料有限公司 | 255183 | 5657 |  |  | 0.1 | 10160 | 760 | 1 | JG12240601461 |  | 1 | 色差 乳化斑 条印 | 1
铬钝化 | JG12240551472 | JG12240551472 | 东方铬钝化950 | 合格 | 让步接收 | 乙 | 李志祥 | 5860 | 5827 | 0.9944 | 10190 | 0.1 | 760 | / | 板面小亮斑 乳化斑重 边部水锈斑 花辊印 | 30210015 | 光亮卷 | 0.1-SPCC | 30110014 | 铬钝化卷 | 0.1-SPCC |  | 10 | MO001936 | MO001936-006 | GDH001 | 铬钝化模板 | 5860 | 2024-07-23 | 2024-07-23 | 5 | 2024-07-24 14:03:12 | 2024-07-24 14:04:35 | 江苏东方九天新能源材料有限公司 | 255186 | 5657 |  |  | 0.1 | 10230 | 760 | 1 | JG12240551472 |  | 1 | 板面小亮斑 乳化斑重 边部水锈斑 花辊印 | 1
铬钝化 | JG1224070150 | JG1224070150 | 东方铬钝化950 | 待判定 |  | 乙 | 李志祥 | 5400 | 5385 | 0.9972 | 6590 | 0.145 | 710 | / | 色差 边浪 | 30210008 | 光亮卷 | 0.145-SPCC | 30110008 | 铬钝化卷 | 0.145-SPCC |  | 10 | MO001887 | MO001887-002 | GDH001 | 铬钝化模板 | 5400 | 2024-07-22 | 2024-07-22 | 3 | 2024-07-24 11:05:41 | 2024-07-24 11:52:36 | 江苏东方九天新能源材料有限公司 | 253027 | 5657 |  |  | 0.145 | 6590 | 710 | 1 | JG1224070150 |  | 1 | 色差 边浪 | 0
铬钝化 | JG1224070134 | JG1224070134 | 东方铬钝化950 | 待判定 |  | 乙 | 李志祥 | 5350 | 5345 | 0.9991 | 6630 | 0.145 | 710 | / | 色差 辊印 传有小碎边 尾部公差高0.153mm【要求+0.005】 | 30210008 | 光亮卷 | 0.145-SPCC | 30110008 | 铬钝化卷 | 0.145-SPCC |  | 10 | MO001887 | MO001887-003 | GDH001 | 铬钝化模板 | 5350 | 2024-07-22 | 2024-07-22 | 3 | 2024-07-24 11:03:53 | 2024-07-24 11:04:29 | 江苏东方九天新能源材料有限公司 | 253028 | 5657 |  |  | 0.145 | 6680 | 710 | 1 | JG1224070134 |  | 1 | 色差 辊印 传有小碎边 | 0
铬钝化 | JG1224070057 | JG1224070057 | 东方铬钝化750 | 合格 | 让步接收 | 乙 | 李澍 | 5290 | 5277 | 0.9975 | 7270 | 0.15 | 610 | / | 白斑 辊印 条印 爆辊印 | 30210011 | 光亮卷 | 0.15-SPCC | 30110011 | 铬钝化卷 | 0.15-SPCC |  | 10 | MO001968 | MO001968-001 | GDH001 | 铬钝化模板 | 5290 | 2024-07-24 | 2024-07-24 | 5 | 2024-07-24 10:56:32 | 2024-07-24 10:57:00 | 江苏东方九天新能源材料有限公司 | 256074 | 5656 |  |  | 0.15 | 0 | 610 | 1 | JG1224070057 |  | 1 | 白斑 辊印 条印 爆辊印 | 1
铬钝化 | JG1224070066 | JG1224070066 | 东方铬钝化750 | 合格 | 让步接收 | 乙 | 李澍 | 5290 | 5285 | 0.9991 | 7190 | 0.15 | 610 | / | 白斑 辊印 条印 6550米操589mm孔洞0.23平方毫米 | 30210011 | 光亮卷 | 0.15-SPCC | 30110011 | 铬钝化卷 | 0.15-SPCC |  | 10 | MO001968 | MO001968-003 | GDH001 | 铬钝化模板 | 5290 | 2024-07-24 | 2024-07-24 | 5 | 2024-07-24 10:55:12 | 2024-07-24 10:56:09 | 江苏东方九天新能源材料有限公司 | 256075 | 5656 |  |  | 0.15 | 0 | 610 | 1 | JG1224070066 |  | 1 | 白斑 辊印 条印 6550米操589大小0.23 | 1
铬钝化 | JG122405023622 | JG122405023622 | 东方铬钝化950 | 合格 | 让步接收 | 乙 | 李志祥 | 2388 | 2377 | 0.9954 | 4160 | 0.1 | 760 | / | 锈斑重【黄单转光电】 | 30210015 | 光亮卷 | 0.1-SPCC | 30110014 | 铬钝化卷 | 0.1-SPCC |  | 10 | MO001971 | MO001971-001 | GDH001 | 铬钝化模板 | 2388 | 2024-07-24 | 2024-07-24 | 5 | 2024-07-24 10:26:59 | 2024-07-24 10:27:23 | 江苏东方九天新能源材料有限公司 | 256088 | 5657 |  |  | 0.1 | 0 | 760 | 1 | JG122405023622 |  | 1 | 锈斑重 | 1
铬钝化 | JG1224070126 | JG1224070126 | 东方铬钝化950 | 合格 | 让步接收 | 乙 | 李志祥 | 5370 | 5371 | 1.0002 | 6630 | 0.145 | 710 | 、 | 色差 | 30210008 | 光亮卷 | 0.145-SPCC | 30110008 | 铬钝化卷 | 0.145-SPCC |  | 10 | MO001859 | MO001859-001 | GDH001 | 铬钝化模板 | 5370 | 2024-07-21 | 2024-07-21 | 5 | 2024-07-24 09:40:13 | 2024-07-24 10:21:25 | 江苏东方九天新能源材料有限公司 | 252334 | 5657 |  |  | 0.145 | 6680 | 710 | 1 | JG1224070126 |  | 1 | 色差 | 1
铬钝化 | JG1224070113 | JG1224070113 | 东方铬钝化950 | 合格 | 让步接收 | 乙 | 李志祥 | 5400 | 5387 | 0.9976 | 6590 | 0.145 | 710 | / | 色差 条印 辊印 | 30210008 | 光亮卷 | 0.145-SPCC | 30110008 | 铬钝化卷 | 0.145-SPCC |  | 10 | MO001913 | MO001913-006 | GDH001 | 铬钝化模板 | 5400 | 2024-07-22 | 2024-07-22 | 5 | 2024-07-24 09:39:30 | 2024-07-24 09:39:51 | 江苏东方九天新能源材料有限公司 | 253561 | 5657 |  |  | 0.145 | 6640 | 710 | 1 | JG1224070113 |  | 1 | 色差 条印 辊印 | 1
铬钝化 | JG1224055063221 | JG1224055063221 | 东方铬钝化950 | 待判定 |  | 甲 | 韩康 | 2220 | 2200 | 0.991 | 3850 | 0.1 | 760 | / | 尾部公差高0.115mm | 30210015 | 光亮卷 | 0.1-SPCC | 30110014 | 铬钝化卷 | 0.1-SPCC |  | 10 | MO001947 | MO001947-003 | GDH001 | 铬钝化模板 | 2220 | 2024-07-23 | 2024-07-23 | 3 | 2024-07-24 09:29:34 | 2024-07-24 09:29:50 | 江苏东方九天新能源材料有限公司 | 249107 | 5654 |  |  | 0.1 | 3880 | 760 | 1 | JG1224055063221 |  | 1 |  | 1
铬钝化 | JG12240602171 | JG12240602171 | 东方铬钝化950 | 合格 | 合格品 | 乙 | 李志祥 | 2600 | 2585 | 0.9942 | 4710 | 0.1 | 710 | / |  | 30210015 | 光亮卷 | 0.1-SPCC | 30110014 | 铬钝化卷 | 0.1-SPCC |  | 10 | MO001747 | MO001747-001 | GDH001 | 铬钝化模板 | 2600 | 2024-07-18 | 2024-07-18 | 5 | 2024-07-24 09:28:33 | 2024-07-24 09:28:54 | 江苏东方九天新能源材料有限公司 | 247830 | 5657 |  |  | 0.1 | 0 | 710 | 1 | JG12240602171 |  | 1 |  | 1
铬钝化 | JG1124030304-22 | JG1124030304-22 | 东方铬钝化950 | 合格 | 让步接收 | 乙 | 李志祥 | 3203 | 3005 | 0.9382 | 5620 | 0.1 | 710 | / | 锈斑 | 30210015 | 光亮卷 | 0.1-SPCC | 30110014 | 铬钝化卷 | 0.1-SPCC |  | 10 | MO001747 | MO001747-002 | GDH001 | 铬钝化模板 | 3203 | 2024-07-18 | 2024-07-18 | 5 | 2024-07-24 09:27:48 | 2024-07-24 09:28:18 | 江苏东方九天新能源材料有限公司 | 247831 | 5657 |  |  | 0.1 | 0 | 710 | 1 | JG1124030304-22 |  | 1 | 锈斑 | 1
铬钝化 | JG12240601351 | JG12240601351 | 东方铬钝化950 | 合格 | 合格品 | 甲 | 韩康 | 5820 | 5795 | 0.9957 | 10060 | 0.1 | 760 | / |  | 30210015 | 光亮卷 | 0.1-SPCC | 30110014 | 铬钝化卷 | 0.1-SPCC |  | 10 | MO001872 | MO001872-002 | GDH001 | 铬钝化模板 | 5820 | 2024-07-22 | 2024-07-22 | 5 | 2024-07-24 09:26:01 | 2024-07-24 09:26:57 | 江苏东方九天新能源材料有限公司 | 252787 | 5654 |  |  | 0.1 | 0 | 760 | 1 | JG12240601351 |  | 1 |  | 1
铬钝化 | JG1224070117 | JG1224070117 | 东方铬钝化950 | 合格 | 合格品 | 乙 | 李志祥 | 5308 | 5293 | 0.9972 | 6530 | 0.145 | 710 | / |  | 30210008 | 光亮卷 | 0.145-SPCC | 30110008 | 铬钝化卷 | 0.145-SPCC |  | 10 | MO001872 | MO001872-003 | GDH001 | 铬钝化模板 | 5308 | 2024-07-22 | 2024-07-22 | 3 | 2024-07-24 09:01:42 | 2024-07-24 09:02:03 | 江苏东方九天新能源材料有限公司 | 252788 | 5657 |  |  | 0.145 | 0 | 710 | 1 | JG1224070117 |  | 1 | 色差 条印 | 1
铬钝化 | JG1224070137 | JG1224070137 | 东方铬钝化950 | 合格 | 合格品 | 甲 | 韩康 | 5400 | 5389 | 0.998 | 6650 | 0.145 | 710 | / |  | 30210008 | 光亮卷 | 0.145-SPCC | 30110008 | 铬钝化卷 | 0.145-SPCC |  | 10 | MO001913 | MO001913-002 | GDH001 | 铬钝化模板 | 5400 | 2024-07-22 | 2024-07-22 | 5 | 2024-07-24 08:19:02 | 2024-07-24 08:57:06 | 江苏东方九天新能源材料有限公司 | 253557 | 5660 |  |  | 0.145 | 6690 | 710 | 1 | JG1224070137 |  | 1 |  | 1