## sheet1
工序名称 | 新卷号 | 批号 | 机组名称 | 工序状态 | 检验结果 | 班组 | 参与人 | 来料重量 | 出料重量 | 成品率 | 出料长度 | 出料厚度 | 出料宽度 | 工序要求 | 备注 | 来料编码 | 来料名称 | 来料规格 | 产品编码 | 产品名称 | 产品规格 | 膜名称 | 排序 | 主计划号 | 子计划号 | 工序流程编码 | 工序流程名称 | 工单需求 | 计划开始时间 | 计划结束时间 | 工单状态 | 实际开始时间 | 产出时间 | 组织名称 | 卷号ID | 操作工人 | 报工人 | 检验 | 来料厚度 | 来料长度 | 来料宽度 | 是否分卷 | 原卷号 | 工单要求 | 是否成品 | 不良现象 | 入库审核
覆膜 | JG12240702764 | JG12240702764 | 九天覆膜-8 | 合格 | 合格品 | 甲 | 徐兴良 | 1770 | 1889 | 1.0672 | 2375 | 0.25 | 610 | / |  | 30110011 | 铬钝化卷 | 0.15-SPCC | 30312017 | 双面钢塑复合卷 | 0.25-SPCC | 明绿改性膜-2 | 10 | MO001817 | MO001817-004 | FM001 | 覆膜模板 | 1770 | 2024-07-19 | 2024-07-19 | 3 | 2024-07-25 07:25:56 | 2024-07-25 07:28:01 | 江苏九天光电科技有限公司 | 249757 | 5749 |  |  | 0.15 | 0 | 610 | 1 | JG12240702764 |  | 1 |  | 0
覆膜 | JG122406026013 | JG12240602601 | 九天覆膜-9 | 合格 | 让步接收 | 乙 | 黄宏涛,李其华,李忠 | 2706 | 2706 |  | 4320 | 0.165 | 760 | / | Q翘边(1150-1300米内下膜操边露白1.5公分，(纠偏螺丝松动，探头移位，导致露白)传边出膜翘边。) | 30110014 | 铬钝化卷 | 0.1-SPCC | 30312001 | 双面钢塑复合卷 | 0.165-SPCC | 明绿改性膜-1 | 10 | MO001992 | MO001992-005-03 | FM001 | 覆膜模板 | 7465 | 2024-07-24 | 2024-07-24 | 5 | 2024-07-25 05:24:29 | 2024-07-25 07:20:36 | 江苏九天光电科技有限公司 | 0 | 5740 |  | 1 | 0.165 | 4320 | 760 | 1 | JG122406026013 |  | 1 | Q翘边(1150-1300米内下膜操边露白1.5公分，(纠偏螺丝松动，探头移位，导致露白)传边出膜翘边。) | 1
覆膜 | JG122406026012 | JG12240602601 | 九天覆膜-9 | 合格 | 合格品 | 乙 | 黄宏涛,李其华,李忠 | 2710 | 2710 |  | 4330 | 0.165 | 760 | / |  | 30110014 | 铬钝化卷 | 0.1-SPCC | 30312001 | 双面钢塑复合卷 | 0.165-SPCC | 明绿改性膜-1 | 10 | MO001992 | MO001992-005-02 | FM001 | 覆膜模板 | 7465 | 2024-07-24 | 2024-07-24 | 5 | 2024-07-25 05:24:29 | 2024-07-25 07:20:36 | 江苏九天光电科技有限公司 | 0 | 5740 |  | 1 | 0.165 | 4330 | 760 | 1 | JG122406026012 |  | 1 |  | 1
覆膜 | JG122406026011 | JG12240602601 | 九天覆膜-9 | 合格 | 合格品 | 乙 | 黄宏涛,李其华,李忠 | 2700 | 2700 |  | 4320 | 0.165 | 760 | / |  | 30110014 | 铬钝化卷 | 0.1-SPCC | 30312001 | 双面钢塑复合卷 | 0.165-SPCC | 明绿改性膜-1 | 10 | MO001992 | MO001992-005-01 | FM001 | 覆膜模板 | 7465 | 2024-07-24 | 2024-07-24 | 5 | 2024-07-25 05:24:29 | 2024-07-25 07:20:36 | 江苏九天光电科技有限公司 | 0 | 5740 |  | 1 | 0.165 | 4320 | 760 | 1 | JG122406026011 |  | 1 |  | 1
覆膜 | JG12240404173 | JG1224040417 | 九天覆膜-8 | 合格 | 让步接收 | 甲 | 徐兴良 | 1779 | 1779 |  | 2360 | 0.25 | 610 | / | 内板面锈斑点重，操边5公分内亮斑点无规律性。 | 30110011 | 铬钝化卷 | 0.15-SPCC | 30312017 | 双面钢塑复合卷 | 0.25-SPCC | 明绿改性膜-2 | 10 | MO002008 | MO002008-001-03 | FM001 | 覆膜模板 | 4865 | 2024-07-24 | 2024-07-24 | 5 | 2024-07-25 05:10:42 | 2024-07-25 06:34:34 | 江苏九天光电科技有限公司 | 0 | 5749 |  | 1 | 0.25 | 2360 | 610 | 1 | JG12240404173 |  | 1 | X锈斑(内板面锈斑点重),L亮斑(操边5公分内亮斑点无规律性。) | 1
覆膜 | JG12240404172 | JG1224040417 | 九天覆膜-8 | 合格 | 让步接收 | 甲 | 徐兴良 | 1734 | 1734 |  | 2300 | 0.25 | 610 | / | 板面亮斑点无规律性，整卷板面锈斑点重 | 30110011 | 铬钝化卷 | 0.15-SPCC | 30312017 | 双面钢塑复合卷 | 0.25-SPCC | 明绿改性膜-2 | 10 | MO002008 | MO002008-001-02 | FM001 | 覆膜模板 | 4865 | 2024-07-24 | 2024-07-24 | 5 | 2024-07-25 05:10:42 | 2024-07-25 06:34:33 | 江苏九天光电科技有限公司 | 0 | 5749 |  | 1 | 0.25 | 2300 | 610 | 1 | JG12240404172 |  | 1 | L亮斑(板面亮斑点无规律性。),X锈斑(整卷板面锈斑点重) | 1
覆膜 | JG12240404171 | JG1224040417 | 九天覆膜-8 | 合格 | 让步接收 | 甲 | 徐兴良 | 1738 | 1738 |  | 2310 | 0.25 | 610 | / | 板面锈斑点重，操边亮斑约5mm | 30110011 | 铬钝化卷 | 0.15-SPCC | 30312017 | 双面钢塑复合卷 | 0.25-SPCC | 明绿改性膜-2 | 10 | MO002008 | MO002008-001-01 | FM001 | 覆膜模板 | 4865 | 2024-07-24 | 2024-07-24 | 5 | 2024-07-25 05:10:42 | 2024-07-25 06:34:33 | 江苏九天光电科技有限公司 | 0 | 5749 |  | 1 | 0.25 | 2310 | 610 | 1 | JG12240404171 |  | 1 | X锈斑(板面锈斑点重),L亮斑(操边亮斑约5mm) | 1
覆膜 | JG12240700312 | JG1224070031 | 九天覆膜-5 | 合格 | 让步接收 | 乙 | 冯忠平,何志宏,桑永辉 | 3788 | 3788 |  | 4770 | 0.25 | 610 | / | 传动侧边部间断性亮斑点5毫米 卷芯30米内有白斑 第一卷2320米处操作侧往里约20公分有一虫斑 | 30110011 | 铬钝化卷 | 0.15-SPCC | 30312017 | 双面钢塑复合卷 | 0.25-SPCC | 明绿纯EAA膜 | 10 | MO001866 | MO001866-003-02 | FM001 | 覆膜模板 | 7021 | 2024-07-21 | 2024-07-21 | 5 | 2024-07-25 06:06:07 | 2024-07-25 06:11:05 | 江苏九天光电科技有限公司 | 0 | 5732 |  | 1 | 0.25 | 4770 | 610 | 1 | JG12240700312 |  | 1 | S色差(传动侧边部间断性亮斑点5毫米 卷芯30米内有白斑 第一卷2320米处操作侧往里约20公分有一虫斑) | 1
覆膜 | JG12240700311 | JG1224070031 | 九天覆膜-5 | 合格 | 让步接收 | 乙 | 冯忠平,何志宏,桑永辉 | 3742 | 3742 |  | 4728 | 0.25 | 610 | / | 传动侧边部间断性亮斑点5毫米 | 30110011 | 铬钝化卷 | 0.15-SPCC | 30312017 | 双面钢塑复合卷 | 0.25-SPCC | 明绿纯EAA膜 | 10 | MO001866 | MO001866-003-01 | FM001 | 覆膜模板 | 7021 | 2024-07-21 | 2024-07-21 | 5 | 2024-07-25 06:06:07 | 2024-07-25 06:11:05 | 江苏九天光电科技有限公司 | 0 | 5732 |  | 1 | 0.25 | 4728 | 610 | 1 | JG12240700311 |  | 1 | S色差(传动侧边部间断性亮斑点5毫米) | 1
覆膜 | JG00240600713 | JG0024060071 | 九天覆膜-8 | 合格 | 让步接收 | 甲 | 徐兴良 | 1754 | 1754 |  | 2330 | 0.25 | 610 | / | 操边间断性粘钢折印 | 30110011 | 铬钝化卷 | 0.15-SPCC | 30312017 | 双面钢塑复合卷 | 0.25-SPCC | 明绿改性膜-2 | 10 | MO001978 | MO001978-002-03 | FM001 | 覆膜模板 | 4997 | 2024-07-24 | 2024-07-24 | 5 | 2024-07-25 03:21:02 | 2024-07-25 05:07:45 | 江苏九天光电科技有限公司 | 0 | 5749 |  | 1 | 0.25 | 2330 | 610 | 1 | JG00240600713 |  | 1 | N粘钢折印(操边间断性粘钢折印) | 1
覆膜 | JG00240600712 | JG0024060071 | 九天覆膜-8 | 合格 | 合格品 | 甲 | 徐兴良 | 1776 | 1776 |  | 2310 | 0.25 | 610 | / |  | 30110011 | 铬钝化卷 | 0.15-SPCC | 30312017 | 双面钢塑复合卷 | 0.25-SPCC | 明绿改性膜-2 | 10 | MO001978 | MO001978-002-02 | FM001 | 覆膜模板 | 4997 | 2024-07-24 | 2024-07-24 | 5 | 2024-07-25 03:21:02 | 2024-07-25 05:07:45 | 江苏九天光电科技有限公司 | 0 | 5749 |  | 1 | 0.25 | 2310 | 610 | 1 | JG00240600712 |  | 1 |  | 1
覆膜 | JG00240600711 | JG0024060071 | 九天覆膜-8 | 合格 | 合格品 | 甲 | 徐兴良 | 1768 | 1768 |  | 2300 | 0.25 | 610 | / |  | 30110011 | 铬钝化卷 | 0.15-SPCC | 30312017 | 双面钢塑复合卷 | 0.25-SPCC | 明绿改性膜-2 | 10 | MO001978 | MO001978-002-01 | FM001 | 覆膜模板 | 4997 | 2024-07-24 | 2024-07-24 | 5 | 2024-07-25 03:21:02 | 2024-07-25 05:07:45 | 江苏九天光电科技有限公司 | 0 | 5749 |  | 1 | 0.25 | 2300 | 610 | 1 | JG00240600711 |  | 1 |  | 1
覆膜 | JG1224060235113 | JG122406023511 | 九天覆膜-9 | 合格 | 合格品 | 乙 | 黄宏涛,李其华,李忠 | 2562 | 2562 |  | 4140 | 0.165 | 760 | / |  | 30110014 | 铬钝化卷 | 0.1-SPCC | 30312001 | 双面钢塑复合卷 | 0.165-SPCC | 明绿改性膜-1 | 10 | MO001733 | MO001733-001-03 | FM001 | 覆膜模板 | 7043 | 2024-07-18 | 2024-07-18 | 5 | 2024-07-25 02:12:28 | 2024-07-25 04:37:15 | 江苏九天光电科技有限公司 | 0 | 5740 |  | 1 | 0.165 | 4140 | 760 | 1 | JG1224060235113 |  | 1 |  | 1
覆膜 | JG1224060235112 | JG122406023511 | 九天覆膜-9 | 合格 | 合格品 | 乙 | 黄宏涛,李其华,李忠 | 2532 | 2532 |  | 4080 | 0.165 | 760 | / |  | 30110014 | 铬钝化卷 | 0.1-SPCC | 30312001 | 双面钢塑复合卷 | 0.165-SPCC | 明绿改性膜-1 | 10 | MO001733 | MO001733-001-02 | FM001 | 覆膜模板 | 7043 | 2024-07-18 | 2024-07-18 | 5 | 2024-07-25 02:12:28 | 2024-07-25 04:37:15 | 江苏九天光电科技有限公司 | 0 | 5740 |  | 1 | 0.165 | 4080 | 760 | 1 | JG1224060235112 |  | 1 |  | 1
覆膜 | JG1224060235111 | JG122406023511 | 九天覆膜-9 | 合格 | 让步接收 | 乙 | 黄宏涛,李其华,李忠 | 2530 | 2530 |  | 4080 | 0.165 | 760 | / | 卷芯传动侧有粘钢折印 | 30110014 | 铬钝化卷 | 0.1-SPCC | 30312001 | 双面钢塑复合卷 | 0.165-SPCC | 明绿改性膜-1 | 10 | MO001733 | MO001733-001-01 | FM001 | 覆膜模板 | 7043 | 2024-07-18 | 2024-07-18 | 5 | 2024-07-25 02:12:28 | 2024-07-25 04:37:15 | 江苏九天光电科技有限公司 | 0 | 5740 |  | 1 | 0.165 | 4080 | 760 | 1 | JG1224060235111 |  | 1 | N粘钢折印(卷芯传动侧有粘钢折印) | 1
覆膜 | JG122406014213 | JG12240601421 | 九天覆膜-9 | 合格 | 让步接收 | 乙 | 黄宏涛,李其华,李忠 | 2622 | 2622 |  | 4220 | 0.165 | 760 | / | 2620米处操作侧20公分内有叠带，来料无记录，尾部150米内两侧边部有撞伤宽1公分 | 30110014 | 铬钝化卷 | 0.1-SPCC | 30312001 | 双面钢塑复合卷 | 0.165-SPCC | 明绿改性膜-1 | 10 | MO001822 | MO001822-002-03 | FM001 | 覆膜模板 | 7119 | 2024-07-19 | 2024-07-19 | 5 | 2024-07-25 00:14:14 | 2024-07-25 01:58:53 | 江苏九天光电科技有限公司 | 0 | 5740 |  | 1 | 0.165 | 4220 | 760 | 1 | JG122406014213 |  | 1 | D叠带(2620米处操作侧20公分内有叠带，来料无记录。)Z撞伤(尾部150米内两侧边部有撞伤宽1公分) | 1
覆膜 | JG122406014212 | JG12240601421 | 九天覆膜-9 | 合格 | 合格品 | 乙 | 黄宏涛,李其华,李忠 | 2546 | 2546 |  | 4100 | 0.165 | 760 | / | 抗拉低319 | 30110014 | 铬钝化卷 | 0.1-SPCC | 30312001 | 双面钢塑复合卷 | 0.165-SPCC | 明绿改性膜-1 | 10 | MO001822 | MO001822-002-02 | FM001 | 覆膜模板 | 7119 | 2024-07-19 | 2024-07-19 | 5 | 2024-07-25 00:14:14 | 2024-07-25 01:58:53 | 江苏九天光电科技有限公司 | 0 | 5740 |  | 1 | 0.165 | 4100 | 760 | 1 | JG122406014212 |  | 1 |  | 1
覆膜 | JG122406014211 | JG12240601421 | 九天覆膜-9 | 合格 | 让步接收 | 乙 | 黄宏涛,李其华,李忠 | 2542 | 2542 |  | 4100 | 0.165 | 760 | / | 操作侧有粘钢折印，抗拉低318 | 30110014 | 铬钝化卷 | 0.1-SPCC | 30312001 | 双面钢塑复合卷 | 0.165-SPCC | 明绿改性膜-1 | 10 | MO001822 | MO001822-002-01 | FM001 | 覆膜模板 | 7119 | 2024-07-19 | 2024-07-19 | 5 | 2024-07-25 00:14:14 | 2024-07-25 01:58:53 | 江苏九天光电科技有限公司 | 0 | 5740 |  | 1 | 0.165 | 4100 | 760 | 1 | JG122406014211 |  | 1 | N粘钢折印(操作侧有粘钢折印) | 1
覆膜 | JG122406024813 | JG12240602481 | 九天覆膜-9 | 合格 | 让步接收 | 乙 | 黄宏涛,李其华,李忠 | 2606 | 2606 |  | 4180 | 0.165 | 760 | / | 尾部有缩芯折印 | 30110014 | 铬钝化卷 | 0.1-SPCC | 30312001 | 双面钢塑复合卷 | 0.165-SPCC | 明绿改性膜-1 | 10 | MO001868 | MO001868-003-03 | FM001 | 覆膜模板 | 7315 | 2024-07-21 | 2024-07-21 | 5 | 2024-07-24 17:55:23 | 2024-07-25 00:11:56 | 江苏九天光电科技有限公司 | 0 | 5754 |  | 1 | 0.165 | 4180 | 760 | 1 | JG122406024813 |  | 1 | 缩芯折印(尾部有缩芯折印) | 1
覆膜 | JG122406024812 | JG12240602481 | 九天覆膜-9 | 合格 | 合格品 | 甲 | 张文兵,顾志明,倪志宏 | 2672 | 2672 |  | 4300 | 0.165 | 760 | / |  | 30110014 | 铬钝化卷 | 0.1-SPCC | 30312001 | 双面钢塑复合卷 | 0.165-SPCC | 明绿改性膜-1 | 10 | MO001868 | MO001868-003-02 | FM001 | 覆膜模板 | 7315 | 2024-07-21 | 2024-07-21 | 5 | 2024-07-24 17:55:23 | 2024-07-25 00:11:56 | 江苏九天光电科技有限公司 | 0 | 5754 |  | 1 | 0.165 | 4300 | 760 | 1 | JG122406024812 |  | 1 |  | 1
覆膜 | JG122406024811 | JG12240602481 | 九天覆膜-9 | 合格 | 合格品 | 甲 | 张文兵,顾志明,倪志宏 | 2618 | 2618 |  | 4200 | 0.165 | 760 | / | 抗拉低316 | 30110014 | 铬钝化卷 | 0.1-SPCC | 30312001 | 双面钢塑复合卷 | 0.165-SPCC | 明绿改性膜-1 | 10 | MO001868 | MO001868-003-01 | FM001 | 覆膜模板 | 7315 | 2024-07-21 | 2024-07-21 | 5 | 2024-07-24 17:55:23 | 2024-07-25 00:11:56 | 江苏九天光电科技有限公司 | 0 | 5754 |  | 1 | 0.165 | 4200 | 760 | 1 | JG122406024811 |  | 1 |  | 1
覆膜 | JG12240702034 | JG1224070203 | 九天覆膜-5 | 合格 | 让步接收 | 甲 | 成防萍,徐新圣 | 1812 | 1812 |  | 2300 | 0.25 | 610 | / | 尾500米板面振纹重 | 30110011 | 铬钝化卷 | 0.15-SPCC | 30312017 | 双面钢塑复合卷 | 0.25-SPCC | 明绿改性膜-2 | 10 | MO001978 | MO001978-003-04 | FM001 | 覆膜模板 | 6787 | 2024-07-24 | 2024-07-24 | 5 | 2024-07-24 15:55:02 | 2024-07-24 18:15:39 | 江苏九天光电科技有限公司 | 0 | 5751 |  | 1 | 0.25 | 2300 | 610 | 1 | JG12240702034 |  | 1 | 尾500米板面振纹重 | 1
覆膜 | JG12240702033 | JG1224070203 | 九天覆膜-5 | 合格 | 合格品 | 甲 | 成防萍,徐新圣 | 1814 | 1814 |  | 2300 | 0.25 | 610 | / |  | 30110011 | 铬钝化卷 | 0.15-SPCC | 30312017 | 双面钢塑复合卷 | 0.25-SPCC | 明绿改性膜-2 | 10 | MO001978 | MO001978-003-03 | FM001 | 覆膜模板 | 6787 | 2024-07-24 | 2024-07-24 | 5 | 2024-07-24 15:55:02 | 2024-07-24 18:15:39 | 江苏九天光电科技有限公司 | 0 | 5751 |  | 1 | 0.25 | 2300 | 610 | 1 | JG12240702033 |  | 1 |  | 1
覆膜 | JG12240702032 | JG1224070203 | 九天覆膜-5 | 合格 | 让步接收 | 甲 | 成防萍,徐新圣 | 1810 | 1810 |  | 2300 | 0.25 | 610 | / | 条印色差，辊印，振纹，边浪，因桶未贴好造成内200米轻折皱印 | 30110011 | 铬钝化卷 | 0.15-SPCC | 30312017 | 双面钢塑复合卷 | 0.25-SPCC | 明绿改性膜-2 | 10 | MO001978 | MO001978-003-02 | FM001 | 覆膜模板 | 6787 | 2024-07-24 | 2024-07-24 | 5 | 2024-07-24 15:55:02 | 2024-07-24 18:15:39 | 江苏九天光电科技有限公司 | 0 | 5751 |  | 1 | 0.25 | 2300 | 610 | 1 | JG12240702032 |  | 1 | 条印色差，辊印，振纹，边浪，因桶未贴好造成内200米轻折皱印 | 1
覆膜 | JG12240702031 | JG1224070203 | 九天覆膜-5 | 合格 | 合格品 | 甲 | 成防萍,徐新圣 | 1820 | 1820 |  | 2310 | 0.25 | 610 | / |  | 30110011 | 铬钝化卷 | 0.15-SPCC | 30312017 | 双面钢塑复合卷 | 0.25-SPCC | 明绿改性膜-2 | 10 | MO001978 | MO001978-003-01 | FM001 | 覆膜模板 | 6787 | 2024-07-24 | 2024-07-24 | 5 | 2024-07-24 15:55:02 | 2024-07-24 18:15:39 | 江苏九天光电科技有限公司 | 0 | 5751 |  | 1 | 0.25 | 2310 | 610 | 1 | JG12240702031 |  | 1 |  | 1
覆膜 | JG122406013713 | JG12240601371 | 九天覆膜-9 | 合格 | 让步接收 | 甲 | 倪志宏,张文兵 | 2644 | 2644 |  | 4240 | 0.165 | 760 | / | K孔洞(1040米传动侧26公分处1个 大小0.18平方毫米 2630米传动侧30公分处1个 大小0.8平方毫米 2870米操作侧15公分处1个 大小2.12平方毫米) | 30110014 | 铬钝化卷 | 0.1-SPCC | 30312001 | 双面钢塑复合卷 | 0.165-SPCC | 明绿改性膜-1 | 10 | MO001895 | MO001895-004-03 | FM001 | 覆膜模板 | 7201 | 2024-07-22 | 2024-07-22 | 5 | 2024-07-24 15:36:28 | 2024-07-24 16:30:25 | 江苏九天光电科技有限公司 | 0 | 5754 |  | 1 | 0.165 | 4240 | 760 | 1 | JG122406013713 |  | 1 | K孔洞(1040米传动侧26公分处1个 大小0.18平方毫米 2630米传动侧30公分处1个 大小0.8平方毫米 2870米操作侧15公分处1个 大小2.12平方毫米) | 1
覆膜 | JG122406013712 | JG12240601371 | 九天覆膜-9 | 合格 | 合格品 | 甲 | 倪志宏,张文兵 | 2592 | 2592 |  | 4200 | 0.165 | 760 | / |  | 30110014 | 铬钝化卷 | 0.1-SPCC | 30312001 | 双面钢塑复合卷 | 0.165-SPCC | 明绿改性膜-1 | 10 | MO001895 | MO001895-004-02 | FM001 | 覆膜模板 | 7201 | 2024-07-22 | 2024-07-22 | 5 | 2024-07-24 15:36:28 | 2024-07-24 16:30:25 | 江苏九天光电科技有限公司 | 0 | 5754 |  | 1 | 0.165 | 4200 | 760 | 1 | JG122406013712 |  | 1 |  | 1
覆膜 | JG122406013711 | JG12240601371 | 九天覆膜-9 | 合格 | 合格品 | 甲 | 倪志宏,张文兵 | 2584 | 2584 |  | 4200 | 0.165 | 760 | / |  | 30110014 | 铬钝化卷 | 0.1-SPCC | 30312001 | 双面钢塑复合卷 | 0.165-SPCC | 明绿改性膜-1 | 10 | MO001895 | MO001895-004-01 | FM001 | 覆膜模板 | 7201 | 2024-07-22 | 2024-07-22 | 5 | 2024-07-24 15:36:28 | 2024-07-24 16:30:25 | 江苏九天光电科技有限公司 | 0 | 5754 |  | 1 | 0.165 | 4200 | 760 | 1 | JG122406013711 |  | 1 |  | 1
覆膜 | JG12240702794 | JG1224070279 | 九天覆膜-5 | 合格 | 合格品 | 甲 | 成防萍,徐新圣 | 1744 | 1744 |  | 2300 | 0.25 | 610 | / |  | 30110011 | 铬钝化卷 | 0.15-SPCC | 30312017 | 双面钢塑复合卷 | 0.25-SPCC | 明绿改性膜-2 | 10 | MO001978 | MO001978-001-04 | FM001 | 覆膜模板 | 6667 | 2024-07-24 | 2024-07-24 | 5 | 2024-07-24 14:09:16 | 2024-07-24 14:54:34 | 江苏九天光电科技有限公司 | 0 | 5751 |  | 1 | 0.25 | 2300 | 610 | 1 | JG12240702794 |  | 1 |  | 1
覆膜 | JG12240702793 | JG1224070279 | 九天覆膜-5 | 合格 | 合格品 | 甲 | 成防萍,徐新圣 | 1788 | 1788 |  | 2360 | 0.25 | 610 | / |  | 30110011 | 铬钝化卷 | 0.15-SPCC | 30312017 | 双面钢塑复合卷 | 0.25-SPCC | 明绿改性膜-2 | 10 | MO001978 | MO001978-001-03 | FM001 | 覆膜模板 | 6667 | 2024-07-24 | 2024-07-24 | 5 | 2024-07-24 14:09:16 | 2024-07-24 14:54:34 | 江苏九天光电科技有限公司 | 0 | 5751 |  | 1 | 0.25 | 2360 | 610 | 1 | JG12240702793 |  | 1 |  | 1
覆膜 | JG12240702792 | JG1224070279 | 九天覆膜-5 | 合格 | 合格品 | 甲 | 成防萍,徐新圣 | 1790 | 1790 |  | 2360 | 0.25 | 610 | / |  | 30110011 | 铬钝化卷 | 0.15-SPCC | 30312017 | 双面钢塑复合卷 | 0.25-SPCC | 明绿改性膜-2 | 10 | MO001978 | MO001978-001-02 | FM001 | 覆膜模板 | 6667 | 2024-07-24 | 2024-07-24 | 5 | 2024-07-24 14:09:16 | 2024-07-24 14:54:34 | 江苏九天光电科技有限公司 | 0 | 5751 |  | 1 | 0.25 | 2360 | 610 | 1 | JG12240702792 |  | 1 |  | 1
覆膜 | JG12240702791 | JG1224070279 | 九天覆膜-5 | 合格 | 让步接收 | 甲 | 成防萍,徐新圣 | 1800 | 1800 |  | 2380 | 0.25 | 610 | / | L露白(磁粉机故障，造成1820/2270米两侧露白约1公分，),K孔洞(230米传动侧约58公分处2个孔洞，大小0.11mm2) | 30110011 | 铬钝化卷 | 0.15-SPCC | 30312017 | 双面钢塑复合卷 | 0.25-SPCC | 明绿改性膜-2 | 10 | MO001978 | MO001978-001-01 | FM001 | 覆膜模板 | 6667 | 2024-07-24 | 2024-07-24 | 5 | 2024-07-24 14:09:16 | 2024-07-24 14:54:34 | 江苏九天光电科技有限公司 | 0 | 5751 |  | 1 | 0.25 | 2380 | 610 | 1 | JG12240702791 |  | 1 | L露白(磁粉机故障，造成1820/2270米两侧露白约1公分，),K孔洞(230米传动侧约58公分处2个孔洞，大小0.11mm2) | 1
覆膜 | JG122405500414 | JG12240550041 | 九天覆膜-9 | 合格 | 合格品 | 甲 | 倪志宏,张文兵 | 1942 | 1942 |  | 3280 | 0.19 | 710 | / | S碎边(传动侧偶有小碎边) | 30110014 | 铬钝化卷 | 0.1-SPCC | 30312002 | 双面钢塑复合卷 | 0.19-SPCC | 明绿改性膜-1 | 10 | MO001256 | MO001256-035-04 | FM001 | 覆膜模板 | 6689 | 2024-07-05 | 2024-07-05 | 2 | 2024-07-24 13:27:28 | 2024-07-24 13:48:53 | 江苏九天光电科技有限公司 | 252978 | 5754 |  | 1 | 0.19 | 3280 | 710 | 1 | JG122405500414 |  | 1 | S碎边(传动侧偶有小碎边)
覆膜 | JG122405500413 | JG12240550041 | 九天覆膜-9 | 合格 | 合格品 | 甲 | 倪志宏,张文兵 | 1778 | 1778 |  | 3000 | 0.19 | 710 | / |  | 30110014 | 铬钝化卷 | 0.1-SPCC | 30312002 | 双面钢塑复合卷 | 0.19-SPCC | 明绿改性膜-1 | 10 | MO001256 | MO001256-035-03 | FM001 | 覆膜模板 | 6689 | 2024-07-05 | 2024-07-05 | 2 | 2024-07-24 13:27:28 | 2024-07-24 13:48:53 | 江苏九天光电科技有限公司 | 252978 | 5754 |  | 1 | 0.19 | 3000 | 710 | 1 | JG122405500413 |  | 1
覆膜 | JG122405500412 | JG12240550041 | 九天覆膜-9 | 合格 | 合格品 | 甲 | 倪志宏,张文兵 | 1808 | 1808 |  | 3050 | 0.19 | 710 | / |  | 30110014 | 铬钝化卷 | 0.1-SPCC | 30312002 | 双面钢塑复合卷 | 0.19-SPCC | 明绿改性膜-1 | 10 | MO001256 | MO001256-035-02 | FM001 | 覆膜模板 | 6689 | 2024-07-05 | 2024-07-05 | 2 | 2024-07-24 13:27:28 | 2024-07-24 13:48:53 | 江苏九天光电科技有限公司 | 252978 | 5754 |  | 1 | 0.19 | 3050 | 710 | 1 | JG122405500412 |  | 1
覆膜 | JG122405500411 | JG12240550041 | 九天覆膜-9 | 合格 | 合格品 | 甲 | 倪志宏,张文兵 | 1772 | 1772 |  | 3000 | 0.19 | 710 | / |  | 30110014 | 铬钝化卷 | 0.1-SPCC | 30312002 | 双面钢塑复合卷 | 0.19-SPCC | 明绿改性膜-1 | 10 | MO001256 | MO001256-035-01 | FM001 | 覆膜模板 | 6689 | 2024-07-05 | 2024-07-05 | 2 | 2024-07-24 13:27:28 | 2024-07-24 13:48:53 | 江苏九天光电科技有限公司 | 252978 | 5754 |  | 1 | 0.19 | 3000 | 710 | 1 | JG122405500411 |  | 1
覆膜 | JG12240603172 | JG1224060317 | 九天覆膜-5 | 合格 | 让步接收 | 甲 | 冯忠平,何志宏,桑永辉 | 3772 | 3772 |  | 4770 | 0.25 | 610 | / | 色差 偶有轻白斑小亮点 操作侧边部偶有水锈斑3.5公分宽 第1卷第2个胶带上板面有1个脏东西传动侧约2cm处 | 30110011 | 铬钝化卷 | 0.15-SPCC | 30312017 | 双面钢塑复合卷 | 0.25-SPCC | 明绿纯EAA膜 | 10 | MO001817 | MO001817-008-02 | FM001 | 覆膜模板 | 5261 | 2024-07-19 | 2024-07-19 | 5 | 2024-07-24 12:39:10 | 2024-07-24 13:02:48 | 江苏九天光电科技有限公司 | 0 | 5751 |  | 1 | 0.25 | 4770 | 610 | 1 | JG12240603172 |  | 1 |  | 1
覆膜 | JG12240603171 | JG1224060317 | 九天覆膜-5 | 合格 | 让步接收 | 甲 | 成防萍,徐新圣 | 1854 | 1854 |  | 2320 | 0.25 | 610 | / | 1540米板面中点多部连续白斑，大小约1公分，尾300米板面小白斑多 | 30110011 | 铬钝化卷 | 0.15-SPCC | 30312017 | 双面钢塑复合卷 | 0.25-SPCC | 明绿改性膜-2 | 10 | MO001817 | MO001817-008-01 | FM001 | 覆膜模板 | 5261 | 2024-07-19 | 2024-07-19 | 5 | 2024-07-24 12:39:10 | 2024-07-24 13:02:48 | 江苏九天光电科技有限公司 | 0 | 5751 |  | 1 | 0.25 | 2320 | 610 | 1 | JG12240603171 |  | 1 | 1540米板面中点多部连续白斑，大小约1公分，尾300米板面小白斑多 | 1
覆膜 | JG12240700182 | JG1224070018 | 九天覆膜-5 | 合格 | 让步接收 | 甲 | 成防萍,徐新圣 | 3802 | 3802 |  | 4750 | 0.25 | 610 | / | 整卷亮斑点多 | 30110011 | 铬钝化卷 | 0.15-SPCC | 30312017 | 双面钢塑复合卷 | 0.25-SPCC | 明绿改性膜-2 | 10 | MO001843 | MO001843-001-02 | FM001 | 覆膜模板 | 5309 | 2024-07-20 | 2024-07-20 | 5 | 2024-07-24 11:50:35 | 2024-07-24 12:37:50 | 江苏九天光电科技有限公司 | 0 | 5751 |  | 1 | 0.25 | 4750 | 610 | 1 | JG12240700182 |  | 1 | 整卷亮斑点多 | 1
覆膜 | JG12240700181 | JG1224070018 | 九天覆膜-5 | 合格 | 让步接收 | 甲 | 成防萍,徐新圣 | 1902 | 1902 |  | 2380 | 0.25 | 610 | / | 整卷来料亮斑点多 | 30110011 | 铬钝化卷 | 0.15-SPCC | 30312017 | 双面钢塑复合卷 | 0.25-SPCC | 明绿改性膜-2 | 10 | MO001843 | MO001843-001-01 | FM001 | 覆膜模板 | 5309 | 2024-07-20 | 2024-07-20 | 5 | 2024-07-24 11:50:35 | 2024-07-24 12:37:50 | 江苏九天光电科技有限公司 | 0 | 5751 |  | 1 | 0.25 | 2380 | 610 | 1 | JG12240700181 |  | 1 | 整卷亮斑点多 | 1
覆膜 | JG0024060001212 | JG002406000121 | 九天覆膜-5 | 合格 | 合格品 | 甲 | 徐新圣,成防萍 | 1750 | 1750 |  | 2300 | 0.25 | 610 | / |  | 30110011 | 铬钝化卷 | 0.15-SPCC | 30312017 | 双面钢塑复合卷 | 0.25-SPCC | 明绿改性膜-2 | 10 | MO001866 | MO001866-001-02 | FM001 | 覆膜模板 | 4191 | 2024-07-21 | 2024-07-21 | 5 | 2024-07-24 07:23:29 | 2024-07-24 11:41:52 | 江苏九天光电科技有限公司 | 0 | 5730 |  | 1 | 0.25 | 2300 | 610 | 1 | JG0024060001212 |  | 1 |  | 1
覆膜 | JG0024060001211 | JG002406000121 | 九天覆膜-5 | 合格 | 合格品 | 乙 | 桑永辉,冯忠平,何志宏 | 2654 | 2654 |  | 3500 | 0.25 | 610 | / |  | 30110011 | 铬钝化卷 | 0.15-SPCC | 30312017 | 双面钢塑复合卷 | 0.25-SPCC | 明绿改性膜-2 | 10 | MO001866 | MO001866-001-01 | FM001 | 覆膜模板 | 4191 | 2024-07-21 | 2024-07-21 | 5 | 2024-07-24 07:23:29 | 2024-07-24 11:41:52 | 江苏九天光电科技有限公司 | 0 | 5730 |  | 1 | 0.25 | 3500 | 610 | 1 | JG0024060001211 |  | 1 |  | 1
覆膜 | JG122406025813 | JG12240602581 | 九天覆膜-9 | 合格 | 合格品 | 甲 | 倪志宏,张文兵 | 2672 | 2672 |  | 4220 | 0.165 | 760 | / |  | 30110014 | 铬钝化卷 | 0.1-SPCC | 30312001 | 双面钢塑复合卷 | 0.165-SPCC | 明绿改性膜-1 | 10 | MO001895 | MO001895-003-03 | FM001 | 覆膜模板 | 7385 | 2024-07-22 | 2024-07-22 | 5 | 2024-07-24 11:06:07 | 2024-07-24 11:08:55 | 江苏九天光电科技有限公司 | 0 | 5754 |  | 1 | 0.165 | 4220 | 760 | 1 | JG122406025813 |  | 1 |  | 1
覆膜 | JG122406025812 | JG12240602581 | 九天覆膜-9 | 合格 | 合格品 | 甲 | 倪志宏,张文兵 | 2662 | 2662 |  | 4200 | 0.165 | 760 | / |  | 30110014 | 铬钝化卷 | 0.1-SPCC | 30312001 | 双面钢塑复合卷 | 0.165-SPCC | 明绿改性膜-1 | 10 | MO001895 | MO001895-003-02 | FM001 | 覆膜模板 | 7385 | 2024-07-22 | 2024-07-22 | 5 | 2024-07-24 11:06:07 | 2024-07-24 11:08:55 | 江苏九天光电科技有限公司 | 0 | 5754 |  | 1 | 0.165 | 4200 | 760 | 1 | JG122406025812 |  | 1 |  | 1
覆膜 | JG122406025811 | JG12240602581 | 九天覆膜-9 | 合格 | 让步接收 | 甲 | 倪志宏,张文兵 | 2656 | 2656 |  | 4200 | 0.165 | 760 | / | K孔洞(3240米传动侧20公分处1个 大小0.7平方毫米) | 30110014 | 铬钝化卷 | 0.1-SPCC | 30312001 | 双面钢塑复合卷 | 0.165-SPCC | 明绿改性膜-1 | 10 | MO001895 | MO001895-003-01 | FM001 | 覆膜模板 | 7385 | 2024-07-22 | 2024-07-22 | 5 | 2024-07-24 11:06:07 | 2024-07-24 11:08:55 | 江苏九天光电科技有限公司 | 0 | 5754 |  | 1 | 0.165 | 4200 | 760 | 1 | JG122406025811 |  | 1 | K孔洞(3240米传动侧20公分处1个 大小0.7平方毫米) | 1