## sheet1
工序名称 | 新卷号 | 批号 | 机组名称 | 工序状态 | 检验结果 | 班组 | 参与人 | 来料重量 | 出料重量 | 成品率 | 出料长度 | 出料厚度 | 出料宽度 | 工序要求 | 备注 | 来料编码 | 来料名称 | 来料规格 | 产品编码 | 产品名称 | 产品规格 | 膜名称 | 排序 | 主计划号 | 子计划号 | 工序流程编码 | 工序流程名称 | 工单需求 | 计划开始时间 | 计划结束时间 | 工单状态 | 实际开始时间 | 产出时间 | 组织名称 | 卷号ID | 操作工人 | 报工人 | 检验 | 来料厚度 | 来料长度 | 来料宽度 | 是否分卷 | 原卷号 | 工单要求 | 是否成品 | 不良现象 | 入库审核
纵剪 | DL0024070056 | 14537018301 | 九天纵剪机 | 合格 | 合格品 | 乙 | 钱康,叶伟 | 14750 | 14750 |  | 4370 | 0.6 | 730 | 按+2MM工艺生产 |  | 11010015 | 原钢卷 | 0.6*1230-SPCC | 20100099 | 轧硬 | 0.6*730-SPCC |  | 10 | MO002005 | MO002005-001-02 | ZJ001 | 纵剪模板 | 24730 | 2024-07-24 | 2024-07-24 | 5 | 2024-07-24 22:04:34 | 2024-07-25 01:08:39 | 江苏九天光电科技有限公司 | 0 | 5835 |  | 1 | 0.6 | 4370 | 730 | 1 | DL0024070056 |  | 1 |  | 1
纵剪 | DL0024070055 | 14537018301 | 九天纵剪机 | 合格 | 合格品 | 乙 | 钱康,叶伟 | 9970 | 9970 |  | 4370 | 0.6 | 495 | 按+2MM工艺生产 |  | 11010015 | 原钢卷 | 0.6*1230-SPCC | 20100059 | 轧硬 | 0.6*495-SPCC |  | 10 | MO002005 | MO002005-001-01 | ZJ001 | 纵剪模板 | 24730 | 2024-07-24 | 2024-07-24 | 3 | 2024-07-24 22:04:34 | 2024-07-25 01:08:39 | 江苏九天光电科技有限公司 | 0 | 5835 |  | 1 | 0.6 | 4370 | 495 | 1 | DL0024070055 |  | 1 |  | 1
纵剪 | JG1224070552 | SA124710705900 | 九天纵剪机 | 合格 | 合格品 | 甲 | 沈严松,杨久明 | 4770 | 4770 |  | 2540 | 0.4 | 610 | 按+2MM工艺生产 |  | 11010003 | 原钢卷 | 0.4*1230-SPCC | 20100023 | 轧硬 | 0.4*610-SPCC |  | 10 | MO001953 | MO001953-005-04 | ZJ001 | 纵剪模板 | 23080 | 2024-07-23 | 2024-07-23 | 5 | 2024-07-24 16:38:12 | 2024-07-24 17:01:07 | 江苏九天光电科技有限公司 | 0 | 5833 |  | 1 | 0.4 | 2540 | 610 | 1 | JG1224070552 |  | 1 |  | 1
纵剪 | JG1224070551 | SA124710705900 | 九天纵剪机 | 合格 | 合格品 | 甲 | 沈严松,杨久明 | 4780 | 4780 |  | 2540 | 0.4 | 610 | 按+2MM工艺生产 |  | 11010003 | 原钢卷 | 0.4*1230-SPCC | 20100023 | 轧硬 | 0.4*610-SPCC |  | 10 | MO001953 | MO001953-005-03 | ZJ001 | 纵剪模板 | 23080 | 2024-07-23 | 2024-07-23 | 5 | 2024-07-24 16:38:12 | 2024-07-24 17:01:07 | 江苏九天光电科技有限公司 | 0 | 5833 |  | 1 | 0.4 | 2540 | 610 | 1 | JG1224070551 |  | 1 |  | 1
纵剪 | JG1224070550 | SA124710705900 | 九天纵剪机 | 合格 | 合格品 | 甲 | 沈严松,杨久明 | 6710 | 6710 |  | 3570 | 0.4 | 610 | 按+2MM工艺生产 |  | 11010003 | 原钢卷 | 0.4*1230-SPCC | 20100023 | 轧硬 | 0.4*610-SPCC |  | 10 | MO001953 | MO001953-005-02 | ZJ001 | 纵剪模板 | 23080 | 2024-07-23 | 2024-07-23 | 5 | 2024-07-24 16:38:12 | 2024-07-24 17:01:07 | 江苏九天光电科技有限公司 | 0 | 5833 |  | 1 | 0.4 | 3570 | 610 | 1 | JG1224070550 |  | 1 |  | 1
纵剪 | JG1224070549 | SA124710705900 | 九天纵剪机 | 合格 | 合格品 | 甲 | 沈严松,杨久明 | 6715 | 6715 |  | 3570 | 0.4 | 610 | 按+2MM工艺生产 |  | 11010003 | 原钢卷 | 0.4*1230-SPCC | 20100023 | 轧硬 | 0.4*610-SPCC |  | 10 | MO001953 | MO001953-005-01 | ZJ001 | 纵剪模板 | 23080 | 2024-07-23 | 2024-07-23 | 5 | 2024-07-24 16:38:12 | 2024-07-24 17:01:07 | 江苏九天光电科技有限公司 | 0 | 5833 |  | 1 | 0.4 | 3570 | 610 | 1 | JG1224070549 |  | 1 |  | 1
纵剪 | JG1224070548 | SA124710706800 | 九天纵剪机 | 合格 | 合格品 | 甲 | 沈严松,杨久明 | 6675 | 6675 |  | 3550 | 0.4 | 610 | 按+2MM工艺生产 |  | 11010003 | 原钢卷 | 0.4*1230-SPCC | 20100023 | 轧硬 | 0.4*610-SPCC |  | 10 | MO002007 | MO002007-002-04 | ZJ001 | 纵剪模板 | 23730 | 2024-07-24 | 2024-07-24 | 5 | 2024-07-24 16:00:25 | 2024-07-24 16:03:57 | 江苏九天光电科技有限公司 | 0 | 5833 |  | 1 | 0.4 | 3550 | 610 | 1 | JG1224070548 |  | 1 |  | 1
纵剪 | JG1224070547 | SA124710706800 | 九天纵剪机 | 合格 | 合格品 | 甲 | 沈严松,杨久明 | 6680 | 6680 |  | 3550 | 0.4 | 610 | 按+2MM工艺生产 |  | 11010003 | 原钢卷 | 0.4*1230-SPCC | 20100023 | 轧硬 | 0.4*610-SPCC |  | 10 | MO002007 | MO002007-002-03 | ZJ001 | 纵剪模板 | 23730 | 2024-07-24 | 2024-07-24 | 5 | 2024-07-24 16:00:25 | 2024-07-24 16:03:57 | 江苏九天光电科技有限公司 | 0 | 5833 |  | 1 | 0.4 | 3550 | 610 | 1 | JG1224070547 |  | 1 |  | 1
纵剪 | JG1224070546 | SA124710706800 | 九天纵剪机 | 合格 | 合格品 | 甲 | 沈严松,杨久明 | 5120 | 5120 |  | 2730 | 0.4 | 610 | 按+2MM工艺生产 |  | 11010003 | 原钢卷 | 0.4*1230-SPCC | 20100023 | 轧硬 | 0.4*610-SPCC |  | 10 | MO002007 | MO002007-002-02 | ZJ001 | 纵剪模板 | 23730 | 2024-07-24 | 2024-07-24 | 5 | 2024-07-24 16:00:25 | 2024-07-24 16:03:57 | 江苏九天光电科技有限公司 | 0 | 5833 |  | 1 | 0.4 | 2730 | 610 | 1 | JG1224070546 |  | 1 |  | 1
纵剪 | JG1224070545 | SA124710706800 | 九天纵剪机 | 合格 | 合格品 | 甲 | 沈严松,杨久明 | 5130 | 5130 |  | 2730 | 0.4 | 610 | 按+2MM工艺生产 |  | 11010003 | 原钢卷 | 0.4*1230-SPCC | 20100023 | 轧硬 | 0.4*610-SPCC |  | 10 | MO002007 | MO002007-002-01 | ZJ001 | 纵剪模板 | 23730 | 2024-07-24 | 2024-07-24 | 5 | 2024-07-24 16:00:25 | 2024-07-24 16:03:57 | 江苏九天光电科技有限公司 | 0 | 5833 |  | 1 | 0.4 | 2730 | 610 | 1 | JG1224070545 |  | 1 |  | 1
纵剪 | JG1224070544 | SA124710707600 | 九天纵剪机 | 合格 | 合格品 | 甲 | 沈严松,杨久明 | 7050 | 7050 |  | 3760 | 0.4 | 610 | 按+2MM工艺生产 |  | 11010003 | 原钢卷 | 0.4*1230-SPCC | 20100023 | 轧硬 | 0.4*610-SPCC |  | 10 | MO002007 | MO002007-001-04 | ZJ001 | 纵剪模板 | 24840 | 2024-07-24 | 2024-07-24 | 5 | 2024-07-24 15:56:11 | 2024-07-24 16:00:00 | 江苏九天光电科技有限公司 | 0 | 5833 |  | 1 | 0.4 | 3760 | 610 | 1 | JG1224070544 |  | 1 |  | 1
纵剪 | JG1224070543 | SA124710707600 | 九天纵剪机 | 合格 | 合格品 | 甲 | 沈严松,杨久明 | 7060 | 7060 |  | 3760 | 0.4 | 610 | 按+2MM工艺生产 |  | 11010003 | 原钢卷 | 0.4*1230-SPCC | 20100023 | 轧硬 | 0.4*610-SPCC |  | 10 | MO002007 | MO002007-001-03 | ZJ001 | 纵剪模板 | 24840 | 2024-07-24 | 2024-07-24 | 5 | 2024-07-24 15:56:11 | 2024-07-24 15:59:59 | 江苏九天光电科技有限公司 | 0 | 5833 |  | 1 | 0.4 | 3760 | 610 | 1 | JG1224070543 |  | 1 |  | 1
纵剪 | JG1224070542 | SA124710707600 | 九天纵剪机 | 合格 | 合格品 | 甲 | 沈严松,杨久明 | 5300 | 5300 |  | 2820 | 0.4 | 610 | 按+2MM工艺生产 |  | 11010003 | 原钢卷 | 0.4*1230-SPCC | 20100023 | 轧硬 | 0.4*610-SPCC |  | 10 | MO002007 | MO002007-001-02 | ZJ001 | 纵剪模板 | 24840 | 2024-07-24 | 2024-07-24 | 5 | 2024-07-24 15:56:11 | 2024-07-24 15:59:59 | 江苏九天光电科技有限公司 | 0 | 5833 |  | 1 | 0.4 | 2820 | 610 | 1 | JG1224070542 |  | 1 |  | 1
纵剪 | JG1224070541 | SA124710707600 | 九天纵剪机 | 合格 | 合格品 | 甲 | 沈严松,杨久明 | 5310 | 5310 |  | 2820 | 0.4 | 610 | 按+2MM工艺生产 |  | 11010003 | 原钢卷 | 0.4*1230-SPCC | 20100023 | 轧硬 | 0.4*610-SPCC |  | 10 | MO002007 | MO002007-001-01 | ZJ001 | 纵剪模板 | 24840 | 2024-07-24 | 2024-07-24 | 5 | 2024-07-24 15:56:11 | 2024-07-24 15:59:59 | 江苏九天光电科技有限公司 | 0 | 5833 |  | 1 | 0.4 | 2820 | 610 | 1 | JG1224070541 |  | 1 |  | 1
纵剪 | JG1224070540 | SA124710706500 | 九天纵剪机 | 合格 | 合格品 | 甲 | 沈严松,杨久明 | 4740 | 4740 |  | 2520 | 0.4 | 610 | 按+2MM工艺生产 |  | 11010003 | 原钢卷 | 0.4*1230-SPCC | 20100023 | 轧硬 | 0.4*610-SPCC |  | 10 | MO001953 | MO001953-004-04 | ZJ001 | 纵剪模板 | 23020 | 2024-07-23 | 2024-07-23 | 5 | 2024-07-24 15:12:37 | 2024-07-24 15:53:15 | 江苏九天光电科技有限公司 | 0 | 5833 |  | 1 | 0.4 | 2520 | 610 | 1 | JG1224070540 |  | 1 |  | 1
纵剪 | JG1224070539 | SA124710706500 | 九天纵剪机 | 合格 | 合格品 | 甲 | 沈严松,杨久明 | 4745 | 4745 |  | 2520 | 0.4 | 610 | 按+2MM工艺生产 |  | 11010003 | 原钢卷 | 0.4*1230-SPCC | 20100023 | 轧硬 | 0.4*610-SPCC |  | 10 | MO001953 | MO001953-004-03 | ZJ001 | 纵剪模板 | 23020 | 2024-07-23 | 2024-07-23 | 5 | 2024-07-24 15:12:37 | 2024-07-24 15:53:15 | 江苏九天光电科技有限公司 | 0 | 5833 |  | 1 | 0.4 | 2520 | 610 | 1 | JG1224070539 |  | 1 |  | 1
纵剪 | JG1224070538 | SA124710706500 | 九天纵剪机 | 合格 | 合格品 | 甲 | 沈严松,杨久明 | 6700 | 6700 |  | 3570 | 0.4 | 610 | 按+2MM工艺生产 |  | 11010003 | 原钢卷 | 0.4*1230-SPCC | 20100023 | 轧硬 | 0.4*610-SPCC |  | 10 | MO001953 | MO001953-004-02 | ZJ001 | 纵剪模板 | 23020 | 2024-07-23 | 2024-07-23 | 5 | 2024-07-24 15:12:37 | 2024-07-24 15:53:15 | 江苏九天光电科技有限公司 | 0 | 5833 |  | 1 | 0.4 | 3570 | 610 | 1 | JG1224070538 |  | 1 |  | 1
纵剪 | JG1224070537 | SA124710706500 | 九天纵剪机 | 合格 | 合格品 | 甲 | 沈严松,杨久明 | 6710 | 6710 |  | 3570 | 0.4 | 610 | 按+2MM工艺生产 |  | 11010003 | 原钢卷 | 0.4*1230-SPCC | 20100023 | 轧硬 | 0.4*610-SPCC |  | 10 | MO001953 | MO001953-004-01 | ZJ001 | 纵剪模板 | 23020 | 2024-07-23 | 2024-07-23 | 5 | 2024-07-24 15:12:37 | 2024-07-24 15:53:15 | 江苏九天光电科技有限公司 | 0 | 5833 |  | 1 | 0.4 | 3570 | 610 | 1 | JG1224070537 |  | 1 |  | 1