## sheet1
工序名称 | 新卷号 | 批号 | 机组名称 | 工序状态 | 检验结果 | 班组 | 参与人 | 来料重量 | 出料重量 | 成品率 | 出料长度 | 出料厚度 | 出料宽度 | 工序要求 | 备注 | 来料编码 | 来料名称 | 来料规格 | 产品编码 | 产品名称 | 产品规格 | 膜名称 | 排序 | 主计划号 | 子计划号 | 工序流程编码 | 工序流程名称 | 工单需求 | 计划开始时间 | 计划结束时间 | 工单状态 | 实际开始时间 | 产出时间 | 组织名称 | 卷号ID | 操作工人 | 报工人 | 检验 | 来料厚度 | 来料长度 | 来料宽度 | 是否分卷 | 原卷号 | 工单要求 | 是否成品 | 不良现象 | 入库审核
铬钝化 | JG122406026722 | JG12240602672 | 东方铬钝化950 | 合格 | 合格品 | 甲 | 韩康 | 2737 | 2737 |  | 4820 | 0.1 | 760 | / |  | 30210015 | 光亮卷 | 0.1-SPCC | 30110014 | 铬钝化卷 | 0.1-SPCC |  | 10 | MO002054 | MO002054-002-02 | GDH001 | 铬钝化模板 | 5580 | 2024-07-25 | 2024-07-25 | 5 | 2024-07-26 08:06:36 | 2024-07-26 08:07:39 | 江苏东方九天新能源材料有限公司 |  | 5660 |  | 1 | 0.1 | 4820 | 760 | 1 | JG122406026722 |  | 1 |  | 1
铬钝化 | JG122406026721 | JG12240602672 | 东方铬钝化950 | 合格 | 合格品 | 甲 | 韩康 | 2809 | 2809 |  | 4900 | 0.1 | 760 | / |  | 30210015 | 光亮卷 | 0.1-SPCC | 30110014 | 铬钝化卷 | 0.1-SPCC |  | 10 | MO002054 | MO002054-002-01 | GDH001 | 铬钝化模板 | 5580 | 2024-07-25 | 2024-07-25 | 5 | 2024-07-26 08:06:36 | 2024-07-26 08:07:39 | 江苏东方九天新能源材料有限公司 |  | 5660 |  | 1 | 0.1 | 4900 | 760 | 1 | JG122406026721 |  | 1 |  | 1
铬钝化 | JG12240602661 | JG12240602661 | 东方铬钝化950 | 合格 | 让步接收 | 甲 | 韩康 | 7040 | 6937 | 0.9854 | 12000 | 0.1 | 760 | / | 色差 条印 辊印 白斑 碱液斑 尾顶伤印 | 30210015 | 光亮卷 | 0.1-SPCC | 30110014 | 铬钝化卷 | 0.1-SPCC |  | 10 | MO002054 | MO002054-004 | GDH001 | 铬钝化模板 | 7040 | 2024-07-25 | 2024-07-25 | 5 | 2024-07-26 06:59:24 | 2024-07-26 07:01:00 | 江苏东方九天新能源材料有限公司 | 259600 | 5660 |  |  | 0.1 | 12200 | 760 | 1 | JG12240602661 |  | 1 | S色差(色差 条印 辊印 白斑 碱液斑 尾顶伤印) | 1
铬钝化 | JG1224070248 | JG1224070248 | 东方铬钝化750 | 合格 | 让步接收 | 甲 | 孙锋 | 6734 | 6719 | 0.9978 | 9670 | 0.15 | 610 | / | 9300米横向585、609mm孔洞（大小0.23、0.11mm2） | 30210011 | 光亮卷 | 0.15-SPCC | 30110011 | 铬钝化卷 | 0.15-SPCC |  | 10 | MO002053 | MO002053-005 | GDH001 | 铬钝化模板 | 6734 | 2024-07-25 | 2024-07-25 | 5 | 2024-07-26 06:02:12 | 2024-07-26 06:06:41 | 江苏东方九天新能源材料有限公司 | 259591 | 5658 |  |  | 0.15 | 9640 | 610 | 1 | JG1224070248 |  | 1 | 来料板面色差条印，肋浪，振纹，9300米横向585/609，大小0.23/0.11 | 1
铬钝化 | JG12240602671 | JG12240602671 | 东方铬钝化950 | 合格 | 让步接收 | 甲 | 韩康 | 7080 | 7053 | 0.9962 | 12330 | 0.1 | 760 | / | 白斑， 碱液斑 ，色差 ，亮斑 ，来料花辊印，尾100米传边来料轻微撞伤造成偶有叠带 | 30210015 | 光亮卷 | 0.1-SPCC | 30110014 | 铬钝化卷 | 0.1-SPCC |  | 10 | MO002054 | MO002054-003 | GDH001 | 铬钝化模板 | 7080 | 2024-07-25 | 2024-07-25 | 5 | 2024-07-26 05:55:46 | 2024-07-26 06:06:15 | 江苏东方九天新能源材料有限公司 | 259597 | 5660 |  |  | 0.1 | 12390 | 760 | 1 | JG12240602671 |  | 1 | 白斑碱液斑色差亮斑来料花辊印尾100米传边来料轻微撞伤造成偶有叠带 | 1
铬钝化 | JG12240701071 | JG12240701071 | 东方铬钝化950 | 合格 | 让步接收 | 甲 | 夏亚军 | 7340 | 7341 | 1.0001 | 12510 | 0.1 | 760 | / | 两边边部水锈斑 | 30210015 | 光亮卷 | 0.1-SPCC | 30110014 | 铬钝化卷 | 0.1-SPCC |  | 10 | MO002054 | MO002054-009 | GDH001 | 铬钝化模板 | 7340 | 2024-07-25 | 2024-07-25 | 5 | 2024-07-26 04:08:38 | 2024-07-26 04:17:55 | 江苏东方九天新能源材料有限公司 | 259606 | 5660 |  |  | 0.1 | 12580 | 760 | 1 | JG12240701071 |  | 1 | S色差(色差 白斑 碱液斑 两边边部水锈斑) | 1
铬钝化 | JG1224060250112 | JG122406025011 | 东方铬钝化950 | 合格 | 让步接收 | 甲 | 夏亚军 | 2269 | 2269 |  | 3950 | 0.1 | 760 | / | 3030-3070米横向217.1-217.3mm8个孔洞 （大小0.53-1.06 mm2） | 30210015 | 光亮卷 | 0.1-SPCC | 30110014 | 铬钝化卷 | 0.1-SPCC |  | 10 | MO002054 | MO002054-005-02 | GDH001 | 铬钝化模板 | 5830 | 2024-07-25 | 2024-07-25 | 5 | 2024-07-26 02:47:01 | 2024-07-26 02:49:46 | 江苏东方九天新能源材料有限公司 |  | 5660 |  | 1 | 0.1 | 3950 | 760 | 1 | JG1224060250112 |  | 1 | S色差(色差 3030-3070米8个孔洞 横向217.1-217.3 大小0.53-1.06 碱液斑 条印 辊印) | 1
铬钝化 | JG1224060250111 | JG122406025011 | 东方铬钝化950 | 合格 | 合格品 | 甲 | 夏亚军 | 3533 | 3533 |  | 6150 | 0.1 | 760 | / |  | 30210015 | 光亮卷 | 0.1-SPCC | 30110014 | 铬钝化卷 | 0.1-SPCC |  | 10 | MO002054 | MO002054-005-01 | GDH001 | 铬钝化模板 | 5830 | 2024-07-25 | 2024-07-25 | 5 | 2024-07-26 02:47:01 | 2024-07-26 02:49:46 | 江苏东方九天新能源材料有限公司 |  | 5660 |  | 1 | 0.1 | 6150 | 760 | 1 | JG1224060250111 |  | 1 |  | 1
铬钝化 | JG1224070233 | JG1224070233 | 东方铬钝化750 | 合格 | 合格品 | 甲 | 孙锋 | 5256 | 5237 | 0.9964 | 7120 | 0.15 | 610 | / | 来料板面色差条印,肋浪，振纹，白条印 | 30210011 | 光亮卷 | 0.15-SPCC | 30110011 | 铬钝化卷 | 0.15-SPCC |  | 10 | MO002053 | MO002053-004 | GDH001 | 铬钝化模板 | 5256 | 2024-07-25 | 2024-07-25 | 5 | 2024-07-26 00:42:13 | 2024-07-26 02:29:44 | 江苏东方九天新能源材料有限公司 | 259590 | 5658 |  |  | 0.15 | 7080 | 610 | 1 | JG1224070233 |  | 1 | 来料板面色差条印,肋浪，振纹，白条印 | 1
铬钝化 | JG12240703541 | JG12240703541 | 东方铬钝化950 | 合格 | 让步接收 | 甲 | 夏亚军 | 4710 | 4651 | 0.9875 | 6830 | 0.125 | 760 | / | 5905-5920米横向53.3-53.9mm3个孔洞 （大小0.21-0.71mm2) | 30210004 | 光亮卷 | 0.125-SPCC | 30110004 | 铬钝化卷 | 0.125-SPCC |  | 10 | MO002056 | MO002056-003 | GDH001 | 铬钝化模板 | 4710 | 2024-07-25 | 2024-07-25 | 5 | 2024-07-26 01:40:06 | 2024-07-26 01:44:42 | 江苏东方九天新能源材料有限公司 | 259638 | 5660 |  |  | 0.125 | 6840 | 760 | 1 | JG12240703541 |  | 1 | S色差(色差 碱液斑 5905-5920米3个孔洞 横向53.3-53.9 大小0.21-0.71) | 1
铬钝化 | JG122406014621 | JG122406014621 | 东方铬钝化950 | 合格 | 让步接收 | 甲 | 夏亚军 | 3440 | 3047 | 0.8858 | 5330 | 0.1 | 760 | / | S色差(色差 辊印 1600米1个孔洞 横向280.6 大小2.74 白斑 碱液斑) | 30210015 | 光亮卷 | 0.1-SPCC | 30110014 | 铬钝化卷 | 0.1-SPCC |  | 10 | MO002054 | MO002054-010 | GDH001 | 铬钝化模板 | 3440 | 2024-07-25 | 2024-07-25 | 5 | 2024-07-26 00:50:54 | 2024-07-26 00:56:34 | 江苏东方九天新能源材料有限公司 | 259607 | 5660 |  |  | 0.1 | 6000 | 760 | 1 | JG122406014621 |  | 1 | S色差(色差 辊印 1600米1个孔洞 横向280.6 大小2.74 白斑 碱液斑) | 1
铬钝化 | JG12240702692 | JG1224070269 | 东方铬钝化750 | 合格 | 合格品 | 甲 | 孙锋 | 4073 | 4073 |  | 5500 | 0.15 | 610 | 镀铬量80-100 |  | 30210011 | 光亮卷 | 0.15-SPCC | 30110011 | 铬钝化卷 | 0.15-SPCC |  | 10 | MO001981 | MO001981-004-02 | GDH001 | 铬钝化模板 | 5290 | 2024-07-24 | 2024-07-24 | 5 | 2024-07-25 23:41:52 | 2024-07-26 00:39:57 | 江苏东方九天新能源材料有限公司 |  | 5658 |  | 1 | 0.15 | 5500 | 610 | 1 | JG12240702692 |  | 1 |  | 1
铬钝化 | JG122406014622 | JG122406014622 | 东方铬钝化950 | 合格 | 合格品 | 甲 | 夏亚军 | 2105 | 2087 | 0.9914 | 3640 | 0.1 | 760 | / |  | 30210015 | 光亮卷 | 0.1-SPCC | 30110014 | 铬钝化卷 | 0.1-SPCC |  | 10 | MO002054 | MO002054-011 | GDH001 | 铬钝化模板 | 2105 | 2024-07-25 | 2024-07-25 | 5 | 2024-07-25 23:50:31 | 2024-07-26 00:12:32 | 江苏东方九天新能源材料有限公司 | 259608 | 5660 |  |  | 0.1 | 3660 | 760 | 1 | JG122406014622 |  | 1 |  | 1
铬钝化 | JG122407035111 | JG122407035111 | 东方铬钝化950 | 合格 | 合格品 | 甲 | 韩康 | 2525 | 2487 | 0.985 | 3630 | 0.125 | 760 | / |  | 30210004 | 光亮卷 | 0.125-SPCC | 30110004 | 铬钝化卷 | 0.125-SPCC |  | 10 | MO002056 | MO002056-007 | GDH001 | 铬钝化模板 | 2525 | 2024-07-25 | 2024-07-25 | 5 | 2024-07-25 23:48:45 | 2024-07-25 23:49:28 | 江苏东方九天新能源材料有限公司 | 259643 | 5660 |  |  | 0.125 | 3620 | 760 | 1 | JG122407035111 |  | 1 |  | 1
铬钝化 | JG12240702052 | JG1224070205 | 东方铬钝化750 | 合格 | 合格品 | 甲 | 孙锋 | 3535 | 3535 |  | 4810 | 0.15 | 610 | 镀铬量80-100 |  | 30210011 | 光亮卷 | 0.15-SPCC | 30110011 | 铬钝化卷 | 0.15-SPCC |  | 10 | MO001981 | MO001981-001-02 | GDH001 | 铬钝化模板 | 5310 | 2024-07-24 | 2024-07-24 | 5 | 2024-07-25 22:51:08 | 2024-07-25 23:41:36 | 江苏东方九天新能源材料有限公司 |  | 5658 |  | 1 | 0.15 | 4810 | 610 | 1 | JG12240702052 |  | 1 |  | 1
铬钝化 | JG12240702051 | JG1224070205 | 东方铬钝化750 | 合格 | 合格品 | 甲 | 孙锋 | 1774 | 1774 |  | 2400 | 0.15 | 610 | 镀铬量80-100 |  | 30210011 | 光亮卷 | 0.15-SPCC | 30110011 | 铬钝化卷 | 0.15-SPCC |  | 10 | MO001981 | MO001981-001-01 | GDH001 | 铬钝化模板 | 5310 | 2024-07-24 | 2024-07-24 | 5 | 2024-07-25 22:51:08 | 2024-07-25 23:41:36 | 江苏东方九天新能源材料有限公司 |  | 5658 |  | 1 | 0.15 | 2400 | 610 | 1 | JG12240702051 |  | 1 |  | 1
铬钝化 | JG122406027622 | JG12240602762 | 东方铬钝化950 | 合格 | 合格品 | 甲 | 韩康 | 3903 | 3903 |  | 6800 | 0.1 | 760 | / |  | 30210015 | 光亮卷 | 0.1-SPCC | 30110014 | 铬钝化卷 | 0.1-SPCC |  | 10 | MO002054 | MO002054-001-02 | GDH001 | 铬钝化模板 | 6600 | 2024-07-25 | 2024-07-25 | 5 | 2024-07-25 23:11:59 | 2024-07-25 23:13:44 | 江苏东方九天新能源材料有限公司 |  | 5660 |  | 1 | 0.1 | 6800 | 760 | 1 | JG122406027622 |  | 1 |  | 1
铬钝化 | JG122406027621 | JG12240602762 | 东方铬钝化950 | 合格 | 合格品 | 甲 | 韩康 | 2347 | 2347 |  | 4090 | 0.1 | 760 | / |  | 30210015 | 光亮卷 | 0.1-SPCC | 30110014 | 铬钝化卷 | 0.1-SPCC |  | 10 | MO002054 | MO002054-001-01 | GDH001 | 铬钝化模板 | 6600 | 2024-07-25 | 2024-07-25 | 5 | 2024-07-25 23:11:59 | 2024-07-25 23:13:44 | 江苏东方九天新能源材料有限公司 |  | 5660 |  | 1 | 0.1 | 4090 | 760 | 1 | JG122406027621 |  | 1 |  | 1
铬钝化 | JG12240700582 | JG1224070058 | 东方铬钝化750 | 合格 | 合格品 | 甲 | 孙锋 | 3461 | 3461 |  | 4820 | 0.15 | 610 | 镀铬量80-100 | S色差条印(来料板面色差条印) | 30210011 | 光亮卷 | 0.15-SPCC | 30110011 | 铬钝化卷 | 0.15-SPCC |  | 10 | MO001981 | MO001981-006-02 | GDH001 | 铬钝化模板 | 5230 | 2024-07-24 | 2024-07-24 | 5 | 2024-07-25 21:58:53 | 2024-07-25 22:50:49 | 江苏东方九天新能源材料有限公司 |  | 5658 |  | 1 | 0.15 | 4820 | 610 | 1 | JG12240700582 |  | 1 | S色差条印(来料板面色差条印) | 1
铬钝化 | JG12240700581 | JG1224070058 | 东方铬钝化750 | 合格 | 合格品 | 甲 | 孙锋 | 1746 | 1746 |  | 2400 | 0.15 | 610 | 镀铬量80-100 | S色差条印(来料板面色差条印) | 30210011 | 光亮卷 | 0.15-SPCC | 30110011 | 铬钝化卷 | 0.15-SPCC |  | 10 | MO001981 | MO001981-006-01 | GDH001 | 铬钝化模板 | 5230 | 2024-07-24 | 2024-07-24 | 5 | 2024-07-25 21:58:53 | 2024-07-25 22:50:49 | 江苏东方九天新能源材料有限公司 |  | 5658 |  | 1 | 0.15 | 2400 | 610 | 1 | JG12240700581 |  | 1 | S色差条印(来料板面色差条印) | 1
铬钝化 | JG12240702062 | JG1224070206 | 东方铬钝化750 | 合格 | 让步接收 | 甲 | 孙锋 | 3517 | 3517 |  | 4790 | 0.15 | 610 | 镀铬量80-100 | L亮斑(来料传边规律性亮斑) | 30210011 | 光亮卷 | 0.15-SPCC | 30110011 | 铬钝化卷 | 0.15-SPCC |  | 10 | MO001981 | MO001981-003-02 | GDH001 | 铬钝化模板 | 5310 | 2024-07-24 | 2024-07-24 | 5 | 2024-07-25 21:08:52 | 2024-07-25 21:58:35 | 江苏东方九天新能源材料有限公司 |  | 5658 |  | 1 | 0.15 | 4790 | 610 | 1 | JG12240702062 |  | 1 | L亮斑(来料传边规律性亮斑) | 1
铬钝化 | JG12240702061 | JG1224070206 | 东方铬钝化750 | 合格 | 让步接收 | 甲 | 孙锋 | 1768 | 1768 |  | 2400 | 0.15 | 610 | 镀铬量80-100 | 2000米左右虫斑,传边规律性亮斑 | 30210011 | 光亮卷 | 0.15-SPCC | 30110011 | 铬钝化卷 | 0.15-SPCC |  | 10 | MO001981 | MO001981-003-01 | GDH001 | 铬钝化模板 | 5310 | 2024-07-24 | 2024-07-24 | 5 | 2024-07-25 21:08:52 | 2024-07-25 21:58:35 | 江苏东方九天新能源材料有限公司 |  | 5658 |  | 1 | 0.15 | 2400 | 610 | 1 | JG12240702061 |  | 1 | C虫斑(2000米左右有飞蛾掉入),L亮斑(来料传边规律性亮斑) | 1
铬钝化 | JG1224070049 | JG1224070049 | 东方铬钝化750 | 合格 | 合格品 | 乙 | 李澍 | 5320 | 5337 | 1.0032 | 7250 | 0.15 | 610 | 镀铬量80-100 |  | 30210011 | 光亮卷 | 0.15-SPCC | 30110011 | 铬钝化卷 | 0.15-SPCC |  | 10 | MO002009 | MO002009-005 | GDH001 | 铬钝化模板 | 5320 | 2024-07-24 | 2024-07-24 | 5 | 2024-07-25 20:05:50 | 2024-07-25 21:08:06 | 江苏东方九天新能源材料有限公司 | 256695 | 5656 |  |  | 0.15 | 0 | 610 | 1 | JG1224070049 |  | 1 |  | 1
铬钝化 | JG1224070259 | JG1224070259 | 东方铬钝化750 | 合格 | 让步接收 | 乙 | 李澍 | 6964 | 6953 | 0.9984 | 9510 | 0.15 | 610 | / | 9330米传15mm孔洞（大小0.11mm2） | 30210011 | 光亮卷 | 0.15-SPCC | 30110011 | 铬钝化卷 | 0.15-SPCC |  | 10 | MO002053 | MO002053-001 | GDH001 | 铬钝化模板 | 6964 | 2024-07-25 | 2024-07-25 | 5 | 2024-07-25 17:56:50 | 2024-07-25 18:50:18 | 江苏东方九天新能源材料有限公司 | 259587 | 5656 |  |  | 0.15 | 9450 | 610 | 1 | JG1224070259 |  | 1 | 白斑 辊印 条印 9330米传15大小0.11 | 1
铬钝化 | JG1224070264 | JG1224070264 | 东方铬钝化750 | 合格 | 让步接收 | 乙 | 李澍 | 7044 | 7035 | 0.9987 | 9560 | 0.15 | 610 | / | 9200米操5-16mm6处孔洞（大小0.11-0.28 mm2） | 30210011 | 光亮卷 | 0.15-SPCC | 30110011 | 铬钝化卷 | 0.15-SPCC |  | 10 | MO002053 | MO002053-003 | GDH001 | 铬钝化模板 | 7044 | 2024-07-25 | 2024-07-25 | 5 | 2024-07-25 17:55:07 | 2024-07-25 17:56:26 | 江苏东方九天新能源材料有限公司 | 259589 | 5656 |  |  | 0.15 | 9510 | 610 | 1 | JG1224070264 |  | 1 | 9200米6处操5-16大小0.11-0.28 白斑 辊印条印 | 1
铬钝化 | JG1224070267 | JG1224070267 | 东方铬钝化750 | 合格 | 让步接收 | 乙 | 李澍 | 7000 | 6985 | 0.9979 | 9560 | 0.15 | 610 | 镀铬量80-100 | 8710米-8800米操560-570mm16处孔洞（大小0.11-0.39mm2），9000米操550mm5处孔洞（大小0.11mm2）(让步放行去光电) | 30210011 | 光亮卷 | 0.15-SPCC | 30110011 | 铬钝化卷 | 0.15-SPCC |  | 10 | MO002009 | MO002009-013 | GDH001 | 铬钝化模板 | 7000 | 2024-07-24 | 2024-07-24 | 5 | 2024-07-25 16:58:53 | 2024-07-25 17:54:46 | 江苏东方九天新能源材料有限公司 | 256711 | 5656 |  |  | 0.15 | 0 | 610 | 1 | JG1224070267 |  | 1 | 8710米-8800米16处操560-570大小0.11-0.39 9000米5处操550大小0.11 白斑 辊印条印 | 1
铬钝化 | JG122406026112 | JG12240602611 | 东方铬钝化950 | 待判定 |  | 乙 | 李志祥 | 3867 | 3867 |  | 6600 | 0.1 | 760 | / | 1380米操180mm孔洞5.83平方毫米 | 30210015 | 光亮卷 | 0.1-SPCC | 30110014 | 铬钝化卷 | 0.1-SPCC |  | 10 | MO002030 | MO002030-001-02 | GDH001 | 铬钝化模板 | 6425 | 2024-07-25 | 2024-07-25 | 3 | 2024-07-25 16:07:20 | 2024-07-25 16:08:22 | 江苏东方九天新能源材料有限公司 |  | 5657 |  | 1 | 0.1 | 6600 | 760 | 1 | JG122406026112 |  | 1 | 1380米孔洞大小5.83操180
铬钝化 | JG122406026111 | JG12240602611 | 东方铬钝化950 | 合格 | 让步接收 | 乙 | 李志祥 | 2447 | 2447 |  | 4200 | 0.1 | 760 | / | 692米操93MM孔洞0.62平方毫米 | 30210015 | 光亮卷 | 0.1-SPCC | 30110014 | 铬钝化卷 | 0.1-SPCC |  | 10 | MO002030 | MO002030-001-01 | GDH001 | 铬钝化模板 | 6425 | 2024-07-25 | 2024-07-25 | 3 | 2024-07-25 16:07:20 | 2024-07-25 16:08:22 | 江苏东方九天新能源材料有限公司 |  | 5657 |  | 1 | 0.1 | 4200 | 760 | 1 | JG122406026111 |  | 1 | 692米孔洞大小0.62操93 | 1
铬钝化 | JG1224070045 | JG1224070045 | 东方铬钝化750 | 合格 | 让步接收 | 乙 | 李澍 | 5314 | 5319 | 1.0009 | 7230 | 0.15 | 610 | 镀铬量80-100 | 粘钢折印 白斑 辊印 色差 | 30210011 | 光亮卷 | 0.15-SPCC | 30110011 | 铬钝化卷 | 0.15-SPCC |  | 10 | MO002009 | MO002009-004 | GDH001 | 铬钝化模板 | 5314 | 2024-07-24 | 2024-07-24 | 5 | 2024-07-25 15:06:27 | 2024-07-25 15:55:52 | 江苏东方九天新能源材料有限公司 | 256694 | 5656 |  |  | 0.15 | 7290 | 610 | 1 | JG1224070045 |  | 1 | 粘钢折印 白斑 辊印 色差 | 1
铬钝化 | JG1224070268 | JG1224070268 | 东方铬钝化750 | 合格 | 让步接收 | 乙 | 李澍 | 7016 | 7023 | 1.001 | 9570 | 0.15 | 610 | 镀铬量80-100 | 白斑 辊印 条印 | 30210011 | 光亮卷 | 0.15-SPCC | 30110011 | 铬钝化卷 | 0.15-SPCC |  | 10 | MO002009 | MO002009-011 | GDH001 | 铬钝化模板 | 7016 | 2024-07-24 | 2024-07-24 | 5 | 2024-07-25 14:05:29 | 2024-07-25 15:06:11 | 江苏东方九天新能源材料有限公司 | 256709 | 5656 |  |  | 0.15 | 0 | 610 | 1 | JG1224070268 |  | 1 | 白斑 辊印 条印 | 1
铬钝化 | JG1224070166 | JG1224070166 | 东方铬钝化950 | 合格 | 合格品 | 甲 | 韩康 | 5390 | 5385 | 0.9991 | 6650 | 0.145 | 710 | / |  | 30210008 | 光亮卷 | 0.145-SPCC | 30110008 | 铬钝化卷 | 0.145-SPCC |  | 10 | MO001913 | MO001913-007 | GDH001 | 铬钝化模板 | 5390 | 2024-07-22 | 2024-07-22 | 3 | 2024-07-25 14:24:16 | 2024-07-25 14:24:52 | 江苏东方九天新能源材料有限公司 | 253562 | 5660 |  |  | 0.145 | 6600 | 710 | 1 | JG1224070166 |  | 1 |  | 1
铬钝化 | JG122406013422 | JG12240601342 | 东方铬钝化950 | 合格 | 让步接收 | 乙 | 李志祥 | 2579 | 2579 |  | 4530 | 0.1 | 760 | / | 乳化斑 色差 | 30210015 | 光亮卷 | 0.1-SPCC | 30110014 | 铬钝化卷 | 0.1-SPCC |  | 10 | MO001936 | MO001936-004-02 | GDH001 | 铬钝化模板 | 5270 | 2024-07-23 | 2024-07-23 | 5 | 2024-07-25 13:14:47 | 2024-07-25 14:12:51 | 江苏东方九天新能源材料有限公司 |  | 5657 |  | 1 | 0.1 | 4530 | 760 | 1 | JG122406013422 |  | 1 | 乳化斑 色差 | 1
铬钝化 | JG122406013421 | JG12240601342 | 东方铬钝化950 | 合格 | 让步接收 | 乙 | 李志祥 | 2669 | 2669 |  | 4680 | 0.1 | 760 | / | 乳化斑 色差 1602米操229mm孔洞1.24平方毫米 | 30210015 | 光亮卷 | 0.1-SPCC | 30110014 | 铬钝化卷 | 0.1-SPCC |  | 10 | MO001936 | MO001936-004-01 | GDH001 | 铬钝化模板 | 5270 | 2024-07-23 | 2024-07-23 | 5 | 2024-07-25 13:14:47 | 2024-07-25 14:12:51 | 江苏东方九天新能源材料有限公司 |  | 5657 |  | 1 | 0.1 | 4680 | 760 | 1 | JG122406013421 |  | 1 | 乳化斑 色差 1602米孔洞大小1.24操229 | 1
铬钝化 | JG12240702554 | JG1224070255 | 东方铬钝化750 | 合格 | 让步接收 | 乙 | 李澍 | 1830 | 1830 |  | 2480 | 0.15 | 610 | 镀铬量80-100 | 2120/2140米操9mm各一个孔洞0.11平方毫米 | 30210011 | 光亮卷 | 0.15-SPCC | 30110011 | 铬钝化卷 | 0.15-SPCC |  | 10 | MO001981 | MO001981-002-04 | GDH001 | 铬钝化模板 | 7060 | 2024-07-24 | 2024-07-24 | 5 | 2024-07-25 13:02:39 | 2024-07-25 14:04:37 | 江苏东方九天新能源材料有限公司 |  | 5656 |  | 1 | 0.15 | 2480 | 610 | 1 | JG12240702554 |  | 1 | 2120米2140米操9大小0.11 | 1
铬钝化 | JG12240702553 | JG1224070255 | 东方铬钝化750 | 合格 | 合格品 | 乙 | 李澍 | 1740 | 1740 |  | 2350 | 0.15 | 610 | 镀铬量80-100 |  | 30210011 | 光亮卷 | 0.15-SPCC | 30110011 | 铬钝化卷 | 0.15-SPCC |  | 10 | MO001981 | MO001981-002-03 | GDH001 | 铬钝化模板 | 7060 | 2024-07-24 | 2024-07-24 | 5 | 2024-07-25 13:02:39 | 2024-07-25 14:04:37 | 江苏东方九天新能源材料有限公司 |  | 5656 |  | 1 | 0.15 | 2350 | 610 | 1 | JG12240702553 |  | 1 |  | 1
铬钝化 | JG12240702552 | JG1224070255 | 东方铬钝化750 | 合格 | 合格品 | 乙 | 李澍 | 1746 | 1746 |  | 2350 | 0.15 | 610 | 镀铬量80-100 |  | 30210011 | 光亮卷 | 0.15-SPCC | 30110011 | 铬钝化卷 | 0.15-SPCC |  | 10 | MO001981 | MO001981-002-02 | GDH001 | 铬钝化模板 | 7060 | 2024-07-24 | 2024-07-24 | 5 | 2024-07-25 13:02:39 | 2024-07-25 14:04:37 | 江苏东方九天新能源材料有限公司 |  | 5656 |  | 1 | 0.15 | 2350 | 610 | 1 | JG12240702552 |  | 1 |  | 1
铬钝化 | JG12240702551 | JG1224070255 | 东方铬钝化750 | 合格 | 合格品 | 乙 | 李澍 | 1740 | 1740 |  | 2350 | 0.15 | 610 | 镀铬量80-100 |  | 30210011 | 光亮卷 | 0.15-SPCC | 30110011 | 铬钝化卷 | 0.15-SPCC |  | 10 | MO001981 | MO001981-002-01 | GDH001 | 铬钝化模板 | 7060 | 2024-07-24 | 2024-07-24 | 5 | 2024-07-25 13:02:39 | 2024-07-25 14:04:37 | 江苏东方九天新能源材料有限公司 |  | 5656 |  | 1 | 0.15 | 2350 | 610 | 1 | JG12240702551 |  | 1 |  | 1
铬钝化 | JG122406026322 | JG12240602632 | 东方铬钝化950 | 合格 | 让步接收 | 乙 | 李志祥 | 2551 | 2551 |  | 4480 | 0.1 | 760 | / | 3172米操350mm孔洞1.24平方毫米， 乳化斑 | 30210015 | 光亮卷 | 0.1-SPCC | 30110014 | 铬钝化卷 | 0.1-SPCC |  | 10 | MO001936 | MO001936-005-02 | GDH001 | 铬钝化模板 | 5210 | 2024-07-23 | 2024-07-23 | 5 | 2024-07-25 13:01:06 | 2024-07-25 13:14:30 | 江苏东方九天新能源材料有限公司 |  | 5657 |  | 1 | 0.1 | 4480 | 760 | 1 | JG122406026322 |  | 1 | 3172米孔洞大小1.24操350 乳化斑 | 1
铬钝化 | JG122406026321 | JG12240602632 | 东方铬钝化950 | 合格 | 让步接收 | 乙 | 李志祥 | 2631 | 2631 |  | 4600 | 0.1 | 760 | / |  | 30210015 | 光亮卷 | 0.1-SPCC | 30110014 | 铬钝化卷 | 0.1-SPCC |  | 10 | MO001936 | MO001936-005-01 | GDH001 | 铬钝化模板 | 5210 | 2024-07-23 | 2024-07-23 | 5 | 2024-07-25 13:01:06 | 2024-07-25 13:14:30 | 江苏东方九天新能源材料有限公司 |  | 5657 |  | 1 | 0.1 | 4600 | 760 | 1 | JG122406026321 |  | 1 | 乳化斑 | 1
铬钝化 | JG1224070256 | JG1224070256 | 东方铬钝化750 | 合格 | 让步接收 | 乙 | 李澍 | 7056 | 7041 | 0.9979 | 9560 | 0.15 | 610 | 镀铬量80-100 | 白斑 辊印 条印 | 30210011 | 光亮卷 | 0.15-SPCC | 30110011 | 铬钝化卷 | 0.15-SPCC |  | 10 | MO001981 | MO001981-011 | GDH001 | 铬钝化模板 | 7056 | 2024-07-24 | 2024-07-24 | 5 | 2024-07-25 12:00:15 | 2024-07-25 13:02:22 | 江苏东方九天新能源材料有限公司 | 256221 | 5656 |  |  | 0.15 | 9530 | 610 | 1 | JG1224070256 |  | 1 | 白斑 辊印 条印 | 1
铬钝化 | JG1224070170 | JG1224070170 | 东方铬钝化950 | 待判定 |  | 乙 | 李志祥 | 5290 | 5221 | 0.987 | 6410 | 0.145 | 710 | / | 150米内顶伤 | 30210008 | 光亮卷 | 0.145-SPCC | 30110008 | 铬钝化卷 | 0.145-SPCC |  | 10 | MO001913 | MO001913-005 | GDH001 | 铬钝化模板 | 5290 | 2024-07-22 | 2024-07-22 | 3 | 2024-07-25 12:16:55 | 2024-07-25 12:17:57 | 江苏东方九天新能源材料有限公司 | 253560 | 5657 |  |  | 0.145 | 6520 | 710 | 1 | JG1224070170 |  | 1 |  | 0
铬钝化 | JG1224070185 | JG1224070185 | 东方铬钝化750 | 合格 | 让步接收 | 乙 | 李澍 | 5332 | 5337 | 1.0009 | 7260 | 0.15 | 610 | 镀铬量80-100 | 白斑 辊印 条印 | 30210011 | 光亮卷 | 0.15-SPCC | 30110011 | 铬钝化卷 | 0.15-SPCC |  | 10 | MO002009 | MO002009-003 | GDH001 | 铬钝化模板 | 5332 | 2024-07-24 | 2024-07-24 | 5 | 2024-07-25 11:02:03 | 2024-07-25 11:59:53 | 江苏东方九天新能源材料有限公司 | 256693 | 5656 |  |  | 0.15 | 7310 | 610 | 1 | JG1224070185 |  | 1 | 白斑 辊印 条印 | 1
铬钝化 | JG1224070122 | JG1224070122 | 东方铬钝化950 | 合格 | 让步接收 | 乙 | 李志祥 | 5380 | 5361 | 0.9965 | 6610 | 0.145 | 710 | / | 色差 辊印 | 30210008 | 光亮卷 | 0.145-SPCC | 30110008 | 铬钝化卷 | 0.145-SPCC |  | 10 | MO001887 | MO001887-005 | GDH001 | 铬钝化模板 | 5380 | 2024-07-22 | 2024-07-22 | 5 | 2024-07-25 11:02:10 | 2024-07-25 11:27:24 | 江苏东方九天新能源材料有限公司 | 253030 | 5657 |  |  | 0.145 | 6620 | 710 | 1 | JG1224070122 |  | 1 | 色差 辊印 | 1
铬钝化 | JG12240701601 | JG12240701601 | 东方铬钝化950 | 合格 | 让步接收 | 乙 | 李志祥 | 2588 | 2589 | 1.0004 | 4720 | 0.1 | 710 | / | 色差 | 30210015 | 光亮卷 | 0.1-SPCC | 30110014 | 铬钝化卷 | 0.1-SPCC |  | 10 | MO002010 | MO002010-001 | GDH001 | 铬钝化模板 | 2588 | 2024-07-24 | 2024-07-24 | 5 | 2024-07-25 10:30:45 | 2024-07-25 11:01:57 | 江苏东方九天新能源材料有限公司 | 256720 | 5657 |  |  | 0.1 | 0 | 710 | 1 | JG12240701601 |  | 1 | 色差 | 1
铬钝化 | JG12240702012 | JG1224070201 | 东方铬钝化750 | 合格 | 合格品 | 乙 | 李澍 | 3527 | 3527 |  | 4850 | 0.15 | 610 | 镀铬量80-100 |  | 30210011 | 光亮卷 | 0.15-SPCC | 30110011 | 铬钝化卷 | 0.15-SPCC |  | 10 | MO002009 | MO002009-008-02 | GDH001 | 铬钝化模板 | 5300 | 2024-07-24 | 2024-07-24 | 3 | 2024-07-25 10:28:25 | 2024-07-25 11:01:38 | 江苏东方九天新能源材料有限公司 |  | 5656 |  | 1 | 0.15 | 4850 | 610 | 1 | JG12240702012 |  | 1 |  | 1
铬钝化 | JG12240702011 | JG1224070201 | 东方铬钝化750 | 合格 | 合格品 | 乙 | 李澍 | 1752 | 1752 |  | 2400 | 0.15 | 610 | 镀铬量80-100 |  | 30210011 | 光亮卷 | 0.15-SPCC | 30110011 | 铬钝化卷 | 0.15-SPCC |  | 10 | MO002009 | MO002009-008-01 | GDH001 | 铬钝化模板 | 5300 | 2024-07-24 | 2024-07-24 | 3 | 2024-07-25 10:28:25 | 2024-07-25 11:01:38 | 江苏东方九天新能源材料有限公司 |  | 5656 |  | 1 | 0.15 | 2400 | 610 | 1 | JG12240702011 |  | 1 |  | 1
铬钝化 | JG12240701432 | JG12240701432 | 东方铬钝化950 | 合格 | 让步接收 | 乙 | 李志祥 | 2552 | 2553 | 1.0004 | 4700 | 0.1 | 710 | / | 色差 辊印 | 30210015 | 光亮卷 | 0.1-SPCC | 30110014 | 铬钝化卷 | 0.1-SPCC |  | 10 | MO002010 | MO002010-002 | GDH001 | 铬钝化模板 | 2552 | 2024-07-24 | 2024-07-24 | 5 | 2024-07-25 10:07:15 | 2024-07-25 10:28:23 | 江苏东方九天新能源材料有限公司 | 256721 | 5657 |  |  | 0.1 | 0 | 710 | 1 | JG12240701432 |  | 1 | 色差 辊印 | 1
铬钝化 | JG12240700463 | JG1224070046 | 东方铬钝化750 | 合格 | 合格品 | 乙 | 李澍 | 1782 | 1782 |  | 2430 | 0.15 | 610 | 镀铬量80-100 |  | 30210011 | 光亮卷 | 0.15-SPCC | 30110011 | 铬钝化卷 | 0.15-SPCC |  | 10 | MO001981 | MO001981-007-03 | GDH001 | 铬钝化模板 | 5328 | 2024-07-24 | 2024-07-24 | 5 | 2024-07-25 09:23:34 | 2024-07-25 10:27:38 | 江苏东方九天新能源材料有限公司 |  | 5656 |  | 1 | 0.15 | 2430 | 610 | 1 | JG12240700463 |  | 1 |  | 1
铬钝化 | JG12240700462 | JG1224070046 | 东方铬钝化750 | 合格 | 合格品 | 乙 | 李澍 | 1766 | 1766 |  | 2390 | 0.15 | 610 | 镀铬量80-100 |  | 30210011 | 光亮卷 | 0.15-SPCC | 30110011 | 铬钝化卷 | 0.15-SPCC |  | 10 | MO001981 | MO001981-007-02 | GDH001 | 铬钝化模板 | 5328 | 2024-07-24 | 2024-07-24 | 5 | 2024-07-25 09:23:34 | 2024-07-25 10:27:38 | 江苏东方九天新能源材料有限公司 |  | 5656 |  | 1 | 0.15 | 2390 | 610 | 1 | JG12240700462 |  | 1 |  | 1
铬钝化 | JG12240700461 | JG1224070046 | 东方铬钝化750 | 合格 | 合格品 | 乙 | 李澍 | 1764 | 1764 |  | 2390 | 0.15 | 610 | 镀铬量80-100 |  | 30210011 | 光亮卷 | 0.15-SPCC | 30110011 | 铬钝化卷 | 0.15-SPCC |  | 10 | MO001981 | MO001981-007-01 | GDH001 | 铬钝化模板 | 5328 | 2024-07-24 | 2024-07-24 | 5 | 2024-07-25 09:23:34 | 2024-07-25 10:27:38 | 江苏东方九天新能源材料有限公司 |  | 5656 |  | 1 | 0.15 | 2390 | 610 | 1 | JG12240700461 |  | 1 |  | 1
铬钝化 | JG1224070130 | JG1224070130 | 东方铬钝化950 | 待判定 |  | 乙 | 李志祥 | 5400 | 5401 | 1.0002 | 6660 | 0.145 | 710 | 、 | 色差 条印 尾部公差高0.158mm | 30210008 | 光亮卷 | 0.145-SPCC | 30110008 | 铬钝化卷 | 0.145-SPCC |  | 10 | MO001859 | MO001859-003 | GDH001 | 铬钝化模板 | 5400 | 2024-07-21 | 2024-07-21 | 3 | 2024-07-25 10:06:19 | 2024-07-25 10:07:05 | 江苏东方九天新能源材料有限公司 | 252336 | 5657 |  |  | 0.145 | 6700 | 710 | 1 | JG1224070130 |  | 1 | 色差 条印 | 0
铬钝化 | JG1224050031-12 | JG1224050031-1 | 东方铬钝化950 | 合格 | 合格品 | 乙 | 李志祥 | 3671 | 3671 |  | 6870 | 0.1 | 710 | / |  | 30210015 | 光亮卷 | 0.1-SPCC | 30110014 | 铬钝化卷 | 0.1-SPCC |  | 10 | MO001947 | MO001947-016-02 | GDH001 | 铬钝化模板 | 6560 | 2024-07-23 | 2024-07-23 | 5 | 2024-07-25 09:25:50 | 2024-07-25 09:26:32 | 江苏东方九天新能源材料有限公司 |  | 5657 |  | 1 | 0.1 | 6870 | 710 | 1 | JG1224050031-12 |  | 1 |  | 1
铬钝化 | JG1224050031-11 | JG1224050031-1 | 东方铬钝化950 | 合格 | 合格品 | 乙 | 李志祥 | 2601 | 2601 |  | 4860 | 0.1 | 710 | / |  | 30210015 | 光亮卷 | 0.1-SPCC | 30110014 | 铬钝化卷 | 0.1-SPCC |  | 10 | MO001947 | MO001947-016-01 | GDH001 | 铬钝化模板 | 6560 | 2024-07-23 | 2024-07-23 | 5 | 2024-07-25 09:25:50 | 2024-07-25 09:26:32 | 江苏东方九天新能源材料有限公司 |  | 5657 |  | 1 | 0.1 | 4860 | 710 | 1 | JG1224050031-11 |  | 1 |  | 1
铬钝化 | JG1224055127113 | JG122405512711 | 东方铬钝化950 | 合格 | 合格品 | 乙 | 李志祥 | 1999 | 1999 |  | 3420 | 0.1 | 760 | / |  | 30210015 | 光亮卷 | 0.1-SPCC | 30110014 | 铬钝化卷 | 0.1-SPCC |  | 10 | MO001947 | MO001947-005-03 | GDH001 | 铬钝化模板 | 7060 | 2024-07-23 | 2024-07-23 | 5 | 2024-07-25 09:23:16 | 2024-07-25 09:24:57 | 江苏东方九天新能源材料有限公司 |  | 5657 |  | 1 | 0.1 | 3420 | 760 | 1 | JG1224055127113 |  | 1 |  | 1
铬钝化 | JG1224055127112 | JG122405512711 | 东方铬钝化950 | 合格 | 让步接收 | 乙 | 李志祥 | 2521 | 2521 |  | 4300 | 0.1 | 760 | / | 4197米操259mm孔洞2.3平方毫米 | 30210015 | 光亮卷 | 0.1-SPCC | 30110014 | 铬钝化卷 | 0.1-SPCC |  | 10 | MO001947 | MO001947-005-02 | GDH001 | 铬钝化模板 | 7060 | 2024-07-23 | 2024-07-23 | 5 | 2024-07-25 09:23:16 | 2024-07-25 09:24:57 | 江苏东方九天新能源材料有限公司 |  | 5657 |  | 1 | 0.1 | 4300 | 760 | 1 | JG1224055127112 |  | 1 | 4197米孔洞大小2.30操259 | 1
铬钝化 | JG1224055127111 | JG122405512711 | 东方铬钝化950 | 合格 | 让步接收 | 乙 | 李志祥 | 2519 | 2519 |  | 4300 | 0.1 | 760 | / | 808米操184-183mm2个孔洞1.24-0.53平方毫米 | 30210015 | 光亮卷 | 0.1-SPCC | 30110014 | 铬钝化卷 | 0.1-SPCC |  | 10 | MO001947 | MO001947-005-01 | GDH001 | 铬钝化模板 | 7060 | 2024-07-23 | 2024-07-23 | 5 | 2024-07-25 09:23:16 | 2024-07-25 09:24:57 | 江苏东方九天新能源材料有限公司 |  | 5657 |  | 1 | 0.1 | 4300 | 760 | 1 | JG1224055127111 |  | 1 | 808米2个孔洞大小1.24-0.53操184-183 | 1
铬钝化 | JG12240702352 | JG1224070235 | 东方铬钝化750 | 待判定 |  | 甲 | 孙锋 | 3547 | 3547 |  | 4780 | 0.15 | 610 | 镀铬量80-100 | 尾部公差高0.161mm | 30210011 | 光亮卷 | 0.15-SPCC | 30110011 | 铬钝化卷 | 0.15-SPCC |  | 10 | MO001981 | MO001981-012-02 | GDH001 | 铬钝化模板 | 7100 | 2024-07-24 | 2024-07-24 | 3 | 2024-07-25 08:21:17 | 2024-07-25 09:22:59 | 江苏东方九天新能源材料有限公司 |  | 5658 |  | 1 | 0.15 | 4780 | 610 | 1 | JG12240702352 |  | 1
铬钝化 | JG12240702351 | JG1224070235 | 东方铬钝化750 | 合格 | 合格品 | 甲 | 孙锋 | 3545 | 3545 |  | 4770 | 0.15 | 610 | 镀铬量80-100 |  | 30210011 | 光亮卷 | 0.15-SPCC | 30110011 | 铬钝化卷 | 0.15-SPCC |  | 10 | MO001981 | MO001981-012-01 | GDH001 | 铬钝化模板 | 7100 | 2024-07-24 | 2024-07-24 | 3 | 2024-07-25 08:21:17 | 2024-07-25 09:22:59 | 江苏东方九天新能源材料有限公司 |  | 5658 |  | 1 | 0.15 | 4770 | 610 | 1 | JG12240702351 |  | 1 |  | 1