## sheet1
工序名称 | 新卷号 | 批号 | 机组名称 | 工序状态 | 检验结果 | 班组 | 参与人 | 来料重量 | 出料重量 | 成品率 | 出料长度 | 出料厚度 | 出料宽度 | 工序要求 | 备注 | 来料编码 | 来料名称 | 来料规格 | 产品编码 | 产品名称 | 产品规格 | 膜名称 | 排序 | 主计划号 | 子计划号 | 工序流程编码 | 工序流程名称 | 工单需求 | 计划开始时间 | 计划结束时间 | 工单状态 | 实际开始时间 | 产出时间 | 组织名称 | 卷号ID | 操作工人 | 报工人 | 检验 | 来料厚度 | 来料长度 | 来料宽度 | 是否分卷 | 原卷号 | 工单要求 | 是否成品 | 不良现象 | 入库审核
覆膜 | JG12240702494 | JG1224070249 | 九天覆膜-8 | 合格 | 合格品 | 乙 | 何志宏,桑永辉 | 1754 | 1754 |  | 2340 | 0.25 | 610 | / | 一边分三层 | 30110011 | 铬钝化卷 | 0.15-SPCC | 30312017 | 双面钢塑复合卷 | 0.25-SPCC | 明绿CJB膜-1 | 10 | MO001999 | MO001999-003-04 | FM001 | 覆膜模板 | 6575 | 2024-07-24 | 2024-07-24 | 5 | 2024-07-26 01:47:55 | 2024-07-26 07:26:22 | 江苏九天光电科技有限公司 | 0 | 5732 |  | 1 | 0.25 | 2340 | 610 | 1 | JG12240702494 |  | 1 |  | 1
覆膜 | JG12240702493 | JG1224070249 | 九天覆膜-8 | 合格 | 合格品 | 乙 | 何志宏,桑永辉 | 1758 | 1758 |  | 2350 | 0.25 | 610 | / | 两边分三层 | 30110011 | 铬钝化卷 | 0.15-SPCC | 30312017 | 双面钢塑复合卷 | 0.25-SPCC | 明绿CJB膜-1 | 10 | MO001999 | MO001999-003-03 | FM001 | 覆膜模板 | 6575 | 2024-07-24 | 2024-07-24 | 5 | 2024-07-26 01:47:55 | 2024-07-26 07:26:22 | 江苏九天光电科技有限公司 | 0 | 5732 |  | 1 | 0.25 | 2350 | 610 | 1 | JG12240702493 |  | 1 |  | 1
覆膜 | JG12240702492 | JG1224070249 | 九天覆膜-8 | 合格 | 合格品 | 乙 | 何志宏,桑永辉 | 1772 | 1772 |  | 2360 | 0.25 | 610 | / | 一边分三层 | 30110011 | 铬钝化卷 | 0.15-SPCC | 30312017 | 双面钢塑复合卷 | 0.25-SPCC | 明绿CJB膜-1 | 10 | MO001999 | MO001999-003-02 | FM001 | 覆膜模板 | 6575 | 2024-07-24 | 2024-07-24 | 5 | 2024-07-26 01:47:55 | 2024-07-26 07:26:22 | 江苏九天光电科技有限公司 | 0 | 5732 |  | 1 | 0.25 | 2360 | 610 | 1 | JG12240702492 |  | 1 |  | 1
覆膜 | JG12240702491 | JG1224070249 | 九天覆膜-8 | 合格 | 合格品 | 乙 | 何志宏,桑永辉 | 1768 | 1768 |  | 2360 | 0.25 | 610 | / |  | 30110011 | 铬钝化卷 | 0.15-SPCC | 30312017 | 双面钢塑复合卷 | 0.25-SPCC | 明绿CJB膜-1 | 10 | MO001999 | MO001999-003-01 | FM001 | 覆膜模板 | 6575 | 2024-07-24 | 2024-07-24 | 5 | 2024-07-26 01:47:55 | 2024-07-26 07:26:22 | 江苏九天光电科技有限公司 | 0 | 5732 |  | 1 | 0.25 | 2360 | 610 | 1 | JG12240702491 |  | 1 |  | 1
覆膜 | JG12240603514 | JG12240603514 | 九天覆膜-8 | 合格 | 让步接收 | 乙 | 李其华,徐刚,徐兴良 | 1723 | 1822 | 1.0575 | 2300 | 0.25 | 610 | / | 板面规律性亮斑重 | 30110011 | 铬钝化卷 | 0.15-SPCC | 30312017 | 双面钢塑复合卷 | 0.25-SPCC | 明绿改性膜-2 | 10 | MO001609 | MO001609-002 | FM001 | 覆膜模板 | 1723 | 2024-07-15 | 2024-07-15 | 5 | 2024-07-26 03:27:09 | 2024-07-26 04:13:35 | 江苏九天光电科技有限公司 | 242314 | 5750 |  |  | 0.15 | 0 | 610 | 1 | JG12240603514 |  | 1 | L亮斑(板面规律性亮斑重) | 1
覆膜 | JG12240702081 | JG12240702081 | 九天覆膜-8 | 合格 | 合格品 | 乙 | 李其华,徐刚,徐兴良 | 1754 | 1876 | 1.0696 | 2360 | 0.25 | 610 | / |  | 30110011 | 铬钝化卷 | 0.15-SPCC | 30312017 | 双面钢塑复合卷 | 0.25-SPCC | 明绿改性膜-2 | 10 | MO001758 | MO001758-005 | FM001 | 覆膜模板 | 1754 | 2024-07-18 | 2024-07-18 | 5 | 2024-07-26 02:43:14 | 2024-07-26 03:26:02 | 江苏九天光电科技有限公司 | 248109 | 5750 |  |  | 0.15 | 2390 | 610 | 1 | JG12240702081 |  | 1 |  | 1
覆膜 | JG12240603412 | JG12240603412 | 九天覆膜-8 | 合格 | 让步接收 | 乙 | 李其华,徐刚,徐兴良 | 1771 | 1856 | 1.048 | 2320 | 0.25 | 610 | / | 色差重，白斑重，辊印重 | 30110011 | 铬钝化卷 | 0.15-SPCC | 30312017 | 双面钢塑复合卷 | 0.25-SPCC | 明绿改性膜-2 | 10 | MO001817 | MO001817-003 | FM001 | 覆膜模板 | 1771 | 2024-07-19 | 2024-07-19 | 5 | 2024-07-26 02:34:43 | 2024-07-26 02:39:59 | 江苏九天光电科技有限公司 | 249756 | 5750 |  |  | 0.15 | 0 | 610 | 1 | JG12240603412 |  | 1 | S色差(色差重),B白斑(白斑重),G辊印(辊印重) | 1
覆膜 | JG12240700663 | JG1224070066 | 九天覆膜-8 | 合格 | 合格品 | 乙 | 李其华,徐刚,徐兴良 | 1854 | 1854 |  | 2350 | 0.25 | 610 | / |  | 30110011 | 铬钝化卷 | 0.15-SPCC | 30312017 | 双面钢塑复合卷 | 0.25-SPCC | 明绿改性膜-2 | 10 | MO002037 | MO002037-009-03 | FM001 | 覆膜模板 | 5285 | 2024-07-25 | 2024-07-25 | 5 | 2024-07-25 23:36:53 | 2024-07-26 01:59:19 | 江苏九天光电科技有限公司 | 0 | 5750 |  | 1 | 0.25 | 2350 | 610 | 1 | JG12240700663 |  | 1 |  | 1
覆膜 | JG12240700662 | JG1224070066 | 九天覆膜-8 | 合格 | 合格品 | 乙 | 李其华,徐刚,徐兴良 | 1882 | 1882 |  | 2360 | 0.25 | 610 | / |  | 30110011 | 铬钝化卷 | 0.15-SPCC | 30312017 | 双面钢塑复合卷 | 0.25-SPCC | 明绿改性膜-2 | 10 | MO002037 | MO002037-009-02 | FM001 | 覆膜模板 | 5285 | 2024-07-25 | 2024-07-25 | 5 | 2024-07-25 23:36:53 | 2024-07-26 01:59:19 | 江苏九天光电科技有限公司 | 0 | 5750 |  | 1 | 0.25 | 2360 | 610 | 1 | JG12240700662 |  | 1 |  | 1
覆膜 | JG12240700661 | JG1224070066 | 九天覆膜-8 | 合格 | 让步接收 | 乙 | 李其华,徐刚,徐兴良 | 1929 | 1929 |  | 2420 | 0.25 | 610 | / | 630米操589mm1个0.23平方毫米孔洞 | 30110011 | 铬钝化卷 | 0.15-SPCC | 30312017 | 双面钢塑复合卷 | 0.25-SPCC | 明绿改性膜-2 | 10 | MO002037 | MO002037-009-01 | FM001 | 覆膜模板 | 5285 | 2024-07-25 | 2024-07-25 | 5 | 2024-07-25 23:36:53 | 2024-07-26 01:59:19 | 江苏九天光电科技有限公司 | 0 | 5750 |  | 1 | 0.25 | 2420 | 610 | 1 | JG12240700661 |  | 1 | K孔洞(630米操589mm1个孔洞约0.23平方毫米。) | 1
覆膜 | JG00240600733 | JG0024060073 | 九天覆膜-8 | 合格 | 合格品 | 乙 | 桑永辉,何志宏 | 1802 | 1802 |  | 2350 | 0.25 | 610 | / | 一边分三层 | 30110011 | 铬钝化卷 | 0.15-SPCC | 30312017 | 双面钢塑复合卷 | 0.25-SPCC | 明绿CJB膜-1 | 10 | MO002037 | MO002037-005-03 | FM001 | 覆膜模板 | 5003 | 2024-07-25 | 2024-07-25 | 5 | 2024-07-25 23:40:18 | 2024-07-26 01:46:02 | 江苏九天光电科技有限公司 | 0 | 5732 |  | 1 | 0.25 | 2350 | 610 | 1 | JG00240600733 |  | 1 |  | 1
覆膜 | JG00240600732 | JG0024060073 | 九天覆膜-8 | 合格 | 合格品 | 乙 | 桑永辉,何志宏 | 1810 | 1810 |  | 2370 | 0.25 | 610 | / |  | 30110011 | 铬钝化卷 | 0.15-SPCC | 30312017 | 双面钢塑复合卷 | 0.25-SPCC 0.25-SPCC | 明绿CJB膜-1 | 10 | MO002037 | MO002037-005-02 | FM001 | 覆膜模板 | 5003 | 2024-07-25 | 2024-07-25 | 5 | 2024-07-25 23:40:18 | 2024-07-26 01:46:02 | 江苏九天光电科技有限公司 | 0 | 5732 |  | 1 | 0.25 | 2370 | 610 | 1 | JG00240600732 |  | 1 |  | 1
覆膜 | JG00240600731 | JG0024060073 | 九天覆膜-8 | 合格 | 合格品 | 乙 | 桑永辉,何志宏 | 1804 | 1804 |  | 2370 | 0.25 | 610 | / |  | 30110011 | 铬钝化卷 | 0.15-SPCC | 30312017 | 双面钢塑复合卷 | 0.25-SPCC | 明绿CJB膜-1 | 10 | MO002037 | MO002037-005-01 | FM001 | 覆膜模板 | 5003 | 2024-07-25 | 2024-07-25 | 5 | 2024-07-25 23:40:18 | 2024-07-26 01:46:02 | 江苏九天光电科技有限公司 | 0 | 5732 |  | 1 | 0.25 | 2370 | 610 | 1 | JG00240600731 |  | 1 |  | 1
覆膜 | JG12240700604 | JG1224070060 | 九天覆膜-8 | 合格 | 合格品 | 乙 | 何志宏,桑永辉 | 1876 | 1876 |  | 2380 | 0.25 | 610 | / |  | 30110011 | 铬钝化卷 | 0.15-SPCC | 30312017 | 双面钢塑复合卷 | 0.25-SPCC | 明绿CJB膜-1 | 10 | MO001671 | MO001671-011-04 | FM001 | 覆膜模板 | 7063 | 2024-07-16 | 2024-07-16 | 5 | 2024-07-25 23:34:47 | 2024-07-25 23:39:28 | 江苏九天光电科技有限公司 | 244262 | 5732 |  | 1 | 0.25 | 2380 | 610 | 1 | JG12240700604 |  | 1 |  | 1
覆膜 | JG12240700603 | JG1224070060 | 九天覆膜-8 | 合格 | 让步接收 | 乙 | 何志宏,桑永辉 | 1894 | 1894 |  | 2400 | 0.25 | 610 | / | 590米处上膜传动侧20公分处膜起筋 | 30110011 | 铬钝化卷 | 0.15-SPCC | 30312017 | 双面钢塑复合卷 | 0.25-SPCC | 明绿CJB膜-1 | 10 | MO001671 | MO001671-011-03 | FM001 | 覆膜模板 | 7063 | 2024-07-16 | 2024-07-16 | 5 | 2024-07-25 23:34:47 | 2024-07-25 23:39:28 | 江苏九天光电科技有限公司 | 244262 | 5732 |  | 1 | 0.25 | 2400 | 610 | 1 | JG12240700603 |  | 1 | Q起筋(590米处上膜传动侧20公分处膜起筋) | 1
覆膜 | JG12240700602 | JG1224070060 | 九天覆膜-8 | 合格 | 合格品 | 乙 | 何志宏,桑永辉 | 1884 | 1884 |  | 2400 | 0.25 | 610 | / |  | 30110011 | 铬钝化卷 | 0.15-SPCC | 30312017 | 双面钢塑复合卷 | 0.25-SPCC | 明绿CJB膜-1 | 10 | MO001671 | MO001671-011-02 | FM001 | 覆膜模板 | 7063 | 2024-07-16 | 2024-07-16 | 5 | 2024-07-25 23:34:47 | 2024-07-25 23:39:28 | 江苏九天光电科技有限公司 | 244262 | 5732 |  | 1 | 0.25 | 2400 | 610 | 1 | JG12240700602 |  | 1 |  | 1
覆膜 | JG12240700601 | JG1224070060 | 九天覆膜-8 | 合格 | 合格品 | 乙 | 徐刚,徐兴良 | 1848 | 1848 |  | 2350 | 0.25 | 610 | / |  | 30110011 | 铬钝化卷 | 0.15-SPCC | 30312017 | 双面钢塑复合卷 | 0.25-SPCC | 明绿CJB膜-1 | 10 | MO001671 | MO001671-011-01 | FM001 | 覆膜模板 | 7063 | 2024-07-16 | 2024-07-16 | 5 | 2024-07-25 23:34:47 | 2024-07-25 23:39:28 | 江苏九天光电科技有限公司 | 244262 | 5732 |  | 1 | 0.25 | 2350 | 610 | 1 | JG12240700601 |  | 1 |  | 1
覆膜 | JG12240700023 | JG1224070002 | 九天覆膜-5 | 合格 | 合格品 | 乙 | 何志宏,桑永辉 | 1890 | 1890 |  | 2360 | 0.25 | 610 | / |  | 30110011 | 铬钝化卷 | 0.15-SPCC | 30312017 | 双面钢塑复合卷 | 0.25-SPCC | 明绿CJB膜-1 | 10 | MO001671 | MO001671-005-03 | FM001 | 覆膜模板 | 5297 | 2024-07-16 | 2024-07-16 | 5 | 2024-07-25 23:27:42 | 2024-07-25 23:32:28 | 江苏九天光电科技有限公司 | 244259 | 5732 |  | 1 | 0.25 | 2360 | 610 | 1 | JG12240700023 |  | 1 |  | 1
覆膜 | JG12240700022 | JG1224070002 | 九天覆膜-5 | 合格 | 让步接收 | 乙 | 何志宏,桑永辉 | 1888 | 1888 |  | 2370 | 0.25 | 610 | / | 940米传动侧下膜10公分有个大虫子5CM 板面振纹轻黄 | 30110011 | 铬钝化卷 | 0.15-SPCC | 30312017 | 双面钢塑复合卷 | 0.25-SPCC | 明绿CJB膜-1 | 10 | MO001671 | MO001671-005-02 | FM001 | 覆膜模板 | 5297 | 2024-07-16 | 2024-07-16 | 5 | 2024-07-25 23:27:42 | 2024-07-25 23:32:28 | 江苏九天光电科技有限公司 | 244259 | 5732 |  | 1 | 0.25 | 2370 | 610 | 1 | JG12240700022 |  | 1 | S色差(940米传动侧下膜10公分有个大虫子5CM 板面振纹轻黄) | 1
覆膜 | JG12240700021 | JG1224070002 | 九天覆膜-5 | 合格 | 让步接收 | 乙 | 何志宏,桑永辉 | 1872 | 1872 |  | 2370 | 0.25 | 610 | / | 卷芯200米传动侧来料边部撞伤折印1公分宽,,一边分三层 | 30110011 | 铬钝化卷 | 0.15-SPCC | 30312017 | 双面钢塑复合卷 | 0.25-SPCC | 明绿CJB膜-1 | 10 | MO001671 | MO001671-005-01 | FM001 | 覆膜模板 | 5297 | 2024-07-16 | 2024-07-16 | 5 | 2024-07-25 23:27:42 | 2024-07-25 23:32:28 | 江苏九天光电科技有限公司 | 244259 | 5732 |  | 1 | 0.25 | 2370 | 610 | 1 | JG12240700021 |  | 1 | Z撞伤(卷芯200米传动侧来料边部撞伤折印1公分宽) | 1
覆膜 | JG12240603513 | JG12240603513 | 九天覆膜-8 | 合格 | 让步接收 | 乙 | 李其华,徐刚,徐兴良 | 1745 | 1863 | 1.0676 | 2340 | 0.25 | 610 | / | 板面规律性亮斑重 | 30110011 | 铬钝化卷 | 0.15-SPCC | 30312017 | 双面钢塑复合卷 | 0.25-SPCC | 明绿改性膜-2 | 10 | MO001609 | MO001609-001 | FM001 | 覆膜模板 | 1745 | 2024-07-15 | 2024-07-15 | 5 | 2024-07-25 23:20:25 | 2024-07-25 23:26:42 | 江苏九天光电科技有限公司 | 242297 | 5750 |  |  | 0.15 | 0 | 610 | 1 | JG12240603513 |  | 1 | L亮斑(板面规律性亮斑重) | 1
覆膜 | JG00240600673 | JG0024060067 | 九天覆膜-8 | 合格 | 让步接收 | 乙 | 桑永辉,何志宏 | 1776 | 1776 |  | 2350 | 0.25 | 610 | / | 板面白条印 操作侧偶有轻水锈斑,一边分三层 | 30110011 | 铬钝化卷 | 0.15-SPCC | 30312017 | 双面钢塑复合卷 | 0.25-SPCC | 明绿CJB膜-1 | 10 | MO002037 | MO002037-004-03 | FM001 | 覆膜模板 | 5053 | 2024-07-25 | 2024-07-25 | 5 | 2024-07-25 21:14:55 | 2024-07-25 23:24:31 | 江苏九天光电科技有限公司 | 0 | 5732 |  | 1 | 0.25 | 2350 | 610 | 1 | JG00240600673 |  | 1 | S色差(板面白条印 操作侧偶有轻水锈斑) | 1
覆膜 | JG00240600672 | JG0024060067 | 九天覆膜-8 | 合格 | 合格品 | 乙 | 桑永辉,何志宏 | 1808 | 1808 |  | 2370 | 0.25 | 610 | / |  | 30110011 | 铬钝化卷 | 0.15-SPCC | 30312017 | 双面钢塑复合卷 | 0.25-SPCC | 明绿CJB膜-1 | 10 | MO002037 | MO002037-004-02 | FM001 | 覆膜模板 | 5053 | 2024-07-25 | 2024-07-25 | 5 | 2024-07-25 21:14:55 | 2024-07-25 23:24:31 | 江苏九天光电科技有限公司 | 0 | 5732 |  | 1 | 0.25 | 2370 | 610 | 1 | JG00240600672 |  | 1 |  | 1
覆膜 | JG00240600671 | JG0024060067 | 九天覆膜-8 | 合格 | 合格品 | 乙 | 桑永辉,何志宏 | 1794 | 1794 |  | 2370 | 0.25 | 610 | / |  | 30110011 | 铬钝化卷 | 0.15-SPCC | 30312017 | 双面钢塑复合卷 | 0.25-SPCC | 明绿CJB膜-1 | 10 | MO002037 | MO002037-004-01 | FM001 | 覆膜模板 | 5053 | 2024-07-25 | 2024-07-25 | 5 | 2024-07-25 21:14:55 | 2024-07-25 23:24:31 | 江苏九天光电科技有限公司 | 0 | 5732 |  | 1 | 0.25 | 2370 | 610 | 1 | JG00240600671 |  | 1 |  | 1
覆膜 | JG12240703003 | JG1224070300 | 九天覆膜-8 | 合格 | 合格品 | 乙 | 李其华,徐刚,徐兴良 | 1746 | 1746 |  | 2300 | 0.25 | 610 | / |  | 30110011 | 铬钝化卷 | 0.15-SPCC | 30312017 | 双面钢塑复合卷 | 0.25-SPCC | 明绿改性膜-2 | 10 | MO002047 | MO002047-003-03 | FM001 | 覆膜模板 | 6589 | 2024-07-25 | 2024-07-25 | 3 | 2024-07-25 19:15:55 | 2024-07-25 22:48:38 | 江苏九天光电科技有限公司 | 0 | 5754 |  | 1 | 0.25 | 2300 | 610 | 1 | JG12240703003 |  | 1 |  | 1
覆膜 | JG12240703002 | JG1224070300 | 九天覆膜-8 | 合格 | 合格品 | 乙 | 李其华,徐刚,徐兴良 | 1758 | 1758 |  | 2320 | 0.25 | 610 | / |  | 30110011 | 铬钝化卷 | 0.15-SPCC | 30312017 | 双面钢塑复合卷 | 0.25-SPCC | 明绿改性膜-2 | 10 | MO002047 | MO002047-003-02 | FM001 | 覆膜模板 | 6589 | 2024-07-25 | 2024-07-25 | 3 | 2024-07-25 19:15:55 | 2024-07-25 22:48:38 | 江苏九天光电科技有限公司 | 0 | 5754 |  | 1 | 0.25 | 2320 | 610 | 1 | JG12240703002 |  | 1 |  | 1
覆膜 | JG12240703001 | JG1224070300 | 九天覆膜-8 | 合格 | 让步接收 | 甲 | 倪志宏,张文兵 | 1867 | 1867 |  | 2460 | 0.25 | 610 | / | 570米中间位置1个 0.11平方毫米孔洞 | 30110011 | 铬钝化卷 | 0.15-SPCC | 30312017 | 双面钢塑复合卷 | 0.25-SPCC | 明绿改性膜-2 | 10 | MO002047 | MO002047-003-01 | FM001 | 覆膜模板 | 6589 | 2024-07-25 | 2024-07-25 | 3 | 2024-07-25 19:15:55 | 2024-07-25 22:48:38 | 江苏九天光电科技有限公司 | 0 | 5754 |  | 1 | 0.25 | 2460 | 610 | 1 | JG12240703001 |  | 1 | K孔洞(570米中间位置1个 大小0.11平方毫米) | 1
覆膜 | JG12240701881 | JG12240701881 | 九天覆膜-5 | 合格 | 让步接收 | 乙 | 何志宏,桑永辉 | 1745 | 1864 | 1.0682 | 2380 | 0.25 | 610 | / | 操作侧碎边缺口6mm | 30110011 | 铬钝化卷 | 0.15-SPCC | 30312017 | 双面钢塑复合卷 | 0.25-SPCC | 明绿改性膜-2 | 10 | MO001843 | MO001843-006 | FM001 | 覆膜模板 | 1745 | 2024-07-20 | 2024-07-20 | 5 | 2024-07-25 20:38:22 | 2024-07-25 21:13:54 | 江苏九天光电科技有限公司 | 251315 | 5732 |  |  | 0.15 | 2390 | 610 | 1 | JG12240701881 |  | 1 | S碎边(操作侧碎边缺口) | 1
覆膜 | JG12240702834 | JG1224070283 | 九天覆膜-8 | 合格 | 合格品 | 甲 | 倪志宏,张文兵 | 1670 | 1670 |  | 2200 | 0.25 | 610 | / |  | 30110011 | 铬钝化卷 | 0.15-SPCC | 30312017 | 双面钢塑复合卷 | 0.25-SPCC | 明绿改性膜-2 | 10 | MO002047 | MO002047-002-04 | FM001 | 覆膜模板 | 6653 | 2024-07-25 | 2024-07-25 | 5 | 2024-07-25 19:05:51 | 2024-07-25 19:11:46 | 江苏九天光电科技有限公司 | 0 | 5754 |  | 1 | 0.25 | 2200 | 610 | 1 | JG12240702834 |  | 1 |  | 1
覆膜 | JG12240702833 | JG1224070283 | 九天覆膜-8 | 合格 | 合格品 | 甲 | 倪志宏,张文兵 | 1764 | 1764 |  | 2310 | 0.25 | 610 | / |  | 30110011 | 铬钝化卷 | 0.15-SPCC | 30312017 | 双面钢塑复合卷 | 0.25-SPCC | 明绿改性膜-2 | 10 | MO002047 | MO002047-002-03 | FM001 | 覆膜模板 | 6653 | 2024-07-25 | 2024-07-25 | 5 | 2024-07-25 19:05:51 | 2024-07-25 19:11:46 | 江苏九天光电科技有限公司 | 0 | 5754 |  | 1 | 0.25 | 2310 | 610 | 1 | JG12240702833 |  | 1 |  | 1
覆膜 | JG12240702832 | JG1224070283 | 九天覆膜-8 | 合格 | 让步接收 | 甲 | 倪志宏,张文兵 | 1760 | 1760 |  | 2310 | 0.25 | 610 | / | D顶伤(530-580米传动侧15公分处顶伤 约2公分宽) | 30110011 | 铬钝化卷 | 0.15-SPCC | 30312017 | 双面钢塑复合卷 | 0.25-SPCC | 明绿改性膜-2 | 10 | MO002047 | MO002047-002-02 | FM001 | 覆膜模板 | 6653 | 2024-07-25 | 2024-07-25 | 5 | 2024-07-25 19:05:51 | 2024-07-25 19:11:46 | 江苏九天光电科技有限公司 | 0 | 5754 |  | 1 | 0.25 | 2310 | 610 | 1 | JG12240702832 |  | 1 | D顶伤(530-580米传动侧15公分处顶伤 约2公分宽) | 1
覆膜 | JG12240702831 | JG1224070283 | 九天覆膜-8 | 合格 | 让步接收 | 甲 | 倪志宏,张文兵 | 1947 | 1947 |  | 2550 | 0.25 | 610 | / | C擦伤(230米内传动侧15公分内划伤重),T脱皮(500米内传动侧轻微脱皮) | 30110011 | 铬钝化卷 | 0.15-SPCC | 30312017 | 双面钢塑复合卷 | 0.25-SPCC | 明绿改性膜-2 | 10 | MO002047 | MO002047-002-01 | FM001 | 覆膜模板 | 6653 | 2024-07-25 | 2024-07-25 | 5 | 2024-07-25 19:05:51 | 2024-07-25 19:11:46 | 江苏九天光电科技有限公司 | 0 | 5754 |  | 1 | 0.25 | 2550 | 610 | 1 | JG12240702831 |  | 1 | C擦伤(230米内传动侧15公分内划伤重),T脱皮(500米内传动侧轻微脱皮) | 1
覆膜 | JG12240702224 | JG1224070222 | 九天覆膜-5 | 合格 | 让步接收 | 甲 | 成防萍,徐新圣 | 1770 | 1770 |  | 2360 | 0.25 | 610 | / | 板面黄斑点 | 30110011 | 铬钝化卷 | 0.15-SPCC | 30312017 | 双面钢塑复合卷 | 0.25-SPCC | 明绿CJB膜-1 | 10 | MO002037 | MO002037-003-04 | FM001 | 覆膜模板 | 6583 | 2024-07-25 | 2024-07-25 | 5 | 2024-07-25 18:42:28 | 2024-07-25 18:49:36 | 江苏九天光电科技有限公司 | 0 | 5751 |  | 1 | 0.25 | 2360 | 610 | 1 | JG12240702224 |  | 1 |  | 1
覆膜 | JG12240702223 | JG1224070222 | 九天覆膜-5 | 合格 | 让步接收 | 甲 | 成防萍,徐新圣 | 1772 | 1772 |  | 2370 | 0.25 | 610 | / | 剥离4.48/3.78一边分三层 | 30110011 | 铬钝化卷 | 0.15-SPCC | 30312017 | 双面钢塑复合卷 | 0.25-SPCC | 明绿CJB膜-1 | 10 | MO002037 | MO002037-003-03 | FM001 | 覆膜模板 | 6583 | 2024-07-25 | 2024-07-25 | 5 | 2024-07-25 18:42:28 | 2024-07-25 18:49:36 | 江苏九天光电科技有限公司 | 0 | 5751 |  | 1 | 0.25 | 2370 | 610 | 1 | JG12240702223 |  | 1 |  | 1
覆膜 | JG12240702222 | JG1224070222 | 九天覆膜-5 | 合格 | 让步接收 | 甲 | 成防萍,徐新圣 | 1778 | 1778 |  | 2380 | 0.25 | 610 | / | 剥离低4.2/5.31 | 30110011 | 铬钝化卷 | 0.15-SPCC | 30312017 | 双面钢塑复合卷 | 0.25-SPCC | 明绿CJB膜-1 | 10 | MO002037 | MO002037-003-02 | FM001 | 覆膜模板 | 6583 | 2024-07-25 | 2024-07-25 | 5 | 2024-07-25 18:42:28 | 2024-07-25 18:49:36 | 江苏九天光电科技有限公司 | 0 | 5751 |  | 1 | 0.25 | 2380 | 610 | 1 | JG12240702222 |  | 1 |  | 1
覆膜 | JG12240702221 | JG1224070222 | 九天覆膜-5 | 合格 | 合格品 | 甲 | 成防萍,徐新圣 | 1770 | 1770 |  | 2370 | 0.25 | 610 | / |  | 30110011 | 铬钝化卷 | 0.15-SPCC | 30312017 | 双面钢塑复合卷 | 0.25-SPCC | 明绿CJB膜-1 | 10 | MO002037 | MO002037-003-01 | FM001 | 覆膜模板 | 6583 | 2024-07-25 | 2024-07-25 | 5 | 2024-07-25 18:42:28 | 2024-07-25 18:49:36 | 江苏九天光电科技有限公司 | 0 | 5751 |  | 1 | 0.25 | 2370 | 610 | 1 | JG12240702221 |  | 1 |  | 1
覆膜翻包 | JG00240600681 | JG00240600681 | 九天覆膜-8 | 合格 | 合格品 | 甲 | 倪志宏,张文兵 | 1818 | 1770 | 0.9736 | 2310 | 0.25 | 610 | / |  | 30312017 | 双面钢塑复合卷 | 0.25-SPCC | 30312017 | 双面钢塑复合卷 | 0.25-SPCC |  | 10 | MO002055 | MO002055-002 | FM001 | 覆膜模板 | 1818 | 2024-07-25 | 2024-07-25 | 3 | 2024-07-25 17:18:57 | 2024-07-25 17:19:34 | 江苏九天光电科技有限公司 | 259631 | 5754 |  |  | 0.25 | 2360 | 610 | 1 | JG00240600681 |  | 1 |  | 0
覆膜翻包 | JG00240600741 | JG00240600741 | 九天覆膜-5 | 合格 | 合格品 | 甲 | 倪志宏,张文兵 | 1806 | 1770 | 0.9801 | 2310 | 0.25 | 610 | / |  | 30312017 | 双面钢塑复合卷 | 0.25-SPCC | 30312017 | 双面钢塑复合卷 | 0.25-SPCC |  | 10 | MO002055 | MO002055-001 | FM001 | 覆膜模板 | 1806 | 2024-07-25 | 2024-07-25 | 5 | 2024-07-25 17:12:59 | 2024-07-25 17:18:34 | 江苏九天光电科技有限公司 | 259613 | 5754 |  |  | 0.25 | 2350 | 610 | 1 | JG00240600741 |  | 1 |  | 1
覆膜 | JG12240700573 | JG1224070057 | 九天覆膜-8 | 合格 | 让步接收 | 甲 | 张文兵,倪志宏 | 1879 | 1879 |  | 2375 | 0.25 | 610 | / | B白斑(白斑 条印 爆辊印) | 30110011 | 铬钝化卷 | 0.15-SPCC | 30312017 | 双面钢塑复合卷 | 0.25-SPCC | 明绿改性膜-2 | 10 | MO002037 | MO002037-008-03 | FM001 | 覆膜模板 | 5277 | 2024-07-25 | 2024-07-25 | 5 | 2024-07-25 14:41:31 | 2024-07-25 16:53:11 | 江苏九天光电科技有限公司 | 0 | 5754 |  | 1 | 0.25 | 2375 | 610 | 1 | JG12240700573 |  | 1 | B白斑(白斑 条印 爆辊印) | 1
覆膜 | JG12240700572 | JG1224070057 | 九天覆膜-8 | 合格 | 让步接收 | 甲 | 张文兵,倪志宏 | 1891 | 1891 |  | 2375 | 0.25 | 610 | / | B白斑(白斑 条印 爆辊印) | 30110011 | 铬钝化卷 | 0.15-SPCC | 30312017 | 双面钢塑复合卷 | 0.25-SPCC | 明绿改性膜-2 | 10 | MO002037 | MO002037-008-02 | FM001 | 覆膜模板 | 5277 | 2024-07-25 | 2024-07-25 | 5 | 2024-07-25 14:41:31 | 2024-07-25 16:53:11 | 江苏九天光电科技有限公司 | 0 | 5754 |  | 1 | 0.25 | 2375 | 610 | 1 | JG12240700572 |  | 1 | B白斑(白斑 条印 爆辊印) | 1
覆膜 | JG12240700571 | JG1224070057 | 九天覆膜-8 | 合格 | 让步接收 | 甲 | 张文兵,倪志宏 | 1895 | 1895 |  | 2375 | 0.25 | 610 | / | X线辊印(白斑 条印 爆辊印) | 30110011 | 铬钝化卷 | 0.15-SPCC | 30312017 | 双面钢塑复合卷 | 0.25-SPCC | 明绿改性膜-2 | 10 | MO002037 | MO002037-008-01 | FM001 | 覆膜模板 | 5277 | 2024-07-25 | 2024-07-25 | 5 | 2024-07-25 14:41:31 | 2024-07-25 16:53:11 | 江苏九天光电科技有限公司 | 0 | 5754 |  | 1 | 0.25 | 2375 | 610 | 1 | JG12240700571 |  | 1 | X线辊印(白斑 条印 爆辊印) | 1
覆膜 | JG12240702504 | JG1224070250 | 九天覆膜-8 | 合格 | 让步接收 | 甲 | 成防萍,徐新圣 | 1772 | 1772 |  | 2360 | 0.25 | 610 | / | 小黄斑 | 30110011 | 铬钝化卷 | 0.15-SPCC | 30312017 | 双面钢塑复合卷 | 0.25-SPCC | 明绿CJB膜-1 | 10 | MO002037 | MO002037-002-04 | FM001 | 覆膜模板 | 6587 | 2024-07-25 | 2024-07-25 | 5 | 2024-07-25 12:28:07 | 2024-07-25 15:27:16 | 江苏九天光电科技有限公司 | 0 | 5751 |  | 1 | 0.25 | 2360 | 610 | 1 | JG12240702504 |  | 1 | 尾部偶有轻黄斑点 | 1
覆膜 | JG12240702503 | JG1224070250 | 九天覆膜-8 | 合格 | 让步接收 | 甲 | 成防萍,徐新圣 | 1766 | 1766 |  | 2350 | 0.25 | 610 | / | 两边分三层 | 30110011 | 铬钝化卷 | 0.15-SPCC | 30312017 | 双面钢塑复合卷 | 0.25-SPCC | 明绿CJB膜-1 | 10 | MO002037 | MO002037-002-03 | FM001 | 覆膜模板 | 6587 | 2024-07-25 | 2024-07-25 | 5 | 2024-07-25 12:28:07 | 2024-07-25 15:27:16 | 江苏九天光电科技有限公司 | 0 | 5751 |  | 1 | 0.25 | 2350 | 610 | 1 | JG12240702503 |  | 1 |  | 1
覆膜 | JG12240702502 | JG1224070250 | 九天覆膜-8 | 合格 | 让步接收 | 甲 | 成防萍,徐新圣 | 1758 | 1758 |  | 2350 | 0.25 | 610 | / | 一边分三层 | 30110011 | 铬钝化卷 | 0.15-SPCC | 30312017 | 双面钢塑复合卷 | 0.25-SPCC | 明绿CJB膜-1 | 10 | MO002037 | MO002037-002-02 | FM001 | 覆膜模板 | 6587 | 2024-07-25 | 2024-07-25 | 5 | 2024-07-25 12:28:07 | 2024-07-25 15:27:16 | 江苏九天光电科技有限公司 | 0 | 5751 |  | 1 | 0.25 | 2350 | 610 | 1 | JG12240702502 |  | 1 |  | 1
覆膜 | JG12240702501 | JG1224070250 | 九天覆膜-8 | 合格 | 让步接收 | 甲 | 成防萍,徐新圣 | 1788 | 1788 |  | 2390 | 0.25 | 610 | / | 剥离低4.47/4.26 | 30110011 | 铬钝化卷 | 0.15-SPCC | 30312017 | 双面钢塑复合卷 | 0.25-SPCC | 明绿CJB膜-1 | 10 | MO002037 | MO002037-002-01 | FM001 | 覆膜模板 | 6587 | 2024-07-25 | 2024-07-25 | 5 | 2024-07-25 12:28:07 | 2024-07-25 15:27:16 | 江苏九天光电科技有限公司 | 0 | 5751 |  | 1 | 0.25 | 2390 | 610 | 1 | JG12240702501 |  | 1 |  | 1
覆膜 | JG00240600683 | JG0024060068 | 九天覆膜-8 | 合格 | 让步接收 | 甲 | 倪志宏,张文兵 | 1801 | 1801 |  | 2300 | 0.25 | 610 | / | K孔洞(2130米 2210米操作侧3公分处2个 大小0.17 0.85平方毫米) | 30110011 | 铬钝化卷 | 0.15-SPCC | 30312017 | 双面钢塑复合卷 | 0.25-SPCC | 明绿改性膜-2 | 10 | MO002037 | MO002037-007-03 | FM001 | 覆膜模板 | 5051 | 2024-07-25 | 2024-07-25 | 5 | 2024-07-25 13:52:54 | 2024-07-25 14:34:22 | 江苏九天光电科技有限公司 | 0 | 5754 |  | 1 | 0.25 | 2300 | 610 | 1 | JG00240600683 |  | 1 | K孔洞(2130米 2210米操作侧3公分处2个 大小0.17 0.85平方毫米) | 1
覆膜 | JG00240600682 | JG0024060068 | 九天覆膜-8 | 合格 | 让步接收 | 甲 | 倪志宏,张文兵 | 1790 | 1790 |  | 2330 | 0.25 | 610 | / | Q起筋(1400米下膜传动侧10公分处来膜条形状膜起筋) | 30110011 | 铬钝化卷 | 0.15-SPCC | 30312017 | 双面钢塑复合卷 | 0.25-SPCC | 明绿改性膜-2 | 10 | MO002037 | MO002037-007-02 | FM001 | 覆膜模板 | 5051 | 2024-07-25 | 2024-07-25 | 5 | 2024-07-25 13:52:54 | 2024-07-25 14:34:22 | 江苏九天光电科技有限公司 | 0 | 5754 |  | 1 | 0.25 | 2330 | 610 | 1 | JG00240600682 |  | 1 | Q起筋(1400米下膜传动侧10公分处来膜条形状膜起筋) | 1
覆膜 | JG00240600681 | JG0024060068 | 九天覆膜-8 | 合格 | 合格品 | 甲 | 倪志宏,张文兵 | 1818 | 1818 |  | 2360 | 0.25 | 610 | / |  | 30110011 | 铬钝化卷 | 0.15-SPCC | 30312017 | 双面钢塑复合卷 | 0.25-SPCC | 明绿改性膜-2 | 10 | MO002037 | MO002037-007-01 | FM001 | 覆膜模板 | 5051 | 2024-07-25 | 2024-07-25 | 5 | 2024-07-25 13:52:54 | 2024-07-25 14:34:22 | 江苏九天光电科技有限公司 | 0 | 5754 |  | 1 | 0.25 | 2360 | 610 | 1 | JG00240600681 |  | 1 |  | 1
覆膜 | JG00240600743 | JG0024060074 | 九天覆膜-8 | 合格 | 让步接收 | 甲 | 倪志宏,张文兵 | 1784 | 1784 |  | 2340 | 0.25 | 610 | / | 板面黄条印 | 30110011 | 铬钝化卷 | 0.15-SPCC | 30312017 | 双面钢塑复合卷 | 0.25-SPCC | 明绿改性膜-2 | 10 | MO002037 | MO002037-006-03 | FM001 | 覆膜模板 | 5015 | 2024-07-25 | 2024-07-25 | 5 | 2024-07-25 12:40:35 | 2024-07-25 12:42:28 | 江苏九天光电科技有限公司 | 0 | 5754 |  | 1 | 0.25 | 2340 | 610 | 1 | JG00240600743 |  | 1 |  | 1
覆膜 | JG00240600742 | JG0024060074 | 九天覆膜-8 | 合格 | 合格品 | 甲 | 倪志宏,张文兵 | 1794 | 1794 |  | 2340 | 0.25 | 610 | / |  | 30110011 | 铬钝化卷 | 0.15-SPCC | 30312017 | 双面钢塑复合卷 | 0.25-SPCC | 明绿改性膜-2 | 10 | MO002037 | MO002037-006-02 | FM001 | 覆膜模板 | 5015 | 2024-07-25 | 2024-07-25 | 5 | 2024-07-25 12:40:35 | 2024-07-25 12:42:28 | 江苏九天光电科技有限公司 | 0 | 5754 |  | 1 | 0.25 | 2340 | 610 | 1 | JG00240600742 |  | 1 |  | 1
覆膜 | JG00240600741 | JG0024060074 | 九天覆膜-8 | 合格 | 合格品 | 甲 | 倪志宏,张文兵 | 1806 | 1806 |  | 2350 | 0.25 | 610 | / |  | 30110011 | 铬钝化卷 | 0.15-SPCC | 30312017 | 双面钢塑复合卷 | 0.25-SPCC | 明绿改性膜-2 | 10 | MO002037 | MO002037-006-01 | FM001 | 覆膜模板 | 5015 | 2024-07-25 | 2024-07-25 | 5 | 2024-07-25 12:40:35 | 2024-07-25 12:42:28 | 江苏九天光电科技有限公司 | 0 | 5754 |  | 1 | 0.25 | 2350 | 610 | 1 | JG00240600741 |  | 1 |  | 1
覆膜 | JG12240702804 | JG1224070280 | 九天覆膜-5 | 合格 | 让步接收 | 甲 | 成防萍,徐新圣 | 1758 | 1758 |  | 2330 | 0.25 | 610 | / | 两边不分层 | 30110011 | 铬钝化卷 | 0.15-SPCC | 30312017 | 双面钢塑复合卷 | 0.25-SPCC | 明绿CJB膜-1 | 10 | MO001978 | MO001978-004-04 | FM001 | 覆膜模板 | 6603 | 2024-07-24 | 2024-07-24 | 5 | 2024-07-24 18:21:25 | 2024-07-25 11:03:45 | 江苏九天光电科技有限公司 | 0 | 5751 |  | 1 | 0.25 | 2330 | 610 | 1 | JG12240702804 |  | 1 |  | 1
覆膜 | JG12240702803 | JG1224070280 | 九天覆膜-5 | 合格 | 合格品 | 甲 | 成防萍,徐新圣 | 1770 | 1770 |  | 2350 | 0.25 | 610 | / | 1800-1850m板面小塑粒子多一边分三层 | 30110011 | 铬钝化卷 | 0.15-SPCC | 30312017 | 双面钢塑复合卷 | 0.25-SPCC | 明绿CJB膜-1 | 10 | MO001978 | MO001978-004-03 | FM001 | 覆膜模板 | 6603 | 2024-07-24 | 2024-07-24 | 5 | 2024-07-24 18:21:25 | 2024-07-25 11:03:45 | 江苏九天光电科技有限公司 | 0 | 5751 |  | 1 | 0.25 | 2350 | 610 | 1 | JG12240702803 |  | 1 |  | 1
覆膜 | JG12240702802 | JG1224070280 | 九天覆膜-5 | 合格 | 让步接收 | 甲 | 成防萍,徐新圣 | 1768 | 1768 |  | 2350 | 0.25 | 610 | / | 剥离低4.5/4.3 | 30110011 | 铬钝化卷 | 0.15-SPCC | 30312017 | 双面钢塑复合卷 | 0.25-SPCC | 明绿CJB膜-1 | 10 | MO001978 | MO001978-004-02 | FM001 | 覆膜模板 | 6603 | 2024-07-24 | 2024-07-24 | 5 | 2024-07-24 18:21:25 | 2024-07-25 11:03:45 | 江苏九天光电科技有限公司 | 0 | 5751 |  | 1 | 0.25 | 2350 | 610 | 1 | JG12240702802 |  | 1 |  | 1
覆膜 | JG12240702801 | JG1224070280 | 九天覆膜-5 | 合格 | 让步接收 | 甲 | 成防萍,徐新圣 | 1780 | 1780 |  | 2400 | 0.25 | 610 | / | 操作侧碎边重5mm | 30110011 | 铬钝化卷 | 0.15-SPCC | 30312017 | 双面钢塑复合卷 | 0.25-SPCC | 明绿CJB膜-1 | 10 | MO001978 | MO001978-004-01 | FM001 | 覆膜模板 | 6603 | 2024-07-24 | 2024-07-24 | 5 | 2024-07-24 18:21:25 | 2024-07-25 11:03:45 | 江苏九天光电科技有限公司 | 0 | 5751 |  | 1 | 0.25 | 2400 | 610 | 1 | JG12240702801 |  | 1 | 操作侧碎边重约5毫米 | 1
覆膜 | JG12240603592 | JG12240603592 | 九天覆膜-5 | 合格 | 合格品 | 甲 | 倪志宏,张文兵 | 2263 | 2403 | 1.0619 | 3030 | 0.25 | 610 | / |  | 30110011 | 铬钝化卷 | 0.15-SPCC | 30312017 | 双面钢塑复合卷 | 0.25-SPCC | 明绿改性膜-2 | 10 | MO001765 | MO001765-001 | FM001 | 覆膜模板 | 2263 | 2024-07-18 | 2024-07-18 | 5 | 2024-07-25 10:57:26 | 2024-07-25 10:58:13 | 江苏九天光电科技有限公司 | 248333 | 5754 |  |  | 0.15 | 3080 | 610 | 1 | JG12240603592 |  | 1 |  | 1
覆膜 | JG12240603511 | JG12240603511 | 九天覆膜-8 | 合格 | 让步接收 | 甲 | 倪志宏,张文兵 | 1745 | 1855 | 1.063 | 2340 | 0.25 | 610 | / | L亮斑(规律性亮斑) | 30110011 | 铬钝化卷 | 0.15-SPCC | 30312017 | 双面钢塑复合卷 | 0.25-SPCC | 明绿改性膜-2 | 10 | MO001898 | MO001898-003 | FM001 | 覆膜模板 | 1745 | 2024-07-22 | 2024-07-22 | 5 | 2024-07-25 09:54:12 | 2024-07-25 09:55:34 | 江苏九天光电科技有限公司 | 253366 | 5754 |  |  | 0.15 | 0 | 610 | 1 | JG12240603511 |  | 1 | L亮斑(规律性亮斑) | 1
覆膜 | JG12240603512 | JG12240603512 | 九天覆膜-8 | 合格 | 合格品 | 甲 | 徐兴良 | 1747 | 1867 | 1.0687 | 2350 | 0.25 | 610 | / |  | 30110011 | 铬钝化卷 | 0.15-SPCC | 30312017 | 双面钢塑复合卷 | 0.25-SPCC | 明绿改性膜-2 | 10 | MO001898 | MO001898-004 | FM001 | 覆膜模板 | 1747 | 2024-07-22 | 2024-07-22 | 5 | 2024-07-25 08:01:25 | 2024-07-25 09:51:50 | 江苏九天光电科技有限公司 | 253367 | 5749 |  |  | 0.15 | 0 | 610 | 1 | JG12240603512 |  | 1 |  | 1
覆膜 | B2YJF1240725-02 | B20230819002 | 九天覆膜-3 | 合格 | 让步接收 | 乙 | 何志宏 | 1670 | 1670 |  | 3130 | 0.2 | 610 | / | 来料整卷色差板面中间有折印，划伤重。150-200米下膜轻粘膜，2000米后操2cm左右划伤 | 11030005 | 不锈钢卷 | 0.1*610-304 | 30412003 | 双面不锈钢塑复合卷 | 0.2-304 | 本色改性膜-1 | 10 | MO002024 | MO002024-001-02 | FM001 | 覆膜模板 | 2952 | 2024-07-24 | 2024-07-24 | 5 | 2024-07-25 06:33:04 | 2024-07-25 09:24:11 | 江苏九天光电科技有限公司 | 0 | 5732 |  | 1 | 0.2 | 3130 | 610 | 1 | B2YJF1240725-02 |  | 1 |  | 1
覆膜 | B2YJF1240725-01 | B20230819002 | 九天覆膜-3 | 合格 | 让步接收 | 乙 | 何志宏 | 1568 | 1568 |  | 3000 | 0.2 | 610 | / | 来料色差重划伤重，整卷板面中间有折印，操侧大边浪。内180米膜起筋，1800米后操5cm左右划伤 | 11030005 | 不锈钢卷 | 0.1*610-304 | 30412003 | 双面不锈钢塑复合卷 | 0.2-304 | 本色改性膜-1 | 10 | MO002024 | MO002024-001-01 | FM001 | 覆膜模板 | 2952 | 2024-07-24 | 2024-07-24 | 5 | 2024-07-25 06:33:04 | 2024-07-25 09:24:11 | 江苏九天光电科技有限公司 | 0 | 5732 |  | 1 | 0.2 | 3000 | 610 | 1 | B2YJF1240725-01 |  | 1 |  | 1