## sheet1
工序名称 | 新卷号 | 批号 | 机组名称 | 工序状态 | 检验结果 | 班组 | 参与人 | 来料重量 | 出料重量 | 成品率 | 出料长度 | 出料厚度 | 出料宽度 | 工序要求 | 备注 | 来料编码 | 来料名称 | 来料规格 | 产品编码 | 产品名称 | 产品规格 | 膜名称 | 排序 | 主计划号 | 子计划号 | 工序流程编码 | 工序流程名称 | 工单需求 | 计划开始时间 | 计划结束时间 | 工单状态 | 实际开始时间 | 产出时间 | 组织名称 | 卷号ID | 操作工人 | 报工人 | 检验 | 来料厚度 | 来料长度 | 来料宽度 | 是否分卷 | 原卷号 | 工单要求 | 是否成品 | 不良现象 | 入库审核
纵剪 | DL0024070070 | 14537017201 | 九天纵剪机 | 合格 | 合格品 | 乙 | 钱康,叶伟 | 12295 | 12295 |  | 6560 | 0.4 | 610 | 按+2MM工艺生产 |  | 11010003 | 原钢卷 | 0.4*1230-SPCC | 20100023 | 轧硬 | 0.4*610-SPCC |  | 10 | MO002099 | MO002099-003-02 | ZJ001 | 纵剪模板 | 24670 | 2024-07-27 | 2024-07-27 | 5 | 2024-07-27 07:04:02 | 2024-07-27 07:05:20 | 江苏九天光电科技有限公司 | 0 | 5835 |  | 1 | 0.4 | 6560 | 610 | 1 | DL0024070070 |  | 1 |  | 1
纵剪 | DL0024070069 | 14537017201 | 九天纵剪机 | 合格 | 合格品 | 乙 | 钱康,叶伟 | 12300 | 12300 |  | 6560 | 0.4 | 610 | 按+2MM工艺生产 |  | 11010003 | 原钢卷 | 0.4*1230-SPCC | 20100023 | 轧硬 | 0.4*610-SPCC |  | 10 | MO002099 | MO002099-003-01 | ZJ001 | 纵剪模板 | 24670 | 2024-07-27 | 2024-07-27 | 5 | 2024-07-27 07:04:02 | 2024-07-27 07:05:20 | 江苏九天光电科技有限公司 | 0 | 5835 |  | 1 | 0.4 | 6560 | 610 | 1 | DL0024070069 |  | 1 |  | 1
纵剪 | DL0024070068 | 14537017501 | 九天纵剪机 | 合格 | 合格品 | 乙 | 钱康,叶伟 | 12340 | 12340 |  | 6580 | 0.4 | 610 | 按+2MM工艺生产 |  | 11010003 | 原钢卷 | 0.4*1230-SPCC | 20100023 | 轧硬 | 0.4*610-SPCC |  | 10 | MO002099 | MO002099-002-02 | ZJ001 | 纵剪模板 | 24760 | 2024-07-27 | 2024-07-27 | 5 | 2024-07-27 07:02:37 | 2024-07-27 07:03:49 | 江苏九天光电科技有限公司 | 0 | 5835 |  | 1 | 0.4 | 6580 | 610 | 1 | DL0024070068 |  | 1 |  | 1
纵剪 | DL0024070067 | 14537017501 | 九天纵剪机 | 合格 | 合格品 | 乙 | 钱康,叶伟 | 12345 | 12345 |  | 6580 | 0.4 | 610 | 按+2MM工艺生产 |  | 11010003 | 原钢卷 | 0.4*1230-SPCC | 20100023 | 轧硬 | 0.4*610-SPCC |  | 10 | MO002099 | MO002099-002-01 | ZJ001 | 纵剪模板 | 24760 | 2024-07-27 | 2024-07-27 | 5 | 2024-07-27 07:02:37 | 2024-07-27 07:03:49 | 江苏九天光电科技有限公司 | 0 | 5835 |  | 1 | 0.4 | 6580 | 610 | 1 | DL0024070067 |  | 1 |  | 1
纵剪 | DL0024070066 | 14537017301 | 九天纵剪机 | 合格 | 合格品 | 乙 | 钱康,叶伟 | 12285 | 12285 |  | 6545 | 0.4 | 610 | 按+2MM工艺生产 |  | 11010003 | 原钢卷 | 0.4*1230-SPCC | 20100023 | 轧硬 | 0.4*610-SPCC |  | 10 | MO002099 | MO002099-001-02 | ZJ001 | 纵剪模板 | 24640 | 2024-07-27 | 2024-07-27 | 5 | 2024-07-27 07:00:54 | 2024-07-27 07:02:24 | 江苏九天光电科技有限公司 | 0 | 5835 |  | 1 | 0.4 | 6545 | 610 | 1 | DL0024070066 |  | 1 |  | 1
纵剪 | DL0024070065 | 14537017301 | 九天纵剪机 | 合格 | 合格品 | 乙 | 钱康,叶伟 | 12285 | 12285 |  | 6545 | 0.4 | 610 | 按+2MM工艺生产 |  | 11010003 | 原钢卷 | 0.4*1230-SPCC | 20100023 | 轧硬 | 0.4*610-SPCC |  | 10 | MO002099 | MO002099-001-01 | ZJ001 | 纵剪模板 | 24640 | 2024-07-27 | 2024-07-27 | 5 | 2024-07-27 07:00:54 | 2024-07-27 07:02:24 | 江苏九天光电科技有限公司 | 0 | 5835 |  | 1 | 0.4 | 6545 | 610 | 1 | DL0024070065 |  | 1 |  | 1
纵剪 | DL1224070090 | SB124710308100 | 九天纵剪机 | 合格 | 合格品 | 乙 | 钱康,叶伟 | 6330 | 6330 |  | 1120 | 1.2 | 610 | 按+2MM工艺生产 |  | 11010026 | 原钢卷 | 1.2*1230-SPCC | 20100130 | 轧硬 | 1.2*610-SPCC |  | 10 | MO002089 | MO002089-001-04 | ZJ001 | 纵剪模板 | 25640 | 2024-07-26 | 2024-07-26 | 5 | 2024-07-27 04:20:07 | 2024-07-27 06:47:14 | 江苏九天光电科技有限公司 | 0 | 5835 |  | 1 | 1.2 | 1120 | 610 | 1 | DL1224070090 |  | 1 |  | 1
纵剪 | DL1224070089 | SB124710308100 | 九天纵剪机 | 合格 | 合格品 | 乙 | 钱康,叶伟 | 6330 | 6330 |  | 1120 | 1.2 | 610 | 按+2MM工艺生产 |  | 11010026 | 原钢卷 | 1.2*1230-SPCC | 20100130 | 轧硬 | 1.2*610-SPCC |  | 10 | MO002089 | MO002089-001-03 | ZJ001 | 纵剪模板 | 25640 | 2024-07-26 | 2024-07-26 | 5 | 2024-07-27 04:20:07 | 2024-07-27 06:47:14 | 江苏九天光电科技有限公司 | 0 | 5835 |  | 1 | 1.2 | 1120 | 610 | 1 | DL1224070089 |  | 1 |  | 1
纵剪 | DL1224070088 | SB124710308100 | 九天纵剪机 | 合格 | 合格品 | 乙 | 钱康,叶伟 | 6415 | 6415 |  | 1125 | 1.2 | 610 | 按+2MM工艺生产 |  | 11010026 | 原钢卷 | 1.2*1230-SPCC | 20100130 | 轧硬 | 1.2*610-SPCC |  | 10 | MO002089 | MO002089-001-02 | ZJ001 | 纵剪模板 | 25640 | 2024-07-26 | 2024-07-26 | 5 | 2024-07-27 04:20:07 | 2024-07-27 06:47:14 | 江苏九天光电科技有限公司 | 0 | 5835 |  | 1 | 1.2 | 1125 | 610 | 1 | DL1224070088 |  | 1 |  | 1
纵剪 | DL1224070087 | SB124710308100 | 九天纵剪机 | 合格 | 合格品 | 乙 | 钱康,叶伟 | 6420 | 6420 |  | 1125 | 1.2 | 610 | 按+2MM工艺生产 |  | 11010026 | 原钢卷 | 1.2*1230-SPCC | 20100130 | 轧硬 | 1.2*610-SPCC |  | 10 | MO002089 | MO002089-001-01 | ZJ001 | 纵剪模板 | 25640 | 2024-07-26 | 2024-07-26 | 5 | 2024-07-27 04:20:07 | 2024-07-27 06:47:14 | 江苏九天光电科技有限公司 | 0 | 5835 |  | 1 | 1.2 | 1125 | 610 | 1 | DL1224070087 |  | 1 |  | 1
纵剪 | DL1224070086 | SB124710308200 | 九天纵剪机 | 合格 | 合格品 | 乙 | 钱康,叶伟 | 6150 | 6150 |  | 1090 | 1.2 | 610 | 按+2MM工艺生产 |  | 11010026 | 原钢卷 | 1.2*1230-SPCC | 20100130 | 轧硬 | 1.2*610-SPCC |  | 10 | MO002089 | MO002089-002-04 | ZJ001 | 纵剪模板 | 25090 | 2024-07-26 | 2024-07-26 | 5 | 2024-07-27 04:19:17 | 2024-07-27 05:51:43 | 江苏九天光电科技有限公司 | 0 | 5835 |  | 1 | 1.2 | 1090 | 610 | 1 | DL1224070086 |  | 1 |  | 1
纵剪 | DL1224070085 | SB124710308200 | 九天纵剪机 | 合格 | 合格品 | 乙 | 钱康,叶伟 | 6150 | 6150 |  | 1090 | 1.2 | 610 | 按+2MM工艺生产 |  | 11010026 | 原钢卷 | 1.2*1230-SPCC | 20100130 | 轧硬 | 1.2*610-SPCC |  | 10 | MO002089 | MO002089-002-03 | ZJ001 | 纵剪模板 | 25090 | 2024-07-26 | 2024-07-26 | 5 | 2024-07-27 04:19:17 | 2024-07-27 05:51:43 | 江苏九天光电科技有限公司 | 0 | 5835 |  | 1 | 1.2 | 1090 | 610 | 1 | DL1224070085 |  | 1 |  | 1
纵剪 | DL1224070084 | SB124710308200 | 九天纵剪机 | 合格 | 合格品 | 乙 | 钱康,叶伟 | 6315 | 6315 |  | 1110 | 1.2 | 610 | 按+2MM工艺生产 |  | 11010026 | 原钢卷 | 1.2*1230-SPCC | 20100130 | 轧硬 | 1.2*610-SPCC |  | 10 | MO002089 | MO002089-002-02 | ZJ001 | 纵剪模板 | 25090 | 2024-07-26 | 2024-07-26 | 5 | 2024-07-27 04:19:17 | 2024-07-27 05:51:43 | 江苏九天光电科技有限公司 | 0 | 5835 |  | 1 | 1.2 | 1110 | 610 | 1 | DL1224070084 |  | 1 |  | 1
纵剪 | DL1224070083 | SB124710308200 | 九天纵剪机 | 合格 | 合格品 | 乙 | 钱康,叶伟 | 6320 | 6320 |  | 1110 | 1.2 | 610 | 按+2MM工艺生产 |  | 11010026 | 原钢卷 | 1.2*1230-SPCC | 20100130 | 轧硬 | 1.2*610-SPCC |  | 10 | MO002089 | MO002089-002-01 | ZJ001 | 纵剪模板 | 25090 | 2024-07-26 | 2024-07-26 | 5 | 2024-07-27 04:19:17 | 2024-07-27 05:51:43 | 江苏九天光电科技有限公司 | 0 | 5835 |  | 1 | 1.2 | 1110 | 610 | 1 | DL1224070083 |  | 1 |  | 1
纵剪 | DL0024070064 | 14537018201 | 九天纵剪机 | 合格 | 合格品 | 甲 | 沈严松,杨久明 | 5730 | 5730 |  | 2175 | 0.6 | 565 | 按+2MM工艺生产，做此2件要测量同板差，同板差控制在0.006以内，如超范围暂停不做 |  | 11010015 | 原钢卷 | 0.6*1230-SPCC | 20100072 | 轧硬 | 0.6*565-SPCC |  | 10 | MO002087 | MO002087-002-04 | ZJ001 | 纵剪模板 | 24670 | 2024-07-26 | 2024-07-26 | 5 | 2024-07-26 19:31:35 | 2024-07-26 19:34:04 | 江苏九天光电科技有限公司 | 261720 | 5833 |  | 1 | 0.6 | 2175 | 565 | 1 | DL0024070064 | 做此2件要测量同板差，同板差控制在0.006以内，如超范围暂停不做 | 1 |  | 1
纵剪 | DL0024070063 | 14537018201 | 九天纵剪机 | 合格 | 合格品 | 甲 | 沈严松,杨久明 | 5755 | 5755 |  | 2175 | 0.6 | 565 | 按+2MM工艺生产，做此2件要测量同板差，同板差控制在0.006以内，如超范围暂停不做 |  | 11010015 | 原钢卷 | 0.6*1230-SPCC | 20100072 | 轧硬 | 0.6*565-SPCC |  | 10 | MO002087 | MO002087-002-03 | ZJ001 | 纵剪模板 | 24670 | 2024-07-26 | 2024-07-26 | 5 | 2024-07-26 19:31:35 | 2024-07-26 19:34:04 | 江苏九天光电科技有限公司 | 261720 | 5833 |  | 1 | 0.6 | 2175 | 565 | 1 | DL0024070063 | 做此2件要测量同板差，同板差控制在0.006以内，如超范围暂停不做 | 1 |  | 1
纵剪 | DL0024070062 | 14537018201 | 九天纵剪机 | 合格 | 合格品 | 甲 | 沈严松,杨久明 | 5670 | 5670 |  | 2160 | 0.6 | 565 | 按+2MM工艺生产，做此2件要测量同板差，同板差控制在0.006以内，如超范围暂停不做 |  | 11010015 | 原钢卷 | 0.6*1230-SPCC | 20100072 | 轧硬 | 0.6*565-SPCC |  | 10 | MO002087 | MO002087-002-02 | ZJ001 | 纵剪模板 | 24670 | 2024-07-26 | 2024-07-26 | 5 | 2024-07-26 19:31:35 | 2024-07-26 19:34:04 | 江苏九天光电科技有限公司 | 261720 | 5833 |  | 1 | 0.6 | 2160 | 565 | 1 | DL0024070062 | 做此2件要测量同板差，同板差控制在0.006以内，如超范围暂停不做 | 1 |  | 1
纵剪 | DL0024070061 | 14537018201 | 九天纵剪机 | 合格 | 合格品 | 甲 | 沈严松,杨久明 | 5675 | 5675 |  | 2160 | 0.6 | 565 | 按+2MM工艺生产，做此2件要测量同板差，同板差控制在0.006以内，如超范围暂停不做 |  | 11010015 | 原钢卷 | 0.6*1230-SPCC | 20100072 | 轧硬 | 0.6*565-SPCC |  | 10 | MO002087 | MO002087-002-01 | ZJ001 | 纵剪模板 | 24670 | 2024-07-26 | 2024-07-26 | 5 | 2024-07-26 19:31:35 | 2024-07-26 19:34:04 | 江苏九天光电科技有限公司 | 261720 | 5833 |  | 1 | 0.6 | 2160 | 565 | 1 | DL0024070061 | 做此2件要测量同板差，同板差控制在0.006以内，如超范围暂停不做 | 1 |  | 1
纵剪 | DL0024070060 | 14537018101 | 九天纵剪机 | 合格 | 合格品 | 甲 | 沈严松,杨久明 | 5845 | 5845 |  | 2225 | 0.6 | 565 | 按+2MM工艺生产，做此2件要测量同板差，同板差控制在0.006以内，如超范围暂停不做 |  | 11010015 | 原钢卷 | 0.6*1230-SPCC | 20100072 | 轧硬 | 0.6*565-SPCC |  | 10 | MO002087 | MO002087-001-04 | ZJ001 | 纵剪模板 | 25110 | 2024-07-26 | 2024-07-26 | 5 | 2024-07-26 18:16:36 | 2024-07-26 18:38:46 | 江苏九天光电科技有限公司 | 261719 | 5833 |  | 1 | 0.6 | 2225 | 565 | 1 | DL0024070060 | 做此2件要测量同板差，同板差控制在0.006以内，如超范围暂停不做 | 1 |  | 1
纵剪 | DL0024070059 | 14537018101 | 九天纵剪机 | 合格 | 合格品 | 甲 | 沈严松,杨久明 | 5845 | 5845 |  | 2225 | 0.6 | 565 | 按+2MM工艺生产，做此2件要测量同板差，同板差控制在0.006以内，如超范围暂停不做 |  | 11010015 | 原钢卷 | 0.6*1230-SPCC | 20100072 | 轧硬 | 0.6*565-SPCC |  | 10 | MO002087 | MO002087-001-03 | ZJ001 | 纵剪模板 | 25110 | 2024-07-26 | 2024-07-26 | 5 | 2024-07-26 18:16:36 | 2024-07-26 18:38:46 | 江苏九天光电科技有限公司 | 261719 | 5833 |  | 1 | 0.6 | 2225 | 565 | 1 | DL0024070059 | 做此2件要测量同板差，同板差控制在0.006以内，如超范围暂停不做 | 1 |  | 1
纵剪 | DL0024070058 | 14537018101 | 九天纵剪机 | 合格 | 合格品 | 甲 | 沈严松,杨久明 | 5780 | 5780 |  | 2200 | 0.6 | 565 | 按+2MM工艺生产，做此2件要测量同板差，同板差控制在0.006以内，如超范围暂停不做 |  | 11010015 | 原钢卷 | 0.6*1230-SPCC | 20100072 | 轧硬 | 0.6*565-SPCC |  | 10 | MO002087 | MO002087-001-02 | ZJ001 | 纵剪模板 | 25110 | 2024-07-26 | 2024-07-26 | 5 | 2024-07-26 18:16:36 | 2024-07-26 18:38:46 | 江苏九天光电科技有限公司 | 261719 | 5833 |  | 1 | 0.6 | 2200 | 565 | 1 | DL0024070058 | 做此2件要测量同板差，同板差控制在0.006以内，如超范围暂停不做 | 1 |  | 1
纵剪 | DL0024070057 | 14537018101 | 九天纵剪机 | 合格 | 合格品 | 甲 | 沈严松,杨久明 | 5770 | 5770 |  | 2200 | 0.6 | 565 | 按+2MM工艺生产，做此2件要测量同板差，同板差控制在0.006以内，如超范围暂停不做 |  | 11010015 | 原钢卷 | 0.6*1230-SPCC | 20100072 | 轧硬 | 0.6*565-SPCC |  | 10 | MO002087 | MO002087-001-01 | ZJ001 | 纵剪模板 | 25110 | 2024-07-26 | 2024-07-26 | 5 | 2024-07-26 18:16:36 | 2024-07-26 18:38:46 | 江苏九天光电科技有限公司 | 261719 | 5833 |  | 1 | 0.6 | 2200 | 565 | 1 | DL0024070057 | 做此2件要测量同板差，同板差控制在0.006以内，如超范围暂停不做 | 1 |  | 1
纵剪 | JG1224070568 | JG124720300100 | 九天纵剪机 | 合格 | 合格品 | 甲 | 沈严松,杨久明 | 12310 | 12310 |  | 5630 | 0.4 | 710 | 按+2MM工艺生产 |  | 11010007 | 原钢卷 | 0.4*1430-SPCC | 20100028 | 轧硬 | 0.4*710-SPCC |  | 10 | MO002064 | MO002064-003-02 | ZJ001 | 纵剪模板 | 24630 | 2024-07-25 | 2024-07-25 | 5 | 2024-07-26 08:29:53 | 2024-07-26 08:31:37 | 江苏九天光电科技有限公司 | 0 | 5833 |  | 1 | 0.4 | 5630 | 710 | 1 | JG1224070568 |  | 1 |  | 1
纵剪 | JG1224070567 | JG124720300100 | 九天纵剪机 | 合格 | 合格品 | 甲 | 沈严松,杨久明 | 12290 | 12290 |  | 5630 | 0.4 | 710 | 按+2MM工艺生产 |  | 11010007 | 原钢卷 | 0.4*1430-SPCC | 20100028 | 轧硬 | 0.4*710-SPCC |  | 10 | MO002064 | MO002064-003-01 | ZJ001 | 纵剪模板 | 24630 | 2024-07-25 | 2024-07-25 | 5 | 2024-07-26 08:29:53 | 2024-07-26 08:31:37 | 江苏九天光电科技有限公司 | 0 | 5833 |  | 1 | 0.4 | 5630 | 710 | 1 | JG1224070567 |  | 1 |  | 1