## sheet1
工序名称 | 新卷号 | 批号 | 机组名称 | 工序状态 | 检验结果 | 班组 | 参与人 | 来料重量 | 出料重量 | 成品率 | 出料长度 | 出料厚度 | 出料宽度 | 工序要求 | 备注 | 来料编码 | 来料名称 | 来料规格 | 产品编码 | 产品名称 | 产品规格 | 膜名称 | 排序 | 主计划号 | 子计划号 | 工序流程编码 | 工序流程名称 | 工单需求 | 计划开始时间 | 计划结束时间 | 工单状态 | 实际开始时间 | 产出时间 | 组织名称 | 卷号ID | 操作工人 | 报工人 | 检验 | 来料厚度 | 来料长度 | 来料宽度 | 是否分卷 | 原卷号 | 工单要求 | 是否成品 | 不良现象 | 入库审核
覆膜 | JG122406026213 | JG12240602621 | 九天覆膜-9 | 合格 | 合格品 | 乙 | 黄宏涛,李其华,李忠 | 2702 | 2702 |  | 4230 | 0.165 | 760 | / | D单边浪(操作侧浪边) | 30110014 | 铬钝化卷 | 0.1-SPCC | 30312001 | 双面钢塑复合卷 | 0.165-SPCC | 明绿改性膜-1 | 10 | MO001992 | MO001992-001-03 | FM001 | 覆膜模板 | 7511 | 2024-07-24 | 2024-07-24 | 3 | 2024-07-27 04:53:36 | 2024-07-27 07:02:47 | 江苏九天光电科技有限公司 | 0 | 5740 |  | 1 | 0.165 | 4230 | 760 | 1 | JG122406026213 |  | 1 | D单边浪(操作侧浪边)
覆膜 | JG122406026212 | JG12240602621 | 九天覆膜-9 | 合格 | 合格品 | 乙 | 黄宏涛,李其华,李忠 | 2720 | 2720 |  | 4250 | 0.165 | 760 | / | D单边浪(操作侧浪边) | 30110014 | 铬钝化卷 | 0.1-SPCC | 30312001 | 双面钢塑复合卷 | 0.165-SPCC | 明绿改性膜-1 | 10 | MO001992 | MO001992-001-02 | FM001 | 覆膜模板 | 7511 | 2024-07-24 | 2024-07-24 | 3 | 2024-07-27 04:53:36 | 2024-07-27 07:02:47 | 江苏九天光电科技有限公司 | 0 | 5740 |  | 1 | 0.165 | 4250 | 760 | 1 | JG122406026212 |  | 1 | D单边浪(操作侧浪边)
覆膜 | JG122406026211 | JG12240602621 | 九天覆膜-9 | 合格 | 合格品 | 乙 | 黄宏涛,李其华,李忠 | 2712 | 2712 |  | 4250 | 0.165 | 760 | / | D单边浪(操作侧浪边) | 30110014 | 铬钝化卷 | 0.1-SPCC | 30312001 | 双面钢塑复合卷 | 0.165-SPCC | 明绿改性膜-1 | 10 | MO001992 | MO001992-001-01 | FM001 | 覆膜模板 | 7511 | 2024-07-24 | 2024-07-24 | 3 | 2024-07-27 04:53:36 | 2024-07-27 07:02:47 | 江苏九天光电科技有限公司 | 0 | 5740 |  | 1 | 0.165 | 4250 | 760 | 1 | JG122406026211 |  | 1 | D单边浪(操作侧浪边)
覆膜 | JG12240700113 | JG1224070011 | 九天覆膜-8 | 合格 | 让步接收 | 乙 | 徐刚,徐兴良 | 2170 | 2170 |  | 3230 | 0.235 | 610 | / | 板面轻微锈斑点。操边粘钢折印) | 30110007 | 铬钝化卷 | 0.13-SPCC | 30312010 | 双面钢塑复合卷 | 0.235-SPCC | 明绿改性膜-1 | 10 | MO001980 | MO001980-003-03 | FM001 | 覆膜模板 | 6203 | 2024-07-24 | 2024-07-24 | 5 | 2024-07-27 03:51:37 | 2024-07-27 06:22:29 | 江苏九天光电科技有限公司 | 256225 | 5750 |  | 1 | 0.235 | 3230 | 610 | 1 | JG12240700113 |  | 1 | X锈斑(板面轻微锈斑点。),N粘钢折印(操边粘钢折印) | 1
覆膜 | JG12240700112 | JG1224070011 | 九天覆膜-8 | 合格 | 合格品 | 乙 | 徐刚,徐兴良 | 2267 | 2267 |  | 3380 | 0.235 | 610 | / |  | 30110007 | 铬钝化卷 | 0.13-SPCC | 30312010 | 双面钢塑复合卷 | 0.235-SPCC | 明绿改性膜-1 | 10 | MO001980 | MO001980-003-02 | FM001 | 覆膜模板 | 6203 | 2024-07-24 | 2024-07-24 | 5 | 2024-07-27 03:51:37 | 2024-07-27 06:22:29 | 江苏九天光电科技有限公司 | 256225 | 5750 |  | 1 | 0.235 | 3380 | 610 | 1 | JG12240700112 |  | 1 |  | 1
覆膜 | JG12240700111 | JG1224070011 | 九天覆膜-8 | 合格 | 合格品 | 乙 | 徐刚,徐兴良 | 2275 | 2275 |  | 3400 | 0.235 | 610 | / |  | 30110007 | 铬钝化卷 | 0.13-SPCC | 30312010 | 双面钢塑复合卷 | 0.235-SPCC | 明绿改性膜-1 | 10 | MO001980 | MO001980-003-01 | FM001 | 覆膜模板 | 6203 | 2024-07-24 | 2024-07-24 | 5 | 2024-07-27 03:51:37 | 2024-07-27 06:22:29 | 江苏九天光电科技有限公司 | 256225 | 5750 |  | 1 | 0.235 | 3400 | 610 | 1 | JG12240700111 |  | 1 |  | 1
覆膜 | JG12240702474 | JG1224070247 | 九天覆膜-8 | 合格 | 让步接收 | 乙 | 桑永辉,何志宏,黄银江 | 1784 | 1784 |  | 2360 | 0.25 | 610 | / | 板面发黄 振纹,,板面黄斑点,一边分三层 | 30110011 | 铬钝化卷 | 0.15-SPCC | 30312017 | 双面钢塑复合卷 | 0.25-SPCC | 明绿CJB膜-1 | 10 | MO002095 | MO002095-002-04 | FM001 | 覆膜模板 | 6671 | 2024-07-26 | 2024-07-26 | 5 | 2024-07-27 02:33:05 | 2024-07-27 05:39:03 | 江苏九天光电科技有限公司 | 0 | 5732 |  | 1 | 0.25 | 2360 | 610 | 1 | JG12240702474 |  | 1 | Z振纹(板面发黄 振纹) | 1
覆膜 | JG12240702473 | JG1224070247 | 九天覆膜-8 | 合格 | 合格品 | 乙 | 桑永辉,何志宏,黄银江 | 1808 | 1808 |  | 2400 | 0.25 | 610 | / |  | 30110011 | 铬钝化卷 | 0.15-SPCC | 30312017 | 双面钢塑复合卷 | 0.25-SPCC | 明绿CJB膜-1 | 10 | MO002095 | MO002095-002-03 | FM001 | 覆膜模板 | 6671 | 2024-07-26 | 2024-07-26 | 5 | 2024-07-27 02:33:05 | 2024-07-27 05:39:03 | 江苏九天光电科技有限公司 | 0 | 5732 |  | 1 | 0.25 | 2400 | 610 | 1 | JG12240702473 |  | 1 |  | 1
覆膜 | JG12240702472 | JG1224070247 | 九天覆膜-8 | 合格 | 合格品 | 乙 | 桑永辉,何志宏,黄银江 | 1805 | 1805 |  | 2400 | 0.25 | 610 | / |  | 30110011 | 铬钝化卷 | 0.15-SPCC | 30312017 | 双面钢塑复合卷 | 0.25-SPCC | 明绿CJB膜-1 | 10 | MO002095 | MO002095-002-02 | FM001 | 覆膜模板 | 6671 | 2024-07-26 | 2024-07-26 | 5 | 2024-07-27 02:33:05 | 2024-07-27 05:39:03 | 江苏九天光电科技有限公司 | 0 | 5732 |  | 1 | 0.25 | 2400 | 610 | 1 | JG12240702472 |  | 1 |  | 1
覆膜 | JG12240702471 | JG1224070247 | 九天覆膜-8 | 合格 | 让步接收 | 乙 | 桑永辉,何志宏,黄银江 | 1788 | 1788 |  | 2390 | 0.25 | 610 | / | 760米处操作侧1.5公分内有3个0.11-0.28平方毫米孔洞，一边分三层 | 30110011 | 铬钝化卷 | 0.15-SPCC | 30312017 | 双面钢塑复合卷 | 0.25-SPCC | 明绿CJB膜-1 | 10 | MO002095 | MO002095-002-01 | FM001 | 覆膜模板 | 6671 | 2024-07-26 | 2024-07-26 | 5 | 2024-07-27 02:33:05 | 2024-07-27 05:39:03 | 江苏九天光电科技有限公司 | 0 | 5732 |  | 1 | 0.25 | 2390 | 610 | 1 | JG12240702471 |  | 1 | K孔洞(760米处操作侧1.5公分内有3个孔洞大小0.11-0.28) | 1
覆膜 | JG122406013013 | JG12240601301 | 九天覆膜-9 | 合格 | 让步接收 | 乙 | 黄宏涛,李其华,李忠 | 2702 | 2702 |  | 4340 | 0.165 | 760 | / | 板面有碱液斑，白斑，亮斑，4170米传动侧32公分处1个0.53平方毫米孔洞 | 30110014 | 铬钝化卷 | 0.1-SPCC | 30312001 | 双面钢塑复合卷 | 0.165-SPCC | 明绿改性膜-1 | 10 | MO001992 | MO001992-004-03 | FM001 | 覆膜模板 | 7515 | 2024-07-24 | 2024-07-24 | 5 | 2024-07-27 02:59:19 | 2024-07-27 04:45:16 | 江苏九天光电科技有限公司 | 0 | 5740 |  | 1 | 0.165 | 4340 | 760 | 1 | JG122406013013 |  | 1 | J碱液斑(板面有碱液斑，白斑，亮斑),K孔洞(4170米传动侧32公分处1个0.53平方毫米孔洞) | 1
覆膜 | JG122406013012 | JG12240601301 | 九天覆膜-9 | 合格 | 让步接收 | 乙 | 黄宏涛,李其华,李忠 | 2726 | 2726 |  | 4370 | 0.165 | 760 | / | 板面有碱液斑，白斑，亮斑。 | 30110014 | 铬钝化卷 | 0.1-SPCC | 30312001 | 双面钢塑复合卷 | 0.165-SPCC | 明绿改性膜-1 | 10 | MO001992 | MO001992-004-02 | FM001 | 覆膜模板 | 7515 | 2024-07-24 | 2024-07-24 | 5 | 2024-07-27 02:59:19 | 2024-07-27 04:45:16 | 江苏九天光电科技有限公司 | 0 | 5740 |  | 1 | 0.165 | 4370 | 760 | 1 | JG122406013012 |  | 1 | J碱液斑(板面有碱液斑，白斑，亮斑。) | 1
覆膜 | JG122406013011 | JG12240601301 | 九天覆膜-9 | 合格 | 让步接收 | 乙 | 黄宏涛,李其华,李忠 | 2732 | 2732 |  | 4380 | 0.165 | 760 | / | 2600米板面中间1个0.18平方毫米孔洞，板面有碱液斑，白斑，亮斑 | 30110014 | 铬钝化卷 | 0.1-SPCC | 30312001 | 双面钢塑复合卷 | 0.165-SPCC | 明绿改性膜-1 | 10 | MO001992 | MO001992-004-01 | FM001 | 覆膜模板 | 7515 | 2024-07-24 | 2024-07-24 | 5 | 2024-07-27 02:59:19 | 2024-07-27 04:45:16 | 江苏九天光电科技有限公司 | 0 | 5740 |  | 1 | 0.165 | 4380 | 760 | 1 | JG122406013011 |  | 1 | K孔洞(2600米板面中间1个0.18平方毫米孔洞),J碱液斑(板面有碱液斑，白斑，亮斑) | 1
覆膜翻包 | JG12240601851 | JG12240601851 | 九天覆膜-8 | 合格 | 合格品 | 乙 | 徐刚,徐兴良 | 1992 | 1930 | 0.9689 | 2230 | 0.25 | 710 | / | Q起筋(150米下膜传动侧25公分内来膜粘膜起筋膜破。960米下膜操作侧15-30公分内有大塑粒子起筋。2140米处上膜操作侧15-31公分内来膜粘膜起筋。) | 30312017 | 双面钢塑复合卷 | 0.25-SPCC | 30312017 | 双面钢塑复合卷 | 0.25-SPCC |  | 10 | MO001886 | MO001886-001 | FM001 | 覆膜模板 | 1992 | 2024-07-22 | 2024-07-22 | 3 | 2024-07-27 04:33:09 | 2024-07-27 04:40:20 | 江苏九天光电科技有限公司 | 253025 | 5749 |  |  | 0.25 | 0 | 710 | 1 | JG12240601851 |  | 1 | Q起筋(150米下膜传动侧25公分内来膜粘膜起筋膜破。960米下膜操作侧15-30公分内有大塑粒子起筋。2140米处上膜操作侧15-31公分内来膜粘膜起筋。) | 0
覆膜 | JG12240702724 | JG1224070272 | 九天覆膜-8 | 合格 | 合格品 | 乙 | 徐刚,徐兴良 | 2835 | 2835 |  | 3500 | 0.25 | 610 | / |  | 30110011 | 铬钝化卷 | 0.15-SPCC | 30312017 | 双面钢塑复合卷 | 0.25-SPCC | 明绿改性膜-2 | 10 | MO002095 | MO002095-006-04 | FM001 | 覆膜模板 | 7037 | 2024-07-26 | 2024-07-26 | 5 | 2024-07-27 01:14:37 | 2024-07-27 03:31:45 | 江苏九天光电科技有限公司 | 0 | 5750 |  | 1 | 0.25 | 3500 | 610 | 1 | JG12240702724 |  | 1 |  | 1
覆膜 | JG12240702722 | JG1224070272 | 九天覆膜-8 | 合格 | 合格品 | 乙 | 徐刚,徐兴良 | 1891 | 1891 |  | 2370 | 0.25 | 610 | / |  | 30110011 | 铬钝化卷 | 0.15-SPCC | 30312017 | 双面钢塑复合卷 | 0.25-SPCC | 明绿改性膜-2 | 10 | MO002095 | MO002095-006-02 | FM001 | 覆膜模板 | 7037 | 2024-07-26 | 2024-07-26 | 5 | 2024-07-27 01:14:37 | 2024-07-27 03:31:45 | 江苏九天光电科技有限公司 | 0 | 5750 |  | 1 | 0.25 | 2370 | 610 | 1 | JG12240702722 |  | 1 |  | 1
覆膜 | JG12240702721 | JG1224070272 | 九天覆膜-8 | 合格 | 让步接收 | 乙 | 徐刚,徐兴良 | 1875 | 1875 |  | 2350 | 0.25 | 610 | / | 250米板面中间轻凹印约8mm，200米内两侧轻黄，两侧有振纹 | 30110011 | 铬钝化卷 | 0.15-SPCC | 30312017 | 双面钢塑复合卷 | 0.25-SPCC | 明绿改性膜-2 | 10 | MO002095 | MO002095-006-01 | FM001 | 覆膜模板 | 7037 | 2024-07-26 | 2024-07-26 | 5 | 2024-07-27 01:14:37 | 2024-07-27 03:31:45 | 江苏九天光电科技有限公司 | 0 | 5750 |  | 1 | 0.25 | 2350 | 610 | 1 | JG12240702721 |  | 1 | A凹印(250米板面中间轻凹印约8mm),S色差(200米内两侧轻黄),Z振纹(两侧有振纹) | 1
覆膜 | JG12240702994 | JG1224070299 | 九天覆膜-8 | 合格 | 合格品 | 乙 | 何志宏,黄银江,桑永辉 | 1822 | 1822 |  | 2400 | 0.25 | 610 | / | 两边分三层 | 30110011 | 铬钝化卷 | 0.15-SPCC | 30312017 | 双面钢塑复合卷 | 0.25-SPCC | 明绿CJB膜-1 | 10 | MO002095 | MO002095-003-04 | FM001 | 覆膜模板 | 6587 | 2024-07-26 | 2024-07-26 | 5 | 2024-07-26 22:59:23 | 2024-07-27 02:32:05 | 江苏九天光电科技有限公司 | 0 | 5732 |  | 1 | 0.25 | 2400 | 610 | 1 | JG12240702994 |  | 1 |  | 1
覆膜 | JG12240702993 | JG1224070299 | 九天覆膜-8 | 合格 | 让步接收 | 乙 | 何志宏,黄银江,桑永辉 | 1666 | 1666 |  | 2200 | 0.25 | 610 | / | 传动侧有撞伤5-6毫米 车间跳电导致2200米 | 30110011 | 铬钝化卷 | 0.15-SPCC | 30312017 | 双面钢塑复合卷 | 0.25-SPCC | 明绿CJB膜-1 | 10 | MO002095 | MO002095-003-03 | FM001 | 覆膜模板 | 6587 | 2024-07-26 | 2024-07-26 | 5 | 2024-07-26 22:59:23 | 2024-07-27 02:32:05 | 江苏九天光电科技有限公司 | 0 | 5732 |  | 1 | 0.25 | 2200 | 610 | 1 | JG12240702993 |  | 1 | Z撞伤(传动侧有撞伤5-6毫米 车间跳电导致2200米) | 1
覆膜 | JG12240702992 | JG1224070299 | 九天覆膜-8 | 合格 | 合格品 | 乙 | 何志宏,黄银江,桑永辉 | 1768 | 1768 |  | 2350 | 0.25 | 610 | / | 两边分三层 | 30110011 | 铬钝化卷 | 0.15-SPCC | 30312017 | 双面钢塑复合卷 | 0.25-SPCC | 明绿CJB膜-1 | 10 | MO002095 | MO002095-003-02 | FM001 | 覆膜模板 | 6587 | 2024-07-26 | 2024-07-26 | 5 | 2024-07-26 22:59:23 | 2024-07-27 02:32:05 | 江苏九天光电科技有限公司 | 0 | 5732 |  | 1 | 0.25 | 2350 | 610 | 1 | JG12240702992 |  | 1 |  | 1
覆膜 | JG12240702991 | JG1224070299 | 九天覆膜-8 | 合格 | 合格品 | 乙 | 何志宏,黄银江,桑永辉 | 1770 | 1770 |  | 2350 | 0.25 | 610 | / |  | 30110011 | 铬钝化卷 | 0.15-SPCC | 30312017 | 双面钢塑复合卷 | 0.25-SPCC | 明绿CJB膜-1 | 10 | MO002095 | MO002095-003-01 | FM001 | 覆膜模板 | 6587 | 2024-07-26 | 2024-07-26 | 5 | 2024-07-26 22:59:23 | 2024-07-27 02:32:05 | 江苏九天光电科技有限公司 | 0 | 5732 |  | 1 | 0.25 | 2350 | 610 | 1 | JG12240702991 |  | 1 |  | 1
覆膜 | JG122405514813 | JG12240551481 | 九天覆膜-9 | 合格 | 合格品 | 乙 | 李其华,李忠 | 2580 | 2580 |  | 4130 | 0.165 | 760 | / | L亮斑(亮斑，传动侧花辊印，辊印),L肋浪(两侧边部浪边) | 30110014 | 铬钝化卷 | 0.1-SPCC | 30312001 | 双面钢塑复合卷 | 0.165-SPCC | 明绿改性膜-1 | 10 | MO001992 | MO001992-002-03 | FM001 | 覆膜模板 | 7305 | 2024-07-24 | 2024-07-24 | 5 | 2024-07-27 00:19:47 | 2024-07-27 02:19:20 | 江苏九天光电科技有限公司 | 0 | 5740 |  | 1 | 0.165 | 4130 | 760 | 1 | JG122405514813 |  | 1 | L亮斑(亮斑，传动侧花辊印，辊印),L肋浪(两侧边部浪边) | 1
覆膜 | JG122405514812 | JG12240551481 | 九天覆膜-9 | 合格 | 让步接收 | 乙 | 李其华,李忠 | 2568 | 2568 |  | 4100 | 0.165 | 760 | / | 亮斑，辊印，两侧浪边 | 30110014 | 铬钝化卷 | 0.1-SPCC | 30312001 | 双面钢塑复合卷 | 0.165-SPCC | 明绿改性膜-1 | 10 | MO001992 | MO001992-002-02 | FM001 | 覆膜模板 | 7305 | 2024-07-24 | 2024-07-24 | 5 | 2024-07-27 00:19:47 | 2024-07-27 02:19:20 | 江苏九天光电科技有限公司 | 0 | 5740 |  | 1 | 0.165 | 4100 | 760 | 1 | JG122405514812 |  | 1 | L亮斑(亮斑，辊印),L肋浪(两侧浪边) | 1
覆膜 | JG122405514811 | JG12240551481 | 九天覆膜-9 | 合格 | 让步接收 | 乙 | 李其华,李忠 | 2566 | 2566 |  | 4100 | 0.165 | 760 | / | l两侧浪边，亮斑，辊印 （活套链条断裂浪费270米重169公斤） | 30110014 | 铬钝化卷 | 0.1-SPCC | 30312001 | 双面钢塑复合卷 | 0.165-SPCC | 明绿改性膜-1 | 10 | MO001992 | MO001992-002-01 | FM001 | 覆膜模板 | 7305 | 2024-07-24 | 2024-07-24 | 5 | 2024-07-27 00:19:47 | 2024-07-27 02:19:19 | 江苏九天光电科技有限公司 | 0 | 5740 |  | 1 | 0.165 | 4100 | 760 | 1 | JG122405514811 |  | 1 | L肋浪(l两侧浪边),L亮斑(亮斑，辊印 （活套链条断裂浪费270米重169公斤）) | 1
覆膜 | JG12240702634 | JG1224070263 | 九天覆膜-8 | 合格 | 合格品 | 乙 | 徐刚,徐兴良 | 1829 | 1829 |  | 2310 | 0.25 | 610 | / |  | 30110011 | 铬钝化卷 | 0.15-SPCC | 30312017 | 双面钢塑复合卷 | 0.25-SPCC | 明绿改性膜-2 | 10 | MO002047 | MO002047-001-04 | FM001 | 覆膜模板 | 7043 | 2024-07-25 | 2024-07-25 | 5 | 2024-07-26 04:15:56 | 2024-07-27 01:08:28 | 江苏九天光电科技有限公司 | 0 | 5750 |  | 1 | 0.25 | 2310 | 610 | 1 | JG12240702634 |  | 1 |  | 1
覆膜 | JG12240702633 | JG1224070263 | 九天覆膜-8 | 合格 | 合格品 | 乙 | 徐刚,徐兴良 | 1896 | 1896 |  | 2375 | 0.25 | 610 | / |  | 30110011 | 铬钝化卷 | 0.15-SPCC | 30312017 | 双面钢塑复合卷 | 0.25-SPCC | 明绿改性膜-2 | 10 | MO002047 | MO002047-001-03 | FM001 | 覆膜模板 | 7043 | 2024-07-25 | 2024-07-25 | 5 | 2024-07-26 04:15:56 | 2024-07-27 01:08:28 | 江苏九天光电科技有限公司 | 0 | 5750 |  | 1 | 0.25 | 2375 | 610 | 1 | JG12240702633 |  | 1 |  | 1
覆膜 | JG12240702632 | JG1224070263 | 九天覆膜-8 | 合格 | 合格品 | 乙 | 徐刚,徐兴良 | 1836 | 1836 |  | 2310 | 0.25 | 610 | / |  | 30110011 | 铬钝化卷 | 0.15-SPCC | 30312017 | 双面钢塑复合卷 | 0.25-SPCC | 明绿改性膜-2 | 10 | MO002047 | MO002047-001-02 | FM001 | 覆膜模板 | 7043 | 2024-07-25 | 2024-07-25 | 5 | 2024-07-26 04:15:56 | 2024-07-27 01:08:28 | 江苏九天光电科技有限公司 | 0 | 5750 |  | 1 | 0.25 | 2310 | 610 | 1 | JG12240702632 |  | 1 |  | 1
覆膜 | JG12240702631 | JG1224070263 | 九天覆膜-8 | 合格 | 让步接收 | 乙 | 徐刚,徐兴良 | 1972 | 1972 |  | 2500 | 0.25 | 610 | / | 200米传563,585mm各1个孔洞约0.11平方毫米。900米传586mm1个孔洞约0.11平方毫米。300米内操边撞伤皱印约1公分。 | 30110011 | 铬钝化卷 | 0.15-SPCC | 30312017 | 双面钢塑复合卷 | 0.25-SPCC | 明绿改性膜-2 | 10 | MO002047 | MO002047-001-01 | FM001 | 覆膜模板 | 7043 | 2024-07-25 | 2024-07-25 | 5 | 2024-07-26 04:15:56 | 2024-07-27 01:08:28 | 江苏九天光电科技有限公司 | 0 | 5750 |  | 1 | 0.25 | 2500 | 610 | 1 | JG12240702631 |  | 1 | K孔洞(200米传563,585mm各1个孔洞约0.11平方毫米。900米传586mm1个孔洞约0.11平方毫米。),Z撞伤折印(300米内操边撞伤皱印约1公分。) | 1
覆膜 | JG122406035412 | JG12240603541 | 九天覆膜-8 | 合格 | 合格品 | 乙 | 徐刚,徐兴良 | 1637 | 1637 |  | 2100 | 0.25 | 610 | / |  | 30110011 | 铬钝化卷 | 0.15-SPCC | 30312017 | 双面钢塑复合卷 | 0.25-SPCC | 明绿改性膜-2 | 10 | MO001765 | MO001765-003-02 | FM001 | 覆膜模板 | 3093 | 2024-07-18 | 2024-07-18 | 5 | 2024-07-27 00:10:23 | 2024-07-27 00:21:45 | 江苏九天光电科技有限公司 | 0 | 5749 |  | 1 | 0.25 | 2100 | 610 | 1 | JG122406035412 |  | 1 |  | 1
覆膜 | JG122406035411 | JG12240603541 | 九天覆膜-8 | 合格 | 合格品 | 乙 | 徐刚,徐兴良 | 1679 | 1679 |  | 2120 | 0.25 | 610 | / |  | 30110011 | 铬钝化卷 | 0.15-SPCC | 30312017 | 双面钢塑复合卷 | 0.25-SPCC | 明绿改性膜-2 | 10 | MO001765 | MO001765-003-01 | FM001 | 覆膜模板 | 3093 | 2024-07-18 | 2024-07-18 | 5 | 2024-07-27 00:10:23 | 2024-07-27 00:21:45 | 江苏九天光电科技有限公司 | 0 | 5749 |  | 1 | 0.25 | 2120 | 610 | 1 | JG122406035411 |  | 1 |  | 1
覆膜 | JG12240702884 | JG1224070288 | 九天覆膜-5 | 合格 | 让步接收 | 乙 | 何志宏,桑永辉 | 1778 | 1778 |  | 2360 | 0.25 | 610 | / | 板面轻黄有振纹 | 30110011 | 铬钝化卷 | 0.15-SPCC | 30312017 | 双面钢塑复合卷 | 0.25-SPCC | 明绿CJB膜-1 | 10 | MO002095 | MO002095-004-04 | FM001 | 覆膜模板 | 6611 | 2024-07-26 | 2024-07-26 | 5 | 2024-07-26 19:58:37 | 2024-07-26 22:44:37 | 江苏九天光电科技有限公司 | 0 | 5751 |  | 1 | 0.25 | 2360 | 610 | 1 | JG12240702884 |  | 1 | Z振纹(板面轻黄有振纹) | 1
覆膜 | JG12240702883 | JG1224070288 | 九天覆膜-5 | 合格 | 合格品 | 乙 | 何志宏,桑永辉 | 1776 | 1776 |  | 2360 | 0.25 | 610 | / | 两边分三层 | 30110011 | 铬钝化卷 | 0.15-SPCC | 30312017 | 双面钢塑复合卷 | 0.25-SPCC | 明绿CJB膜-1 | 10 | MO002095 | MO002095-004-03 | FM001 | 覆膜模板 | 6611 | 2024-07-26 | 2024-07-26 | 5 | 2024-07-26 19:58:37 | 2024-07-26 22:44:37 | 江苏九天光电科技有限公司 | 0 | 5751 |  | 1 | 0.25 | 2360 | 610 | 1 | JG12240702883 |  | 1 |  | 1
覆膜 | JG12240702882 | JG1224070288 | 九天覆膜-5 | 合格 | 合格品 | 乙 | 何志宏,桑永辉 | 1788 | 1788 |  | 2360 | 0.25 | 610 | / |  | 30110011 | 铬钝化卷 | 0.15-SPCC | 30312017 | 双面钢塑复合卷 | 0.25-SPCC | 明绿CJB膜-1 | 10 | MO002095 | MO002095-004-02 | FM001 | 覆膜模板 | 6611 | 2024-07-26 | 2024-07-26 | 5 | 2024-07-26 19:58:37 | 2024-07-26 22:44:37 | 江苏九天光电科技有限公司 | 0 | 5751 |  | 1 | 0.25 | 2360 | 610 | 1 | JG12240702882 |  | 1 |  | 1
覆膜 | JG12240702881 | JG1224070288 | 九天覆膜-5 | 合格 | 合格品 | 甲 | 成防萍,徐新圣 | 1780 | 1780 |  | 2360 | 0.25 | 610 | / |  | 30110011 | 铬钝化卷 | 0.15-SPCC | 30312017 | 双面钢塑复合卷 | 0.25-SPCC | 明绿CJB膜-1 | 10 | MO002095 | MO002095-004-01 | FM001 | 覆膜模板 | 6611 | 2024-07-26 | 2024-07-26 | 5 | 2024-07-26 19:58:37 | 2024-07-26 22:44:37 | 江苏九天光电科技有限公司 | 0 | 5751 |  | 1 | 0.25 | 2360 | 610 | 1 | JG12240702881 |  | 1 |  | 1
覆膜 | JG12240702684 | JG1224070268 | 九天覆膜-5 | 合格 | 合格品 | 甲 | 成防萍,徐新圣 | 1894 | 1894 |  | 2375 | 0.25 | 610 | / |  | 30110011 | 铬钝化卷 | 0.15-SPCC | 30312017 | 双面钢塑复合卷 | 0.25-SPCC | 明绿改性膜-2 | 10 | MO002086 | MO002086-008-04 | FM001 | 覆膜模板 | 7023 | 2024-07-26 | 2024-07-26 | 5 | 2024-07-26 17:22:59 | 2024-07-26 19:41:45 | 江苏九天光电科技有限公司 | 0 | 5751 |  | 1 | 0.25 | 2375 | 610 | 1 | JG12240702684 |  | 1 |  | 1
覆膜 | JG12240702683 | JG1224070268 | 九天覆膜-5 | 合格 | 合格品 | 甲 | 成防萍,徐新圣 | 1876 | 1876 |  | 2375 | 0.25 | 610 | / |  | 30110011 | 铬钝化卷 | 0.15-SPCC | 30312017 | 双面钢塑复合卷 | 0.25-SPCC | 明绿改性膜-2 | 10 | MO002086 | MO002086-008-03 | FM001 | 覆膜模板 | 7023 | 2024-07-26 | 2024-07-26 | 5 | 2024-07-26 17:22:59 | 2024-07-26 19:41:45 | 江苏九天光电科技有限公司 | 0 | 5751 |  | 1 | 0.25 | 2375 | 610 | 1 | JG12240702683 |  | 1 |  | 1
覆膜 | JG12240702682 | JG1224070268 | 九天覆膜-5 | 合格 | 合格品 | 甲 | 成防萍,徐新圣 | 1874 | 1874 |  | 2370 | 0.25 | 610 | / |  | 30110011 | 铬钝化卷 | 0.15-SPCC | 30312017 | 双面钢塑复合卷 | 0.25-SPCC | 明绿改性膜-2 | 10 | MO002086 | MO002086-008-02 | FM001 | 覆膜模板 | 7023 | 2024-07-26 | 2024-07-26 | 5 | 2024-07-26 17:22:59 | 2024-07-26 19:41:45 | 江苏九天光电科技有限公司 | 0 | 5751 |  | 1 | 0.25 | 2370 | 610 | 1 | JG12240702682 |  | 1 |  | 1
覆膜 | JG12240702681 | JG1224070268 | 九天覆膜-5 | 合格 | 合格品 | 甲 | 成防萍,徐新圣 | 1878 | 1878 |  | 2375 | 0.25 | 610 | / |  | 30110011 | 铬钝化卷 | 0.15-SPCC | 30312017 | 双面钢塑复合卷 | 0.25-SPCC | 明绿改性膜-2 | 10 | MO002086 | MO002086-008-01 | FM001 | 覆膜模板 | 7023 | 2024-07-26 | 2024-07-26 | 5 | 2024-07-26 17:22:59 | 2024-07-26 19:41:45 | 江苏九天光电科技有限公司 | 0 | 5751 |  | 1 | 0.25 | 2375 | 610 | 1 | JG12240702681 |  | 1 |  | 1
覆膜 | B2JJF1240726-04 | B20230819001 | 九天覆膜-3 | 合格 | 合格品 | 甲 | 倪志宏,张文兵 | 1704 | 1704 |  | 3250 | 0.2 | 610 | / |  | 11030005 | 不锈钢卷 | 0.1*610-304 | 30412003 | 双面不锈钢塑复合卷 | 0.2-304 | 本色改性膜-1 | 10 | MO002084 | MO002084-001-02 | FM001 | 覆膜模板 | 2972 | 2024-07-26 | 2024-07-26 | 5 | 2024-07-26 15:43:35 | 2024-07-26 18:47:31 | 江苏九天光电科技有限公司 | 0 | 5742 |  | 1 | 0.2 | 3250 | 610 | 1 | B2JJF1240726-04 |  | 1 |  | 1
覆膜 | B2JJF1240726-03 | B20230819001 | 九天覆膜-3 | 合格 | 合格品 | 甲 | 倪志宏,张文兵 | 1598 | 1598 |  | 3050 | 0.2 | 610 | / |  | 11030005 | 不锈钢卷 | 0.1*610-304 | 30412003 | 双面不锈钢塑复合卷 | 0.2-304 | 本色改性膜-1 | 10 | MO002084 | MO002084-001-01 | FM001 | 覆膜模板 | 2972 | 2024-07-26 | 2024-07-26 | 5 | 2024-07-26 15:43:35 | 2024-07-26 18:47:31 | 江苏九天光电科技有限公司 | 0 | 5742 |  | 1 | 0.2 | 3050 | 610 | 1 | B2JJF1240726-03 |  | 1 |  | 1
覆膜 | JG12240702564 | JG1224070256 | 九天覆膜-5 | 合格 | 合格品 | 甲 | 成防萍,徐新圣 | 1754 | 1754 |  | 2210 | 0.25 | 610 | / |  | 30110011 | 铬钝化卷 | 0.15-SPCC | 30312017 | 双面钢塑复合卷 | 0.25-SPCC | 明绿改性膜-2 | 10 | MO002086 | MO002086-009-04 | FM001 | 覆膜模板 | 7041 | 2024-07-26 | 2024-07-26 | 5 | 2024-07-26 14:14:53 | 2024-07-26 17:10:43 | 江苏九天光电科技有限公司 | 0 | 5751 |  | 1 | 0.25 | 2210 | 610 | 1 | JG12240702564 |  | 1 |  | 1
覆膜 | JG12240702563 | JG1224070256 | 九天覆膜-5 | 合格 | 合格品 | 甲 | 成防萍,徐新圣 | 1882 | 1882 |  | 2370 | 0.25 | 610 | / |  | 30110011 | 铬钝化卷 | 0.15-SPCC | 30312017 | 双面钢塑复合卷 | 0.25-SPCC | 明绿改性膜-2 | 10 | MO002086 | MO002086-009-03 | FM001 | 覆膜模板 | 7041 | 2024-07-26 | 2024-07-26 | 5 | 2024-07-26 14:14:53 | 2024-07-26 17:10:43 | 江苏九天光电科技有限公司 | 0 | 5751 |  | 1 | 0.25 | 2370 | 610 | 1 | JG12240702563 |  | 1 |  | 1
覆膜 | JG12240702562 | JG1224070256 | 九天覆膜-5 | 合格 | 合格品 | 甲 | 成防萍,徐新圣 | 1880 | 1880 |  | 2370 | 0.25 | 610 | / |  | 30110011 | 铬钝化卷 | 0.15-SPCC | 30312017 | 双面钢塑复合卷 | 0.25-SPCC | 明绿改性膜-2 | 10 | MO002086 | MO002086-009-02 | FM001 | 覆膜模板 | 7041 | 2024-07-26 | 2024-07-26 | 5 | 2024-07-26 14:14:53 | 2024-07-26 17:10:43 | 江苏九天光电科技有限公司 | 0 | 5751 |  | 1 | 0.25 | 2370 | 610 | 1 | JG12240702562 |  | 1 |  | 1
覆膜 | JG12240702561 | JG1224070256 | 九天覆膜-5 | 合格 | 合格品 | 甲 | 成防萍,徐新圣 | 1880 | 1880 |  | 2370 | 0.25 | 610 | / |  | 30110011 | 铬钝化卷 | 0.15-SPCC | 30312017 | 双面钢塑复合卷 | 0.25-SPCC | 明绿改性膜-2 | 10 | MO002086 | MO002086-009-01 | FM001 | 覆膜模板 | 7041 | 2024-07-26 | 2024-07-26 | 5 | 2024-07-26 14:14:53 | 2024-07-26 17:10:43 | 江苏九天光电科技有限公司 | 0 | 5751 |  | 1 | 0.25 | 2370 | 610 | 1 | JG12240702561 |  | 1 |  | 1
覆膜 | B2JJF1240726-02 | B20230819008 | 九天覆膜-3 | 合格 | 合格品 | 甲 | 倪志宏,张文兵 | 1704 | 1704 |  | 3240 | 0.2 | 610 | / |  | 11030005 | 不锈钢卷 | 0.1*610-304 | 30412003 | 双面不锈钢塑复合卷 | 0.2-304 | 本色改性膜-1 | 10 | MO002084 | MO002084-002-02 | FM001 | 覆膜模板 | 2978 | 2024-07-26 | 2024-07-26 | 5 | 2024-07-26 13:37:13 | 2024-07-26 15:28:33 | 江苏九天光电科技有限公司 | 0 | 5742 |  | 1 | 0.2 | 3240 | 610 | 1 | B2JJF1240726-02 |  | 1 |  | 1
覆膜 | B2JJF1240726-01 | B20230819008 | 九天覆膜-3 | 合格 | 让步接收 | 甲 | 倪志宏,张文兵 | 1596 | 1596 |  | 3020 | 0.2 | 610 | / | C擦伤(卷芯传动侧边部轻微划伤印) | 11030005 | 不锈钢卷 | 0.1*610-304 | 30412003 | 双面不锈钢塑复合卷 | 0.2-304 | 本色改性膜-1 | 10 | MO002084 | MO002084-002-01 | FM001 | 覆膜模板 | 2978 | 2024-07-26 | 2024-07-26 | 5 | 2024-07-26 13:37:13 | 2024-07-26 15:28:33 | 江苏九天光电科技有限公司 | 0 | 5742 |  | 1 | 0.2 | 3020 | 610 | 1 | B2JJF1240726-01 |  | 1 | C擦伤(卷芯传动侧边部轻微划伤印) | 1
覆膜 | JG12240702484 | JG1224070248 | 九天覆膜-5 | 合格 | 让步接收 | 甲 | 成防萍,徐新圣 | 1778 | 1778 |  | 2340 | 0.25 | 610 | / | 尾部板面轻振纹 两边分3层 | 30110011 | 铬钝化卷 | 0.15-SPCC | 30312017 | 双面钢塑复合卷 | 0.25-SPCC | 明绿CJB膜-1 | 10 | MO002086 | MO002086-001-04 | FM001 | 覆膜模板 | 6719 | 2024-07-26 | 2024-07-26 | 5 | 2024-07-26 13:56:35 | 2024-07-26 14:00:10 | 江苏九天光电科技有限公司 | 0 | 5751 |  | 1 | 0.25 | 2340 | 610 | 1 | JG12240702484 |  | 1 | 尾部板面轻振纹 | 1
覆膜 | JG12240702483 | JG1224070248 | 九天覆膜-5 | 合格 | 合格品 | 甲 | 成防萍,徐新圣 | 1744 | 1744 |  | 2320 | 0.25 | 610 | / |  | 30110011 | 铬钝化卷 | 0.15-SPCC | 30312017 | 双面钢塑复合卷 | 0.25-SPCC | 明绿改性膜-2 | 10 | MO002086 | MO002086-001-03 | FM001 | 覆膜模板 | 6719 | 2024-07-26 | 2024-07-26 | 5 | 2024-07-26 13:56:35 | 2024-07-26 14:00:10 | 江苏九天光电科技有限公司 | 0 | 5751 |  | 1 | 0.25 | 2320 | 610 | 1 | JG12240702483 |  | 1 |  | 1
覆膜 | JG12240702482 | JG1224070248 | 九天覆膜-5 | 合格 | 合格品 | 甲 | 成防萍,徐新圣 | 1748 | 1748 |  | 2320 | 0.25 | 610 | / |  | 30110011 | 铬钝化卷 | 0.15-SPCC | 30312017 | 双面钢塑复合卷 | 0.25-SPCC | 明绿改性膜-2 | 10 | MO002086 | MO002086-001-02 | FM001 | 覆膜模板 | 6719 | 2024-07-26 | 2024-07-26 | 5 | 2024-07-26 13:56:35 | 2024-07-26 14:00:10 | 江苏九天光电科技有限公司 | 0 | 5751 |  | 1 | 0.25 | 2320 | 610 | 1 | JG12240702482 |  | 1 |  | 1
覆膜 | JG12240702481 | JG1224070248 | 九天覆膜-5 | 合格 | 合格品 | 甲 | 成防萍,徐新圣 | 1742 | 1742 |  | 2320 | 0.25 | 610 | / |  | 30110011 | 铬钝化卷 | 0.15-SPCC | 30312017 | 双面钢塑复合卷 | 0.25-SPCC | 明绿改性膜-2 | 10 | MO002086 | MO002086-001-01 | FM001 | 覆膜模板 | 6719 | 2024-07-26 | 2024-07-26 | 5 | 2024-07-26 13:56:35 | 2024-07-26 14:00:09 | 江苏九天光电科技有限公司 | 0 | 5751 |  | 1 | 0.25 | 2320 | 610 | 1 | JG12240702481 |  | 1 |  | 1
覆膜 | JG12240702134 | JG1224070213 | 九天覆膜-5 | 合格 | 合格品 | 甲 | 成防萍,徐新圣 | 1582 | 1582 |  | 2100 | 0.25 | 610 | / |  | 30110011 | 铬钝化卷 | 0.15-SPCC | 30312017 | 双面钢塑复合卷 | 0.25-SPCC | 明绿改性膜-2 | 10 | MO002037 | MO002037-001-04 | FM001 | 覆膜模板 | 6559 | 2024-07-25 | 2024-07-25 | 5 | 2024-07-26 10:32:05 | 2024-07-26 10:39:06 | 江苏九天光电科技有限公司 | 0 | 5751 |  | 1 | 0.25 | 2100 | 610 | 1 | JG12240702134 |  | 1 |  | 1
覆膜 | JG12240702133 | JG1224070213 | 九天覆膜-5 | 合格 | 合格品 | 甲 | 成防萍,徐新圣 | 1756 | 1756 |  | 2340 | 0.25 | 610 | / |  | 30110011 | 铬钝化卷 | 0.15-SPCC | 30312017 | 双面钢塑复合卷 | 0.25-SPCC | 明绿CJB膜-1 | 10 | MO002037 | MO002037-001-03 | FM001 | 覆膜模板 | 6559 | 2024-07-25 | 2024-07-25 | 5 | 2024-07-26 10:32:05 | 2024-07-26 10:39:06 | 江苏九天光电科技有限公司 | 0 | 5751 |  | 1 | 0.25 | 2340 | 610 | 1 | JG12240702133 |  | 1 |  | 1
覆膜 | JG12240702132 | JG1224070213 | 九天覆膜-5 | 合格 | 让步接收 | 甲 | 成防萍,徐新圣 | 1720 | 1720 |  | 2300 | 0.25 | 610 | / | 一边分三层 | 30110011 | 铬钝化卷 | 0.15-SPCC | 30312017 | 双面钢塑复合卷 | 0.25-SPCC | 明绿CJB膜-1 | 10 | MO002037 | MO002037-001-02 | FM001 | 覆膜模板 | 6559 | 2024-07-25 | 2024-07-25 | 5 | 2024-07-26 10:32:05 | 2024-07-26 10:39:06 | 江苏九天光电科技有限公司 | 0 | 5751 |  | 1 | 0.25 | 2300 | 610 | 1 | JG12240702132 |  | 1 |  | 1
覆膜 | JG12240702131 | JG1224070213 | 九天覆膜-5 | 合格 | 让步接收 | 甲 | 成防萍,徐新圣 | 1790 | 1790 |  | 2380 | 0.25 | 610 | / | 一边分三层 | 30110011 | 铬钝化卷 | 0.15-SPCC | 30312017 | 双面钢塑复合卷 | 0.25-SPCC | 明绿CJB膜-1 | 10 | MO002037 | MO002037-001-01 | FM001 | 覆膜模板 | 6559 | 2024-07-25 | 2024-07-25 | 5 | 2024-07-26 10:32:05 | 2024-07-26 10:39:06 | 江苏九天光电科技有限公司 | 0 | 5751 |  | 1 | 0.25 | 2380 | 610 | 1 | JG12240702131 |  | 1 |  | 1