## sheet1
工序名称 | 新卷号 | 批号 | 机组名称 | 工序状态 | 检验结果 | 班组 | 参与人 | 来料重量 | 出料重量 | 成品率 | 出料长度 | 出料厚度 | 出料宽度 | 工序要求 | 备注 | 来料编码 | 来料名称 | 来料规格 | 产品编码 | 产品名称 | 产品规格 | 膜名称 | 排序 | 主计划号 | 子计划号 | 工序流程编码 | 工序流程名称 | 工单需求 | 计划开始时间 | 计划结束时间 | 工单状态 | 实际开始时间 | 产出时间 | 组织名称 | 卷号ID | 操作工人 | 报工人 | 检验 | 来料厚度 | 来料长度 | 来料宽度 | 是否分卷 | 原卷号 | 工单要求 | 是否成品 | 不良现象 | 入库审核
铬钝化 | JG122406013411 | JG122406013411 | 东方铬钝化950 | 合格 | 合格品 | 甲 | 夏亚军 | 5120 | 5109 | 0.9979 | 9000 | 0.1 | 760 | / |  | 30210015 | 光亮卷 | 0.1-SPCC | 30110014 | 铬钝化卷 | 0.1-SPCC |  | 10 | MO002096 | MO002096-014 | GDH001 | 铬钝化模板 | 5120 | 2024-07-26 | 2024-07-26 | 5 | 2024-07-27 07:56:14 | 2024-07-27 07:56:41 | 江苏东方九天新能源材料有限公司 | 261975 | 5660 |  |  | 0.1 | 0 | 760 | 1 | JG122406013411 |  | 1 |  | 1
铬钝化 | JG12240701632 | JG12240701632 | 东方铬钝化950 | 合格 | 让步接收 | 甲 | 夏亚军 | 5616 | 5623 | 1.0012 | 10230 | 0.1 | 710 | / | 色差 条印 白斑 亮斑 | 30210015 | 光亮卷 | 0.1-SPCC | 30110014 | 铬钝化卷 | 0.1-SPCC |  | 10 | MO002052 | MO002052-007 | GDH001 | 铬钝化模板 | 5616 | 2024-07-25 | 2024-07-25 | 5 | 2024-07-27 06:47:00 | 2024-07-27 06:48:16 | 江苏东方九天新能源材料有限公司 | 259560 | 5660 |  |  | 0.1 | 10280 | 710 | 1 | JG12240701632 |  | 1 | S色差(色差 条印 白斑 亮斑) | 1
铬钝化 | JG1224070308 | JG1224070308 | 东方铬钝化750 | 合格 | 让步接收 | 甲 | 周建锋 | 6660 | 6645 | 0.9977 | 9530 | 0.15 | 610 | 镀铬量80-100 | 来料板面色差，辊印，亮斑点，振纹，横辊印，白斑点，肋浪 | 30210011 | 光亮卷 | 0.15-SPCC | 30110011 | 铬钝化卷 | 0.15-SPCC |  | 10 | MO002082 | MO002082-003 | GDH001 | 铬钝化模板 | 6660 | 2024-07-26 | 2024-07-26 | 5 | 2024-07-27 05:36:51 | 2024-07-27 06:43:10 | 江苏东方九天新能源材料有限公司 | 261571 | 5658 |  |  | 0.15 | 9490 | 610 | 1 | JG1224070308 |  | 1 | 来料板面色差，辊印，亮斑点，振纹，横辊印，白斑点，肋浪 | 1
铬钝化 | JG0024060078 | JG0024060078 | 东方铬钝化750 | 合格 | 让步接收 | 甲 | 周建锋 | 5010 | 5007 | 0.9994 | 7130 | 0.15 | 610 | 镀铬量80-100 | 来料板面色差，辊印，亮斑点，振纹，横辊印，肋浪 | 30210011 | 光亮卷 | 0.15-SPCC | 30110011 | 铬钝化卷 | 0.15-SPCC |  | 10 | MO002082 | MO002082-001 | GDH001 | 铬钝化模板 | 5010 | 2024-07-26 | 2024-07-26 | 5 | 2024-07-27 05:35:06 | 2024-07-27 05:35:50 | 江苏东方九天新能源材料有限公司 | 261569 | 5658 |  |  | 0.15 | 0 | 610 | 1 | JG0024060078 |  | 1 | 来料板面色差，辊印，亮斑点，振纹，横辊印，肋浪 | 1
铬钝化 | JG1224070215 | JG1224070215 | 东方铬钝化750 | 合格 | 合格品 | 甲 | 周建锋 | 5890 | 5897 | 1.0012 | 6948 | 0.18 | 610 | / | 来料板面色差，辊印，亮斑点，白斑 | 30210014 | 光亮卷 | 0.18-SPCC | 30110012 | 铬钝化卷 | 0.18-SPCC |  | 10 | MO002088 | MO002088-006 | GDH001 | 铬钝化模板 | 5890 | 2024-07-26 | 2024-07-26 | 5 | 2024-07-27 04:52:56 | 2024-07-27 05:34:34 | 江苏东方九天新能源材料有限公司 | 261732 | 5658 |  |  | 0.18 | 0 | 610 | 1 | JG1224070215 |  | 1 | 来料板面色差，辊印，亮斑点，白斑 | 1
铬钝化 | JG12240701352 | JG12240701352 | 东方铬钝化950 | 合格 | 让步接收 | 甲 | 夏亚军 | 5606 | 5619 | 1.0023 | 10210 | 0.1 | 710 | / | 色差 条印 辊印 碱液斑 | 30210015 | 光亮卷 | 0.1-SPCC | 30110014 | 铬钝化卷 | 0.1-SPCC |  | 10 | MO002052 | MO002052-003 | GDH001 | 铬钝化模板 | 5606 | 2024-07-25 | 2024-07-25 | 5 | 2024-07-27 05:22:48 | 2024-07-27 05:24:11 | 江苏东方九天新能源材料有限公司 | 259554 | 5660 |  |  | 0.1 | 10290 | 710 | 1 | JG12240701352 |  | 1 | S色差(色差 条印 辊印 碱液斑) | 1
铬钝化 | JG1224070227 | JG1224070227 | 东方铬钝化750 | 合格 | 合格品 | 甲 | 周建锋 | 5746 | 5753 | 1.0012 | 6790 | 0.18 | 610 | / | 来料板面色差，辊印，亮斑，白斑，白条印 | 30210014 | 光亮卷 | 0.18-SPCC | 30110012 | 铬钝化卷 | 0.18-SPCC |  | 10 | MO002088 | MO002088-003 | GDH001 | 铬钝化模板 | 5746 | 2024-07-26 | 2024-07-26 | 5 | 2024-07-27 04:51:27 | 2024-07-27 04:52:33 | 江苏东方九天新能源材料有限公司 | 261727 | 5658 |  |  | 0.18 | 0 | 610 | 1 | JG1224070227 |  | 1 | 来料板面色差，辊印，亮斑，白斑，白条印 | 1
铬钝化 | JG1224070224 | JG1224070224 | 东方铬钝化750 | 合格 | 合格品 | 甲 | 周建锋 | 5660 | 5667 | 1.0012 | 6570 | 0.18 | 610 | / | 来料板面色差，辊印，亮斑点， | 30210014 | 光亮卷 | 0.18-SPCC | 30110012 | 铬钝化卷 | 0.18-SPCC |  | 10 | MO002088 | MO002088-001 | GDH001 | 铬钝化模板 | 5660 | 2024-07-26 | 2024-07-26 | 5 | 2024-07-27 02:28:14 | 2024-07-27 04:50:58 | 江苏东方九天新能源材料有限公司 | 261725 | 5658 |  |  | 0.18 | 0 | 610 | 1 | JG1224070224 |  | 1 | 来料板面色差，辊印，亮斑点， | 1
铬钝化 | JG12240701351 | JG12240701351 | 东方铬钝化950 | 合格 | 合格品 | 甲 | 夏亚军 | 2444 | 2439 | 0.998 | 4450 | 0.1 | 710 | / |  | 30210015 | 光亮卷 | 0.1-SPCC | 30110014 | 铬钝化卷 | 0.1-SPCC |  | 10 | MO002052 | MO002052-001 | GDH001 | 铬钝化模板 | 2444 | 2024-07-25 | 2024-07-25 | 5 | 2024-07-27 04:05:27 | 2024-07-27 04:05:58 | 江苏东方九天新能源材料有限公司 | 259550 | 5660 |  |  | 0.1 | 4480 | 710 | 1 | JG12240701351 |  | 1 |  | 1
铬钝化 | JG122407010322 | JG122407010322 | 东方铬钝化950 | 合格 | 合格品 | 甲 | 夏亚军 | 4120 | 4109 | 0.9973 | 7120 | 0.1 | 760 | / |  | 30210015 | 光亮卷 | 0.1-SPCC | 30110014 | 铬钝化卷 | 0.1-SPCC |  | 10 | MO002096 | MO002096-009 | GDH001 | 铬钝化模板 | 4120 | 2024-07-26 | 2024-07-26 | 5 | 2024-07-27 03:32:31 | 2024-07-27 03:32:59 | 江苏东方九天新能源材料有限公司 | 261970 | 5660 |  |  | 0.1 | 0 | 760 | 1 | JG122407010322 |  | 1 |  | 1
铬钝化 | JG12240703501 | JG12240703501 | 东方铬钝化950 | 合格 | 让步接收 | 甲 | 夏亚军 | 4840 | 4811 | 0.994 | 6840 | 0.125 | 760 | / | 两边边部水锈斑 | 30210004 | 光亮卷 | 0.125-SPCC | 30110004 | 铬钝化卷 | 0.125-SPCC |  | 10 | MO002096 | MO002096-004 | GDH001 | 铬钝化模板 | 4840 | 2024-07-26 | 2024-07-26 | 5 | 2024-07-27 02:42:48 | 2024-07-27 02:44:34 | 江苏东方九天新能源材料有限公司 | 261966 | 5660 |  |  | 0.125 | 0 | 760 | 1 | JG12240703501 |  | 1 | S色差(色差 条印 两边边部水锈斑) | 1
铬钝化 | JG1224070252 | JG1224070252 | 东方铬钝化750 | 合格 | 让步接收 | 甲 | 周建锋 | 5790 | 5805 | 1.0026 | 6800 | 0.18 | 610 | / | 来料板面色差，辊印，来料板面波浪纹辊印，白斑 | 30210014 | 光亮卷 | 0.18-SPCC | 30110012 | 铬钝化卷 | 0.18-SPCC |  | 10 | MO002088 | MO002088-005 | GDH001 | 铬钝化模板 | 5790 | 2024-07-26 | 2024-07-26 | 5 | 2024-07-27 02:19:57 | 2024-07-27 02:27:58 | 江苏东方九天新能源材料有限公司 | 261731 | 5658 |  |  | 0.18 | 0 | 610 | 1 | JG1224070252 |  | 1 | 来料板面色差，辊印，来料板面波浪纹辊印，白斑 | 1
铬钝化 | JG12240703531 | JG12240703531 | 东方铬钝化950 | 合格 | 合格品 | 甲 | 夏亚军 | 4880 | 4781 | 0.9797 | 6840 | 0.125 | 760 | / |  | 30210004 | 光亮卷 | 0.125-SPCC | 30110004 | 铬钝化卷 | 0.125-SPCC |  | 10 | MO002056 | MO002056-001 | GDH001 | 铬钝化模板 | 4880 | 2024-07-25 | 2024-07-25 | 5 | 2024-07-27 01:57:11 | 2024-07-27 01:57:44 | 江苏东方九天新能源材料有限公司 | 259632 | 5660 |  |  | 0.125 | 6970 | 760 | 1 | JG12240703531 |  | 1 |  | 1
铬钝化 | JG1224070232 | JG1224070232 | 东方铬钝化750 | 合格 | 让步接收 | 甲 | 周建锋 | 5590 | 5607 | 1.003 | 6630 | 0.18 | 610 | / | 来料板面色差，辊印，来料板面边部偶有波浪纹，白斑 | 30210014 | 光亮卷 | 0.18-SPCC | 30110012 | 铬钝化卷 | 0.18-SPCC |  | 10 | MO002088 | MO002088-004 | GDH001 | 铬钝化模板 | 5590 | 2024-07-26 | 2024-07-26 | 5 | 2024-07-27 01:00:25 | 2024-07-27 01:42:43 | 江苏东方九天新能源材料有限公司 | 261730 | 5658 |  |  | 0.18 | 0 | 610 | 1 | JG1224070232 |  | 1 | 来料板面色差，辊印，来料板面边部偶有波浪纹，白斑 | 1
铬钝化 | JG12240703681 | JG12240703681 | 东方铬钝化950 | 合格 | 合格品 | 甲 | 夏亚军 | 4830 | 4691 | 0.9712 | 6730 | 0.125 | 760 | / |  | 30210004 | 光亮卷 | 0.125-SPCC | 30110004 | 铬钝化卷 | 0.125-SPCC |  | 10 | MO002096 | MO002096-002 | GDH001 | 铬钝化模板 | 4830 | 2024-07-26 | 2024-07-26 | 5 | 2024-07-27 01:09:50 | 2024-07-27 01:10:21 | 江苏东方九天新能源材料有限公司 | 261964 | 5660 |  |  | 0.125 | 0 | 760 | 1 | JG12240703681 |  | 1 |  | 1
铬钝化 | JG1224070219 | JG1224070219 | 东方铬钝化750 | 合格 | 合格品 | 甲 | 周建锋 | 5766 | 5771 | 1.0009 | 6810 | 0.18 | 610 | / | 来料板面色差，辊印，亮斑点 | 30210014 | 光亮卷 | 0.18-SPCC | 30110012 | 铬钝化卷 | 0.18-SPCC |  | 10 | MO002088 | MO002088-002 | GDH001 | 铬钝化模板 | 5766 | 2024-07-26 | 2024-07-26 | 5 | 2024-07-27 00:58:54 | 2024-07-27 01:00:08 | 江苏东方九天新能源材料有限公司 | 261726 | 5658 |  |  | 0.18 | 0 | 610 | 1 | JG1224070219 |  | 1 | 来料板面色差，辊印，亮斑点 | 1
铬钝化 | JG122406013412 | JG122406013412 | 东方铬钝化950 | 合格 | 让步接收 | 甲 | 夏亚军 | 2620 | 2581 | 0.9851 | 4540 | 0.1 | 760 | / | 内100米板面撞伤重 | 30210015 | 光亮卷 | 0.1-SPCC | 30110014 | 铬钝化卷 | 0.1-SPCC |  | 10 | MO002096 | MO002096-013 | GDH001 | 铬钝化模板 | 2620 | 2024-07-26 | 2024-07-26 | 5 | 2024-07-27 00:19:25 | 2024-07-27 00:21:39 | 江苏东方九天新能源材料有限公司 | 261974 | 5660 |  |  | 0.1 | 0 | 760 | 1 | JG122406013412 |  | 1 | S色差(内100米板面撞伤重 条印 色差 白斑) | 1
铬钝化 | JG1224070251 | JG1224070251 | 东方铬钝化750 | 合格 | 让步接收 | 甲 | 周建锋 | 5640 | 5647 | 1.0012 | 6690 | 0.18 | 610 | / | 尾100米左右来料板面铁桶顶伤印 | 30210014 | 光亮卷 | 0.18-SPCC | 30110012 | 铬钝化卷 | 0.18-SPCC |  | 10 | MO002088 | MO002088-007 | GDH001 | 铬钝化模板 | 5640 | 2024-07-26 | 2024-07-26 | 5 | 2024-07-26 23:32:15 | 2024-07-27 00:15:21 | 江苏东方九天新能源材料有限公司 | 261733 | 5658 |  |  | 0.18 | 0 | 610 | 1 | JG1224070251 |  | 1 | 来料板面色差，辊印，亮斑点，振纹，横辊印，尾100米左右来料板面铁桶顶伤印 | 1
铬钝化 | JG12240703641 | JG12240703641 | 东方铬钝化950 | 合格 | 让步接收 | 甲 | 韩康 | 4650 | 4623 | 0.9942 | 6600 | 0.125 | 760 | / | 6480-6510米横向62.3-62.9mm8个孔洞( 大小0.44-0.62mm2) | 30210004 | 光亮卷 | 0.125-SPCC | 30110004 | 铬钝化卷 | 0.125-SPCC |  | 10 | MO002096 | MO002096-003 | GDH001 | 铬钝化模板 | 4650 | 2024-07-26 | 2024-07-26 | 5 | 2024-07-26 23:03:15 | 2024-07-26 23:48:07 | 江苏东方九天新能源材料有限公司 | 261965 | 5660 |  |  | 0.125 | 0 | 760 | 1 | JG12240703641 |  | 1 | S色差(色差 条印 传侧边部水锈斑 黄条印 黄斑 6480-6510米8个孔洞 横向62.3-62.9 大小0.44-0.62) | 1
铬钝化 | JG0024060077 | JG0024060077 | 东方铬钝化750 | 合格 | 合格品 | 甲 | 周建锋 | 4970 | 4973 | 1.0006 | 7100 | 0.15 | 610 | 镀铬量80-100 | 来料板面色差，辊印，亮斑点，振纹，横辊印，肋浪 | 30210011 | 光亮卷 | 0.15-SPCC | 30110011 | 铬钝化卷 | 0.15-SPCC |  | 10 | MO002082 | MO002082-002 | GDH001 | 铬钝化模板 | 4970 | 2024-07-26 | 2024-07-26 | 5 | 2024-07-26 22:44:39 | 2024-07-26 23:31:49 | 江苏东方九天新能源材料有限公司 | 261570 | 5658 |  |  | 0.15 | 0 | 610 | 1 | JG0024060077 |  | 1 | 来料板面色差，辊印，亮斑点，振纹，横辊印，肋浪 | 1
铬钝化 | JG122406026512 | JG12240602651 | 东方铬钝化950 | 合格 | 合格品 | 甲 | 韩康 | 4015 | 4015 |  | 7030 | 0.1 | 760 | / |  | 30210015 | 光亮卷 | 0.1-SPCC | 30110014 | 铬钝化卷 | 0.1-SPCC |  | 10 | MO002054 | MO002054-008-02 | GDH001 | 铬钝化模板 | 6410 | 2024-07-25 | 2024-07-25 | 5 | 2024-07-26 23:01:18 | 2024-07-26 23:02:34 | 江苏东方九天新能源材料有限公司 |  | 5660 |  | 1 | 0.1 | 7030 | 760 | 1 | JG122406026512 |  | 1 |  | 1
铬钝化 | JG122406026511 | JG12240602651 | 东方铬钝化950 | 合格 | 合格品 | 甲 | 韩康 | 2311 | 2311 |  | 4040 | 0.1 | 760 | / |  | 30210015 | 光亮卷 | 0.1-SPCC | 30110014 | 铬钝化卷 | 0.1-SPCC |  | 10 | MO002054 | MO002054-008-01 | GDH001 | 铬钝化模板 | 6410 | 2024-07-25 | 2024-07-25 | 5 | 2024-07-26 23:01:18 | 2024-07-26 23:02:34 | 江苏东方九天新能源材料有限公司 |  | 5660 |  | 1 | 0.1 | 4040 | 760 | 1 | JG122406026511 |  | 1 |  | 1
铬钝化 | JG12240700822 | JG12240700822 | 东方铬钝化750 | 合格 | 让步接收 | 甲 | 周建锋 | 3102 | 3095 | 0.9977 | 6720 | 0.1 | 610 | / | 来料板面色差，辊印，操边起筋 | 30210015 | 光亮卷 | 0.1-SPCC | 30110014 | 铬钝化卷 | 0.1-SPCC |  | 10 | MO002083 | MO002083-001 | GDH001 | 铬钝化模板 | 3102 | 2024-07-26 | 2024-07-26 | 5 | 2024-07-26 21:24:00 | 2024-07-26 22:44:15 | 江苏东方九天新能源材料有限公司 | 261572 | 5658 |  |  | 0.1 | 0 | 610 | 1 | JG12240700822 |  | 1 | 来料板面色差，辊印，操边起筋 | 1
铬钝化 | JG122406012612 | JG12240601261 | 东方铬钝化950 | 合格 | 让步接收 | 乙 | 李志祥 | 4185 | 4185 |  | 7360 | 0.1 | 760 | / | 传侧边部15公分左右锈斑 | 30210015 | 光亮卷 | 0.1-SPCC | 30110014 | 铬钝化卷 | 0.1-SPCC |  | 10 | MO002054 | MO002054-012-02 | GDH001 | 铬钝化模板 | 6620 | 2024-07-25 | 2024-07-25 | 5 | 2024-07-26 20:02:44 | 2024-07-26 21:34:39 | 江苏东方九天新能源材料有限公司 |  | 5657 |  | 1 | 0.1 | 7360 | 760 | 1 | JG122406012612 |  | 1 | S色差条印(色差条印 传侧边部10公分左右锈斑) | 1
铬钝化 | JG122406012611 | JG12240601261 | 东方铬钝化950 | 合格 | 让步接收 | 乙 | 李志祥 | 2387 | 2387 |  | 4200 | 0.1 | 760 | / | 传侧边部15公分左右锈斑, 570米横向74.5mm1个孔洞 (大小0.44mm2) | 30210015 | 光亮卷 | 0.1-SPCC | 30110014 | 铬钝化卷 | 0.1-SPCC |  | 10 | MO002054 | MO002054-012-01 | GDH001 | 铬钝化模板 | 6620 | 2024-07-25 | 2024-07-25 | 5 | 2024-07-26 20:02:44 | 2024-07-26 21:34:39 | 江苏东方九天新能源材料有限公司 |  | 5657 |  | 1 | 0.1 | 4200 | 760 | 1 | JG122406012611 |  | 1 | S色差条印(色差条印 传侧边部10公分左右锈斑 570米1个孔洞 横向74.5 大小0.44) | 1
铬钝化 | JG122406024322 | JG12240602432 | 东方铬钝化950 | 合格 | 让步接收 | 乙 | 李志祥 | 3938 | 3938 |  | 6750 | 0.1 | 760 | / | 2453米操305mm处孔洞（大小0.27mm2） | 30210015 | 光亮卷 | 0.1-SPCC | 30110014 | 铬钝化卷 | 0.1-SPCC |  | 10 | MO002054 | MO002054-013-02 | GDH001 | 铬钝化模板 | 5890 | 2024-07-25 | 2024-07-25 | 5 | 2024-07-26 18:49:35 | 2024-07-26 20:02:26 | 江苏东方九天新能源材料有限公司 |  | 5657 |  | 1 | 0.1 | 6750 | 760 | 1 | JG122406024322 |  | 1 | 乳化斑 色差 2453米操305大小0.27 | 1
铬钝化 | JG122406024321 | JG12240602432 | 东方铬钝化950 | 合格 | 合格品 | 乙 | 李志祥 | 1924 | 1924 |  | 3300 | 0.1 | 760 | / |  | 30210015 | 光亮卷 | 0.1-SPCC | 30110014 | 铬钝化卷 | 0.1-SPCC |  | 10 | MO002054 | MO002054-013-01 | GDH001 | 铬钝化模板 | 5890 | 2024-07-25 | 2024-07-25 | 5 | 2024-07-26 18:49:35 | 2024-07-26 20:02:26 | 江苏东方九天新能源材料有限公司 |  | 5657 |  | 1 | 0.1 | 3300 | 760 | 1 | JG122406024321 |  | 1 | 乳化斑 色差 | 1
铬钝化 | JG122406027612 | JG12240602761 | 东方铬钝化950 | 合格 | 合格品 | 乙 | 李志祥 | 2381 | 2381 |  | 4170 | 0.1 | 760 | / |  | 30210015 | 光亮卷 | 0.1-SPCC | 30110014 | 铬钝化卷 | 0.1-SPCC |  | 10 | MO002054 | MO002054-014-02 | GDH001 | 铬钝化模板 | 6610 | 2024-07-25 | 2024-07-25 | 5 | 2024-07-26 18:19:29 | 2024-07-26 18:49:12 | 江苏东方九天新能源材料有限公司 |  | 5657 |  | 1 | 0.1 | 4170 | 760 | 1 | JG122406027612 |  | 1 | 乳化斑 色差 | 1
铬钝化 | JG122406027611 | JG12240602761 | 东方铬钝化950 | 合格 | 合格品 | 乙 | 李志祥 | 4203 | 4203 |  | 7340 | 0.1 | 760 | / |  | 30210015 | 光亮卷 | 0.1-SPCC | 30110014 | 铬钝化卷 | 0.1-SPCC |  | 10 | MO002054 | MO002054-014-01 | GDH001 | 铬钝化模板 | 6610 | 2024-07-25 | 2024-07-25 | 5 | 2024-07-26 18:19:29 | 2024-07-26 18:49:12 | 江苏东方九天新能源材料有限公司 |  | 5657 |  | 1 | 0.1 | 7340 | 760 | 1 | JG122406027611 |  | 1 | 乳化斑 色差 | 1
铬钝化 | JG12240701442 | JG12240701442 | 东方铬钝化950 | 合格 | 合格品 | 乙 | 李志祥 | 2546 | 2545 | 0.9996 | 4630 | 0.1 | 710 | / | 色差 辊印 | 30210015 | 光亮卷 | 0.1-SPCC | 30110014 | 铬钝化卷 | 0.1-SPCC |  | 10 | MO002052 | MO002052-002 | GDH001 | 铬钝化模板 | 2546 | 2024-07-25 | 2024-07-25 | 5 | 2024-07-26 17:16:00 | 2024-07-26 17:38:22 | 江苏东方九天新能源材料有限公司 | 259552 | 5657 |  |  | 0.1 | 4670 | 710 | 1 | JG12240701442 |  | 1 | 色差 辊印 | 1
铬钝化 | JG12240701151 | JG12240701151 | 东方铬钝化950 | 合格 | 合格品 | 乙 | 李志祥 | 5634 | 5651 | 1.003 | 10320 | 0.1 | 710 | / |  | 30210015 | 光亮卷 | 0.1-SPCC | 30110014 | 铬钝化卷 | 0.1-SPCC |  | 10 | MO002052 | MO002052-004 | GDH001 | 铬钝化模板 | 5634 | 2024-07-25 | 2024-07-25 | 5 | 2024-07-26 17:06:40 | 2024-07-26 17:07:23 | 江苏东方九天新能源材料有限公司 | 259556 | 5657 |  |  | 0.1 | 10380 | 710 | 1 | JG12240701151 |  | 1 |  | 1
铬钝化 | JG12240701801 | JG12240701801 | 东方铬钝化950 | 合格 | 合格品 | 乙 | 李志祥 | 5590 | 5607 | 1.003 | 10200 | 0.1 | 710 | / | 色差 条印 | 30210015 | 光亮卷 | 0.1-SPCC | 30110014 | 铬钝化卷 | 0.1-SPCC |  | 10 | MO002052 | MO002052-005 | GDH001 | 铬钝化模板 | 5590 | 2024-07-25 | 2024-07-25 | 5 | 2024-07-26 14:32:59 | 2024-07-26 15:36:39 | 江苏东方九天新能源材料有限公司 | 259558 | 5657 |  |  | 0.1 | 10250 | 710 | 1 | JG12240701801 |  | 1 | 色差 条印 | 1
铬钝化 | JG12240701161 | JG12240701161 | 东方铬钝化950 | 合格 | 让步接收 | 乙 | 李志祥 | 5620 | 5635 | 1.0027 | 10290 | 0.1 | 710 | / | 色差 条印 辊印 | 30210015 | 光亮卷 | 0.1-SPCC | 30110014 | 铬钝化卷 | 0.1-SPCC |  | 10 | MO002052 | MO002052-006 | GDH001 | 铬钝化模板 | 5620 | 2024-07-25 | 2024-07-25 | 5 | 2024-07-26 14:29:10 | 2024-07-26 14:31:01 | 江苏东方九天新能源材料有限公司 | 259559 | 5657 |  |  | 0.1 | 10360 | 710 | 1 | JG12240701161 |  | 1 | 色差 条印 辊印 | 1
铬钝化 | JG122406013022 | JG12240601302 | 东方铬钝化950 | 合格 | 让步接收 | 乙 | 李志祥 | 2793 | 2793 |  | 4870 | 0.1 | 760 | / | 730米处顶伤、划伤，2653-2707米操231mm14个孔洞0.35-1.15平方毫米 | 30210015 | 光亮卷 | 0.1-SPCC | 30110014 | 铬钝化卷 | 0.1-SPCC |  | 10 | MO002078 | MO002078-001-02 | GDH001 | 铬钝化模板 | 5510 | 2024-07-26 | 2024-07-26 | 5 | 2024-07-26 14:23:54 | 2024-07-26 14:25:15 | 江苏东方九天新能源材料有限公司 |  | 5657 |  | 1 | 0.1 | 4870 | 760 | 1 | JG122406013022 |  | 1 | 730米处顶伤划伤 2653-2707米14个孔洞大小0.35-1.15操231 | 1
铬钝化 | JG122406013021 | JG12240601302 | 东方铬钝化950 | 合格 | 合格品 | 乙 | 李志祥 | 2699 | 2699 |  | 4700 | 0.1 | 760 | / |  | 30210015 | 光亮卷 | 0.1-SPCC | 30110014 | 铬钝化卷 | 0.1-SPCC |  | 10 | MO002078 | MO002078-001-01 | GDH001 | 铬钝化模板 | 5510 | 2024-07-26 | 2024-07-26 | 5 | 2024-07-26 14:23:54 | 2024-07-26 14:25:15 | 江苏东方九天新能源材料有限公司 |  | 5657 |  | 1 | 0.1 | 4700 | 760 | 1 | JG122406013021 |  | 1 |  | 1
铬钝化 | JG12240701011 | JG12240701011 | 东方铬钝化950 | 合格 | 让步接收 | 乙 | 李志祥 | 4800 | 4761 | 0.9919 | 6860 | 0.125 | 760 | / | 色差 乳化斑 条印 | 30210004 | 光亮卷 | 0.125-SPCC | 30110004 | 铬钝化卷 | 0.125-SPCC |  | 10 | MO002056 | MO002056-005 | GDH001 | 铬钝化模板 | 4800 | 2024-07-25 | 2024-07-25 | 5 | 2024-07-26 12:44:16 | 2024-07-26 14:23:30 | 江苏东方九天新能源材料有限公司 | 259640 | 5657 |  |  | 0.125 | 6870 | 760 | 1 | JG12240701011 |  | 1 | 色差 乳化斑 条印 | 1
铬钝化 | JG1224070272 | JG1224070272 | 东方铬钝化750 | 合格 | 让步接收 | 乙 | 李澍 | 7054 | 7037 | 0.9976 | 9560 | 0.15 | 610 | / | 色差 辊印 白斑 横辊印 | 30210011 | 光亮卷 | 0.15-SPCC | 30110011 | 铬钝化卷 | 0.15-SPCC |  | 10 | MO002061 | MO002061-001 | GDH001 | 铬钝化模板 | 7054 | 2024-07-25 | 2024-07-25 | 5 | 2024-07-26 12:03:38 | 2024-07-26 12:56:21 | 江苏东方九天新能源材料有限公司 | 259670 | 5656 |  |  | 0.15 | 9550 | 610 | 1 | JG1224070272 |  | 1 | 色差 辊印 白斑 横辊印 | 1
铬钝化 | JG12240703651 | JG12240703651 | 东方铬钝化950 | 合格 | 让步接收 | 乙 | 李志祥 | 4700 | 4675 | 0.9947 | 6800 | 0.125 | 760 | / | 色差 条印 乳化斑 | 30210004 | 光亮卷 | 0.125-SPCC | 30110004 | 铬钝化卷 | 0.125-SPCC |  | 10 | MO002056 | MO002056-006 | GDH001 | 铬钝化模板 | 4700 | 2024-07-25 | 2024-07-25 | 5 | 2024-07-26 11:59:32 | 2024-07-26 12:44:02 | 江苏东方九天新能源材料有限公司 | 259641 | 5657 |  |  | 0.125 | 6820 | 760 | 1 | JG12240703651 |  | 1 | 色差 条印 乳化斑 | 1
铬钝化 | JG1224070291 | JG1224070291 | 东方铬钝化750 | 合格 | 让步接收 | 乙 | 李澍 | 6590 | 6575 | 0.9977 | 9480 | 0.15 | 610 | / | 白斑 辊印 条印 横辊印 色差 | 30210011 | 光亮卷 | 0.15-SPCC | 30110011 | 铬钝化卷 | 0.15-SPCC |  | 10 | MO002066 | MO002066-003 | GDH001 | 铬钝化模板 | 6590 | 2024-07-26 | 2024-07-26 | 5 | 2024-07-26 12:02:36 | 2024-07-26 12:03:13 | 江苏东方九天新能源材料有限公司 | 261119 | 5656 |  |  | 0.15 | 9430 | 610 | 1 | JG1224070291 |  | 1 | 白斑 辊印 条印 横辊印 色差 | 1
铬钝化 | JG12240703491 | JG12240703491 | 东方铬钝化950 | 合格 | 让步接收 | 乙 | 李志祥 | 4850 | 4827 | 0.9953 | 6900 | 0.125 | 760 | / | 色差 条印 白斑 乳化斑 | 30210004 | 光亮卷 | 0.125-SPCC | 30110004 | 铬钝化卷 | 0.125-SPCC |  | 10 | MO002056 | MO002056-002 | GDH001 | 铬钝化模板 | 4850 | 2024-07-25 | 2024-07-25 | 5 | 2024-07-26 11:14:25 | 2024-07-26 11:58:55 | 江苏东方九天新能源材料有限公司 | 259635 | 5657 |  |  | 0.125 | 6920 | 760 | 1 | JG12240703491 |  | 1 | 色差 条印 白斑 乳化斑 | 1
铬钝化 | JG12240701051 | JG12240701051 | 东方铬钝化950 | 合格 | 让步接收 | 乙 | 李志祥 | 4870 | 4841 | 0.994 | 6950 | 0.125 | 760 | / | 乳化斑重 色差 条印 | 30210004 | 光亮卷 | 0.125-SPCC | 30110004 | 铬钝化卷 | 0.125-SPCC |  | 10 | MO002056 | MO002056-004 | GDH001 | 铬钝化模板 | 4870 | 2024-07-25 | 2024-07-25 | 5 | 2024-07-26 10:46:53 | 2024-07-26 11:14:14 | 江苏东方九天新能源材料有限公司 | 259639 | 5657 |  |  | 0.125 | 6970 | 760 | 1 | JG12240701051 |  | 1 | 乳化斑重 色差 条印 | 1
铬钝化 | JG1224070288 | JG1224070288 | 东方铬钝化750 | 合格 | 让步接收 | 乙 | 李澍 | 6616 | 6611 | 0.9992 | 9470 | 0.15 | 610 | / | 色差 白斑 白条印 横辊印 | 30210011 | 光亮卷 | 0.15-SPCC | 30110011 | 铬钝化卷 | 0.15-SPCC |  | 10 | MO002066 | MO002066-005 | GDH001 | 铬钝化模板 | 6616 | 2024-07-26 | 2024-07-26 | 5 | 2024-07-26 10:02:20 | 2024-07-26 10:59:41 | 江苏东方九天新能源材料有限公司 | 261121 | 5656 |  |  | 0.15 | 9420 | 610 | 1 | JG1224070288 |  | 1 | 色差 白斑 白条印 横辊印 | 1
铬钝化 | JG1224070299 | JG1224070299 | 东方铬钝化750 | 合格 | 让步接收 | 乙 | 李澍 | 6594 | 6587 | 0.9989 | 9450 | 0.15 | 610 | / | 色差 辊印 条印 白斑 白条印 | 30210011 | 光亮卷 | 0.15-SPCC | 30110011 | 铬钝化卷 | 0.15-SPCC |  | 10 | MO002066 | MO002066-004 | GDH001 | 铬钝化模板 | 6594 | 2024-07-26 | 2024-07-26 | 5 | 2024-07-26 09:04:59 | 2024-07-26 10:02:09 | 江苏东方九天新能源材料有限公司 | 261120 | 5656 |  |  | 0.15 | 9390 | 610 | 1 | JG1224070299 |  | 1 | 色差 辊印 条印 白斑 白条印 | 1
铬钝化 | JG122406012622 | JG12240601262 | 东方铬钝化950 | 合格 | 让步接收 | 甲 | 韩康 | 3961 | 3961 |  | 6850 | 0.1 | 760 | / | 色差 花辊印 | 30210015 | 光亮卷 | 0.1-SPCC | 30110014 | 铬钝化卷 | 0.1-SPCC |  | 10 | MO002054 | MO002054-006-02 | GDH001 | 铬钝化模板 | 6540 | 2024-07-25 | 2024-07-25 | 5 | 2024-07-26 08:07:55 | 2024-07-26 09:25:12 | 江苏东方九天新能源材料有限公司 |  | 5660 |  | 1 | 0.1 | 6850 | 760 | 1 | JG122406012622 |  | 1 | S色差(色差 花辊印) | 1
铬钝化 | JG122406012621 | JG12240601262 | 东方铬钝化950 | 合格 | 让步接收 | 甲 | 韩康 | 2375 | 2375 |  | 4100 | 0.1 | 760 | / | 色差 花辊印 | 30210015 | 光亮卷 | 0.1-SPCC | 30110014 | 铬钝化卷 | 0.1-SPCC |  | 10 | MO002054 | MO002054-006-01 | GDH001 | 铬钝化模板 | 6540 | 2024-07-25 | 2024-07-25 | 5 | 2024-07-26 08:07:55 | 2024-07-26 09:25:12 | 江苏东方九天新能源材料有限公司 |  | 5660 |  | 1 | 0.1 | 4100 | 760 | 1 | JG122406012621 |  | 1 | S色差(色差 花辊印) | 1
铬钝化 | JG1224070247 | JG1224070247 | 东方铬钝化750 | 合格 | 让步接收 | 甲 | 孙锋 | 6686 | 6671 | 0.9978 | 9580 | 0.15 | 610 | / | 白斑 辊印 条印 8800米操2-12mm三个孔洞0.11-0.28平方毫米 | 30210011 | 光亮卷 | 0.15-SPCC | 30110011 | 铬钝化卷 | 0.15-SPCC |  | 10 | MO002066 | MO002066-002 | GDH001 | 铬钝化模板 | 6686 | 2024-07-26 | 2024-07-26 | 5 | 2024-07-26 08:43:06 | 2024-07-26 09:04:09 | 江苏东方九天新能源材料有限公司 | 261118 | 5658 |  |  | 0.15 | 9550 | 610 | 1 | JG1224070247 |  | 1 | 白斑 辊印 条印 8800米3处孔洞操2-12大小0.11-0.28 | 1
铬钝化 | JG1224070284 | JG1224070284 | 东方铬钝化750 | 合格 | 让步接收 | 甲 | 孙锋 | 6666 | 6655 | 0.9983 | 9660 | 0.15 | 610 | / | 辊印 白条印 9540米操128mm孔洞0.56平方毫米 | 30210011 | 光亮卷 | 0.15-SPCC | 30110011 | 铬钝化卷 | 0.15-SPCC |  | 10 | MO002066 | MO002066-001 | GDH001 | 铬钝化模板 | 6666 | 2024-07-26 | 2024-07-26 | 5 | 2024-07-26 08:41:49 | 2024-07-26 08:42:50 | 江苏东方九天新能源材料有限公司 | 261117 | 5658 |  |  | 0.15 | 9600 | 610 | 1 | JG1224070284 |  | 1 | 辊印 白条印 9540米操128大小0.56 | 1
铬钝化 | JG1224070062 | JG1224070062 | 东方铬钝化750 | 合格 | 合格品 | 甲 | 孙锋 | 5304 | 5291 | 0.9975 | 7210 | 0.15 | 610 | / |  | 30210011 | 光亮卷 | 0.15-SPCC | 30110011 | 铬钝化卷 | 0.15-SPCC |  | 10 | MO002053 | MO002053-002 | GDH001 | 铬钝化模板 | 5304 | 2024-07-25 | 2024-07-25 | 5 | 2024-07-26 08:40:47 | 2024-07-26 08:41:33 | 江苏东方九天新能源材料有限公司 | 259588 | 5658 |  |  | 0.15 | 7160 | 610 | 1 | JG1224070062 |  | 1 |  | 1