## sheet1
工序名称 | 新卷号 | 批号 | 机组名称 | 工序状态 | 检验结果 | 班组 | 参与人 | 来料重量 | 出料重量 | 成品率 | 出料长度 | 出料厚度 | 出料宽度 | 工序要求 | 备注 | 来料编码 | 来料名称 | 来料规格 | 产品编码 | 产品名称 | 产品规格 | 膜名称 | 排序 | 主计划号 | 子计划号 | 工序流程编码 | 工序流程名称 | 工单需求 | 计划开始时间 | 计划结束时间 | 工单状态 | 实际开始时间 | 产出时间 | 组织名称 | 卷号ID | 操作工人 | 报工人 | 检验 | 来料厚度 | 来料长度 | 来料宽度 | 是否分卷 | 原卷号 | 工单要求 | 是否成品 | 不良现象 | 入库审核
覆膜 | JG122405506512 | JG12240550651 | 九天覆膜-9 | 合格 | 让步接收 | 甲 | 倪志宏,张文兵 | 2740 | 2740 |  | 4450 | 0.165 | 760 | / | S碎边(偶有小碎边),S色差条印(1) | 30110014 | 铬钝化卷 | 0.1-SPCC | 30312001 | 双面钢塑复合卷 | 0.165-SPCC | 明绿改性膜-1 | 10 | MO001895 | MO001895-006-02 | FM001 | 覆膜模板 | 5069 | 2024-07-22 | 2024-07-22 | 5 | 2024-07-28 05:30:17 | 2024-07-28 06:49:42 | 江苏九天光电科技有限公司 | 0 | 5754 |  | 1 | 0.165 | 4450 | 760 | 1 | JG122405506512 |  | 1 | S碎边(偶有小碎边),S色差条印(1) | 1
覆膜 | JG122405506511 | JG12240550651 | 九天覆膜-9 | 合格 | 让步接收 | 甲 | 倪志宏,张文兵 | 2770 | 2770 |  | 4500 | 0.165 | 760 | / | S色差条印(1),S碎边(偶有小碎边),K孔洞(1800米传动侧10公分处1个 大小1.77平方毫米)K孔洞(3860米操作侧12公分处1个 大小0.53平方毫米 | 30110014 | 铬钝化卷 | 0.1-SPCC | 30312001 | 双面钢塑复合卷 | 0.165-SPCC | 明绿改性膜-1 | 10 | MO001895 | MO001895-006-01 | FM001 | 覆膜模板 | 5069 | 2024-07-22 | 2024-07-22 | 5 | 2024-07-28 05:30:17 | 2024-07-28 06:49:42 | 江苏九天光电科技有限公司 | 0 | 5754 |  | 1 | 0.165 | 4500 | 760 | 1 | JG122405506511 |  | 1 | S色差条印(1),S碎边(偶有小碎边),K孔洞(1800米传动侧10公分处1个 大小1.77平方毫米)K孔洞(3860米操作侧12公分处1个 大小0.53平方毫米 1800米操作侧10公分处1个 大小1.77平方毫米) | 1
覆膜 | JG12240702522 | JG1224070252 | 九天覆膜-5 | 合格 | 让步接收 | 甲 | 成防萍,徐新圣 | 3056 | 3056 |  | 3420 | 0.248 | 610 | / | 尾100米传动侧约5公分间断性膜起筋 | 30110012 | 铬钝化卷 | 0.18-SPCC | 30312013 | 双面钢塑复合卷 | 0.248-SPCC | 明绿改性膜-1 | 10 | MO002116 | MO002116-009-02 | FM001 | 覆膜模板 | 5805 | 2024-07-27 | 2024-07-27 | 5 | 2024-07-28 04:10:00 | 2024-07-28 05:21:54 | 江苏九天光电科技有限公司 | 263203 | 5751 |  | 1 | 0.248 | 3420 | 610 | 1 | JG12240702522 |  | 1 | 尾100米传动侧约5公分间断性膜起筋 | 1
覆膜 | JG12240702521 | JG1224070252 | 九天覆膜-5 | 合格 | 让步接收 | 甲 | 成防萍,徐新圣 | 2994 | 2994 |  | 3350 | 0.248 | 610 | / | 板面发黄，色差，辊印，来膜塑粒子 内圈边0.251/0.173中0.245/0.173边0.243/0.175 剥离4.77/4.88 | 30110012 | 铬钝化卷 | 0.18-SPCC | 30312013 | 双面钢塑复合卷 | 0.248-SPCC | 明绿改性膜-1 | 10 | MO002116 | MO002116-009-01 | FM001 | 覆膜模板 | 5805 | 2024-07-27 | 2024-07-27 | 5 | 2024-07-28 04:10:00 | 2024-07-28 05:21:54 | 江苏九天光电科技有限公司 | 263203 | 5751 |  | 1 | 0.248 | 3350 | 610 | 1 | JG12240702521 |  | 1 | 板面发黄，色差，辊印，来膜塑粒子 | 1
覆膜 | JG122406013722 | JG12240601372 | 九天覆膜-9 | 待判定 | 5 | 甲 | 倪志宏,张文兵 | 2868 | 2868 |  | 4660 | 0.165 | 760 | / | S色差(传动侧20公分处轻黄),K孔洞(1080-1100米操作侧13公分处6个 大小0.7-0.88平方毫米) | 30110014 | 铬钝化卷 | 0.1-SPCC | 30312001 | 双面钢塑复合卷 | 0.165-SPCC | 明绿改性膜-1 | 10 | MO001895 | MO001895-005-02 | FM001 | 覆膜模板 | 5253 | 2024-07-22 | 2024-07-22 | 3 | 2024-07-28 04:20:08 | 2024-07-28 05:21:50 | 江苏九天光电科技有限公司 | 0 | 5754 |  | 1 | 0.165 | 4660 | 760 | 1 | JG122406013722 |  | 1 | S色差(传动侧20公分处轻黄),K孔洞(1080-1100米操作侧13公分处6个 大小0.7-0.88平方毫米)
覆膜 | JG122406013721 | JG12240601372 | 九天覆膜-9 | 合格 | 让步接收 | 甲 | 倪志宏,张文兵 | 2828 | 2828 |  | 4600 | 0.165 | 760 | / | S色差(传动侧20公分处轻黄) | 30110014 | 铬钝化卷 | 0.1-SPCC | 30312001 | 双面钢塑复合卷 | 0.165-SPCC | 明绿改性膜-1 | 10 | MO001895 | MO001895-005-01 | FM001 | 覆膜模板 | 5253 | 2024-07-22 | 2024-07-22 | 3 | 2024-07-28 04:20:08 | 2024-07-28 05:21:50 | 江苏九天光电科技有限公司 | 0 | 5754 |  | 1 | 0.165 | 4600 | 760 | 1 | JG122406013721 |  | 1 | S色差(传动侧20公分处轻黄) | 1
覆膜 | JG122405502411 | JG122405502411 | 九天覆膜-9 | 合格 | 让步接收 | 甲 | 倪志宏,张文兵 | 2342 | 2526 | 1.0786 | 4060 | 0.165 | 760 | / | L亮斑(偶有大块亮斑) | 30110014 | 铬钝化卷 | 0.1-SPCC | 30312001 | 双面钢塑复合卷 | 0.165-SPCC | 明绿改性膜-1 | 10 | MO002006 | MO002006-001 | FM001 | 覆膜模板 | 2342 | 2024-07-24 | 2024-07-24 | 5 | 2024-07-28 03:12:16 | 2024-07-28 03:36:35 | 江苏九天光电科技有限公司 | 256572 | 5754 |  |  | 0.1 | 0 | 760 | 1 | JG122405502411 |  | 1 | L亮斑(偶有大块亮斑) | 1
覆膜 | JG00240600783 | JG0024060078 | 九天覆膜-5 | 合格 | 让步接收 | 甲 | 成防萍,徐新圣 | 1800 | 1800 |  | 2370 | 0.25 | 610 | / | 色差，辊印，亮斑点 | 30110011 | 铬钝化卷 | 0.15-SPCC | 30312017 | 双面钢塑复合卷 | 0.25-SPCC | 明绿改性膜-2 | 10 | MO002116 | MO002116-003-03 | FM001 | 覆膜模板 | 5007 | 2024-07-27 | 2024-07-27 | 5 | 2024-07-28 02:13:04 | 2024-07-28 03:26:20 | 江苏九天光电科技有限公司 | 263205 | 5751 |  | 1 | 0.25 | 2370 | 610 | 1 | JG00240600783 |  | 1 | 色差，辊印，亮斑点 | 1
覆膜 | JG00240600782 | JG0024060078 | 九天覆膜-5 | 合格 | 让步接收 | 甲 | 成防萍,徐新圣 | 1800 | 1800 |  | 2370 | 0.25 | 610 | / | 色差，辊印，亮斑点 | 30110011 | 铬钝化卷 | 0.15-SPCC | 30312017 | 双面钢塑复合卷 | 0.25-SPCC | 明绿改性膜-2 | 10 | MO002116 | MO002116-003-02 | FM001 | 覆膜模板 | 5007 | 2024-07-27 | 2024-07-27 | 5 | 2024-07-28 02:13:04 | 2024-07-28 03:26:20 | 江苏九天光电科技有限公司 | 263205 | 5751 |  | 1 | 0.25 | 2370 | 610 | 1 | JG00240600782 |  | 1 | 色差，辊印，亮斑点 | 1
覆膜 | JG00240600781 | JG0024060078 | 九天覆膜-5 | 合格 | 让步接收 | 甲 | 成防萍,徐新圣 | 1786 | 1786 |  | 2360 | 0.25 | 610 | / | 色差，辊印，亮斑点 | 30110011 | 铬钝化卷 | 0.15-SPCC | 30312017 | 双面钢塑复合卷 | 0.25-SPCC | 明绿改性膜-2 | 10 | MO002116 | MO002116-003-01 | FM001 | 覆膜模板 | 5007 | 2024-07-27 | 2024-07-27 | 5 | 2024-07-28 02:13:04 | 2024-07-28 03:26:20 | 江苏九天光电科技有限公司 | 263205 | 5751 |  | 1 | 0.25 | 2360 | 610 | 1 | JG00240600781 |  | 1 | 色差，辊印，亮斑点 | 1
覆膜 | JG1224060131113 | JG122406013111 | 九天覆膜-9 | 合格 | 让步接收 | 甲 | 倪志宏,张文兵 | 2516 | 2516 |  | 4050 | 0.165 | 760 | / | J碱液斑(重) | 30110014 | 铬钝化卷 | 0.1-SPCC | 30312001 | 双面钢塑复合卷 | 0.165-SPCC | 明绿改性膜-1 | 10 | MO001733 | MO001733-003-03 | FM001 | 覆膜模板 | 6925 | 2024-07-18 | 2024-07-18 | 3 | 2024-07-28 00:31:53 | 2024-07-28 02:52:11 | 江苏九天光电科技有限公司 | 0 | 5754 |  | 1 | 0.165 | 4050 | 760 | 1 | JG1224060131113 |  | 1 | J碱液斑(重) | 1
覆膜 | JG1224060131112 | JG122406013111 | 九天覆膜-9 | 待判定 | 5 | 甲 | 倪志宏,张文兵 | 2478 | 2478 |  | 4000 | 0.165 | 760 | / | J碱液斑(重) | 30110014 | 铬钝化卷 | 0.1-SPCC | 30312001 | 双面钢塑复合卷 | 0.165-SPCC | 明绿改性膜-1 | 10 | MO001733 | MO001733-003-02 | FM001 | 覆膜模板 | 6925 | 2024-07-18 | 2024-07-18 | 3 | 2024-07-28 00:31:53 | 2024-07-28 02:52:11 | 江苏九天光电科技有限公司 | 0 | 5754 |  | 1 | 0.165 | 4000 | 760 | 1 | JG1224060131112 |  | 1 | J碱液斑(重)
覆膜 | JG1224060131111 | JG122406013111 | 九天覆膜-9 | 待判定 | 5 | 甲 | 倪志宏,张文兵 | 2486 | 2486 |  | 4000 | 0.165 | 760 | / | J碱液斑(重) | 30110014 | 铬钝化卷 | 0.1-SPCC | 30312001 | 双面钢塑复合卷 | 0.165-SPCC | 明绿改性膜-1 | 10 | MO001733 | MO001733-003-01 | FM001 | 覆膜模板 | 6925 | 2024-07-18 | 2024-07-18 | 3 | 2024-07-28 00:31:53 | 2024-07-28 02:52:11 | 江苏九天光电科技有限公司 | 0 | 5754 |  | 1 | 0.165 | 4000 | 760 | 1 | JG1224060131111 |  | 1 | J碱液斑(重)
覆膜 | JG12240703084 | JG1224070308 | 九天覆膜-8 | 合格 | 让步接收 | 甲 | 成防萍,徐新圣 | 1790 | 1790 |  | 2370 | 0.25 | 610 | / | 色差，白斑点，辊印 | 30110011 | 铬钝化卷 | 0.15-SPCC | 30312017 | 双面钢塑复合卷 | 0.25-SPCC | 明绿改性膜-2 | 10 | MO002116 | MO002116-002-04 | FM001 | 覆膜模板 | 6645 | 2024-07-27 | 2024-07-27 | 5 | 2024-07-27 22:31:46 | 2024-07-28 01:38:35 | 江苏九天光电科技有限公司 | 263206 | 5732 |  | 1 | 0.25 | 2370 | 610 | 1 | JG12240703084 |  | 1 | 色差，白斑点，辊印 | 1
覆膜 | JG12240703083 | JG1224070308 | 九天覆膜-8 | 合格 | 让步接收 | 乙 | 桑永辉,何志宏,冯忠平 | 1804 | 1804 |  | 2370 | 0.25 | 610 | / | S色差(两侧色差) | 30110011 | 铬钝化卷 | 0.15-SPCC | 30312017 | 双面钢塑复合卷 | 0.25-SPCC | 明绿改性膜-2 | 10 | MO002116 | MO002116-002-03 | FM001 | 覆膜模板 | 6645 | 2024-07-27 | 2024-07-27 | 5 | 2024-07-27 22:31:46 | 2024-07-28 01:38:34 | 江苏九天光电科技有限公司 | 263206 | 5732 |  | 1 | 0.25 | 2370 | 610 | 1 | JG12240703083 |  | 1 | S色差(两侧色差) | 1
覆膜 | JG12240703082 | JG1224070308 | 九天覆膜-8 | 合格 | 让步接收 | 乙 | 桑永辉,何志宏,冯忠平 | 1784 | 1784 |  | 2370 | 0.25 | 610 | / | S色差(两侧色差) | 30110011 | 铬钝化卷 | 0.15-SPCC | 30312017 | 双面钢塑复合卷 | 0.25-SPCC | 明绿改性膜-2 | 10 | MO002116 | MO002116-002-02 | FM001 | 覆膜模板 | 6645 | 2024-07-27 | 2024-07-27 | 5 | 2024-07-27 22:31:46 | 2024-07-28 01:38:34 | 江苏九天光电科技有限公司 | 263206 | 5732 |  | 1 | 0.25 | 2370 | 610 | 1 | JG12240703082 |  | 1 | S色差(两侧色差) | 1
覆膜 | JG12240703081 | JG1224070308 | 九天覆膜-8 | 合格 | 合格品 | 乙 | 桑永辉,何志宏,冯忠平 | 1788 | 1788 |  | 2370 | 0.25 | 610 | / |  | 30110011 | 铬钝化卷 | 0.15-SPCC | 30312017 | 双面钢塑复合卷 | 0.25-SPCC | 明绿改性膜-2 | 10 | MO002116 | MO002116-002-01 | FM001 | 覆膜模板 | 6645 | 2024-07-27 | 2024-07-27 | 5 | 2024-07-27 22:31:46 | 2024-07-28 01:38:34 | 江苏九天光电科技有限公司 | 263206 | 5732 |  | 1 | 0.25 | 2370 | 610 | 1 | JG12240703081 |  | 1 |  | 1
覆膜 | JG122405502412 | JG122405502412 | 九天覆膜-9 | 合格 | 让步接收 | 乙 | 黄宏涛,李其华,李忠 | 2474 | 2676 | 1.0816 | 4280 | 0.165 | 760 | / | L亮斑(板面偶有大块亮斑),缩芯折印(尾部有缩芯折印) | 30110014 | 铬钝化卷 | 0.1-SPCC | 30312001 | 双面钢塑复合卷 | 0.165-SPCC | 明绿改性膜-1 | 10 | MO002006 | MO002006-002 | FM001 | 覆膜模板 | 2474 | 2024-07-24 | 2024-07-24 | 5 | 2024-07-27 23:47:40 | 2024-07-28 00:26:37 | 江苏九天光电科技有限公司 | 256574 | 5740 |  |  | 0.1 | 0 | 760 | 1 | JG122405502412 |  | 1 | L亮斑(板面偶有大块亮斑),缩芯折印(尾部有缩芯折印) | 1
覆膜 | JG122406027212 | JG12240602721 | 九天覆膜-9 | 合格 | 让步接收 | 乙 | 黄宏涛,李其华,李忠 | 2808 | 2808 |  | 4490 | 0.165 | 760 | / | 板面轻黄，有碱液斑，白条印 | 30110014 | 铬钝化卷 | 0.1-SPCC | 30312001 | 双面钢塑复合卷 | 0.165-SPCC | 明绿改性膜-1 | 10 | MO001868 | MO001868-005-02 | FM001 | 覆膜模板 | 5179 | 2024-07-21 | 2024-07-21 | 5 | 2024-07-27 22:14:28 | 2024-07-27 23:47:17 | 江苏九天光电科技有限公司 | 0 | 5740 |  | 1 | 0.165 | 4490 | 760 | 1 | JG122406027212 |  | 1 | J碱液斑(板面轻黄，有碱液斑，白条印) | 1
覆膜 | JG122406027211 | JG12240602721 | 九天覆膜-9 | 合格 | 合格品 | 乙 | 黄宏涛,李其华,李忠 | 2804 | 2804 |  | 4490 | 0.165 | 760 | / | 抗拉低317 | 30110014 | 铬钝化卷 | 0.1-SPCC | 30312001 | 双面钢塑复合卷 | 0.165-SPCC | 明绿改性膜-1 | 10 | MO001868 | MO001868-005-01 | FM001 | 覆膜模板 | 5179 | 2024-07-21 | 2024-07-21 | 5 | 2024-07-27 22:14:28 | 2024-07-27 23:47:17 | 江苏九天光电科技有限公司 | 0 | 5740 |  | 1 | 0.165 | 4490 | 760 | 1 | JG122406027211 |  | 1 |  | 1
覆膜 | JG12240700453 | JG1224070045 | 九天覆膜-5 | 合格 | 合格品 | 乙 | 何志宏,冯忠平,桑永辉 | 1886 | 1886 |  | 2375 | 0.25 | 610 | / |  | 30110011 | 铬钝化卷 | 0.15-SPCC | 30312017 | 双面钢塑复合卷 | 0.25-SPCC | 明绿改性膜-2 | 10 | MO002086 | MO002086-007-03 | FM001 | 覆膜模板 | 5319 | 2024-07-26 | 2024-07-26 | 5 | 2024-07-27 20:59:49 | 2024-07-27 22:30:00 | 江苏九天光电科技有限公司 | 0 | 5732 |  | 1 | 0.25 | 2375 | 610 | 1 | JG12240700453 |  | 1 |  | 1
覆膜 | JG12240700452 | JG1224070045 | 九天覆膜-5 | 合格 | 让步接收 | 乙 | 何志宏,冯忠平,桑永辉 | 1902 | 1902 |  | 2375 | 0.25 | 610 | / | 2250米处操作侧帮板面多个大塑粒子未融化 | 30110011 | 铬钝化卷 | 0.15-SPCC | 30312017 | 双面钢塑复合卷 | 0.25-SPCC | 明绿改性膜-2 | 10 | MO002086 | MO002086-007-02 | FM001 | 覆膜模板 | 5319 | 2024-07-26 | 2024-07-26 | 5 | 2024-07-27 20:59:49 | 2024-07-27 22:29:59 | 江苏九天光电科技有限公司 | 0 | 5732 |  | 1 | 0.25 | 2375 | 610 | 1 | JG12240700452 |  | 1 | S色差(2250米处操作侧帮板面多个大塑粒子未融化) | 1
覆膜 | JG12240700451 | JG1224070045 | 九天覆膜-5 | 合格 | 合格品 | 乙 | 何志宏,冯忠平,桑永辉 | 1904 | 1904 |  | 2375 | 0.25 | 610 | / |  | 30110011 | 铬钝化卷 | 0.15-SPCC | 30312017 | 双面钢塑复合卷 | 0.25-SPCC | 明绿改性膜-2 | 10 | MO002086 | MO002086-007-01 | FM001 | 覆膜模板 | 5319 | 2024-07-26 | 2024-07-26 | 5 | 2024-07-27 20:59:49 | 2024-07-27 22:29:59 | 江苏九天光电科技有限公司 | 0 | 5732 |  | 1 | 0.25 | 2375 | 610 | 1 | JG12240700451 |  | 1 |  | 1
覆膜 | JG122406026713 | JG12240602671 | 九天覆膜-9 | 合格 | 让步接收 | 乙 | 黄宏涛,李其华,李忠 | 2606 | 2606 |  | 4180 | 0.165 | 760 | / | 板面有花辊印，白斑，操边亮辊印 | 30110014 | 铬钝化卷 | 0.1-SPCC | 30312001 | 双面钢塑复合卷 | 0.165-SPCC | 明绿改性膜-1 | 10 | MO002094 | MO002094-002-03 | FM001 | 覆膜模板 | 7053 | 2024-07-26 | 2024-07-26 | 3 | 2024-07-27 20:26:51 | 2024-07-27 22:11:40 | 江苏九天光电科技有限公司 | 0 | 5740 |  | 1 | 0.165 | 4180 | 760 | 1 | JG122406026713 |  | 1 | H花辊印(板面有花辊印，白斑，操边亮辊印) | 1
覆膜 | JG122406026712 | JG12240602671 | 九天覆膜-9 | 待判定 | 5 | 乙 | 黄宏涛,李其华,李忠 | 2526 | 2526 |  | 4050 | 0.165 | 760 | / | 板面有花辊印，白斑，操边亮辊印，1734米上膜传动侧10-30公分内有粘膜起筋 | 30110014 | 铬钝化卷 | 0.1-SPCC | 30312001 | 双面钢塑复合卷 | 0.165-SPCC | 明绿改性膜-1 | 10 | MO002094 | MO002094-002-02 | FM001 | 覆膜模板 | 7053 | 2024-07-26 | 2024-07-26 | 3 | 2024-07-27 20:26:51 | 2024-07-27 22:11:40 | 江苏九天光电科技有限公司 | 0 | 5740 |  | 1 | 0.165 | 4050 | 760 | 1 | JG122406026712 |  | 1 | H花辊印(板面有花辊印，白斑，操边亮辊印),Q起筋(1734米上膜传动侧10-30公分内有粘膜起筋)
覆膜 | JG122406026711 | JG12240602671 | 九天覆膜-9 | 合格 | 让步接收 | 乙 | 黄宏涛,李其华,李忠 | 2520 | 2520 |  | 4050 | 0.165 | 760 | / | 板面有花辊印，白斑，操边亮辊印，抗拉低318 | 30110014 | 铬钝化卷 | 0.1-SPCC | 30312001 | 双面钢塑复合卷 | 0.165-SPCC | 明绿改性膜-1 | 10 | MO002094 | MO002094-002-01 | FM001 | 覆膜模板 | 7053 | 2024-07-26 | 2024-07-26 | 3 | 2024-07-27 20:26:51 | 2024-07-27 22:11:40 | 江苏九天光电科技有限公司 | 0 | 5740 |  | 1 | 0.165 | 4050 | 760 | 1 | JG122406026711 |  | 1 | H花辊印(板面有花辊印，白斑，操边亮辊印) | 1
覆膜 | JG12240702594 | JG1224070259 | 九天覆膜-8 | 合格 | 让步接收 | 乙 | 黄银江,徐刚,徐兴良 | 1852 | 1852 |  | 2330 | 0.25 | 610 | / | 整卷板面振纹 | 30110011 | 铬钝化卷 | 0.15-SPCC | 30312017 | 双面钢塑复合卷 | 0.25-SPCC | 明绿改性膜-2 | 10 | MO002086 | MO002086-004-04 | FM001 | 覆膜模板 | 6953 | 2024-07-26 | 2024-07-26 | 5 | 2024-07-27 19:08:01 | 2024-07-27 21:24:55 | 江苏九天光电科技有限公司 | 0 | 5750 |  | 1 | 0.25 | 2330 | 610 | 1 | JG12240702594 |  | 1 | Z振纹(整卷板面振纹) | 1
覆膜 | JG12240702593 | JG1224070259 | 九天覆膜-8 | 合格 | 让步接收 | 乙 | 黄银江,徐刚,徐兴良 | 1873 | 1873 |  | 2360 | 0.25 | 610 | / | 整卷板面振纹 | 30110011 | 铬钝化卷 | 0.15-SPCC | 30312017 | 双面钢塑复合卷 | 0.25-SPCC | 明绿改性膜-2 | 10 | MO002086 | MO002086-004-03 | FM001 | 覆膜模板 | 6953 | 2024-07-26 | 2024-07-26 | 5 | 2024-07-27 19:08:01 | 2024-07-27 21:24:55 | 江苏九天光电科技有限公司 | 0 | 5750 |  | 1 | 0.25 | 2360 | 610 | 1 | JG12240702593 |  | 1 | Z振纹(整卷板面振纹。) | 1
覆膜 | JG12240702592 | JG1224070259 | 九天覆膜-8 | 合格 | 让步接收 | 乙 | 黄银江,徐刚,徐兴良 | 1867 | 1867 |  | 2360 | 0.25 | 610 | / | 整卷板面振纹 | 30110011 | 铬钝化卷 | 0.15-SPCC | 30312017 | 双面钢塑复合卷 | 0.25-SPCC | 明绿改性膜-2 | 10 | MO002086 | MO002086-004-02 | FM001 | 覆膜模板 | 6953 | 2024-07-26 | 2024-07-26 | 5 | 2024-07-27 19:08:01 | 2024-07-27 21:24:55 | 江苏九天光电科技有限公司 | 0 | 5750 |  | 1 | 0.25 | 2360 | 610 | 1 | JG12240702592 |  | 1 | Z振纹(整卷板面振纹。) | 1
覆膜 | JG12240702591 | JG1224070259 | 九天覆膜-8 | 合格 | 让步接收 | 乙 | 黄银江,徐刚,徐兴良 | 1873 | 1873 |  | 2360 | 0.25 | 610 | / | 160米传15mm1个孔洞约0.11平方毫米。整卷板面振纹重 | 30110011 | 铬钝化卷 | 0.15-SPCC | 30312017 | 双面钢塑复合卷 | 0.25-SPCC | 明绿改性膜-2 | 10 | MO002086 | MO002086-004-01 | FM001 | 覆膜模板 | 6953 | 2024-07-26 | 2024-07-26 | 5 | 2024-07-27 19:08:01 | 2024-07-27 21:24:55 | 江苏九天光电科技有限公司 | 0 | 5750 |  | 1 | 0.25 | 2360 | 610 | 1 | JG12240702591 |  | 1 | K孔洞(160米传15mm1个孔洞约0.11平方毫米。),Z振纹(整卷板面振纹重) | 1
覆膜 | JG00240600773 | JG0024060077 | 九天覆膜-8 | 合格 | 合格品 | 乙 | 桑永辉,冯忠平,何志宏 | 1768 | 1768 |  | 2350 | 0.25 | 610 | / |  | 30110011 | 铬钝化卷 | 0.15-SPCC | 30312017 | 双面钢塑复合卷 | 0.25-SPCC | 明绿改性膜-2 | 10 | MO002116 | MO002116-001-03 | FM001 | 覆膜模板 | 4973 | 2024-07-27 | 2024-07-27 | 5 | 2024-07-27 18:54:52 | 2024-07-27 20:59:15 | 江苏九天光电科技有限公司 | 263204 | 5732 |  | 1 | 0.25 | 2350 | 610 | 1 | JG00240600773 |  | 1 |  | 1
覆膜 | JG00240600772 | JG0024060077 | 九天覆膜-8 | 合格 | 合格品 | 乙 | 桑永辉,冯忠平,何志宏 | 1780 | 1780 |  | 2350 | 0.25 | 610 | / |  | 30110011 | 铬钝化卷 | 0.15-SPCC | 30312017 | 双面钢塑复合卷 | 0.25-SPCC | 明绿改性膜-2 | 10 | MO002116 | MO002116-001-02 | FM001 | 覆膜模板 | 4973 | 2024-07-27 | 2024-07-27 | 5 | 2024-07-27 18:54:52 | 2024-07-27 20:59:15 | 江苏九天光电科技有限公司 | 263204 | 5732 |  | 1 | 0.25 | 2350 | 610 | 1 | JG00240600772 |  | 1 |  | 1
覆膜 | JG00240600771 | JG0024060077 | 九天覆膜-8 | 合格 | 合格品 | 乙 | 桑永辉,冯忠平,何志宏 | 1770 | 1770 |  | 2350 | 0.25 | 610 | / |  | 30110011 | 铬钝化卷 | 0.15-SPCC | 30312017 | 双面钢塑复合卷 | 0.25-SPCC | 明绿改性膜-2 | 10 | MO002116 | MO002116-001-01 | FM001 | 覆膜模板 | 4973 | 2024-07-27 | 2024-07-27 | 5 | 2024-07-27 18:54:52 | 2024-07-27 20:59:15 | 江苏九天光电科技有限公司 | 263204 | 5732 |  | 1 | 0.25 | 2350 | 610 | 1 | JG00240600771 |  | 1 |  | 1
覆膜 | JG122406026613 | JG12240602661 | 九天覆膜-9 | 合格 | 让步接收 | 乙 | 黄宏涛,李其华,李忠 | 2516 | 2516 |  | 4030 | 0.165 | 760 | / | 操边辊印，抗拉低311 | 30110014 | 铬钝化卷 | 0.1-SPCC | 30312001 | 双面钢塑复合卷 | 0.165-SPCC | 明绿改性膜-1 | 10 | MO002094 | MO002094-001-03 | FM001 | 覆膜模板 | 6937 | 2024-07-26 | 2024-07-26 | 5 | 2024-07-27 17:44:54 | 2024-07-27 19:54:51 | 江苏九天光电科技有限公司 | 0 | 5740 |  | 1 | 0.165 | 4030 | 760 | 1 | JG122406026613 |  | 1 | G辊印(操边辊印) | 1
覆膜 | JG122406026612 | JG12240602661 | 九天覆膜-9 | 合格 | 让步接收 | 乙 | 黄宏涛,李其华,李忠 | 2494 | 2494 |  | 4000 | 0.165 | 760 | / | 卷芯380米内上膜间断性有轻微长条起筋，实际米数3985，抗拉低319 | 30110014 | 铬钝化卷 | 0.1-SPCC | 30312001 | 双面钢塑复合卷 | 0.165-SPCC | 明绿改性膜-1 | 10 | MO002094 | MO002094-001-02 | FM001 | 覆膜模板 | 6937 | 2024-07-26 | 2024-07-26 | 5 | 2024-07-27 17:44:54 | 2024-07-27 19:54:51 | 江苏九天光电科技有限公司 | 0 | 5740 |  | 1 | 0.165 | 4000 | 760 | 1 | JG122406026612 |  | 1 | Q起筋(卷芯380米内上膜间断性有轻微长条起筋) | 1
覆膜 | JG122406026611 | JG12240602661 | 九天覆膜-9 | 合格 | 让步接收 | 乙 | 黄宏涛,李其华,李忠 | 2492 | 2492 |  | 4000 | 0.165 | 760 | / | 卷芯板面约来料顶伤轻凹印，实际米数3985 | 30110014 | 铬钝化卷 | 0.1-SPCC | 30312001 | 双面钢塑复合卷 | 0.165-SPCC | 明绿改性膜-1 | 10 | MO002094 | MO002094-001-01 | FM001 | 覆膜模板 | 6937 | 2024-07-26 | 2024-07-26 | 5 | 2024-07-27 17:44:54 | 2024-07-27 19:54:51 | 江苏九天光电科技有限公司 | 0 | 5740 |  | 1 | 0.165 | 4000 | 760 | 1 | JG122406026611 |  | 1 | A凹印(卷芯板面约来料顶伤轻凹印) | 1
覆膜 | JG12240702644 | JG1224070264 | 九天覆膜-8 | 合格 | 合格品 | 乙 | 徐刚,徐兴良 | 1847 | 1847 |  | 2320 | 0.25 | 610 | / |  | 30110011 | 铬钝化卷 | 0.15-SPCC | 30312017 | 双面钢塑复合卷 | 0.25-SPCC | 明绿改性膜-2 | 10 | MO002086 | MO002086-005-04 | FM001 | 覆膜模板 | 7035 | 2024-07-26 | 2024-07-26 | 3 | 2024-07-27 17:07:18 | 2024-07-27 19:03:07 | 江苏九天光电科技有限公司 | 0 | 5750 |  | 1 | 0.25 | 2320 | 610 | 1 | JG12240702644 |  | 1 |  | 1
覆膜 | JG12240702643 | JG1224070264 | 九天覆膜-8 | 合格 | 合格品 | 乙 | 徐刚,徐兴良 | 1895 | 1895 |  | 2375 | 0.25 | 610 | / |  | 30110011 | 铬钝化卷 | 0.15-SPCC | 30312017 | 双面钢塑复合卷 | 0.25-SPCC | 明绿改性膜-2 | 10 | MO002086 | MO002086-005-03 | FM001 | 覆膜模板 | 7035 | 2024-07-26 | 2024-07-26 | 3 | 2024-07-27 17:07:18 | 2024-07-27 19:03:07 | 江苏九天光电科技有限公司 | 0 | 5750 |  | 1 | 0.25 | 2375 | 610 | 1 | JG12240702643 |  | 1 |  | 1
覆膜 | JG12240702642 | JG1224070264 | 九天覆膜-8 | 合格 | 合格品 | 乙 | 徐刚,徐兴良 | 1883 | 1883 |  | 2360 | 0.25 | 610 | / |  | 30110011 | 铬钝化卷 | 0.15-SPCC | 30312017 | 双面钢塑复合卷 | 0.25-SPCC | 明绿改性膜-2 | 10 | MO002086 | MO002086-005-02 | FM001 | 覆膜模板 | 7035 | 2024-07-26 | 2024-07-26 | 3 | 2024-07-27 17:07:18 | 2024-07-27 19:03:07 | 江苏九天光电科技有限公司 | 0 | 5750 |  | 1 | 0.25 | 2360 | 610 | 1 | JG12240702642 |  | 1 |  | 1
覆膜 | JG12240702641 | JG1224070264 | 九天覆膜-8 | 待判定 | 5 | 乙 | 徐刚,徐兴良 | 1885 | 1885 |  | 2370 | 0.25 | 610 | / | 350米操5-16mm处6个孔洞约0.11-0.28平方毫米。400米内板面振纹。 | 30110011 | 铬钝化卷 | 0.15-SPCC | 30312017 | 双面钢塑复合卷 | 0.25-SPCC | 明绿改性膜-2 | 10 | MO002086 | MO002086-005-01 | FM001 | 覆膜模板 | 7035 | 2024-07-26 | 2024-07-26 | 3 | 2024-07-27 17:07:18 | 2024-07-27 19:03:07 | 江苏九天光电科技有限公司 | 0 | 5750 |  | 1 | 0.25 | 2370 | 610 | 1 | JG12240702641 |  | 1 | K孔洞(350米操5-16mm处6个孔洞约0.11-0.28平方毫米。),Z振纹(400米内板面振纹。)
覆膜 | JG12240700493 | JG1224070049 | 九天覆膜-5 | 合格 | 让步接收 | 乙 | 何志宏,冯忠平,桑永辉 | 1898 | 1898 |  | 2370 | 0.25 | 610 | / | 振纹发黄重，抗拉低317 | 30110011 | 铬钝化卷 | 0.15-SPCC | 30312017 | 双面钢塑复合卷 | 0.25-SPCC | 明绿改性膜-2 | 10 | MO002086 | MO002086-003-03 | FM001 | 覆膜模板 | 5337 | 2024-07-26 | 2024-07-26 | 5 | 2024-07-27 17:16:37 | 2024-07-27 18:54:18 | 江苏九天光电科技有限公司 | 0 | 5732 |  | 1 | 0.25 | 2370 | 610 | 1 | JG12240700493 |  | 1 | Z折皱(振纹发黄重) | 1
覆膜 | JG12240700492 | JG1224070049 | 九天覆膜-5 | 合格 | 让步接收 | 乙 | 何志宏,冯忠平,桑永辉 | 1908 | 1908 |  | 2400 | 0.25 | 610 | / | 板面振纹 发黄 | 30110011 | 铬钝化卷 | 0.15-SPCC | 30312017 | 双面钢塑复合卷 | 0.25-SPCC | 明绿改性膜-2 | 10 | MO002086 | MO002086-003-02 | FM001 | 覆膜模板 | 5337 | 2024-07-26 | 2024-07-26 | 5 | 2024-07-27 17:16:37 | 2024-07-27 18:54:18 | 江苏九天光电科技有限公司 | 0 | 5732 |  | 1 | 0.25 | 2400 | 610 | 1 | JG12240700492 |  | 1 | Z振纹(板面振纹 发黄) | 1
覆膜 | JG12240700491 | JG1224070049 | 九天覆膜-5 | 合格 | 让步接收 | 乙 | 何志宏,冯忠平,桑永辉 | 1900 | 1900 |  | 2400 | 0.25 | 610 | / | 板面有振纹发黄 | 30110011 | 铬钝化卷 | 0.15-SPCC | 30312017 | 双面钢塑复合卷 | 0.25-SPCC | 明绿改性膜-2 | 10 | MO002086 | MO002086-003-01 | FM001 | 覆膜模板 | 5337 | 2024-07-26 | 2024-07-26 | 5 | 2024-07-27 17:16:37 | 2024-07-27 18:54:18 | 江苏九天光电科技有限公司 | 0 | 5732 |  | 1 | 0.25 | 2400 | 610 | 1 | JG12240700491 |  | 1 | Z振纹(板面有振纹发黄) | 1
覆膜 | JG12240701853 | JG1224070185 | 九天覆膜-5 | 合格 | 合格品 | 乙 | 何志宏,桑永辉 | 1904 | 1904 |  | 2375 | 0.25 | 610 | / |  | 30110011 | 铬钝化卷 | 0.15-SPCC | 30312017 | 双面钢塑复合卷 | 0.25-SPCC6.6 | 明绿改性膜-2 | 10 | MO002086 | MO002086-010-03 | FM001 | 覆膜模板 | 5337 | 2024-07-26 | 2024-07-26 | 5 | 2024-07-27 15:19:03 | 2024-07-27 17:14:03 | 江苏九天光电科技有限公司 | 0 | 5751 |  | 1 | 0.25 | 2375 | 610 | 1 | JG12240701853 |  | 1 |  | 1
覆膜 | JG12240701852 | JG1224070185 | 九天覆膜-5 | 合格 | 合格品 | 甲 | 成防萍,徐新圣 | 1904 | 1904 |  | 2375 | 0.25 | 610 | / |  | 30110011 | 铬钝化卷 | 0.15-SPCC | 30312017 | 双面钢塑复合卷 | 0.25-SPCC | 明绿改性膜-2 | 10 | MO002086 | MO002086-010-02 | FM001 | 覆膜模板 | 5337 | 2024-07-26 | 2024-07-26 | 5 | 2024-07-27 15:19:03 | 2024-07-27 17:14:03 | 江苏九天光电科技有限公司 | 0 | 5751 |  | 1 | 0.25 | 2375 | 610 | 1 | JG12240701852 |  | 1 |  | 1
覆膜 | JG12240701851 | JG1224070185 | 九天覆膜-5 | 合格 | 合格品 | 甲 | 成防萍,徐新圣 | 1904 | 1904 |  | 2375 | 0.25 | 610 | / |  | 30110011 | 铬钝化卷 | 0.15-SPCC | 30312017 | 双面钢塑复合卷 | 0.25-SPCC | 明绿改性膜-2 | 10 | MO002086 | MO002086-010-01 | FM001 | 覆膜模板 | 5337 | 2024-07-26 | 2024-07-26 | 5 | 2024-07-27 15:19:03 | 2024-07-27 17:14:03 | 江苏九天光电科技有限公司 | 0 | 5751 |  | 1 | 0.25 | 2375 | 610 | 1 | JG12240701851 |  | 1 |  | 1
覆膜 | JG122407010713 | JG12240701071 | 九天覆膜-9 | 合格 | 合格品 | 甲 | 倪志宏,张文兵 | 2730 | 2730 |  | 4300 | 0.165 | 760 | / |  | 30110014 | 铬钝化卷 | 0.1-SPCC | 30312001 | 双面钢塑复合卷 | 0.165-SPCC | 明绿改性膜-1 | 10 | MO002094 | MO002094-003-03 | FM001 | 覆膜模板 | 7341 | 2024-07-26 | 2024-07-26 | 5 | 2024-07-27 14:59:55 | 2024-07-27 16:04:56 | 江苏九天光电科技有限公司 | 0 | 5754 |  | 1 | 0.165 | 4300 | 760 | 1 | JG122407010713 |  | 1 |  | 1
覆膜 | JG122407010712 | JG12240701071 | 九天覆膜-9 | 合格 | 合格品 | 甲 | 倪志宏,张文兵 | 2600 | 2600 |  | 4100 | 0.165 | 760 | / |  | 30110014 | 铬钝化卷 | 0.1-SPCC | 30312001 | 双面钢塑复合卷 | 0.165-SPCC | 明绿改性膜-1 | 10 | MO002094 | MO002094-003-02 | FM001 | 覆膜模板 | 7341 | 2024-07-26 | 2024-07-26 | 5 | 2024-07-27 14:59:55 | 2024-07-27 16:04:56 | 江苏九天光电科技有限公司 | 0 | 5754 |  | 1 | 0.165 | 4100 | 760 | 1 | JG122407010712 |  | 1 |  | 1
覆膜 | JG122407010711 | JG12240701071 | 九天覆膜-9 | 合格 | 合格品 | 甲 | 倪志宏,张文兵 | 2598 | 2598 |  | 4100 | 0.165 | 760 | / |  | 30110014 | 铬钝化卷 | 0.1-SPCC | 30312001 | 双面钢塑复合卷 | 0.165-SPCC | 明绿改性膜-1 | 10 | MO002094 | MO002094-003-01 | FM001 | 覆膜模板 | 7341 | 2024-07-26 | 2024-07-26 | 5 | 2024-07-27 14:59:55 | 2024-07-27 16:04:56 | 江苏九天光电科技有限公司 | 0 | 5754 |  | 1 | 0.165 | 4100 | 760 | 1 | JG122407010711 |  | 1 |  | 1
覆膜 | JG12240700623 | JG1224070062 | 九天覆膜-5 | 合格 | 让步接收 | 甲 | 成防萍,徐新圣 | 1870 | 1870 |  | 2350 | 0.25 | 610 | / | 板面振纹重，传边部偶有撞伤约5毫米 | 30110011 | 铬钝化卷 | 0.15-SPCC | 30312017 | 双面钢塑复合卷 | 0.25-SPCC | 明绿改性膜-2 | 10 | MO002095 | MO002095-007-03 | FM001 | 覆膜模板 | 5291 | 2024-07-26 | 2024-07-26 | 5 | 2024-07-27 13:30:25 | 2024-07-27 15:03:32 | 江苏九天光电科技有限公司 | 0 | 5751 |  | 1 | 0.25 | 2350 | 610 | 1 | JG12240700623 |  | 1 | 板面振纹重，传边部偶有撞伤约5毫米 | 1
覆膜 | JG12240700622 | JG1224070062 | 九天覆膜-5 | 合格 | 合格品 | 甲 | 成防萍,徐新圣 | 1882 | 1882 |  | 2375 | 0.25 | 610 | / |  | 30110011 | 铬钝化卷 | 0.15-SPCC | 30312017 | 双面钢塑复合卷 | 0.25-SPCC | 明绿改性膜-2 | 10 | MO002095 | MO002095-007-02 | FM001 | 覆膜模板 | 5291 | 2024-07-26 | 2024-07-26 | 5 | 2024-07-27 13:30:25 | 2024-07-27 15:03:32 | 江苏九天光电科技有限公司 | 0 | 5751 |  | 1 | 0.25 | 2375 | 610 | 1 | JG12240700622 |  | 1 |  | 1
覆膜 | JG12240700621 | JG1224070062 | 九天覆膜-5 | 合格 | 让步接收 | 甲 | 成防萍,徐新圣 | 1914 | 1914 |  | 2400 | 0.25 | 610 | / | 内100米传动侧上膜偶有一条膜起筋 | 30110011 | 铬钝化卷 | 0.15-SPCC | 30312017 | 双面钢塑复合卷 | 0.25-SPCC | 明绿改性膜-2 | 10 | MO002095 | MO002095-007-01 | FM001 | 覆膜模板 | 5291 | 2024-07-26 | 2024-07-26 | 5 | 2024-07-27 13:30:25 | 2024-07-27 15:03:32 | 江苏九天光电科技有限公司 | 0 | 5751 |  | 1 | 0.25 | 2400 | 610 | 1 | JG12240700621 |  | 1 | 内100米传动侧上膜偶有一条膜起筋 | 1
覆膜 | JG122406025023 | JG12240602502 | 九天覆膜-9 | 合格 | 合格品 | 甲 | 倪志宏,张文兵 | 2544 | 2544 |  | 4070 | 0.165 | 760 | / |  | 30110014 | 铬钝化卷 | 0.1-SPCC | 30312001 | 双面钢塑复合卷 | 0.165-SPCC | 明绿改性膜-1 | 10 | MO001844 | MO001844-001-03 | FM001 | 覆膜模板 | 7117 | 2024-07-20 | 2024-07-20 | 5 | 2024-07-27 12:49:16 | 2024-07-27 13:32:14 | 江苏九天光电科技有限公司 | 0 | 5754 |  | 1 | 0.165 | 4070 | 760 | 1 | JG122406025023 |  | 1 |  | 1
覆膜 | JG122406025022 | JG12240602502 | 九天覆膜-9 | 合格 | 让步接收 | 甲 | 倪志宏,张文兵 | 2490 | 2490 |  | 4000 | 0.165 | 760 | / | K孔洞(400米中间位置1个 大小0.18平方毫米) | 30110014 | 铬钝化卷 | 0.1-SPCC | 30312001 | 双面钢塑复合卷 | 0.165-SPCC | 明绿改性膜-1 | 10 | MO001844 | MO001844-001-02 | FM001 | 覆膜模板 | 7117 | 2024-07-20 | 2024-07-20 | 5 | 2024-07-27 12:49:16 | 2024-07-27 13:32:14 | 江苏九天光电科技有限公司 | 0 | 5754 |  | 1 | 0.165 | 4000 | 760 | 1 | JG122406025022 |  | 1 | K孔洞(400米中间位置1个 大小0.18平方毫米) | 1
覆膜 | JG122406025021 | JG12240602502 | 九天覆膜-9 | 合格 | 合格品 | 甲 | 倪志宏,张文兵 | 2646 | 2646 |  | 4250 | 0.165 | 760 | / |  | 30110014 | 铬钝化卷 | 0.1-SPCC | 30312001 | 双面钢塑复合卷 | 0.165-SPCC | 明绿改性膜-1 | 10 | MO001844 | MO001844-001-01 | FM001 | 覆膜模板 | 7117 | 2024-07-20 | 2024-07-20 | 5 | 2024-07-27 12:49:16 | 2024-07-27 13:32:14 | 江苏九天光电科技有限公司 | 0 | 5754 |  | 1 | 0.165 | 4250 | 760 | 1 | JG122406025021 |  | 1 |  | 1
覆膜 | JG12240702844 | JG1224070284 | 九天覆膜-5 | 合格 | 让步接收 | 甲 | 成防萍,徐新圣 | 1758 | 1758 |  | 2380 | 0.25 | 610 | / | 一边分3层板面轻振纹 | 30110011 | 铬钝化卷 | 0.15-SPCC | 30312017 | 双面钢塑复合卷 | 0.25-SPCC | 明绿CJB膜-1 | 10 | MO002095 | MO002095-001-04 | FM001 | 覆膜模板 | 6655 | 2024-07-26 | 2024-07-26 | 5 | 2024-07-27 11:09:20 | 2024-07-27 12:56:36 | 江苏九天光电科技有限公司 | 0 | 5751 |  | 1 | 0.25 | 2380 | 610 | 1 | JG12240702844 |  | 1 | 板面轻振纹 | 1
覆膜 | JG12240702843 | JG1224070284 | 九天覆膜-5 | 合格 | 合格品 | 甲 | 成防萍,徐新圣 | 1794 | 1794 |  | 2400 | 0.25 | 610 | / | 一边分3层 | 30110011 | 铬钝化卷 | 0.15-SPCC | 30312017 | 双面钢塑复合卷 | 0.25-SPCC | 明绿CJB膜-1 | 10 | MO002095 | MO002095-001-03 | FM001 | 覆膜模板 | 6655 | 2024-07-26 | 2024-07-26 | 5 | 2024-07-27 11:09:20 | 2024-07-27 12:56:36 | 江苏九天光电科技有限公司 | 0 | 5751 |  | 1 | 0.25 | 2400 | 610 | 1 | JG12240702843 |  | 1 |  | 1
覆膜 | JG12240702842 | JG1224070284 | 九天覆膜-5 | 合格 | 让步接收 | 甲 | 成防萍,徐新圣 | 1786 | 1786 |  | 2400 | 0.25 | 610 | / | 来膜塑粒子较 多 两边分3层 | 30110011 | 铬钝化卷 | 0.15-SPCC | 30312017 | 双面钢塑复合卷 | 0.25-SPCC | 明绿CJB膜-1 | 10 | MO002095 | MO002095-001-02 | FM001 | 覆膜模板 | 6655 | 2024-07-26 | 2024-07-26 | 5 | 2024-07-27 11:09:20 | 2024-07-27 12:56:35 | 江苏九天光电科技有限公司 | 0 | 5751 |  | 1 | 0.25 | 2400 | 610 | 1 | JG12240702842 |  | 1 | 来膜塑粒子较多 | 1
覆膜 | JG12240702841 | JG1224070284 | 九天覆膜-5 | 合格 | 让步接收 | 甲 | 成防萍,徐新圣 | 1788 | 1788 |  | 2400 | 0.25 | 610 | / | Z振纹(内300米板面振纹重),K孔洞(140米传动侧约13公分处孔洞，大小0.56mm2),G辊印(白条印，白斑)两边分3层 | 30110011 | 铬钝化卷 | 0.15-SPCC | 30312017 | 双面钢塑复合卷 | 0.25-SPCC | 明绿CJB膜-1 | 10 | MO002095 | MO002095-001-01 | FM001 | 覆膜模板 | 6655 | 2024-07-26 | 2024-07-26 | 5 | 2024-07-27 11:09:20 | 2024-07-27 12:56:35 | 江苏九天光电科技有限公司 | 0 | 5751 |  | 1 | 0.25 | 2400 | 610 | 1 | JG12240702841 |  | 1 | Z振纹(内300米板面振纹重),K孔洞(140米传动侧约13公分处孔洞，大小0.56mm2),G辊印(白条印，白斑) | 1
覆膜翻包 | JG12240702364 | JG12240702364 | 九天覆膜-8 | 合格 | 合格品 | 甲 | 徐刚,徐兴良 | 1826 | 1789 | 0.9797 | 2325 | 0.25 | 610 | / |  | 30312017 | 双面钢塑复合卷 | 0.25-SPCC | 30312017 | 双面钢塑复合卷 | 0.25-SPCC |  | 10 | MO002101 | MO002101-001 | FM001 | 覆膜模板 | 1826 | 2024-07-27 | 2024-07-27 | 5 | 2024-07-27 11:40:08 | 2024-07-27 11:40:56 | 江苏九天光电科技有限公司 | 262745 | 5750 |  |  | 0.25 | 0 | 610 | 1 | JG12240702364 |  | 1 |  | 1
覆膜 | JG122406014413 | JG12240601441 | 九天覆膜-9 | 合格 | 合格品 | 甲 | 张文兵,倪志宏 | 2790 | 2790 |  | 4400 | 0.165 | 760 | / |  | 30110014 | 铬钝化卷 | 0.1-SPCC | 30312001 | 双面钢塑复合卷 | 0.165-SPCC | 明绿改性膜-1 | 10 | MO002040 | MO002040-005-03 | FM001 | 覆膜模板 | 7419 | 2024-07-25 | 2024-07-25 | 5 | 2024-07-27 07:08:44 | 2024-07-27 11:17:40 | 江苏九天光电科技有限公司 | 0 | 5740 |  | 1 | 0.165 | 4400 | 760 | 1 | JG122406014413 |  | 1 |  | 1
覆膜 | JG122406014412 | JG12240601441 | 九天覆膜-9 | 合格 | 让步接收 | 甲 | 张文兵,倪志宏 | 2516 | 2516 |  | 4000 | 0.165 | 760 | / | K孔洞(2900米操作侧32公分处1个 大小0.36平方毫米) | 30110014 | 铬钝化卷 | 0.1-SPCC | 30312001 | 双面钢塑复合卷 | 0.165-SPCC | 明绿改性膜-1 | 10 | MO002040 | MO002040-005-02 | FM001 | 覆膜模板 | 7419 | 2024-07-25 | 2024-07-25 | 5 | 2024-07-27 07:08:44 | 2024-07-27 11:17:40 | 江苏九天光电科技有限公司 | 0 | 5740 |  | 1 | 0.165 | 4000 | 760 | 1 | JG122406014412 |  | 1 | K孔洞(2900米操作侧32公分处1个 大小0.36平方毫米) | 1
覆膜 | JG122406014411 | JG12240601441 | 九天覆膜-9 | 合格 | 让步接收 | 乙 | 黄宏涛,李其华,李忠 | 2698 | 2698 |  | 4300 | 0.165 | 760 | / | S双边浪(浪边) | 30110014 | 铬钝化卷 | 0.1-SPCC | 30312001 | 双面钢塑复合卷 | 0.165-SPCC | 明绿改性膜-1 | 10 | MO002040 | MO002040-005-01 | FM001 | 覆膜模板 | 7419 | 2024-07-25 | 2024-07-25 | 5 | 2024-07-27 07:08:44 | 2024-07-27 11:17:40 | 江苏九天光电科技有限公司 | 0 | 5740 |  | 1 | 0.165 | 4300 | 760 | 1 | JG122406014411 |  | 1 | S双边浪(浪边) | 1
覆膜 | JG12240702914 | JG1224070291 | 九天覆膜-8 | 合格 | 让步接收 | 甲 | 成防萍,徐新圣 | 1770 | 1770 |  | 2350 | 0.25 | 610 | / | Z振纹(尾500米板面振纹重),D顶伤印(310米传动侧约5公分处顶伤凹印),Q起筋(370米上膜操作侧约5公分处一条膜起筋 )两边分3层 | 30110011 | 铬钝化卷 | 0.15-SPCC | 30312017 | 双面钢塑复合卷 | 0.25-SPCC | 明绿CJB膜-1 | 10 | MO002095 | MO002095-005-04 | FM001 | 覆膜模板 | 6575 | 2024-07-26 | 2024-07-26 | 5 | 2024-07-27 05:40:28 | 2024-07-27 09:35:49 | 江苏九天光电科技有限公司 | 0 | 5732 |  | 1 | 0.25 | 2350 | 610 | 1 | JG12240702914 |  | 1 | Z振纹(尾500米板面振纹重),D顶伤印(310米传动侧约5公分处顶伤凹印),Q起筋(370米上膜操作侧约5公分处一条膜起筋 ) | 1
覆膜 | JG12240702913 | JG1224070291 | 九天覆膜-8 | 合格 | 合格品 | 乙 | 何志宏,黄银江,桑永辉 | 1768 | 1768 |  | 2370 | 0.25 | 610 | / | 一边分3层 | 30110011 | 铬钝化卷 | 0.15-SPCC | 30312017 | 双面钢塑复合卷 | 0.25-SPCC | 明绿CJB膜-1 | 10 | MO002095 | MO002095-005-03 | FM001 | 覆膜模板 | 6575 | 2024-07-26 | 2024-07-26 | 5 | 2024-07-27 05:40:28 | 2024-07-27 09:35:49 | 江苏九天光电科技有限公司 | 0 | 5732 |  | 1 | 0.25 | 2370 | 610 | 1 | JG12240702913 |  | 1 |  | 1
覆膜 | JG12240702912 | JG1224070291 | 九天覆膜-8 | 合格 | 合格品 | 乙 | 何志宏,黄银江,桑永辉 | 1770 | 1770 |  | 2360 | 0.25 | 610 | / | 一边分3层 | 30110011 | 铬钝化卷 | 0.15-SPCC | 30312017 | 双面钢塑复合卷 | 0.25-SPCC | 明绿CJB膜-1 | 10 | MO002095 | MO002095-005-02 | FM001 | 覆膜模板 | 6575 | 2024-07-26 | 2024-07-26 | 5 | 2024-07-27 05:40:28 | 2024-07-27 09:35:49 | 江苏九天光电科技有限公司 | 0 | 5732 |  | 1 | 0.25 | 2360 | 610 | 1 | JG12240702912 |  | 1 |  | 1
覆膜 | JG12240702911 | JG1224070291 | 九天覆膜-8 | 合格 | 合格品 | 乙 | 何志宏,黄银江,桑永辉 | 1774 | 1774 |  | 2360 | 0.25 | 610 | / |  | 30110011 | 铬钝化卷 | 0.15-SPCC | 30312017 | 双面钢塑复合卷 | 0.25-SPCC | 明绿CJB膜-1 | 10 | MO002095 | MO002095-005-01 | FM001 | 覆膜模板 | 6575 | 2024-07-26 | 2024-07-26 | 5 | 2024-07-27 05:40:28 | 2024-07-27 09:35:49 | 江苏九天光电科技有限公司 | 0 | 5732 |  | 1 | 0.25 | 2360 | 610 | 1 | JG12240702911 |  | 1 |  | 1
覆膜 | JG1224070300 | JG1224070300 | 九天覆膜-8 | 合格 | 让步接收 | 乙 | 李其华,徐刚,徐兴良 | 6589 | 1722 |  | 2260 | 0.25 | 610 | / | 尾板面锈斑点重 | 30110011 | 铬钝化卷 | 0.15-SPCC | 30312017 | 双面钢塑复合卷 | 0.25-SPCC |  | 10 | MO002047 | MO002047-003 | FM001 | 覆膜模板 | 6589 | 2024-07-25 | 2024-07-25 | 5 | 2024-07-25 19:15:55 | 2024-07-27 09:29:48 | 江苏九天光电科技有限公司 | 0 | 5754 |  |  | 0.15 | 9460 | 610 | 1 | JG1224070300 |  | 1 | 板面锈斑点重 | 1
覆膜 | JG112403074911 | JG112403074911 | 九天覆膜-8 | 合格 | 让步接收 | 甲 | 徐兴良 | 1112 | 1182 | 1.0629 | 3000 | 0.165 | 475 | / | 锈斑点重剥离低4.23/4.2 | 30210015 | 光亮卷 | 0.1-SPCC | 30312001 | 双面钢塑复合卷 | 0.165-SPCC |  | 10 | MO001416 | MO001416-001 | FM001 | 覆膜模板 | 1112 | 2024-07-09 | 2024-07-09 | 5 | 2024-07-23 06:45:59 | 2024-07-27 09:16:55 | 江苏九天光电科技有限公司 | 233151 | 5749 |  |  | 0.1 | 0 | 475 | 1 | JG112403074911 | 基带覆膜 | 1 | 锈斑点重 | 1