## sheet1
工序名称 | 新卷号 | 批号 | 机组名称 | 工序状态 | 检验结果 | 班组 | 参与人 | 来料重量 | 出料重量 | 成品率 | 出料长度 | 出料厚度 | 出料宽度 | 工序要求 | 备注 | 来料编码 | 来料名称 | 来料规格 | 产品编码 | 产品名称 | 产品规格 | 膜名称 | 排序 | 主计划号 | 子计划号 | 工序流程编码 | 工序流程名称 | 工单需求 | 计划开始时间 | 计划结束时间 | 工单状态 | 实际开始时间 | 产出时间 | 组织名称 | 卷号ID | 操作工人 | 报工人 | 检验 | 来料厚度 | 来料长度 | 来料宽度 | 是否分卷 | 原卷号 | 工单要求 | 是否成品 | 不良现象 | 入库审核
纵剪 | JG1224070620 | SA124710707000 | 九天纵剪机 | 合格 | 合格品 | 甲 | 沈严松,杨久明 | 6730 | 6730 |  | 3580 | 0.4 | 610 | 按+2MM工艺生产 |  | 11010003 | 原钢卷 | 0.4*1230-SPCC | 20100023 | 轧硬 | 0.4*610-SPCC |  | 10 | MO002122 | MO002122-001-04 | ZJ001 | 纵剪模板 | 23780 | 2024-07-28 | 2024-07-28 | 5 | 2024-07-28 07:56:19 | 2024-07-28 08:00:39 | 江苏九天光电科技有限公司 | 0 | 5833 |  | 1 | 0.4 | 3580 | 610 | 1 | JG1224070620 |  | 1 |  | 1
纵剪 | JG1224070619 | SA124710707000 | 九天纵剪机 | 合格 | 合格品 | 甲 | 沈严松,杨久明 | 6745 | 6745 |  | 3580 | 0.4 | 610 | 按+2MM工艺生产 |  | 11010003 | 原钢卷 | 0.4*1230-SPCC | 20100023 | 轧硬 | 0.4*610-SPCC |  | 10 | MO002122 | MO002122-001-03 | ZJ001 | 纵剪模板 | 23780 | 2024-07-28 | 2024-07-28 | 5 | 2024-07-28 07:56:19 | 2024-07-28 08:00:39 | 江苏九天光电科技有限公司 | 0 | 5833 |  | 1 | 0.4 | 3580 | 610 | 1 | JG1224070619 |  | 1 |  | 1
纵剪 | JG1224070618 | SA124710707000 | 九天纵剪机 | 合格 | 合格品 | 甲 | 沈严松,杨久明 | 5090 | 5090 |  | 2710 | 0.4 | 610 | 按+2MM工艺生产 |  | 11010003 | 原钢卷 | 0.4*1230-SPCC | 20100023 | 轧硬 | 0.4*610-SPCC |  | 10 | MO002122 | MO002122-001-02 | ZJ001 | 纵剪模板 | 23780 | 2024-07-28 | 2024-07-28 | 5 | 2024-07-28 07:56:19 | 2024-07-28 08:00:39 | 江苏九天光电科技有限公司 | 0 | 5833 |  | 1 | 0.4 | 2710 | 610 | 1 | JG1224070618 |  | 1 |  | 1
纵剪 | JG1224070617 | SA124710707000 | 九天纵剪机 | 合格 | 合格品 | 甲 | 沈严松,杨久明 | 5105 | 5105 |  | 2710 | 0.4 | 610 | 按+2MM工艺生产 |  | 11010003 | 原钢卷 | 0.4*1230-SPCC | 20100023 | 轧硬 | 0.4*610-SPCC |  | 10 | MO002122 | MO002122-001-01 | ZJ001 | 纵剪模板 | 23780 | 2024-07-28 | 2024-07-28 | 5 | 2024-07-28 07:56:19 | 2024-07-28 08:00:39 | 江苏九天光电科技有限公司 | 0 | 5833 |  | 1 | 0.4 | 2710 | 610 | 1 | JG1224070617 |  | 1 |  | 1
纵剪 | JG1224070616 | SA124710708100 | 九天纵剪机 | 合格 | 合格品 | 甲 | 沈严松,杨久明 | 6175 | 6175 |  | 3290 | 0.4 | 610 | 按+2MM工艺生产 |  | 11010003 | 原钢卷 | 0.4*1230-SPCC | 20100023 | 轧硬 | 0.4*610-SPCC |  | 10 | MO002122 | MO002122-003-04 | ZJ001 | 纵剪模板 | 24930 | 2024-07-28 | 2024-07-28 | 5 | 2024-07-28 06:58:55 | 2024-07-28 07:00:57 | 江苏九天光电科技有限公司 | 0 | 5833 |  | 1 | 0.4 | 3290 | 610 | 1 | JG1224070616 |  | 1 |  | 1
纵剪 | JG1224070615 | SA124710708100 | 九天纵剪机 | 合格 | 合格品 | 甲 | 沈严松,杨久明 | 6185 | 6185 |  | 3290 | 0.4 | 610 | 按+2MM工艺生产 |  | 11010003 | 原钢卷 | 0.4*1230-SPCC | 20100023 | 轧硬 | 0.4*610-SPCC |  | 10 | MO002122 | MO002122-003-03 | ZJ001 | 纵剪模板 | 24930 | 2024-07-28 | 2024-07-28 | 5 | 2024-07-28 06:58:55 | 2024-07-28 07:00:57 | 江苏九天光电科技有限公司 | 0 | 5833 |  | 1 | 0.4 | 3290 | 610 | 1 | JG1224070615 |  | 1 |  | 1
纵剪 | JG1224070614 | SA124710708100 | 九天纵剪机 | 合格 | 合格品 | 甲 | 沈严松,杨久明 | 6220 | 6220 |  | 3310 | 0.4 | 610 | 按+2MM工艺生产 |  | 11010003 | 原钢卷 | 0.4*1230-SPCC | 20100023 | 轧硬 | 0.4*610-SPCC |  | 10 | MO002122 | MO002122-003-02 | ZJ001 | 纵剪模板 | 24930 | 2024-07-28 | 2024-07-28 | 5 | 2024-07-28 06:58:55 | 2024-07-28 07:00:57 | 江苏九天光电科技有限公司 | 0 | 5833 |  | 1 | 0.4 | 3310 | 610 | 1 | JG1224070614 |  | 1 |  | 1
纵剪 | JG1224070613 | SA124710708100 | 九天纵剪机 | 合格 | 合格品 | 甲 | 沈严松,杨久明 | 6235 | 6235 |  | 3310 | 0.4 | 610 | 按+2MM工艺生产 |  | 11010003 | 原钢卷 | 0.4*1230-SPCC | 20100023 | 轧硬 | 0.4*610-SPCC |  | 10 | MO002122 | MO002122-003-01 | ZJ001 | 纵剪模板 | 24930 | 2024-07-28 | 2024-07-28 | 5 | 2024-07-28 06:58:55 | 2024-07-28 07:00:57 | 江苏九天光电科技有限公司 | 0 | 5833 |  | 1 | 0.4 | 3310 | 610 | 1 | JG1224070613 |  | 1 |  | 1
纵剪 | JG1224070612 | SA124710708500 | 九天纵剪机 | 合格 | 合格品 | 甲 | 沈严松,杨久明 | 6715 | 6715 |  | 3580 | 0.4 | 610 | 按+2MM工艺生产 |  | 11010003 | 原钢卷 | 0.4*1230-SPCC | 20100023 | 轧硬 | 0.4*610-SPCC |  | 10 | MO002122 | MO002122-002-04 | ZJ001 | 纵剪模板 | 23950 | 2024-07-28 | 2024-07-28 | 5 | 2024-07-28 06:56:28 | 2024-07-28 06:58:30 | 江苏九天光电科技有限公司 | 0 | 5833 |  | 1 | 0.4 | 3580 | 610 | 1 | JG1224070612 |  | 1 |  | 1
纵剪 | JG1224070611 | SA124710708500 | 九天纵剪机 | 合格 | 合格品 | 甲 | 沈严松,杨久明 | 6720 | 6720 |  | 3580 | 0.4 | 610 | 按+2MM工艺生产 |  | 11010003 | 原钢卷 | 0.4*1230-SPCC | 20100023 | 轧硬 | 0.4*610-SPCC |  | 10 | MO002122 | MO002122-002-03 | ZJ001 | 纵剪模板 | 23950 | 2024-07-28 | 2024-07-28 | 5 | 2024-07-28 06:56:28 | 2024-07-28 06:58:30 | 江苏九天光电科技有限公司 | 0 | 5833 |  | 1 | 0.4 | 3580 | 610 | 1 | JG1224070611 |  | 1 |  | 1
纵剪 | JG1224070610 | SA124710708500 | 九天纵剪机 | 合格 | 合格品 | 甲 | 沈严松,杨久明 | 5200 | 5200 |  | 2770 | 0.4 | 610 | 按+2MM工艺生产 |  | 11010003 | 原钢卷 | 0.4*1230-SPCC | 20100023 | 轧硬 | 0.4*610-SPCC |  | 10 | MO002122 | MO002122-002-02 | ZJ001 | 纵剪模板 | 23950 | 2024-07-28 | 2024-07-28 | 5 | 2024-07-28 06:56:28 | 2024-07-28 06:58:30 | 江苏九天光电科技有限公司 | 0 | 5833 |  | 1 | 0.4 | 2770 | 610 | 1 | JG1224070610 |  | 1 |  | 1
纵剪 | JG1224070609 | SA124710708500 | 九天纵剪机 | 合格 | 合格品 | 甲 | 沈严松,杨久明 | 5210 | 5210 |  | 2770 | 0.4 | 610 | 按+2MM工艺生产 |  | 11010003 | 原钢卷 | 0.4*1230-SPCC | 20100023 | 轧硬 | 0.4*610-SPCC |  | 10 | MO002122 | MO002122-002-01 | ZJ001 | 纵剪模板 | 23950 | 2024-07-28 | 2024-07-28 | 5 | 2024-07-28 06:56:28 | 2024-07-28 06:58:30 | 江苏九天光电科技有限公司 | 0 | 5833 |  | 1 | 0.4 | 2770 | 610 | 1 | JG1224070609 |  | 1 |  | 1
纵剪 | JG1224070608 | SA124710709200 | 九天纵剪机 | 合格 | 合格品 | 甲 | 沈严松,杨久明 | 6805 | 6805 |  | 3630 | 0.4 | 610 | 按+2MM工艺生产 |  | 11010003 | 原钢卷 | 0.4*1230-SPCC | 20100023 | 轧硬 | 0.4*610-SPCC |  | 10 | MO002122 | MO002122-004-04 | ZJ001 | 纵剪模板 | 24140 | 2024-07-28 | 2024-07-28 | 5 | 2024-07-28 06:53:04 | 2024-07-28 06:56:00 | 江苏九天光电科技有限公司 | 0 | 5833 |  | 1 | 0.4 | 3630 | 610 | 1 | JG1224070608 |  | 1 |  | 1
纵剪 | JG1224070607 | SA124710709200 | 九天纵剪机 | 合格 | 合格品 | 甲 | 沈严松,杨久明 | 6815 | 6815 |  | 3630 | 0.4 | 610 | 按+2MM工艺生产 |  | 11010003 | 原钢卷 | 0.4*1230-SPCC | 20100023 | 轧硬 | 0.4*610-SPCC |  | 10 | MO002122 | MO002122-004-03 | ZJ001 | 纵剪模板 | 24140 | 2024-07-28 | 2024-07-28 | 5 | 2024-07-28 06:53:04 | 2024-07-28 06:55:59 | 江苏九天光电科技有限公司 | 0 | 5833 |  | 1 | 0.4 | 3630 | 610 | 1 | JG1224070607 |  | 1 |  | 1
纵剪 | JG1224070606 | SA124710709200 | 九天纵剪机 | 合格 | 合格品 | 甲 | 沈严松,杨久明 | 5200 | 5200 |  | 2770 | 0.4 | 610 | 按+2MM工艺生产 |  | 11010003 | 原钢卷 | 0.4*1230-SPCC | 20100023 | 轧硬 | 0.4*610-SPCC |  | 10 | MO002122 | MO002122-004-02 | ZJ001 | 纵剪模板 | 24140 | 2024-07-28 | 2024-07-28 | 5 | 2024-07-28 06:53:04 | 2024-07-28 06:55:59 | 江苏九天光电科技有限公司 | 0 | 5833 |  | 1 | 0.4 | 2770 | 610 | 1 | JG1224070606 |  | 1 |  | 1
纵剪 | JG1224070605 | SA124710709200 | 九天纵剪机 | 合格 | 合格品 | 甲 | 沈严松,杨久明 | 5215 | 5215 |  | 2770 | 0.4 | 610 | 按+2MM工艺生产 |  | 11010003 | 原钢卷 | 0.4*1230-SPCC | 20100023 | 轧硬 | 0.4*610-SPCC |  | 10 | MO002122 | MO002122-004-01 | ZJ001 | 纵剪模板 | 24140 | 2024-07-28 | 2024-07-28 | 5 | 2024-07-28 06:53:04 | 2024-07-28 06:55:59 | 江苏九天光电科技有限公司 | 0 | 5833 |  | 1 | 0.4 | 2770 | 610 | 1 | JG1224070605 |  | 1 |  | 1
纵剪 | JG1224070604 | SA124710705400 | 九天纵剪机 | 合格 | 合格品 | 甲 | 沈严松,杨久明 | 4965 | 4965 |  | 2640 | 0.4 | 610 | 按+2MM工艺生产 |  | 11010003 | 原钢卷 | 0.4*1230-SPCC | 20100023 | 轧硬 | 0.4*610-SPCC |  | 10 | MO002118 | MO002118-005-04 | ZJ001 | 纵剪模板 | 23460 | 2024-07-27 | 2024-07-27 | 5 | 2024-07-28 02:43:02 | 2024-07-28 02:45:46 | 江苏九天光电科技有限公司 | 0 | 5833 |  | 1 | 0.4 | 2640 | 610 | 1 | JG1224070604 |  | 1 |  | 1
纵剪 | JG1224070603 | SA124710705400 | 九天纵剪机 | 合格 | 合格品 | 甲 | 沈严松,杨久明 | 4975 | 4975 |  | 2640 | 0.4 | 610 | 按+2MM工艺生产 |  | 11010003 | 原钢卷 | 0.4*1230-SPCC | 20100023 | 轧硬 | 0.4*610-SPCC |  | 10 | MO002118 | MO002118-005-03 | ZJ001 | 纵剪模板 | 23460 | 2024-07-27 | 2024-07-27 | 5 | 2024-07-28 02:43:02 | 2024-07-28 02:45:46 | 江苏九天光电科技有限公司 | 0 | 5833 |  | 1 | 0.4 | 2640 | 610 | 1 | JG1224070603 |  | 1 |  | 1
纵剪 | JG1224070602 | SA124710705400 | 九天纵剪机 | 合格 | 合格品 | 甲 | 沈严松,杨久明 | 6700 | 6700 |  | 3570 | 0.4 | 610 | 按+2MM工艺生产 |  | 11010003 | 原钢卷 | 0.4*1230-SPCC | 20100023 | 轧硬 | 0.4*610-SPCC |  | 10 | MO002118 | MO002118-005-02 | ZJ001 | 纵剪模板 | 23460 | 2024-07-27 | 2024-07-27 | 5 | 2024-07-28 02:43:02 | 2024-07-28 02:45:46 | 江苏九天光电科技有限公司 | 0 | 5833 |  | 1 | 0.4 | 3570 | 610 | 1 | JG1224070602 |  | 1 |  | 1
纵剪 | JG1224070601 | SA124710705400 | 九天纵剪机 | 合格 | 合格品 | 甲 | 沈严松,杨久明 | 6710 | 6710 |  | 3570 | 0.4 | 610 | 按+2MM工艺生产 |  | 11010003 | 原钢卷 | 0.4*1230-SPCC | 20100023 | 轧硬 | 0.4*610-SPCC |  | 10 | MO002118 | MO002118-005-01 | ZJ001 | 纵剪模板 | 23460 | 2024-07-27 | 2024-07-27 | 5 | 2024-07-28 02:43:02 | 2024-07-28 02:45:46 | 江苏九天光电科技有限公司 | 0 | 5833 |  | 1 | 0.4 | 3570 | 610 | 1 | JG1224070601 |  | 1 |  | 1
纵剪 | JG1224070600 | SA124710706600 | 九天纵剪机 | 合格 | 合格品 | 乙 | 叶伟,钱康 | 6740 | 6740 |  | 3590 | 0.4 | 610 | 按+2MM工艺生产 |  | 11010003 | 原钢卷 | 0.4*1230-SPCC | 20100023 | 轧硬 | 0.4*610-SPCC |  | 10 | MO002118 | MO002118-002-04 | ZJ001 | 纵剪模板 | 23790 | 2024-07-27 | 2024-07-27 | 5 | 2024-07-27 23:50:18 | 2024-07-28 01:27:18 | 江苏九天光电科技有限公司 | 0 | 5835 |  | 1 | 0.4 | 3590 | 610 | 1 | JG1224070600 |  | 1 |  | 1
纵剪 | JG1224070599 | SA124710706600 | 九天纵剪机 | 合格 | 合格品 | 乙 | 叶伟,钱康 | 6750 | 6750 |  | 3590 | 0.4 | 610 | 按+2MM工艺生产 |  | 11010003 | 原钢卷 | 0.4*1230-SPCC | 20100023 | 轧硬 | 0.4*610-SPCC |  | 10 | MO002118 | MO002118-002-03 | ZJ001 | 纵剪模板 | 23790 | 2024-07-27 | 2024-07-27 | 5 | 2024-07-27 23:50:18 | 2024-07-28 01:27:18 | 江苏九天光电科技有限公司 | 0 | 5835 |  | 1 | 0.4 | 3590 | 610 | 1 | JG1224070599 |  | 1 |  | 1
纵剪 | JG1224070598 | SA124710706600 | 九天纵剪机 | 合格 | 合格品 | 乙 | 叶伟,钱康 | 5100 | 5100 |  | 2710 | 0.4 | 610 | 按+2MM工艺生产 |  | 11010003 | 原钢卷 | 0.4*1230-SPCC | 20100023 | 轧硬 | 0.4*610-SPCC |  | 10 | MO002118 | MO002118-002-02 | ZJ001 | 纵剪模板 | 23790 | 2024-07-27 | 2024-07-27 | 5 | 2024-07-27 23:50:18 | 2024-07-28 01:27:18 | 江苏九天光电科技有限公司 | 0 | 5835 |  | 1 | 0.4 | 2710 | 610 | 1 | JG1224070598 |  | 1 |  | 1
纵剪 | JG1224070597 | SA124710706600 | 九天纵剪机 | 合格 | 合格品 | 乙 | 叶伟,钱康 | 5100 | 5100 |  | 2710 | 0.4 | 610 | 按+2MM工艺生产 |  | 11010003 | 原钢卷 | 0.4*1230-SPCC | 20100023 | 轧硬 | 0.4*610-SPCC |  | 10 | MO002118 | MO002118-002-01 | ZJ001 | 纵剪模板 | 23790 | 2024-07-27 | 2024-07-27 | 5 | 2024-07-27 23:50:18 | 2024-07-28 01:27:18 | 江苏九天光电科技有限公司 | 0 | 5835 |  | 1 | 0.4 | 2710 | 610 | 1 | JG1224070597 |  | 1 |  | 1
纵剪 | JG1224070596 | SA124711708000 | 九天纵剪机 | 合格 | 合格品 | 乙 | 钱康,叶伟 | 6770 | 6770 |  | 3600 | 0.4 | 610 | 按+2MM工艺生产 |  | 11010003 | 原钢卷 | 0.4*1230-SPCC | 20100023 | 轧硬 | 0.4*610-SPCC |  | 10 | MO002118 | MO002118-004-04 | ZJ001 | 纵剪模板 | 24070 | 2024-07-27 | 2024-07-27 | 5 | 2024-07-27 22:27:33 | 2024-07-27 23:50:03 | 江苏九天光电科技有限公司 | 0 | 5835 |  | 1 | 0.4 | 3600 | 610 | 1 | JG1224070596 |  | 1 |  | 1
纵剪 | JG1224070595 | SA124711708000 | 九天纵剪机 | 合格 | 合格品 | 乙 | 钱康,叶伟 | 6785 | 6785 |  | 3600 | 0.4 | 610 | 按+2MM工艺生产 |  | 11010003 | 原钢卷 | 0.4*1230-SPCC | 20100023 | 轧硬 | 0.4*610-SPCC |  | 10 | MO002118 | MO002118-004-03 | ZJ001 | 纵剪模板 | 24070 | 2024-07-27 | 2024-07-27 | 5 | 2024-07-27 22:27:33 | 2024-07-27 23:50:02 | 江苏九天光电科技有限公司 | 0 | 5835 |  | 1 | 0.4 | 3600 | 610 | 1 | JG1224070595 |  | 1 |  | 1
纵剪 | JG1224070594 | SA124711708000 | 九天纵剪机 | 合格 | 合格品 | 乙 | 钱康,叶伟 | 5200 | 5200 |  | 2770 | 0.4 | 610 | 按+2MM工艺生产 |  | 11010003 | 原钢卷 | 0.4*1230-SPCC | 20100023 | 轧硬 | 0.4*610-SPCC |  | 10 | MO002118 | MO002118-004-02 | ZJ001 | 纵剪模板 | 24070 | 2024-07-27 | 2024-07-27 | 5 | 2024-07-27 22:27:33 | 2024-07-27 23:50:02 | 江苏九天光电科技有限公司 | 0 | 5835 |  | 1 | 0.4 | 2770 | 610 | 1 | JG1224070594 |  | 1 |  | 1
纵剪 | JG1224070593 | SA124711708000 | 九天纵剪机 | 合格 | 合格品 | 乙 | 钱康,叶伟 | 5215 | 5215 |  | 2770 | 0.4 | 610 | 按+2MM工艺生产 |  | 11010003 | 原钢卷 | 0.4*1230-SPCC | 20100023 | 轧硬 | 0.4*610-SPCC |  | 10 | MO002118 | MO002118-004-01 | ZJ001 | 纵剪模板 | 24070 | 2024-07-27 | 2024-07-27 | 5 | 2024-07-27 22:27:33 | 2024-07-27 23:50:02 | 江苏九天光电科技有限公司 | 0 | 5835 |  | 1 | 0.4 | 2770 | 610 | 1 | JG1224070593 |  | 1 |  | 1
纵剪 | JG1224070592 | SA124710707700 | 九天纵剪机 | 合格 | 合格品 | 乙 | 钱康,叶伟 | 7320 | 7320 |  | 3900 | 0.4 | 610 | 按+2MM工艺生产 |  | 11010003 | 原钢卷 | 0.4*1230-SPCC | 20100023 | 轧硬 | 0.4*610-SPCC |  | 10 | MO002118 | MO002118-001-04 | ZJ001 | 纵剪模板 | 24900 | 2024-07-27 | 2024-07-27 | 5 | 2024-07-27 21:17:36 | 2024-07-27 22:27:25 | 江苏九天光电科技有限公司 | 0 | 5835 |  | 1 | 0.4 | 3900 | 610 | 1 | JG1224070592 |  | 1 |  | 1
纵剪 | JG1224070591 | SA124710707700 | 九天纵剪机 | 合格 | 合格品 | 乙 | 钱康,叶伟 | 7340 | 7340 |  | 3900 | 0.4 | 610 | 按+2MM工艺生产 |  | 11010003 | 原钢卷 | 0.4*1230-SPCC | 20100023 | 轧硬 | 0.4*610-SPCC |  | 10 | MO002118 | MO002118-001-03 | ZJ001 | 纵剪模板 | 24900 | 2024-07-27 | 2024-07-27 | 5 | 2024-07-27 21:17:36 | 2024-07-27 22:27:25 | 江苏九天光电科技有限公司 | 0 | 5835 |  | 1 | 0.4 | 3900 | 610 | 1 | JG1224070591 |  | 1 |  | 1
纵剪 | JG1224070590 | SA124710707700 | 九天纵剪机 | 合格 | 合格品 | 乙 | 钱康,叶伟 | 5060 | 5060 |  | 2690 | 0.4 | 610 | 按+2MM工艺生产 |  | 11010003 | 原钢卷 | 0.4*1230-SPCC | 20100023 | 轧硬 | 0.4*610-SPCC |  | 10 | MO002118 | MO002118-001-02 | ZJ001 | 纵剪模板 | 24900 | 2024-07-27 | 2024-07-27 | 5 | 2024-07-27 21:17:36 | 2024-07-27 22:27:25 | 江苏九天光电科技有限公司 | 0 | 5835 |  | 1 | 0.4 | 2690 | 610 | 1 | JG1224070590 |  | 1 |  | 1
纵剪 | JG1224070589 | SA124710707700 | 九天纵剪机 | 合格 | 合格品 | 乙 | 钱康,叶伟 | 5065 | 5065 |  | 2690 | 0.4 | 610 | 按+2MM工艺生产 |  | 11010003 | 原钢卷 | 0.4*1230-SPCC | 20100023 | 轧硬 | 0.4*610-SPCC |  | 10 | MO002118 | MO002118-001-01 | ZJ001 | 纵剪模板 | 24900 | 2024-07-27 | 2024-07-27 | 5 | 2024-07-27 21:17:36 | 2024-07-27 22:27:25 | 江苏九天光电科技有限公司 | 0 | 5835 |  | 1 | 0.4 | 2690 | 610 | 1 | JG1224070589 |  | 1 |  | 1
纵剪 | JG1224070588 | SA124710704500 | 九天纵剪机 | 合格 | 合格品 | 乙 | 钱康,叶伟 | 6810 | 6810 |  | 3630 | 0.4 | 610 | 按+2MM工艺生产 |  | 11010003 | 原钢卷 | 0.4*1230-SPCC | 20100023 | 轧硬 | 0.4*610-SPCC |  | 10 | MO002118 | MO002118-003-04 | ZJ001 | 纵剪模板 | 24160 | 2024-07-27 | 2024-07-27 | 5 | 2024-07-27 20:12:17 | 2024-07-27 21:17:21 | 江苏九天光电科技有限公司 | 0 | 5835 |  | 1 | 0.4 | 3630 | 610 | 1 | JG1224070588 |  | 1 |  | 1
纵剪 | JG1224070587 | SA124710704500 | 九天纵剪机 | 合格 | 合格品 | 乙 | 钱康,叶伟 | 6825 | 6825 |  | 3630 | 0.4 | 610 | 按+2MM工艺生产 |  | 11010003 | 原钢卷 | 0.4*1230-SPCC | 20100023 | 轧硬 | 0.4*610-SPCC |  | 10 | MO002118 | MO002118-003-03 | ZJ001 | 纵剪模板 | 24160 | 2024-07-27 | 2024-07-27 | 5 | 2024-07-27 20:12:17 | 2024-07-27 21:17:21 | 江苏九天光电科技有限公司 | 0 | 5835 |  | 1 | 0.4 | 3630 | 610 | 1 | JG1224070587 |  | 1 |  | 1
纵剪 | JG1224070586 | SA124710704500 | 九天纵剪机 | 合格 | 合格品 | 乙 | 钱康,叶伟 | 5205 | 5205 |  | 2770 | 0.4 | 610 | 按+2MM工艺生产 |  | 11010003 | 原钢卷 | 0.4*1230-SPCC | 20100023 | 轧硬 | 0.4*610-SPCC |  | 10 | MO002118 | MO002118-003-02 | ZJ001 | 纵剪模板 | 24160 | 2024-07-27 | 2024-07-27 | 5 | 2024-07-27 20:12:17 | 2024-07-27 21:17:21 | 江苏九天光电科技有限公司 | 0 | 5835 |  | 1 | 0.4 | 2770 | 610 | 1 | JG1224070586 |  | 1 |  | 1
纵剪 | JG1224070585 | SA124710704500 | 九天纵剪机 | 合格 | 合格品 | 乙 | 钱康,叶伟 | 5210 | 5210 |  | 2770 | 0.4 | 610 | 按+2MM工艺生产 |  | 11010003 | 原钢卷 | 0.4*1230-SPCC | 20100023 | 轧硬 | 0.4*610-SPCC |  | 10 | MO002118 | MO002118-003-01 | ZJ001 | 纵剪模板 | 24160 | 2024-07-27 | 2024-07-27 | 5 | 2024-07-27 20:12:17 | 2024-07-27 21:17:21 | 江苏九天光电科技有限公司 | 0 | 5835 |  | 1 | 0.4 | 2770 | 610 | 1 | JG1224070585 |  | 1 |  | 1
纵剪 | JG1224070584 | SA124710707100 | 九天纵剪机 | 合格 | 合格品 | 甲 | 沈严松,杨久明 | 5075 | 5075 |  | 2710 | 0.4 | 610 | 按+2mm工艺生产 |  | 11010003 | 原钢卷 | 0.4*1230-SPCC | 20100023 | 轧硬 | 0.4*610-SPCC |  | 10 | MO002106 | MO002106-002-04 | ZJ001 | 纵剪模板 | 23600 | 2024-07-27 | 2024-07-27 | 5 | 2024-07-27 15:22:02 | 2024-07-27 15:25:13 | 江苏九天光电科技有限公司 | 0 | 5833 |  | 1 | 0.4 | 2710 | 610 | 1 | JG1224070584 |  | 1 |  | 1
纵剪 | JG1224070583 | SA124710707100 | 九天纵剪机 | 合格 | 合格品 | 甲 | 沈严松,杨久明 | 5080 | 5080 |  | 2710 | 0.4 | 610 | 按+2mm工艺生产 |  | 11010003 | 原钢卷 | 0.4*1230-SPCC | 20100023 | 轧硬 | 0.4*610-SPCC |  | 10 | MO002106 | MO002106-002-03 | ZJ001 | 纵剪模板 | 23600 | 2024-07-27 | 2024-07-27 | 5 | 2024-07-27 15:22:02 | 2024-07-27 15:25:13 | 江苏九天光电科技有限公司 | 0 | 5833 |  | 1 | 0.4 | 2710 | 610 | 1 | JG1224070583 |  | 1 |  | 1
纵剪 | JG1224070582 | SA124710707100 | 九天纵剪机 | 合格 | 合格品 | 甲 | 沈严松,杨久明 | 6665 | 6665 |  | 3550 | 0.4 | 610 | 按+2mm工艺生产 |  | 11010003 | 原钢卷 | 0.4*1230-SPCC | 20100023 | 轧硬 | 0.4*610-SPCC |  | 10 | MO002106 | MO002106-002-02 | ZJ001 | 纵剪模板 | 23600 | 2024-07-27 | 2024-07-27 | 5 | 2024-07-27 15:22:02 | 2024-07-27 15:25:13 | 江苏九天光电科技有限公司 | 0 | 5833 |  | 1 | 0.4 | 3550 | 610 | 1 | JG1224070582 |  | 1 |  | 1
纵剪 | JG1224070581 | SA124710707100 | 九天纵剪机 | 合格 | 合格品 | 甲 | 沈严松,杨久明 | 6675 | 6675 |  | 3550 | 0.4 | 610 | 按+2mm工艺生产 |  | 11010003 | 原钢卷 | 0.4*1230-SPCC | 20100023 | 轧硬 | 0.4*610-SPCC |  | 10 | MO002106 | MO002106-002-01 | ZJ001 | 纵剪模板 | 23600 | 2024-07-27 | 2024-07-27 | 5 | 2024-07-27 15:22:02 | 2024-07-27 15:25:13 | 江苏九天光电科技有限公司 | 0 | 5833 |  | 1 | 0.4 | 3550 | 610 | 1 | JG1224070581 |  | 1 |  | 1
纵剪 | JG1224070580 | SA124710708800 | 九天纵剪机 | 合格 | 合格品 | 甲 | 沈严松,杨久明 | 5200 | 5200 |  | 2780 | 0.4 | 610 | 按+2mm工艺生产 |  | 11010003 | 原钢卷 | 0.4*1230-SPCC | 20100023 | 轧硬 | 0.4*610-SPCC |  | 10 | MO002106 | MO002106-003-04 | ZJ001 | 纵剪模板 | 23860 | 2024-07-27 | 2024-07-27 | 5 | 2024-07-27 14:32:32 | 2024-07-27 14:35:01 | 江苏九天光电科技有限公司 | 0 | 5833 |  | 1 | 0.4 | 2780 | 610 | 1 | JG1224070580 |  | 1 |  | 1
纵剪 | JG1224070579 | SA124710708800 | 九天纵剪机 | 合格 | 合格品 | 甲 | 沈严松,杨久明 | 5210 | 5210 |  | 2780 | 0.4 | 610 | 按+2mm工艺生产 |  | 11010003 | 原钢卷 | 0.4*1230-SPCC | 20100023 | 轧硬 | 0.4*610-SPCC |  | 10 | MO002106 | MO002106-003-03 | ZJ001 | 纵剪模板 | 23860 | 2024-07-27 | 2024-07-27 | 5 | 2024-07-27 14:32:32 | 2024-07-27 14:35:01 | 江苏九天光电科技有限公司 | 0 | 5833 |  | 1 | 0.4 | 2780 | 610 | 1 | JG1224070579 |  | 1 |  | 1
纵剪 | JG1224070578 | SA124710708800 | 九天纵剪机 | 合格 | 合格品 | 甲 | 沈严松,杨久明 | 6655 | 6655 |  | 3550 | 0.4 | 610 | 按+2mm工艺生产 |  | 11010003 | 原钢卷 | 0.4*1230-SPCC | 20100023 | 轧硬 | 0.4*610-SPCC |  | 10 | MO002106 | MO002106-003-02 | ZJ001 | 纵剪模板 | 23860 | 2024-07-27 | 2024-07-27 | 5 | 2024-07-27 14:32:32 | 2024-07-27 14:35:01 | 江苏九天光电科技有限公司 | 0 | 5833 |  | 1 | 0.4 | 3550 | 610 | 1 | JG1224070578 |  | 1 |  | 1
纵剪 | JG1224070577 | SA124710708800 | 九天纵剪机 | 合格 | 合格品 | 甲 | 沈严松,杨久明 | 6680 | 6680 |  | 3550 | 0.4 | 610 | 按+2mm工艺生产 |  | 11010003 | 原钢卷 | 0.4*1230-SPCC | 20100023 | 轧硬 | 0.4*610-SPCC |  | 10 | MO002106 | MO002106-003-01 | ZJ001 | 纵剪模板 | 23860 | 2024-07-27 | 2024-07-27 | 5 | 2024-07-27 14:32:32 | 2024-07-27 14:35:01 | 江苏九天光电科技有限公司 | 0 | 5833 |  | 1 | 0.4 | 3550 | 610 | 1 | JG1224070577 |  | 1 |  | 1
纵剪 | JG1224070576 | SA124710706700 | 九天纵剪机 | 合格 | 合格品 | 甲 | 沈严松,杨久明 | 5070 | 5070 |  | 2700 | 0.4 | 610 | 按+2mm工艺生产 |  | 11010003 | 原钢卷 | 0.4*1230-SPCC | 20100023 | 轧硬 | 0.4*610-SPCC |  | 10 | MO002106 | MO002106-001-04 | ZJ001 | 纵剪模板 | 23600 | 2024-07-27 | 2024-07-27 | 5 | 2024-07-27 14:24:59 | 2024-07-27 14:27:59 | 江苏九天光电科技有限公司 | 0 | 5833 |  | 1 | 0.4 | 2700 | 610 | 1 | JG1224070576 |  | 1 |  | 1
纵剪 | JG1224070575 | SA124710706700 | 九天纵剪机 | 合格 | 合格品 | 甲 | 沈严松,杨久明 | 5080 | 5080 |  | 2700 | 0.4 | 610 | 按+2mm工艺生产 |  | 11010003 | 原钢卷 | 0.4*1230-SPCC | 20100023 | 轧硬 | 0.4*610-SPCC |  | 10 | MO002106 | MO002106-001-03 | ZJ001 | 纵剪模板 | 23600 | 2024-07-27 | 2024-07-27 | 5 | 2024-07-27 14:24:59 | 2024-07-27 14:27:59 | 江苏九天光电科技有限公司 | 0 | 5833 |  | 1 | 0.4 | 2700 | 610 | 1 | JG1224070575 |  | 1 |  | 1
纵剪 | JG1224070574 | SA124710706700 | 九天纵剪机 | 合格 | 合格品 | 甲 | 沈严松,杨久明 | 6665 | 6665 |  | 3550 | 0.4 | 610 | 按+2mm工艺生产 |  | 11010003 | 原钢卷 | 0.4*1230-SPCC | 20100023 | 轧硬 | 0.4*610-SPCC |  | 10 | MO002106 | MO002106-001-02 | ZJ001 | 纵剪模板 | 23600 | 2024-07-27 | 2024-07-27 | 5 | 2024-07-27 14:24:59 | 2024-07-27 14:27:59 | 江苏九天光电科技有限公司 | 0 | 5833 |  | 1 | 0.4 | 3550 | 610 | 1 | JG1224070574 |  | 1 |  | 1
纵剪 | JG1224070573 | SA124710706700 | 九天纵剪机 | 合格 | 合格品 | 甲 | 沈严松,杨久明 | 6670 | 6670 |  | 3550 | 0.4 | 610 | 按+2mm工艺生产 |  | 11010003 | 原钢卷 | 0.4*1230-SPCC | 20100023 | 轧硬 | 0.4*610-SPCC |  | 10 | MO002106 | MO002106-001-01 | ZJ001 | 纵剪模板 | 23600 | 2024-07-27 | 2024-07-27 | 5 | 2024-07-27 14:24:59 | 2024-07-27 14:27:59 | 江苏九天光电科技有限公司 | 0 | 5833 |  | 1 | 0.4 | 3550 | 610 | 1 | JG1224070573 |  | 1 |  | 1
纵剪 | JG1224070572 | SA124710709500 | 九天纵剪机 | 合格 | 合格品 | 甲 | 沈严松,杨久明 | 5200 | 5200 |  | 2770 | 0.4 | 610 | 按+2mm工艺生产 |  | 11010003 | 原钢卷 | 0.4*1230-SPCC | 20100023 | 轧硬 | 0.4*610-SPCC |  | 10 | MO002106 | MO002106-004-04 | ZJ001 | 纵剪模板 | 23850 | 2024-07-27 | 2024-07-27 | 5 | 2024-07-27 14:21:00 | 2024-07-27 14:24:21 | 江苏九天光电科技有限公司 | 0 | 5833 |  | 1 | 0.4 | 2770 | 610 | 1 | JG1224070572 |  | 1 |  | 1
纵剪 | JG1224070571 | SA124710709500 | 九天纵剪机 | 合格 | 合格品 | 甲 | 沈严松,杨久明 | 5215 | 5215 |  | 2770 | 0.4 | 610 | 按+2mm工艺生产 |  | 11010003 | 原钢卷 | 0.4*1230-SPCC | 20100023 | 轧硬 | 0.4*610-SPCC |  | 10 | MO002106 | MO002106-004-03 | ZJ001 | 纵剪模板 | 23850 | 2024-07-27 | 2024-07-27 | 5 | 2024-07-27 14:21:00 | 2024-07-27 14:24:21 | 江苏九天光电科技有限公司 | 0 | 5833 |  | 1 | 0.4 | 2770 | 610 | 1 | JG1224070571 |  | 1 |  | 1
纵剪 | JG1224070570 | SA124710709500 | 九天纵剪机 | 合格 | 合格品 | 甲 | 沈严松,杨久明 | 6660 | 6660 |  | 3550 | 0.4 | 610 | 按+2mm工艺生产 |  | 11010003 | 原钢卷 | 0.4*1230-SPCC | 20100023 | 轧硬 | 0.4*610-SPCC |  | 10 | MO002106 | MO002106-004-02 | ZJ001 | 纵剪模板 | 23850 | 2024-07-27 | 2024-07-27 | 5 | 2024-07-27 14:21:00 | 2024-07-27 14:24:21 | 江苏九天光电科技有限公司 | 0 | 5833 |  | 1 | 0.4 | 3550 | 610 | 1 | JG1224070570 |  | 1 |  | 1
纵剪 | JG1224070569 | SA124710709500 | 九天纵剪机 | 合格 | 合格品 | 甲 | 沈严松,杨久明 | 6670 | 6670 |  | 3550 | 0.4 | 610 | 按+2mm工艺生产 |  | 11010003 | 原钢卷 | 0.4*1230-SPCC | 20100023 | 轧硬 | 0.4*610-SPCC |  | 10 | MO002106 | MO002106-004-01 | ZJ001 | 纵剪模板 | 23850 | 2024-07-27 | 2024-07-27 | 5 | 2024-07-27 14:21:00 | 2024-07-27 14:24:21 | 江苏九天光电科技有限公司 | 0 | 5833 |  | 1 | 0.4 | 3550 | 610 | 1 | JG1224070569 |  | 1 |  | 1