## sheet1
工序名称 | 新卷号 | 批号 | 机组名称 | 工序状态 | 检验结果 | 班组 | 参与人 | 来料重量 | 出料重量 | 成品率 | 出料长度 | 出料厚度 | 出料宽度 | 工序要求 | 备注 | 来料编码 | 来料名称 | 来料规格 | 产品编码 | 产品名称 | 产品规格 | 膜名称 | 排序 | 主计划号 | 子计划号 | 工序流程编码 | 工序流程名称 | 工单需求 | 计划开始时间 | 计划结束时间 | 工单状态 | 实际开始时间 | 产出时间 | 组织名称 | 卷号ID | 操作工人 | 报工人 | 检验 | 来料厚度 | 来料长度 | 来料宽度 | 是否分卷 | 原卷号 | 工单要求 | 是否成品 | 不良现象 | 入库审核
铬钝化 | JG1224060237111 | JG1224060237111 | 东方铬钝化950 | 合格 | 合格品 | 乙 | 李志祥 | 1932 | 1917 | 0.9922 | 3280 | 0.1 | 760 | 、 | 色差 条印 | 30210015 | 光亮卷 | 0.1-SPCC | 30110014 | 铬钝化卷 | 0.1-SPCC |  | 10 | MO002111 | MO002111-001 | GDH001 | 铬钝化模板 | 1932 | 2024-07-27 | 2024-07-27 | 3 | 2024-07-28 07:37:12 | 2024-07-28 07:56:46 | 江苏东方九天新能源材料有限公司 | 263143 | 5657 |  |  | 0.1 | 0 | 760 | 1 | JG1224060237111 |  | 1 | 色差 条印 | 0
铬钝化 | JG1224060237112 | JG1224060237112 | 东方铬钝化950 | 合格 | 合格品 | 乙 | 李志祥 | 1600 | 1593 | 0.9956 | 2730 | 0.1 | 760 | 、 | 锈斑 | 30210015 | 光亮卷 | 0.1-SPCC | 30110014 | 铬钝化卷 | 0.1-SPCC |  | 10 | MO002111 | MO002111-002 | GDH001 | 铬钝化模板 | 1600 | 2024-07-27 | 2024-07-27 | 3 | 2024-07-28 07:33:05 | 2024-07-28 07:35:20 | 江苏东方九天新能源材料有限公司 | 263144 | 5657 |  |  | 0.1 | 0 | 760 | 1 | JG1224060237112 |  | 1 | 锈斑 | 0
铬钝化 | JG12240701592 | JG12240701592 | 东方铬钝化950 | 合格 | 合格品 | 乙 | 李志祥 | 5584 | 5581 | 0.9995 | 10170 | 0.1 | 710 | / |  | 30210015 | 光亮卷 | 0.1-SPCC | 30110014 | 铬钝化卷 | 0.1-SPCC |  | 10 | MO002085 | MO002085-001 | GDH001 | 铬钝化模板 | 5584 | 2024-07-26 | 2024-07-26 | 3 | 2024-07-28 07:31:41 | 2024-07-28 07:32:21 | 江苏东方九天新能源材料有限公司 | 261581 | 5657 |  |  | 0.1 | 0 | 710 | 1 | JG12240701592 |  | 1 |  | 0
铬钝化 | JG122407017112 | JG122407017112 | 东方铬钝化950 | 合格 | 合格品 | 乙 | 李志祥 | 1710 | 1715 | 1.0029 | 3180 | 0.1 | 710 | 、 |  | 30210015 | 光亮卷 | 0.1-SPCC | 30110014 | 铬钝化卷 | 0.1-SPCC |  | 10 | MO002110 | MO002110-005 | GDH001 | 铬钝化模板 | 1710 | 2024-07-27 | 2024-07-27 | 3 | 2024-07-28 07:30:16 | 2024-07-28 07:31:24 | 江苏东方九天新能源材料有限公司 | 263141 | 5657 |  |  | 0.1 | 3230 | 710 | 1 | JG122407017112 |  | 1 |  | 0
铬钝化 | JG1224070216 | JG1224070216 | 东方铬钝化750 | 合格 | 合格品 | 乙 | 李澍 | 5850 | 5845 | 0.9991 | 6880 | 0.18 | 610 | / | 白斑 辊印 条印 色差 横辊印 | 30210014 | 光亮卷 | 0.18-SPCC | 30110012 | 铬钝化卷 | 0.18-SPCC |  | 10 | MO002103 | MO002103-005 | GDH001 | 铬钝化模板 | 5850 | 2024-07-27 | 2024-07-27 | 3 | 2024-07-28 07:21:54 | 2024-07-28 07:23:15 | 江苏东方九天新能源材料有限公司 | 262849 | 5656 |  |  | 0.18 | 0 | 610 | 1 | JG1224070216 |  | 1 | 白斑 辊印 条印 色差 横辊印 | 0
铬钝化 | JG1224070274 | JG1224070274 | 东方铬钝化750 | 合格 | 合格品 | 乙 | 李澍 | 5316 | 4941 | 0.9295 | 6690 | 0.15 | 610 | / | 色差 辊印 白斑 松花印 | 30210011 | 光亮卷 | 0.15-SPCC | 30110011 | 铬钝化卷 | 0.15-SPCC |  | 10 | MO002102 | MO002102-007 | GDH001 | 铬钝化模板 | 5316 | 2024-07-27 | 2024-07-27 | 3 | 2024-07-28 05:59:55 | 2024-07-28 07:21:35 | 江苏东方九天新能源材料有限公司 | 262845 | 5656 |  |  | 0.15 | 0 | 610 | 1 | JG1224070274 |  | 1 | 色差 辊印 白斑 松花印 | 0
铬钝化 | JG1224070061 | JG1224070061 | 东方铬钝化750 | 合格 | 合格品 | 乙 | 李澍 | 5320 | 5307 | 0.9976 | 7200 | 0.15 | 610 | / | 色差 辊印 白斑 | 30210011 | 光亮卷 | 0.15-SPCC | 30110011 | 铬钝化卷 | 0.15-SPCC |  | 10 | MO002102 | MO002102-006 | GDH001 | 铬钝化模板 | 5320 | 2024-07-27 | 2024-07-27 | 3 | 2024-07-28 05:58:41 | 2024-07-28 05:59:22 | 江苏东方九天新能源材料有限公司 | 262844 | 5656 |  |  | 0.15 | 0 | 610 | 1 | JG1224070061 |  | 1 | 色差 辊印 白斑 | 0
铬钝化 | JG122406033112 | JG12240603311 | 东方铬钝化750 | 合格 | 合格品 | 乙 | 李澍 | 1789 | 1789 |  | 3800 | 0.1 | 610 | 、 |  | 30210015 | 光亮卷 | 0.1-SPCC | 30110014 | 铬钝化卷 | 0.1-SPCC |  | 10 | MO002112 | MO002112-001-02 | GDH001 | 铬钝化模板 | 4124 | 2024-07-27 | 2024-07-27 | 3 | 2024-07-28 04:07:37 | 2024-07-28 05:58:31 | 江苏东方九天新能源材料有限公司 |  | 5656 |  | 1 | 0.1 | 3800 | 610 | 1 | JG122406033112 |  | 1 | 色差 辊印 白斑 起筋 翘边
铬钝化 | JG122406033111 | JG12240603311 | 东方铬钝化750 | 合格 | 合格品 | 乙 | 李澍 | 2345 | 2345 |  | 5000 | 0.1 | 610 | 、 |  | 30210015 | 光亮卷 | 0.1-SPCC | 30110014 | 铬钝化卷 | 0.1-SPCC |  | 10 | MO002112 | MO002112-001-01 | GDH001 | 铬钝化模板 | 4124 | 2024-07-27 | 2024-07-27 | 3 | 2024-07-28 04:07:37 | 2024-07-28 05:58:31 | 江苏东方九天新能源材料有限公司 |  | 5656 |  | 1 | 0.1 | 5000 | 610 | 1 | JG122406033111 |  | 1 | 色差 辊印 白斑 起筋 翘边
铬钝化 | JG12240701791 | JG12240701791 | 东方铬钝化950 | 合格 | 合格品 | 乙 | 李志祥 | 2466 | 2467 | 1.0004 | 4520 | 0.1 | 710 | / | 色差 辊印 | 30210015 | 光亮卷 | 0.1-SPCC | 30110014 | 铬钝化卷 | 0.1-SPCC |  | 10 | MO002085 | MO002085-005 | GDH001 | 铬钝化模板 | 2466 | 2024-07-26 | 2024-07-26 | 3 | 2024-07-28 05:21:12 | 2024-07-28 05:46:56 | 江苏东方九天新能源材料有限公司 | 261585 | 5657 |  |  | 0.1 | 0 | 710 | 1 | JG12240701791 |  | 1 | 色差 辊印 | 0
铬钝化 | JG12240701152 | JG12240701152 | 东方铬钝化950 | 合格 | 合格品 | 乙 | 李志祥 | 2470 | 2471 | 1.0004 | 4500 | 0.1 | 710 | 、 | 尾200米顶伤 色差 条印 | 30210015 | 光亮卷 | 0.1-SPCC | 30110014 | 铬钝化卷 | 0.1-SPCC |  | 10 | MO002110 | MO002110-003 | GDH001 | 铬钝化模板 | 2470 | 2024-07-27 | 2024-07-27 | 3 | 2024-07-28 05:18:51 | 2024-07-28 05:19:19 | 江苏东方九天新能源材料有限公司 | 263139 | 5657 |  |  | 0.1 | 4530 | 710 | 1 | JG12240701152 |  | 1 | 尾200米顶伤 色差 条印 | 0
铬钝化 | JG12240701631 | JG12240701631 | 东方铬钝化950 | 合格 | 合格品 | 乙 | 李志祥 | 2450 | 2459 | 1.0037 | 4480 | 0.1 | 710 | 、 | 色差 体育 | 30210015 | 光亮卷 | 0.1-SPCC | 30110014 | 铬钝化卷 | 0.1-SPCC |  | 10 | MO002110 | MO002110-004 | GDH001 | 铬钝化模板 | 2450 | 2024-07-27 | 2024-07-27 | 3 | 2024-07-28 05:14:04 | 2024-07-28 05:15:12 | 江苏东方九天新能源材料有限公司 | 263140 | 5657 |  |  | 0.1 | 4520 | 710 | 1 | JG12240701631 |  | 1 | 色差 体育 | 0
铬钝化 | JG12240701672 | JG12240701672 | 东方铬钝化950 | 合格 | 合格品 | 乙 | 李志祥 | 2600 | 2585 | 0.9942 | 4740 | 0.1 | 710 | 、 | 内150米顶伤 色差 条印 | 30210015 | 光亮卷 | 0.1-SPCC | 30110014 | 铬钝化卷 | 0.1-SPCC |  | 10 | MO002110 | MO002110-001 | GDH001 | 铬钝化模板 | 2600 | 2024-07-27 | 2024-07-27 | 3 | 2024-07-28 03:54:48 | 2024-07-28 04:08:22 | 江苏东方九天新能源材料有限公司 | 263137 | 5657 |  |  | 0.1 | 4800 | 710 | 1 | JG12240701672 |  | 1 | 内150米顶伤 色差 条印 | 0
铬钝化 | JG12240702091 | JG12240702091 | 东方铬钝化750 | 合格 | 让步接收 | 乙 | 李澍 | 4106 | 4109 | 1.0007 | 8840 | 0.1 | 610 | 、 | 白斑 辊印 条印 8450米操190mm孔洞0.11平方毫米 | 30210015 | 光亮卷 | 0.1-SPCC | 30110014 | 铬钝化卷 | 0.1-SPCC |  | 10 | MO002112 | MO002112-002 | GDH001 | 铬钝化模板 | 4106 | 2024-07-27 | 2024-07-27 | 5 | 2024-07-28 03:13:47 | 2024-07-28 04:07:18 | 江苏东方九天新能源材料有限公司 | 263147 | 5656 |  |  | 0.1 | 0 | 610 | 1 | JG12240702091 |  | 1 | 白斑 辊印 条印 8450米操190大小0.11 | 1
铬钝化 | JG12240701762 | JG12240701762 | 东方铬钝化950 | 待判定 |  | 乙 | 李志祥 | 2528 | 2521 | 0.9972 | 4590 | 0.1 | 710 | 、 | 色差 辊印 内300米碎边 | 30210015 | 光亮卷 | 0.1-SPCC | 30110014 | 铬钝化卷 | 0.1-SPCC |  | 10 | MO002110 | MO002110-002 | GDH001 | 铬钝化模板 | 2528 | 2024-07-27 | 2024-07-27 | 3 | 2024-07-28 03:03:07 | 2024-07-28 03:37:24 | 江苏东方九天新能源材料有限公司 | 263138 | 5657 |  |  | 0.1 | 4630 | 710 | 1 | JG12240701762 |  | 1 | 色差 辊印 内300米碎边 | 0
铬钝化 | JG1224070303 | JG1224070303 | 东方铬钝化750 | 合格 | 让步接收 | 乙 | 李澍 | 6964 | 6945 | 0.9973 | 9450 | 0.15 | 610 | / | 白斑 辊印 条印 粘钢折印 亮点 亮斑 色差 | 30210011 | 光亮卷 | 0.15-SPCC | 30110011 | 铬钝化卷 | 0.15-SPCC |  | 10 | MO002102 | MO002102-003 | GDH001 | 铬钝化模板 | 6964 | 2024-07-27 | 2024-07-27 | 5 | 2024-07-28 03:01:55 | 2024-07-28 03:13:27 | 江苏东方九天新能源材料有限公司 | 262841 | 5656 |  |  | 0.15 | 0 | 610 | 1 | JG1224070303 |  | 1 | 白斑 辊印 条印 粘钢折印 亮点 亮斑 色差 | 1
铬钝化 | JG12240701591 | JG12240701591 | 东方铬钝化950 | 合格 | 让步接收 | 乙 | 李志祥 | 2510 | 2509 | 0.9996 | 4580 | 0.1 | 710 | 、 | 色差 辊印 | 30210015 | 光亮卷 | 0.1-SPCC | 30110014 | 铬钝化卷 | 0.1-SPCC |  | 10 | MO002110 | MO002110-006 | GDH001 | 铬钝化模板 | 2510 | 2024-07-27 | 2024-07-27 | 5 | 2024-07-28 02:50:27 | 2024-07-28 03:02:51 | 江苏东方九天新能源材料有限公司 | 263142 | 5657 |  |  | 0.1 | 4620 | 710 | 1 | JG12240701591 |  | 1 | 色差 辊印 | 1
铬钝化 | JG1224070258 | JG1224070258 | 东方铬钝化750 | 合格 | 让步接收 | 乙 | 李澍 | 5312 | 5297 | 0.9972 | 7190 | 0.15 | 610 | / | 白斑 辊印 条印 | 30210011 | 光亮卷 | 0.15-SPCC | 30110011 | 铬钝化卷 | 0.15-SPCC |  | 10 | MO002102 | MO002102-001 | GDH001 | 铬钝化模板 | 5312 | 2024-07-27 | 2024-07-27 | 5 | 2024-07-28 01:14:12 | 2024-07-28 03:01:39 | 江苏东方九天新能源材料有限公司 | 262839 | 5656 |  |  | 0.15 | 0 | 610 | 1 | JG1224070258 |  | 1 | 白斑 辊印 条印 | 1
铬钝化 | JG12240701202 | JG12240701202 | 东方铬钝化950 | 合格 | 让步接收 | 乙 | 李志祥 | 5644 | 5585 | 0.9895 | 10150 | 0.1 | 710 | / | 9182米横67mm孔洞2.39平方毫米 | 30210015 | 光亮卷 | 0.1-SPCC | 30110014 | 铬钝化卷 | 0.1-SPCC |  | 10 | MO002085 | MO002085-002 | GDH001 | 铬钝化模板 | 5644 | 2024-07-26 | 2024-07-26 | 5 | 2024-07-28 01:42:51 | 2024-07-28 02:35:50 | 江苏东方九天新能源材料有限公司 | 261582 | 5653 |  |  | 0.1 | 0 | 710 | 1 | JG12240701202 |  | 1 | k孔洞9182米大小2.39横67 | 1
铬钝化 | JG12240701761 | JG12240701761 | 东方铬钝化950 | 合格 | 合格品 | 甲 | 韩康 | 5468 | 5477 | 1.0016 | 9940 | 0.1 | 710 | / |  | 30210015 | 光亮卷 | 0.1-SPCC | 30110014 | 铬钝化卷 | 0.1-SPCC |  | 10 | MO002059 | MO002059-002 | GDH001 | 铬钝化模板 | 5468 | 2024-07-25 | 2024-07-25 | 5 | 2024-07-28 00:11:29 | 2024-07-28 01:41:13 | 江苏东方九天新能源材料有限公司 | 259656 | 5660 |  |  | 0.1 | 10000 | 710 | 1 | JG12240701761 |  | 1 |  | 1
铬钝化 | JG1224070243 | JG1224070243 | 东方铬钝化750 | 合格 | 让步接收 | 甲 | 孙锋 | 6736 | 6715 | 0.9969 | 9580 | 0.15 | 610 | / | 来料色差，辊印，振纹，亮斑，白斑 | 30210011 | 光亮卷 | 0.15-SPCC | 30110011 | 铬钝化卷 | 0.15-SPCC |  | 10 | MO002102 | MO002102-004 | GDH001 | 铬钝化模板 | 6736 | 2024-07-27 | 2024-07-27 | 5 | 2024-07-28 00:12:34 | 2024-07-28 01:13:30 | 江苏东方九天新能源材料有限公司 | 262842 | 5658 |  |  | 0.15 | 0 | 610 | 1 | JG1224070243 |  | 1 | 来料色差，辊印，振纹，亮斑，白斑 | 1
铬钝化 | JG1224070270 | JG1224070270 | 东方铬钝化750 | 合格 | 让步接收 | 甲 | 孙锋 | 5282 | 5277 | 0.9991 | 7150 | 0.15 | 610 | / | 来料板面色差，辊印，振纹，白斑点，肋浪 | 30210011 | 光亮卷 | 0.15-SPCC | 30110011 | 铬钝化卷 | 0.15-SPCC |  | 10 | MO002102 | MO002102-008 | GDH001 | 铬钝化模板 | 5282 | 2024-07-27 | 2024-07-27 | 5 | 2024-07-27 23:28:38 | 2024-07-28 00:12:14 | 江苏东方九天新能源材料有限公司 | 262846 | 5658 |  |  | 0.15 | 0 | 610 | 1 | JG1224070270 |  | 1 | 来料板面色差，辊印，振纹，白斑点，肋浪， | 1
铬钝化 | JG1224070142 | JG1224070142 | 东方铬钝化950 | 合格 | 让步接收 | 甲 | 夏亚军 | 5218 | 5225 | 1.0013 | 6600 | 0.145 | 710 | 、 | 尾顶伤印 | 30210008 | 光亮卷 | 0.145-SPCC | 30110008 | 铬钝化卷 | 0.145-SPCC |  | 10 | MO002111 | MO002111-003 | GDH001 | 铬钝化模板 | 5218 | 2024-07-27 | 2024-07-27 | 5 | 2024-07-28 00:02:35 | 2024-07-28 00:10:34 | 江苏东方九天新能源材料有限公司 | 263145 | 5660 |  |  | 0.145 | 0 | 710 | 1 | JG1224070142 |  | 1 | S色差(尾顶伤印) | 1
铬钝化 | JG1224070182 | JG1224070182 | 东方铬钝化950 | 合格 | 合格品 | 甲 | 夏亚军 | 5380 | 5357 | 0.9957 | 6680 | 0.145 | 710 | / |  | 30210008 | 光亮卷 | 0.145-SPCC | 30110008 | 铬钝化卷 | 0.145-SPCC |  | 10 | MO002058 | MO002058-001 | GDH001 | 铬钝化模板 | 5380 | 2024-07-25 | 2024-07-25 | 5 | 2024-07-27 23:23:53 | 2024-07-27 23:37:49 | 江苏东方九天新能源材料有限公司 | 259649 | 5660 |  |  | 0.145 | 6740 | 710 | 1 | JG1224070182 |  | 1 |  | 1
铬钝化 | JG1224070304 | JG1224070304 | 东方铬钝化750 | 合格 | 让步接收 | 甲 | 周建锋 | 6972 | 6969 | 0.9996 | 9600 | 0.15 | 610 | / | 9230/9300米横向13.47/9.43mm各1个孔洞0.11/0.11平方毫米，来料板面色差辊印，振纹 | 30210011 | 光亮卷 | 0.15-SPCC | 30110011 | 铬钝化卷 | 0.15-SPCC |  | 10 | MO002102 | MO002102-005 | GDH001 | 铬钝化模板 | 6972 | 2024-07-27 | 2024-07-27 | 5 | 2024-07-27 23:21:26 | 2024-07-27 23:28:20 | 江苏东方九天新能源材料有限公司 | 262843 | 5658 |  |  | 0.15 | 0 | 610 | 1 | JG1224070304 |  | 1 | 9230/9300米横向13.47/9.43，大小0.11/0.11，来料板面色差辊印，振纹 | 1
铬钝化 | JG1224070181 | JG1224070181 | 东方铬钝化950 | 合格 | 合格品 | 甲 | 夏亚军 | 5374 | 5381 | 1.0013 | 6610 | 0.145 | 710 | / |  | 30210008 | 光亮卷 | 0.145-SPCC | 30110008 | 铬钝化卷 | 0.145-SPCC |  | 10 | MO002058 | MO002058-002 | GDH001 | 铬钝化模板 | 5374 | 2024-07-25 | 2024-07-25 | 5 | 2024-07-27 22:48:30 | 2024-07-27 22:48:55 | 江苏东方九天新能源材料有限公司 | 259650 | 5660 |  |  | 0.145 | 6660 | 710 | 1 | JG1224070181 |  | 1 |  | 1
铬钝化 | JG122407007412 | JG12240700741 | 东方铬钝化750 | 合格 | 合格品 | 甲 | 孙锋 | 3175 | 3175 |  | 6790 | 0.1 | 610 | / |  | 30210015 | 光亮卷 | 0.1-SPCC | 30110014 | 铬钝化卷 | 0.1-SPCC |  | 10 | MO002103 | MO002103-001-02 | GDH001 | 铬钝化模板 | 4924 | 2024-07-27 | 2024-07-27 | 5 | 2024-07-27 18:34:26 | 2024-07-27 22:25:08 | 江苏东方九天新能源材料有限公司 |  | 5658 |  | 1 | 0.1 | 6790 | 610 | 1 | JG122407007412 |  | 1 |  | 1
铬钝化 | JG122407007411 | JG12240700741 | 东方铬钝化750 | 合格 | 让步接收 | 甲 | 孙锋 | 1637 | 1637 |  | 3500 | 0.1 | 610 | / | 890/1340米横向333/282mm各1个孔洞0.17/0.11平方毫米 | 30210015 | 光亮卷 | 0.1-SPCC | 30110014 | 铬钝化卷 | 0.1-SPCC |  | 10 | MO002103 | MO002103-001-01 | GDH001 | 铬钝化模板 | 4924 | 2024-07-27 | 2024-07-27 | 5 | 2024-07-27 18:34:26 | 2024-07-27 22:25:08 | 江苏东方九天新能源材料有限公司 |  | 5658 |  | 1 | 0.1 | 3500 | 610 | 1 | JG122407007411 |  | 1 | K孔洞(890/1340米横向333/282，大小0.17/0.11) | 1
铬钝化 | JG12240701841 | JG12240701841 | 东方铬钝化950 | 合格 | 让步接收 | 甲 | 夏亚军 | 5660 | 5665 | 1.0009 | 10280 | 0.1 | 710 | / | 色差 条印 尾顶伤印 | 30210015 | 光亮卷 | 0.1-SPCC | 30110014 | 铬钝化卷 | 0.1-SPCC |  | 10 | MO002059 | MO002059-001 | GDH001 | 铬钝化模板 | 5660 | 2024-07-25 | 2024-07-25 | 5 | 2024-07-27 22:02:42 | 2024-07-27 22:03:47 | 江苏东方九天新能源材料有限公司 | 259661 | 5660 |  |  | 0.1 | 10360 | 710 | 1 | JG12240701841 |  | 1 | S色差(色差 条印 尾顶伤印) | 1
铬钝化 | JG1224070168212 | JG122407016821 | 东方铬钝化950 | 合格 | 合格品 | 甲 | 夏亚军 | 2337 | 2337 |  | 4280 | 0.1 | 710 | / |  | 30210015 | 光亮卷 | 0.1-SPCC | 30110014 | 铬钝化卷 | 0.1-SPCC |  | 10 | MO002059 | MO002059-003-02 | GDH001 | 铬钝化模板 | 4734 | 2024-07-25 | 2024-07-25 | 5 | 2024-07-27 20:51:09 | 2024-07-27 20:52:00 | 江苏东方九天新能源材料有限公司 |  | 5660 |  | 1 | 0.1 | 4280 | 710 | 1 | JG1224070168212 |  | 1 |  | 1
铬钝化 | JG1224070168211 | JG122407016821 | 东方铬钝化950 | 合格 | 合格品 | 甲 | 夏亚军 | 2399 | 2399 |  | 4400 | 0.1 | 710 | / |  | 30210015 | 光亮卷 | 0.1-SPCC | 30110014 | 铬钝化卷 | 0.1-SPCC |  | 10 | MO002059 | MO002059-003-01 | GDH001 | 铬钝化模板 | 4734 | 2024-07-25 | 2024-07-25 | 5 | 2024-07-27 20:51:09 | 2024-07-27 20:52:00 | 江苏东方九天新能源材料有限公司 |  | 5660 |  | 1 | 0.1 | 4400 | 710 | 1 | JG1224070168211 |  | 1 |  | 1
铬钝化 | JG12240701642 | JG12240701642 | 东方铬钝化950 | 合格 | 让步接收 | 甲 | 夏亚军 | 5542 | 5565 | 1.0042 | 10100 | 0.1 | 710 | / | 尾部操侧边部撞伤重 | 30210015 | 光亮卷 | 0.1-SPCC | 30110014 | 铬钝化卷 | 0.1-SPCC |  | 10 | MO002085 | MO002085-003 | GDH001 | 铬钝化模板 | 5542 | 2024-07-26 | 2024-07-26 | 5 | 2024-07-27 19:46:36 | 2024-07-27 19:49:11 | 江苏东方九天新能源材料有限公司 | 261583 | 5660 |  |  | 0.1 | 0 | 710 | 1 | JG12240701642 |  | 1 | S色差(色差 白斑 尾操侧边部撞伤重) | 1
铬钝化 | JG12240701671 | JG12240701671 | 东方铬钝化950 | 合格 | 合格品 | 甲 | 韩康 | 5500 | 5397 | 0.9813 | 9840 | 0.1 | 710 | / | S色差(色差 条印 白斑 尾顶伤印) | 30210015 | 光亮卷 | 0.1-SPCC | 30110014 | 铬钝化卷 | 0.1-SPCC |  | 10 | MO002104 | MO002104-001 | GDH001 | 铬钝化模板 | 5500 | 2024-07-27 | 2024-07-27 | 5 | 2024-07-27 18:41:21 | 2024-07-27 18:42:47 | 江苏东方九天新能源材料有限公司 | 262854 | 5660 |  |  | 0.1 | 0 | 710 | 1 | JG12240701671 |  | 1 | S色差(色差 条印 白斑 尾顶伤印) | 1
铬钝化 | JG122407001012 | JG12240700101 | 东方铬钝化750 | 合格 | 让步接收 | 乙 | 李澍 | 2967 | 2967 |  | 6440 | 0.1 | 610 | / | 板面传边黄条印，钝化后黑条印 | 30210015 | 光亮卷 | 0.1-SPCC | 30110014 | 铬钝化卷 | 0.1-SPCC |  | 10 | MO002103 | MO002103-002-02 | GDH001 | 铬钝化模板 | 5970 | 2024-07-27 | 2024-07-27 | 5 | 2024-07-27 16:20:41 | 2024-07-27 18:10:38 | 江苏东方九天新能源材料有限公司 |  | 5656 |  | 1 | 0.1 | 6440 | 610 | 1 | JG122407001012 |  | 1 | H黄条印(来料板面传边黄条印，钝化后黑条印) | 1
铬钝化 | JG122407001011 | JG12240700101 | 东方铬钝化750 | 合格 | 让步接收 | 乙 | 李澍 | 3027 | 3027 |  | 6540 | 0.1 | 610 | / | 板面传边黄条印，钝化后黑条印 | 30210015 | 光亮卷 | 0.1-SPCC | 30110014 | 铬钝化卷 | 0.1-SPCC |  | 10 | MO002103 | MO002103-002-01 | GDH001 | 铬钝化模板 | 5970 | 2024-07-27 | 2024-07-27 | 5 | 2024-07-27 16:20:41 | 2024-07-27 18:10:38 | 江苏东方九天新能源材料有限公司 |  | 5656 |  | 1 | 0.1 | 6540 | 610 | 1 | JG122407001011 |  | 1 | H黑斑(来料板面传边黄条印，钝化后黑条印) | 1
铬钝化 | JG12240601192 | JG12240601192 | 东方铬钝化950 | 合格 | 合格品 | 乙 | 李志祥 | 6570 | 6563 | 0.9989 | 12100 | 0.1 | 710 | / | 色差 条印 | 30210015 | 光亮卷 | 0.1-SPCC | 30110014 | 铬钝化卷 | 0.1-SPCC |  | 10 | MO002085 | MO002085-004 | GDH001 | 铬钝化模板 | 6570 | 2024-07-26 | 2024-07-26 | 5 | 2024-07-27 15:58:17 | 2024-07-27 17:41:25 | 江苏东方九天新能源材料有限公司 | 261584 | 5657 |  |  | 0.1 | 0 | 710 | 1 | JG12240601192 |  | 1 | 色差 条印 | 1
铬钝化 | JG1224070307 | JG1224070307 | 东方铬钝化750 | 合格 | 让步接收 | 乙 | 李澍 | 6688 | 6673 | 0.9978 | 9520 | 0.15 | 610 | / | 色差 白斑 辊印 条印 | 30210011 | 光亮卷 | 0.15-SPCC | 30110011 | 铬钝化卷 | 0.15-SPCC |  | 10 | MO002102 | MO002102-002 | GDH001 | 铬钝化模板 | 6688 | 2024-07-27 | 2024-07-27 | 5 | 2024-07-27 15:21:02 | 2024-07-27 16:20:31 | 江苏东方九天新能源材料有限公司 | 262840 | 5656 |  |  | 0.15 | 0 | 610 | 1 | JG1224070307 |  | 1 | 色差 白斑 辊印 条印 | 1
铬钝化 | JG12240602662 | JG12240602662 | 东方铬钝化950 | 合格 | 让步接收 | 乙 | 李志祥 | 4880 | 4725 | 0.9682 | 8260 | 0.1 | 760 | / | 1800米有一块黄斑 整卷来料黄条印 乳化斑 色差 | 30210015 | 光亮卷 | 0.1-SPCC | 30110014 | 铬钝化卷 | 0.1-SPCC |  | 10 | MO002096 | MO002096-012 | GDH001 | 铬钝化模板 | 4880 | 2024-07-26 | 2024-07-26 | 5 | 2024-07-27 15:11:09 | 2024-07-27 15:57:19 | 江苏东方九天新能源材料有限公司 | 261973 | 5657 |  |  | 0.1 | 0 | 760 | 1 | JG12240602662 |  | 1 | 1800米有一块黄斑 整卷来料黄条印 乳化斑 色差 | 1
铬钝化 | JG1224070260 | JG1224070260 | 东方铬钝化750 | 合格 | 让步接收 | 乙 | 李澍 | 6950 | 6953 | 1.0004 | 9510 | 0.15 | 610 | / | 9200米操15mm孔洞（大小0.11 mm2） | 30210011 | 光亮卷 | 0.15-SPCC | 30110011 | 铬钝化卷 | 0.15-SPCC |  | 10 | MO002053 | MO002053-006 | GDH001 | 铬钝化模板 | 6950 | 2024-07-25 | 2024-07-25 | 5 | 2024-07-27 15:37:28 | 2024-07-27 15:38:23 | 江苏东方九天新能源材料有限公司 | 259592 | 5656 |  |  | 0.15 | 9580 | 610 | 1 | JG1224070260 |  | 1 | 9200米操15大小0.11 白斑 辊印 条印 色差 | 1
铬钝化 | JG12240603312 | JG12240603312 | 东方铬钝化750 | 合格 | 合格品 | 乙 | 李澍 | 1546 | 1533 | 0.9916 | 3300 | 0.1 | 610 | / |  | 30210015 | 光亮卷 | 0.1-SPCC | 30110014 | 铬钝化卷 | 0.1-SPCC |  | 10 | MO002083 | MO002083-003 | GDH001 | 铬钝化模板 | 1546 | 2024-07-26 | 2024-07-26 | 5 | 2024-07-27 14:59:40 | 2024-07-27 15:20:51 | 江苏东方九天新能源材料有限公司 | 261575 | 5656 |  |  | 0.1 | 0 | 610 | 1 | JG12240603312 |  | 1 |  | 1
铬钝化 | JG1224055151212 | JG122405515121 | 东方铬钝化950 | 合格 | 合格品 | 乙 | 李志祥 | 2413 | 2413 |  | 4200 | 0.1 | 760 | / |  | 30210015 | 光亮卷 | 0.1-SPCC | 30110014 | 铬钝化卷 | 0.1-SPCC |  | 10 | MO002096 | MO002096-011-02 | GDH001 | 铬钝化模板 | 4920 | 2024-07-26 | 2024-07-26 | 5 | 2024-07-27 14:32:08 | 2024-07-27 15:10:47 | 江苏东方九天新能源材料有限公司 |  | 5657 |  | 1 | 0.1 | 4200 | 760 | 1 | JG1224055151212 |  | 1 |  | 1
铬钝化 | JG1224055151211 | JG122405515121 | 东方铬钝化950 | 合格 | 合格品 | 乙 | 李志祥 | 2479 | 2479 |  | 4300 | 0.1 | 760 | / |  | 30210015 | 光亮卷 | 0.1-SPCC | 30110014 | 铬钝化卷 | 0.1-SPCC |  | 10 | MO002096 | MO002096-011-01 | GDH001 | 铬钝化模板 | 4920 | 2024-07-26 | 2024-07-26 | 5 | 2024-07-27 14:32:08 | 2024-07-27 15:10:47 | 江苏东方九天新能源材料有限公司 |  | 5657 |  | 1 | 0.1 | 4300 | 760 | 1 | JG1224055151211 |  | 1 |  | 1
铬钝化 | JG12240700731 | JG12240700731 | 东方铬钝化750 | 合格 | 让步接收 | 乙 | 李澍 | 3074 | 3075 | 1.0003 | 6600 | 0.1 | 610 | / | 250米操25mm孔洞0.17mm2 色差 辊印 白斑 | 30210015 | 光亮卷 | 0.1-SPCC | 30110014 | 铬钝化卷 | 0.1-SPCC |  | 10 | MO002083 | MO002083-002 | GDH001 | 铬钝化模板 | 3074 | 2024-07-26 | 2024-07-26 | 5 | 2024-07-27 14:17:29 | 2024-07-27 14:59:06 | 江苏东方九天新能源材料有限公司 | 261573 | 5656 |  |  | 0.1 | 0 | 610 | 1 | JG12240700731 |  | 1 | 250米孔洞操25大小0.17 色差 辊印 白斑 | 1
铬钝化 | JG12240700732 | JG12240700732 | 东方铬钝化750 | 合格 | 让步接收 | 乙 | 李澍 | 3088 | 3083 | 0.9984 | 6610 | 0.1 | 610 | / | 1200米操154mm孔洞0.17mm2 色差 辊印 白斑 | 30210015 | 光亮卷 | 0.1-SPCC | 30110014 | 铬钝化卷 | 0.1-SPCC |  | 10 | MO002083 | MO002083-004 | GDH001 | 铬钝化模板 | 3088 | 2024-07-26 | 2024-07-26 | 5 | 2024-07-27 14:15:58 | 2024-07-27 14:17:02 | 江苏东方九天新能源材料有限公司 | 261580 | 5656 |  |  | 0.1 | 0 | 610 | 1 | JG12240700732 |  | 1 | 1200米操154大小0.17 色差 辊印 白斑 | 1
铬钝化 | JG122407010312 | JG12240701031 | 东方铬钝化950 | 合格 | 让步接收 | 乙 | 李志祥 | 3769 | 3769 |  | 6540 | 0.1 | 760 | / | 色差 乳化斑 5128米操164mm孔洞0.71mm2 | 30210015 | 光亮卷 | 0.1-SPCC | 30110014 | 铬钝化卷 | 0.1-SPCC |  | 10 | MO002054 | MO002054-007-02 | GDH001 | 铬钝化模板 | 6190 | 2024-07-25 | 2024-07-25 | 5 | 2024-07-27 13:05:52 | 2024-07-27 14:07:31 | 江苏东方九天新能源材料有限公司 |  | 5657 |  | 1 | 0.1 | 6540 | 760 | 1 | JG122407010312 |  | 1 | 色差 乳化斑 5128米孔洞大小0.71操164 | 1
铬钝化 | JG122407010311 | JG12240701031 | 东方铬钝化950 | 合格 | 让步接收 | 乙 | 李志祥 | 2405 | 2405 |  | 4150 | 0.1 | 760 | / | 色差 乳化斑 | 30210015 | 光亮卷 | 0.1-SPCC | 30110014 | 铬钝化卷 | 0.1-SPCC |  | 10 | MO002054 | MO002054-007-01 | GDH001 | 铬钝化模板 | 6190 | 2024-07-25 | 2024-07-25 | 5 | 2024-07-27 13:05:52 | 2024-07-27 14:07:31 | 江苏东方九天新能源材料有限公司 |  | 5657 |  | 1 | 0.1 | 4150 | 760 | 1 | JG122407010311 |  | 1 | 色差 乳化斑 | 1
铬钝化 | JG12240703671 | JG12240703671 | 东方铬钝化950 | 合格 | 让步接收 | 乙 | 李志祥 | 4840 | 4819 | 0.9957 | 6970 | 0.125 | 760 | / | 边部水锈斑 色差 乳化斑 | 30210004 | 光亮卷 | 0.125-SPCC | 30110004 | 铬钝化卷 | 0.125-SPCC |  | 10 | MO002096 | MO002096-005 | GDH001 | 铬钝化模板 | 4840 | 2024-07-26 | 2024-07-26 | 5 | 2024-07-27 13:00:58 | 2024-07-27 13:01:37 | 江苏东方九天新能源材料有限公司 | 261967 | 5657 |  |  | 0.125 | 0 | 760 | 1 | JG12240703671 |  | 1 | 边部水锈斑 色差 乳化斑 | 1
铬钝化 | JG12240703521 | JG12240703521 | 东方铬钝化950 | 合格 | 让步接收 | 乙 | 李志祥 | 4800 | 4683 | 0.9756 | 6720 | 0.125 | 760 | / | 乳化斑 色差 条印 | 30210004 | 光亮卷 | 0.125-SPCC | 30110004 | 铬钝化卷 | 0.125-SPCC |  | 10 | MO002096 | MO002096-001 | GDH001 | 铬钝化模板 | 4800 | 2024-07-26 | 2024-07-26 | 5 | 2024-07-27 10:59:27 | 2024-07-27 11:45:46 | 江苏东方九天新能源材料有限公司 | 261963 | 5653 |  |  | 0.125 | 6810 | 760 | 1 | JG12240703521 |  | 1 | 乳化斑 色差 条印 | 1
铬钝化 | JG122407035112 | JG122407035112 | 东方铬钝化950 | 待判定 |  | 乙 | 李志祥 | 2030 | 1995 | 0.9828 | 2900 | 0.125 | 760 | / | 松花印 | 30210004 | 光亮卷 | 0.125-SPCC | 30110004 | 铬钝化卷 | 0.125-SPCC |  | 10 | MO002056 | MO002056-008 | GDH001 | 铬钝化模板 | 2030 | 2024-07-25 | 2024-07-25 | 3 | 2024-07-27 10:56:11 | 2024-07-27 10:58:52 | 江苏东方九天新能源材料有限公司 | 259644 | 5653 |  |  | 0.125 | 2960 | 760 | 1 | JG122407035112 |  | 1 | 松花印 | 0
铬钝化 | JG122406027312 | JG12240602731 | 东方铬钝化950 | 合格 | 让步接收 | 乙 | 李志祥 | 3727 | 3727 |  | 6420 | 0.1 | 760 | / | 1820米横480mm孔洞0.27平方毫米 | 30210015 | 光亮卷 | 0.1-SPCC | 30110014 | 铬钝化卷 | 0.1-SPCC |  | 10 | MO002096 | MO002096-010-02 | GDH001 | 铬钝化模板 | 6320 | 2024-07-26 | 2024-07-26 | 5 | 2024-07-27 10:49:33 | 2024-07-27 10:55:26 | 江苏东方九天新能源材料有限公司 |  | 5660 |  | 1 | 0.1 | 6420 | 760 | 1 | JG122406027312 |  | 1 | 孔洞1820米大小0.27横480 | 1
铬钝化 | JG122406027311 | JG12240602731 | 东方铬钝化950 | 合格 | 合格品 | 乙 | 李志祥 | 2461 | 2461 |  | 4230 | 0.1 | 760 | / |  | 30210015 | 光亮卷 | 0.1-SPCC | 30110014 | 铬钝化卷 | 0.1-SPCC |  | 10 | MO002096 | MO002096-010-01 | GDH001 | 铬钝化模板 | 6320 | 2024-07-26 | 2024-07-26 | 5 | 2024-07-27 10:49:33 | 2024-07-27 10:55:26 | 江苏东方九天新能源材料有限公司 |  | 5660 |  | 1 | 0.1 | 4230 | 760 | 1 | JG122406027311 |  | 1 |  | 1
铬钝化 | JG122406014312 | JG12240601431 | 东方铬钝化950 | 合格 | 让步接收 | 甲 | 夏亚军 | 3769 | 3769 |  | 6610 | 0.1 | 760 | / | 5560米横293mm孔洞0.18平方毫米 | 30210015 | 光亮卷 | 0.1-SPCC | 30110014 | 铬钝化卷 | 0.1-SPCC |  | 10 | MO002096 | MO002096-008-02 | GDH001 | 铬钝化模板 | 6330 | 2024-07-26 | 2024-07-26 | 5 | 2024-07-27 07:57:02 | 2024-07-27 10:47:09 | 江苏东方九天新能源材料有限公司 |  | 5660 |  | 1 | 0.1 | 6610 | 760 | 1 | JG122406014312 |  | 1 | 孔洞5560米大小0.18横293 | 1
铬钝化 | JG122406014311 | JG12240601431 | 东方铬钝化950 | 合格 | 合格品 | 甲 | 夏亚军 | 2461 | 2461 |  | 4300 | 0.1 | 760 | / |  | 30210015 | 光亮卷 | 0.1-SPCC | 30110014 | 铬钝化卷 | 0.1-SPCC |  | 10 | MO002096 | MO002096-008-01 | GDH001 | 铬钝化模板 | 6330 | 2024-07-26 | 2024-07-26 | 5 | 2024-07-27 07:57:02 | 2024-07-27 10:47:09 | 江苏东方九天新能源材料有限公司 |  | 5660 |  | 1 | 0.1 | 4300 | 760 | 1 | JG122406014311 |  | 1 |  | 1