## sheet1
工序名称 | 新卷号 | 批号 | 机组名称 | 工序状态 | 检验结果 | 班组 | 参与人 | 来料重量 | 出料重量 | 成品率 | 出料长度 | 出料厚度 | 出料宽度 | 工序要求 | 备注 | 来料编码 | 来料名称 | 来料规格 | 产品编码 | 产品名称 | 产品规格 | 膜名称 | 排序 | 主计划号 | 子计划号 | 工序流程编码 | 工序流程名称 | 工单需求 | 计划开始时间 | 计划结束时间 | 工单状态 | 实际开始时间 | 产出时间 | 组织名称 | 卷号ID | 操作工人 | 报工人 | 检验 | 来料厚度 | 来料长度 | 来料宽度 | 是否分卷 | 原卷号 | 工单要求 | 是否成品 | 不良现象 | 入库审核
最终平整 | JG122407017112 | JG1224070171 | 九天850平整 | 合格 | 让步接收 | 乙 | 钱九龙 | 1710 | 1710 |  | 3230 | 0.1 | 710 | 平整 | 孔洞(2725米传21毫米1个0.24平方毫米) | 20100028 | 轧硬 | 0.4*710-SPCC | 30210015 | 光亮卷 | 0.1-SPCC |  | 60 | MO001357 | MO001357-005-01-02 | GLJ003 | 光亮卷前处理 模板 | 8200 | 2024-07-08 | 2024-07-08 | 5 | 2024-07-26 22:26:58 | 2024-07-26 23:39:23 | 江苏九天光电科技有限公司 |  | 5768 |  | 1 | 0.1 | 3230 | 710 | 1 | JG122407017112 |  | 1 | K孔洞(2725米传21毫米0.24平方毫米) | 1
最终平整 | JG122407017111 | JG1224070171 | 九天850平整 | 合格 | 合格品 | 乙 | 钱九龙 | 3728 | 3728 |  | 6900 | 0.1 | 710 | 平整 |  | 20100028 | 轧硬 | 0.4*710-SPCC | 30210015 | 光亮卷 | 0.1-SPCC |  | 60 | MO001357 | MO001357-005-01-01 | GLJ003 | 光亮卷前处理 模板 | 8200 | 2024-07-08 | 2024-07-08 | 5 | 2024-07-26 22:26:58 | 2024-07-26 23:39:23 | 江苏九天光电科技有限公司 |  | 5768 |  | 1 | 0.1 | 6900 | 710 | 1 | JG122407017111 |  | 1 |  | 1
最终平整 | JG122407036522 | JG12240703652 | 九天850平整 | 合格 | 合格品 | 乙 | 张兴华 | 4244 | 4244 |  | 7400 | 0.1 | 760 | 平整 |  | 20500018 | 光亮卷半成品 | 0.1-SPCC | 30210015 | 光亮卷 | 0.1-SPCC |  | 60 | MO002091 | MO002091-001-02 | GLJ003 | 光亮卷前处理 模板 | 8495 | 2024-07-26 | 2024-07-26 | 5 | 2024-07-26 20:50:11 | 2024-07-26 22:26:24 | 江苏九天光电科技有限公司 |  | 5771 |  | 1 | 0.1 | 7400 | 760 | 1 | JG122407036522 |  | 1 |  | 1
最终平整 | JG122407036521 | JG12240703652 | 九天850平整 | 合格 | 合格品 | 乙 | 张兴华 | 4172 | 4172 |  | 7300 | 0.1 | 760 | 平整 |  | 20500018 | 光亮卷半成品 | 0.1-SPCC | 30210015 | 光亮卷 | 0.1-SPCC |  | 60 | MO002091 | MO002091-001-01 | GLJ003 | 光亮卷前处理 模板 | 8495 | 2024-07-26 | 2024-07-26 | 5 | 2024-07-26 20:50:11 | 2024-07-26 22:26:24 | 江苏九天光电科技有限公司 |  | 5771 |  | 1 | 0.1 | 7300 | 760 | 1 | JG122407036521 |  | 1 |  | 1
最终平整 | JG122407034822 | JG12240703482 | 九天850平整 | 合格 | 让步接收 | 甲 | 刘勇 | 4038 | 4038 |  | 7060 | 0.1 | 760 | 平整 | K孔洞(5275米传182毫米1个0.12平方毫米) | 20500018 | 光亮卷半成品 | 0.1-SPCC | 30210015 | 光亮卷 | 0.1-SPCC |  | 60 | MO002091 | MO002091-003-02 | GLJ003 | 光亮卷前处理 模板 | 8200 | 2024-07-26 | 2024-07-26 | 5 | 2024-07-26 19:56:39 | 2024-07-26 19:57:48 | 江苏九天光电科技有限公司 |  | 5766 |  | 1 | 0.1 | 7060 | 760 | 1 | JG122407034822 |  | 1 | K孔洞(5275米传182毫米1个0.12平方毫米) | 1
最终平整 | JG122407034821 | JG12240703482 | 九天850平整 | 合格 | 合格品 | 甲 | 刘勇 | 4064 | 4064 |  | 7150 | 0.1 | 760 | 平整 |  | 20500018 | 光亮卷半成品 | 0.1-SPCC | 30210015 | 光亮卷 | 0.1-SPCC |  | 60 | MO002091 | MO002091-003-01 | GLJ003 | 光亮卷前处理 模板 | 8200 | 2024-07-26 | 2024-07-26 | 5 | 2024-07-26 19:56:39 | 2024-07-26 19:57:48 | 江苏九天光电科技有限公司 |  | 5766 |  | 1 | 0.1 | 7150 | 760 | 1 | JG122407034821 |  | 1 |  | 1
最终平整 | JG122407036622 | JG12240703662 | 九天850平整 | 合格 | 让步接收 | 甲 | 马晓飞 | 4116 | 4116 |  | 7180 | 0.1 | 760 | 平整 | K孔洞(6477米传415毫米1个0.39平方毫米) | 20500018 | 光亮卷半成品 | 0.1-SPCC | 30210015 | 光亮卷 | 0.1-SPCC |  | 60 | MO002091 | MO002091-002-02 | GLJ003 | 光亮卷前处理 模板 | 8280 | 2024-07-26 | 2024-07-26 | 5 | 2024-07-26 18:28:14 | 2024-07-26 18:29:49 | 江苏九天光电科技有限公司 |  | 5767 |  | 1 | 0.1 | 7180 | 760 | 1 | JG122407036622 |  | 1 | K孔洞(6477米传415毫米1个0.39平方毫米) | 1
最终平整 | JG122407036621 | JG12240703662 | 九天850平整 | 合格 | 让步接收 | 甲 | 马晓飞 | 4140 | 4140 |  | 7220 | 0.1 | 760 | 平整 | K孔洞(64米传320毫米1个0.15平方毫米) | 20500018 | 光亮卷半成品 | 0.1-SPCC | 30210015 | 光亮卷 | 0.1-SPCC |  | 60 | MO002091 | MO002091-002-01 | GLJ003 | 光亮卷前处理 模板 | 8280 | 2024-07-26 | 2024-07-26 | 5 | 2024-07-26 18:28:14 | 2024-07-26 18:29:49 | 江苏九天光电科技有限公司 |  | 5767 |  | 1 | 0.1 | 7220 | 760 | 1 | JG122407036621 |  | 1 | K孔洞(64米传320毫米1个0.15平方毫米) | 1
平整翻包 | JG12240700741 | JG1224070074 | 九天850平整 | 合格 | 让步接收 | 甲 | 马晓飞 | 4924 | 4924 |  | 10550 | 0.1 | 610 |  | 孔洞（9755米传285毫米1个0.12平方毫米） | 20100023 | 轧硬 | 0.4*610-SPCC | 30210015 | 光亮卷 | 0.1-SPCC |  | 70 | MO001150 | MO001150-002-01 | GLJ003 | 光亮卷前处理 模板 | 6290 | 2024-07-03 | 2024-07-03 | 5 | 2024-07-26 16:28:06 | 2024-07-26 16:29:22 | 江苏九天光电科技有限公司 |  | 5767 |  | 1 | 0.1 | 10550 | 610 | 1 | JG12240700741 |  | 1 |  | 1
平整翻包 | JG12240702092 | JG1224070209 | 九天850平整 | 合格 | 合格品 | 甲 | 刘勇 | 2066 | 2066 |  | 4400 | 0.1 | 610 |  |  | 20100023 | 轧硬 | 0.4*610-SPCC | 30210015 | 光亮卷 | 0.1-SPCC |  | 61 | MO001528 | MO001528-013-02 | GLJ003 | 光亮卷前处理 模板 | 6295 | 2024-07-12 | 2024-07-12 | 5 | 2024-07-26 16:26:46 | 2024-07-26 16:27:44 | 江苏九天光电科技有限公司 |  | 5766 |  | 1 | 0.1 | 4400 | 610 | 1 | JG12240702092 |  | 1 |  | 1
平整翻包 | JG12240702091 | JG1224070209 | 九天850平整 | 合格 | 合格品 | 甲 | 刘勇 | 4106 | 4106 |  | 8830 | 0.1 | 610 |  |  | 20100023 | 轧硬 | 0.4*610-SPCC | 30210015 | 光亮卷 | 0.1-SPCC |  | 61 | MO001528 | MO001528-013-01 | GLJ003 | 光亮卷前处理 模板 | 6295 | 2024-07-12 | 2024-07-12 | 5 | 2024-07-26 16:26:46 | 2024-07-26 16:27:44 | 江苏九天光电科技有限公司 |  | 5766 |  | 1 | 0.1 | 8830 | 610 | 1 | JG12240702091 |  | 1 |  | 1
最终平整 | JG12240603311 | JG1224060331 | 九天850平整 | 合格 | 让步接收 | 甲 | 马晓飞 | 4160 | 4124 | 0.9913 | 8810 | 0.1 | 610 | 平整 | 粘钢折印(尾部1500米左右操作侧1-20CM左右) | 20100023 | 轧硬 | 0.4*610-SPCC | 30210015 | 光亮卷 | 0.1-SPCC |  | 60 | MO001043 | MO001043-003-01 | GLJ003 | 光亮卷前处理 模板 | 5880 | 2024-06-30 | 2024-06-30 | 2 | 2024-07-26 12:09:53 | 2024-07-26 12:11:24 | 江苏九天光电科技有限公司 | 197113 | 5767 |  |  | 0.1 | 8900 | 610 | 1 | JG12240603311 |  | 1 | Q翘边(操作侧轻微)N粘钢折印(尾部1500米左右操作侧1-20CM左右) | 1
最终平整 | JG1224070223 | JG1224070223 | 九天850平整 | 合格 | 让步接收 | 甲 | 马晓飞 | 5860 | 5806 | 0.9908 | 6840 | 0.18 | 610 | 平整 | 挫伤（580米左右） | 20100023 | 轧硬 | 0.4*610-SPCC | 30210014 | 光亮卷 | 0.18-SPCC |  | 60 | MO001659 | MO001659-009 | GLJ003 | 光亮卷前处理 模板 | 5970 | 2024-07-16 | 2024-07-16 | 5 | 2024-07-26 11:41:23 | 2024-07-26 11:41:54 | 江苏九天光电科技有限公司 | 244100 | 5767 |  |  | 0.18 | 6840 | 610 | 1 | JG1224070223 |  | 1 |  | 1
最终平整 | JG1224070232 | JG1224070232 | 九天850平整 | 合格 | 让步接收 | 甲 | 刘勇 | 5730 | 5590 | 0.9756 | 6620 | 0.18 | 610 | 平整 | 粘钢折印(尾部1200米左右传动侧24CM左右),撞伤折印(尾部100米操作侧1CM左右) | 20100023 | 轧硬 | 0.4*610-SPCC | 30210014 | 光亮卷 | 0.18-SPCC |  | 60 | MO001659 | MO001659-004 | GLJ003 | 光亮卷前处理 模板 | 5820 | 2024-07-16 | 2024-07-16 | 5 | 2024-07-26 11:02:39 | 2024-07-26 11:04:07 | 江苏九天光电科技有限公司 | 244095 | 5766 |  |  | 0.18 | 6700 | 610 | 1 | JG1224070232 |  | 1 | N粘钢折印(尾部1200米左右传动侧24CM左右),Z撞伤折印(尾部100米操作侧1CM左右) | 1
最终平整 | JG1224070231 | JG1224070231 | 九天850平整 | 合格 | 让步接收 | 甲 | 刘勇 | 5720 | 5670 | 0.9913 | 6710 | 0.18 | 610 | 平整 | 粘钢折印(尾部800米左右传动侧5CM左右) | 20100023 | 轧硬 | 0.4*610-SPCC | 30210014 | 光亮卷 | 0.18-SPCC |  | 60 | MO001659 | MO001659-003 | GLJ003 | 光亮卷前处理 模板 | 5830 | 2024-07-16 | 2024-07-16 | 5 | 2024-07-26 09:30:57 | 2024-07-26 09:32:22 | 江苏九天光电科技有限公司 | 244094 | 5766 |  |  | 0.18 | 6690 | 610 | 1 | JG1224070231 |  | 1 | N粘钢折印(尾部800米左右传动侧5CM左右) | 1
最终平整 | JG1224070224 | JG1224070224 | 九天850平整 | 合格 | 让步接收 | 乙 | 钱九龙 | 5800 | 5660 | 0.9759 | 6610 | 0.18 | 610 | 平整 | K孔洞(376米传588/582毫米2个0.15/0.12平方毫米)，粘钢折印（尾部700米左右操5-8厘米） | 20100023 | 轧硬 | 0.4*610-SPCC | 30210014 | 光亮卷 | 0.18-SPCC |  | 60 | MO001659 | MO001659-010 | GLJ003 | 光亮卷前处理 模板 | 5960 | 2024-07-16 | 2024-07-16 | 5 | 2024-07-26 07:07:24 | 2024-07-26 07:54:47 | 江苏九天光电科技有限公司 | 244101 | 5768 |  |  | 0.18 | 6750 | 610 | 1 | JG1224070224 |  | 1 | K孔洞(尾部700米左右开始5-8厘米粘钢折印，376米传588/582毫米0.15/0.12平方毫米孔洞) | 1
最终平整 | JG1224070219 | JG1224070219 | 九天850平整 | 合格 | 合格品 | 乙 | 张兴华 | 5800 | 5766 | 0.9941 | 6840 | 0.18 | 610 | 平整 |  | 20100023 | 轧硬 | 0.4*610-SPCC | 30210014 | 光亮卷 | 0.18-SPCC |  | 60 | MO001659 | MO001659-007 | GLJ003 | 光亮卷前处理 模板 | 5900 | 2024-07-16 | 2024-07-16 | 5 | 2024-07-26 06:22:35 | 2024-07-26 07:06:58 | 江苏九天光电科技有限公司 | 244098 | 5771 |  |  | 0.18 | 6780 | 610 | 1 | JG1224070219 |  | 1 |  | 1
最终平整 | JG1224070227 | JG1224070227 | 九天850平整 | 合格 | 合格品 | 乙 | 钱九龙 | 5840 | 5746 | 0.9839 | 6830 | 0.18 | 610 | 平整 |  | 20100023 | 轧硬 | 0.4*610-SPCC | 30210014 | 光亮卷 | 0.18-SPCC |  | 60 | MO001659 | MO001659-001 | GLJ003 | 光亮卷前处理 模板 | 5950 | 2024-07-16 | 2024-07-16 | 5 | 2024-07-26 05:19:46 | 2024-07-26 06:22:12 | 江苏九天光电科技有限公司 | 244092 | 5768 |  |  | 0.18 | 6850 | 610 | 1 | JG1224070227 |  | 1 |  | 1
最终平整 | JG1224070251 | JG1224070251 | 九天850平整 | 合格 | 合格品 | 乙 | 张兴华 | 5800 | 5640 | 0.9724 | 6750 | 0.18 | 610 | 平整 |  | 20100023 | 轧硬 | 0.4*610-SPCC | 30210014 | 光亮卷 | 0.18-SPCC |  | 60 | MO001659 | MO001659-011 | GLJ003 | 光亮卷前处理 模板 | 5905 | 2024-07-16 | 2024-07-16 | 5 | 2024-07-26 04:26:29 | 2024-07-26 05:19:23 | 江苏九天光电科技有限公司 | 244102 | 5771 |  |  | 0.18 | 6800 | 610 | 1 | JG1224070251 |  | 1 |  | 1
最终平整 | JG1224070228 | JG1224070228 | 九天850平整 | 合格 | 合格品 | 乙 | 钱九龙 | 5850 | 5750 | 0.9829 | 6850 | 0.18 | 610 | 平整 |  | 20100023 | 轧硬 | 0.4*610-SPCC | 30210014 | 光亮卷 | 0.18-SPCC |  | 60 | MO001659 | MO001659-002 | GLJ003 | 光亮卷前处理 模板 | 5940 | 2024-07-16 | 2024-07-16 | 5 | 2024-07-26 03:11:35 | 2024-07-26 04:26:11 | 江苏九天光电科技有限公司 | 244093 | 5768 |  |  | 0.18 | 6900 | 610 | 1 | JG1224070228 |  | 1 |  | 1
最终平整 | JG1224070252 | JG1224070252 | 九天850平整 | 合格 | 让步接收 | 乙 | 张兴华 | 5820 | 5790 | 0.9948 | 6830 | 0.18 | 610 | 平整 | 反面来料间断横划伤辊印 | 20100023 | 轧硬 | 0.4*610-SPCC | 30210014 | 光亮卷 | 0.18-SPCC |  | 60 | MO001659 | MO001659-012 | GLJ003 | 光亮卷前处理 模板 | 5900 | 2024-07-16 | 2024-07-16 | 5 | 2024-07-26 02:12:06 | 2024-07-26 03:11:08 | 江苏九天光电科技有限公司 | 244103 | 5771 |  |  | 0.18 | 6800 | 610 | 1 | JG1224070252 |  | 1 | X细划伤(反面来料间断横划伤辊印) | 1
最终平整 | JG1224070215 | JG1224070215 | 九天850平整 | 合格 | 让步接收 | 乙 | 钱九龙 | 5940 | 5890 | 0.9916 | 6980 | 0.18 | 610 | 平整 | 粘钢折印(尾部400米传2-3厘米) | 20100023 | 轧硬 | 0.4*610-SPCC | 30210014 | 光亮卷 | 0.18-SPCC |  | 60 | MO001659 | MO001659-005 | GLJ003 | 光亮卷前处理 模板 | 6040 | 2024-07-16 | 2024-07-16 | 5 | 2024-07-26 01:22:53 | 2024-07-26 02:11:42 | 江苏九天光电科技有限公司 | 244096 | 5768 |  |  | 0.18 | 6930 | 610 | 1 | JG1224070215 |  | 1 | Z折印(尾部400米传2-3厘米粘钢折印) | 1
最终平整 | JG1224070216 | JG1224070216 | 九天850平整 | 合格 | 让步接收 | 乙 | 张兴华 | 5930 | 5850 | 0.9865 | 6930 | 0.18 | 610 | 平整 | 孔洞(6106米传572毫米0.18,6238米传569毫米0.15,6742米传562毫米0.12平方毫米），来料反面间断横划伤辊印 | 20100023 | 轧硬 | 0.4*610-SPCC | 30210014 | 光亮卷 | 0.18-SPCC |  | 60 | MO001659 | MO001659-006 | GLJ003 | 光亮卷前处理 模板 | 6030 | 2024-07-16 | 2024-07-16 | 5 | 2024-07-26 00:32:58 | 2024-07-26 01:22:35 | 江苏九天光电科技有限公司 | 244097 | 5771 |  |  | 0.18 | 6900 | 610 | 1 | JG1224070216 |  | 1 | K孔洞(6106米传572毫米0.18,6238米传569毫米0.15,6742米传562毫米0.12平方毫米，来料间断反面横划伤辊印) | 1
最终平整 | JG12240701671 | JG1224070167 | 九天850平整 | 合格 | 让步接收 | 乙 | 钱九龙 | 5540 | 5500 | 0.9928 | 10150 | 0.1 | 710 | 平整 | K孔洞(1039/1225/1231米传393毫米3个0.06-0.15,9187米传41毫米0.45，10035米传44毫米0.21,10080米传102毫米0.12平方毫米），尾部300米操0.5厘米撞伤缺口 | 20100028 | 轧硬 | 0.4*710-SPCC | 30210015 | 光亮卷 | 0.1-SPCC |  | 60 | MO001357 | MO001357-003-01 | GLJ003 | 光亮卷前处理 模板 | 8265 | 2024-07-08 | 2024-07-08 | 5 | 2024-07-25 23:13:43 | 2024-07-26 00:32:34 | 江苏九天光电科技有限公司 | 227461 | 5768 |  |  | 0.1 | 10100 | 710 | 1 | JG12240701671 |  | 1 | K孔洞(1039/1225/11231米传393毫米0.06-0.15,9187米传41毫米0.45，10035米传44毫米0.21,10080米传102毫米0.12平方毫米，尾部300米操0.5厘米撞伤缺口) | 1
最终平整 | JG12240701722 | JG1224070172 | 九天850平整 | 合格 | 让步接收 | 乙 | 张兴华 | 2460 | 2438 | 0.9911 | 4420 | 0.1 | 710 | 平整 | 内20米标记孔洞多作废带。辊印（传1cm左右粘钢辊印） | 20100028 | 轧硬 | 0.4*710-SPCC | 30210015 | 光亮卷 | 0.1-SPCC |  | 60 | MO001357 | MO001357-006-02 | GLJ003 | 光亮卷前处理 模板 | 8210 | 2024-07-08 | 2024-07-08 | 5 | 2024-07-25 22:33:39 | 2024-07-25 23:13:21 | 江苏九天光电科技有限公司 | 227464 | 5771 |  |  | 0.1 | 4460 | 710 | 1 | JG12240701722 |  | 1 | K孔洞(内20米标记孔洞多，废带) | 1
平整翻包 | JG12240700101 | JG1224070010 | 九天850平整 | 合格 | 让步接收 | 甲 | 马晓飞 | 5970 | 5970 |  | 13080 | 0.1 | 610 |  | 孔洞(10320米传469毫米1个0.12平方毫米已夹纸) | 20100023 | 轧硬 | 0.4*610-SPCC | 30210015 | 光亮卷 | 0.1-SPCC |  | 61 | MO001150 | MO001150-026-01 | GLJ003 | 光亮卷前处理 模板 | 6315 | 2024-07-03 | 2024-07-03 | 2 | 2024-07-25 20:53:28 | 2024-07-25 20:56:31 | 江苏九天光电科技有限公司 |  | 5767 |  | 1 | 0.1 | 13080 | 610 | 1 | JG12240700101 |  | 1 | K孔洞(10320米传469毫米1个0.12平方毫米已夹纸) | 1
平整翻包 | JG12240700732 | JG1224070073 | 九天850平整 | 合格 | 让步接收 | 甲 | 刘勇 | 3088 | 3088 |  | 6600 | 0.1 | 610 |  | 孔洞（5398/5401米操467毫米2个0.1/0.2平方毫米） | 20100023 | 轧硬 | 0.4*610-SPCC | 30210015 | 光亮卷 | 0.1-SPCC |  | 61 | MO001150 | MO001150-001-02 | GLJ003 | 光亮卷前处理 模板 | 6295 | 2024-07-03 | 2024-07-03 | 2 | 2024-07-25 19:50:28 | 2024-07-25 19:51:18 | 江苏九天光电科技有限公司 |  | 5766 |  | 1 | 0.1 | 6600 | 610 | 1 | JG12240700732 |  | 1 |  | 1
平整翻包 | JG12240700731 | JG1224070073 | 九天850平整 | 合格 | 合格品 | 甲 | 刘勇 | 3074 | 3074 |  | 6590 | 0.1 | 610 |  |  | 20100023 | 轧硬 | 0.4*610-SPCC | 30210015 | 光亮卷 | 0.1-SPCC |  | 61 | MO001150 | MO001150-001-01 | GLJ003 | 光亮卷前处理 模板 | 6295 | 2024-07-03 | 2024-07-03 | 2 | 2024-07-25 19:50:28 | 2024-07-25 19:51:18 | 江苏九天光电科技有限公司 |  | 5766 |  | 1 | 0.1 | 6590 | 610 | 1 | JG12240700731 |  | 1 |  | 1
最终平整 | DL002405509823 | DL002405509823 | 九天850平整 | 合格 | 让步接收 | 甲 | 马晓飞 | 1920 | 1866 | 0.9719 | 1970 | 0.203 | 590 | 海金杜门：光电850平整用普光棍Ra0.1-0.18um干平整，速度60-80m/min,厚度公差：0.193-0.213mm，硬度90-117HV，粗糙度0.075-0.5μm.转东方分剪, | 内30米挫伤划伤顶伤酒精斑停机印已夹纸 ，内60米左右来料传动侧17.5CM左右有一片一片小亮斑。来料横辊印，挫划伤，小白斑点，色差白条印，振纹，双氧化边，双边浪 | 31310012 | 镍钝化卷 | 0.203-SPCC | 31310012 | 镍钝化卷 | 0.203-SPCC |  | 80 | MO001976 | MO001976-008 | NDHJ001 | 预镀镍模板 | 1920 | 2024-07-24 | 2024-07-25 | 5 | 2024-07-25 17:49:07 | 2024-07-25 18:02:48 | 江苏九天光电科技有限公司 | 256136 | 5767 |  |  | 0.203 | 2000 | 590 | 1 | DL002405509823 | 海金杜门：（0.203*590）平整后转东方分剪 | 1 | L亮斑(内30米挫伤划伤顶伤酒精斑停机印已夹纸 内60米左右来料传动侧17.5CM左右有一片一片动小亮斑来料横辊印，挫划伤，小白斑点，色差白条印，振纹，双氧化斑，双边浪) | 1
最终平整 | DL002405511321 | DL002405511321 | 九天850平整 | 合格 | 让步接收 | 甲 | 刘勇 | 1976 | 1936 | 0.9798 | 2040 | 0.203 | 590 | 海金杜门：光电850平整用普光棍Ra0.1-0.18um干平整，速度60-80m/min,厚度公差：0.193-0.213mm，硬度90-117HV，粗糙度0.075-0.5μm.转东方分剪, | 内30米挫伤划伤顶伤酒精斑停机印已夹纸。1800米左右后操作侧1-3CM左右粘钢折印。 来料横辊印，挫划伤，小白斑点，色差白条印，振纹，双氧化边，双边浪 | 31310012 | 镍钝化卷 | 0.203-SPCC | 31310012 | 镍钝化卷 | 0.203-SPCC |  | 80 | MO001976 | MO001976-007 | NDHJ001 | 预镀镍模板 | 1976 | 2024-07-24 | 2024-07-25 | 5 | 2024-07-25 17:15:50 | 2024-07-25 17:28:53 | 江苏九天光电科技有限公司 | 256135 | 5766 |  |  | 0.203 | 2060 | 590 | 1 | DL002405511321 | 海金杜门：（0.203*590）平整后转东方分剪 | 1 | N粘钢折印(内30米挫伤划伤顶伤酒精斑停机印已夹纸 1800米左右后操作侧1-3CM左右粘钢折印 来料横辊印，挫划伤，小白斑点，色差白条印，振纹，双氧化斑，双边浪) | 1
最终平整 | DL002405511312 | DL002405511312 | 九天850平整 | 合格 | 让步接收 | 甲 | 马晓飞 | 2004 | 1950 | 0.9731 | 2070 | 0.203 | 590 | 海金杜门：光电850平整用普光棍Ra0.1-0.18um干平整，速度60-80m/min,厚度公差：0.193-0.213mm，硬度90-117HV，粗糙度0.075-0.5μm.转东方分剪, | 内40米挫伤划伤顶伤酒精斑停机印已夹纸。来料横辊印，挫划伤，小白斑点，色差白条印，振纹，双氧化边，双边浪 | 31310012 | 镍钝化卷 | 0.203-SPCC | 31310012 | 镍钝化卷 | 0.203-SPCC |  | 80 | MO001976 | MO001976-005 | NDHJ001 | 预镀镍模板 | 2004 | 2024-07-24 | 2024-07-25 | 5 | 2024-07-25 16:53:53 | 2024-07-25 16:54:43 | 江苏九天光电科技有限公司 | 256133 | 5767 |  |  | 0.203 | 2100 | 590 | 1 | DL002405511312 | 海金杜门：（0.203*590）平整后转东方分剪 | 1 | B白斑(内40米挫伤划伤顶伤酒精斑停机印已夹纸 来料横辊印，挫划伤，小白斑点，色差白条印，振纹，双氧化斑，双边浪) | 1
最终平整 | DL0024055115122 | DL0024055115122 | 九天850平整 | 合格 | 让步接收 | 甲 | 刘勇 | 1894 | 1860 | 0.982 | 1970 | 0.203 | 590 | 海金杜门：光电850平整用普光棍Ra0.1-0.18um干平整，速度60-80m/min,厚度公差：0.193-0.213mm，硬度90-117HV，粗糙度0.075-0.5μm.转东方分剪, | 内30米挫伤划伤顶伤酒精斑停机印已夹纸。 1299米传动侧208毫米1个0.03平方毫米孔洞已夹纸 。1100米左右后传动侧1CM左右偶有粘钢折印。来料横辊印，挫划伤，小白斑点，色差白条印，振纹，双氧化边，双边浪 | 31310012 | 镍钝化卷 | 0.203-SPCC | 31310012 | 镍钝化卷 | 0.203-SPCC |  | 80 | MO001976 | MO001976-013 | NDHJ001 | 预镀镍模板 | 1894 | 2024-07-24 | 2024-07-25 | 5 | 2024-07-25 15:47:33 | 2024-07-25 16:10:08 | 江苏九天光电科技有限公司 | 256140 | 5766 |  |  | 0.203 | 1980 | 590 | 1 | DL0024055115122 | 海金杜门：（0.203*590）平整后转东方分剪 | 1 | B白斑(内30米挫伤划伤顶伤酒精斑停机印已夹纸 1299米传动侧208毫米1个0.03平方毫米孔洞已夹纸 1100米左右后传动侧1CM左右偶有粘钢折印 来料横辊印，挫划伤，小白斑点，色差白条印，振纹，双氧化斑，双边浪) | 1
最终平整 | DL0024055098122 | DL0024055098122 | 九天850平整 | 合格 | 让步接收 | 甲 | 马晓飞 | 1924 | 1890 | 0.9823 | 2010 | 0.203 | 590 | 海金杜门：光电850平整用普光棍Ra0.1-0.18um干平整，速度60-80m/min,厚度公差：0.193-0.213mm，硬度90-117HV，粗糙度0.075-0.5μm.转东方分剪, | 内30米挫伤划伤顶伤酒精斑停机印已夹纸 。整卷操作侧1CM有线辊印AB面都有， 来料横辊印，挫划伤，小白斑点，色差白条印，振纹，双氧化边，双边浪 | 31310012 | 镍钝化卷 | 0.203-SPCC | 31310012 | 镍钝化卷 | 0.203-SPCC |  | 80 | MO001976 | MO001976-012 | NDHJ001 | 预镀镍模板 | 1924 | 2024-07-24 | 2024-07-25 | 5 | 2024-07-25 15:16:43 | 2024-07-25 15:34:32 | 江苏九天光电科技有限公司 | 256142 | 5767 |  |  | 0.203 | 2010 | 590 | 1 | DL0024055098122 | 海金杜门：（0.203*590）平整后转东方分剪 | 1 | X线辊印(内30米挫伤划伤顶伤酒精斑停机印已夹纸 整卷操作侧1CM有线辊印AB面都有 来料横辊印，挫划伤，小白斑点，色差白条印，振纹，双氧化斑，双边浪) | 1
最终平整 | DL002405511311 | DL002405511311 | 九天850平整 | 合格 | 让步接收 | 甲 | 刘勇 | 2004 | 1942 | 0.9691 | 2060 | 0.203 | 590 | 海金杜门：光电850平整用普光棍Ra0.1-0.18um干平整，速度60-80m/min,厚度公差：0.193-0.213mm，硬度90-117HV，粗糙度0.075-0.5μm.转东方分剪, | 内30米挫伤划伤顶伤酒精斑停机印已夹纸 ,270-290米板面划伤挫伤停机印前后已夹纸（机器故障）。 尾部60米左右传动侧1CM有粘钢折印 ， 来料横辊印，挫划伤，小白斑点，色差白条印，振纹，双氧化边，双边浪 | 31310012 | 镍钝化卷 | 0.203-SPCC | 31310012 | 镍钝化卷 | 0.203-SPCC |  | 80 | MO001976 | MO001976-009 | NDHJ001 | 预镀镍模板 | 2004 | 2024-07-24 | 2024-07-25 | 5 | 2024-07-25 14:26:39 | 2024-07-25 14:30:01 | 江苏九天光电科技有限公司 | 256137 | 5766 |  |  | 0.203 | 2100 | 590 | 1 | DL002405511311 | 海金杜门：（0.203*590）平整后转东方分剪 | 1 | C擦伤(内30米挫伤划伤顶伤酒精斑停机印已夹纸 270-290米板面划伤挫伤停机印前后已夹纸（机器故障） 尾部60米左右传动侧1CM有粘钢折印 来料横辊印，挫划伤，小白斑点，色差白条印，振纹，双氧化斑，双边浪) | 1
最终平整 | DL002405511322 | DL002405511322 | 九天850平整 | 合格 | 让步接收 | 甲 | 马晓飞 | 1980 | 1930 | 0.9747 | 2040 | 0.203 | 590 | 海金杜门：光电850平整用普光棍Ra0.1-0.18um干平整，速度60-80m/min,厚度公差：0.193-0.213mm，硬度90-117HV，粗糙度0.075-0.5μm.转东方分剪, | 内80米操作侧1CM左右有撞伤亮斑 内30米挫伤划伤顶伤酒精斑停机印已夹纸 。来料横辊印，挫划伤，小白斑点，色差白条印，振纹，双氧化边，双边浪 | 31310012 | 镍钝化卷 | 0.203-SPCC | 31310012 | 镍钝化卷 | 0.203-SPCC |  | 80 | MO001976 | MO001976-006 | NDHJ001 | 预镀镍模板 | 1980 | 2024-07-24 | 2024-07-25 | 5 | 2024-07-25 12:50:46 | 2024-07-25 12:52:25 | 江苏九天光电科技有限公司 | 256134 | 5767 |  |  | 0.203 | 2060 | 590 | 1 | DL002405511322 | 海金杜门：（0.203*590）平整后转东方分剪 | 1 | Z撞伤折印(内80米操作侧1CM左右有撞伤亮斑 内30米挫伤划伤顶伤酒精斑停机印已夹纸 来料横辊印，挫划伤，小白斑点，色差白条印，振纹，双氧化斑，双边浪) | 1
最终平整 | DL002405509822 | DL002405509822 | 九天850平整 | 合格 | 让步接收 | 甲 | 刘勇 | 1950 | 1908 | 0.9785 | 2020 | 0.203 | 590 | 海金杜门：光电850平整用普光棍Ra0.1-0.18um干平整，速度60-80m/min,厚度公差：0.193-0.213mm，硬度90-117HV，粗糙度0.075-0.5μm.转东方分剪, | 内40米挫伤划伤顶伤酒精斑停机印已夹纸。 内280米错边未开 ，来料横辊印，挫划伤，小白斑点，色差白条印，振纹，双氧化边，双边浪 | 31310012 | 镍钝化卷 | 0.203-SPCC | 31310012 | 镍钝化卷 | 0.203-SPCC |  | 80 | MO001976 | MO001976-001 | NDHJ001 | 预镀镍模板 | 1950 | 2024-07-24 | 2024-07-25 | 5 | 2024-07-25 11:37:28 | 2024-07-25 12:07:28 | 江苏九天光电科技有限公司 | 256129 | 5766 |  |  | 0.203 | 2030 | 590 | 1 | DL002405509822 | 海金杜门：（0.203*590）平整后转东方分剪 | 1 | B白斑(内40米挫伤划伤顶伤酒精斑停机印已夹纸 内280米挫编未开 来料横辊印，挫划伤，小白斑点，色差白条印，振纹，双氧化斑，双边浪) | 1
最终平整 | JG12240701791 | JG1224070179 | 九天850平整 | 合格 | 合格品 | 乙 | 钱九龙 | 2520 | 2466 | 0.9786 | 4560 | 0.1 | 710 | 平整 |  | 20100028 | 轧硬 | 0.4*710-SPCC | 30210015 | 光亮卷 | 0.1-SPCC |  | 60 | MO001357 | MO001357-009-01 | GLJ003 | 光亮卷前处理 模板 | 8240 | 2024-07-08 | 2024-07-08 | 5 | 2024-07-25 07:26:29 | 2024-07-25 07:55:03 | 江苏九天光电科技有限公司 | 227467 | 5768 |  |  | 0.1 | 4550 | 710 | 1 | JG12240701791 |  | 1 |  | 1
最终平整 | JG12240701592 | JG1224070159 | 九天850平整 | 合格 | 让步接收 | 乙 | 张兴华 | 5620 | 5584 | 0.9936 | 10260 | 0.1 | 710 | 平整 | 孔洞(113/114米传704/705毫米分别0.27/0.54平方毫米) | 20100028 | 轧硬 | 0.4*710-SPCC | 30210015 | 光亮卷 | 0.1-SPCC |  | 60 | MO001317 | MO001317-001-02 | GLJ003 | 光亮卷前处理 模板 | 8300 | 2024-07-07 | 2024-07-07 | 5 | 2024-07-25 06:13:43 | 2024-07-25 07:26:02 | 江苏九天光电科技有限公司 | 215306 | 5771 |  |  | 0.1 | 10200 | 710 | 1 | JG12240701592 |  | 1 | K孔洞(113/114米传704/705毫米0.27/0.54平方毫米) | 1
最终平整 | JG12240701642 | JG1224070164 | 九天850平整 | 合格 | 合格品 | 乙 | 张兴华 | 5620 | 5542 | 0.9861 | 10190 | 0.1 | 710 | 平整 |  | 20100028 | 轧硬 | 0.4*710-SPCC | 30210015 | 光亮卷 | 0.1-SPCC |  | 60 | MO001357 | MO001357-002-02 | GLJ003 | 光亮卷前处理 模板 | 8285 | 2024-07-08 | 2024-07-08 | 5 | 2024-07-25 03:58:31 | 2024-07-25 05:11:05 | 江苏九天光电科技有限公司 | 227460 | 5771 |  |  | 0.1 | 10150 | 710 | 1 | JG12240701642 |  | 1 |  | 1
最终平整 | JG12240701202 | JG1224070120 | 九天850平整 | 合格 | 让步接收 | 乙 | 钱九龙 | 5670 | 5644 | 0.9954 | 10300 | 0.1 | 710 | 平整 | 内30米标记孔洞多作废带。 | 20100028 | 轧硬 | 0.4*710-SPCC | 30210015 | 光亮卷 | 0.1-SPCC |  | 60 | MO001211 | MO001211-003-02 | GLJ003 | 光亮卷前处理 模板 | 8340 | 2024-07-05 | 2024-07-05 | 5 | 2024-07-25 02:55:33 | 2024-07-25 03:58:14 | 江苏九天光电科技有限公司 | 206674 | 5768 |  |  | 0.1 | 10250 | 710 | 1 | JG12240701202 |  | 1 | K孔洞(内30米标记孔洞多) | 1
最终平整 | JG12240701761 | JG1224070176 | 九天850平整 | 合格 | 合格品 | 乙 | 张兴华 | 5500 | 5468 | 0.9942 | 10000 | 0.1 | 710 | 平整 |  | 20100028 | 轧硬 | 0.4*710-SPCC | 30210015 | 光亮卷 | 0.1-SPCC |  | 60 | MO001357 | MO001357-008-01 | GLJ003 | 光亮卷前处理 模板 | 8285 | 2024-07-08 | 2024-07-08 | 5 | 2024-07-25 01:52:28 | 2024-07-25 02:55:11 | 江苏九天光电科技有限公司 | 227466 | 5771 |  |  | 0.1 | 9970 | 710 | 1 | JG12240701761 |  | 1 |  | 1
最终平整 | JG122407016821 | JG1224070168 | 九天850平整 | 合格 | 合格品 | 乙 | 钱九龙 | 4734 | 4734 |  | 8750 | 0.1 | 710 | 平整 |  | 20100028 | 轧硬 | 0.4*710-SPCC | 30210015 | 光亮卷 | 0.1-SPCC |  | 60 | MO001357 | MO001357-004-02-01 | GLJ003 | 光亮卷前处理 模板 | 8275 | 2024-07-08 | 2024-07-08 | 5 | 2024-07-24 23:58:12 | 2024-07-25 01:52:09 | 江苏九天光电科技有限公司 |  | 5768 |  | 1 | 0.1 | 8750 | 710 | 1 | JG122407016821 |  | 1 |  | 1
最终平整 | JG1224070182 | JG1224070182 | 九天850平整 | 合格 | 让步接收 | 乙 | 张兴华 | 5420 | 5380 | 0.9926 | 6740 | 0.145 | 710 | 平整 | 粘钢折印（尾1000米左右传2-4cm） | 20100028 | 轧硬 | 0.4*710-SPCC | 30210008 | 光亮卷 | 0.145-SPCC |  | 60 | MO001356 | MO001356-012 | GLJ003 | 光亮卷前处理 模板 | 5525 | 2024-07-08 | 2024-07-08 | 5 | 2024-07-24 23:03:49 | 2024-07-24 23:57:56 | 江苏九天光电科技有限公司 | 227455 | 5771 |  |  | 0.145 | 6630 | 710 | 1 | JG1224070182 |  | 1 |  | 1
最终平整 | JG1224070181 | JG1224070181 | 九天850平整 | 合格 | 合格品 | 乙 | 钱九龙 | 5420 | 5374 | 0.9915 | 6660 | 0.145 | 710 | 平整 |  | 20100028 | 轧硬 | 0.4*710-SPCC | 30210008 | 光亮卷 | 0.145-SPCC |  | 60 | MO001356 | MO001356-011 | GLJ003 | 光亮卷前处理 模板 | 5515 | 2024-07-08 | 2024-07-08 | 5 | 2024-07-24 22:20:43 | 2024-07-24 23:03:32 | 江苏九天光电科技有限公司 | 227454 | 5768 |  |  | 0.145 | 6620 | 710 | 1 | JG1224070181 |  | 1 |  | 1
最终平整 | JG12240701841 | JG1224070184 | 九天850平整 | 合格 | 合格品 | 乙 | 张兴华 | 5700 | 5660 | 0.993 | 10360 | 0.1 | 710 | 平整 |  | 20100028 | 轧硬 | 0.4*710-SPCC | 30210015 | 光亮卷 | 0.1-SPCC |  | 60 | MO001357 | MO001357-012-01 | GLJ003 | 光亮卷前处理 模板 | 8280 | 2024-07-08 | 2024-07-08 | 5 | 2024-07-24 21:00:33 | 2024-07-24 22:20:21 | 江苏九天光电科技有限公司 | 227470 | 5771 |  |  | 0.1 | 10300 | 710 | 1 | JG12240701841 |  | 1 |  | 1
最终平整 | DL002405509821 | DL002405509821 | 九天850平整 | 合格 | 让步接收 | 甲 | 刘勇 | 1952 | 1910 | 0.9785 | 2030 | 0.203 | 590 | 海金杜门：光电850平整用普光棍Ra0.1-0.18um干平整，速度60-80m/min,厚度公差：0.193-0.213mm，硬度90-117HV，粗糙度0.075-0.5μm.转东方分剪, | 内30米挫伤划伤酒精斑停机印已夹纸 ，来料横辊印，板面偶有挫划伤，小白斑点，色差条印，双边浪双氧化边，振纹，暗线印不明显，水印 操作侧5CM左右有白条线印 | 31310012 | 镍钝化卷 | 0.203-SPCC | 31310012 | 镍钝化卷 | 0.203-SPCC |  | 80 | MO001976 | MO001976-003 | NDHJ001 | 预镀镍模板 | 1952 | 2024-07-24 | 2024-07-25 | 5 | 2024-07-24 19:12:41 | 2024-07-24 19:27:41 | 江苏九天光电科技有限公司 | 256131 | 5766 |  |  | 0.203 | 2030 | 590 | 1 | DL002405509821 | 海金杜门：（0.203*590）平整后转东方分剪 | 1 | B白斑( 内30米挫伤划伤酒精斑停机印已夹纸 来料横辊印，板面偶有挫划伤，小白斑点，色差条印，双边浪双氧化边振纹暗线印不明显水印 操作侧5CM左右有白条线印) | 1
最终平整 | DL0024055115121 | DL0024055115121 | 九天850平整 | 合格 | 合格品 | 甲 | 马晓飞 | 1870 | 1830 | 0.9786 | 1940 | 0.203 | 590 | 海金杜门：光电850平整用普光棍Ra0.1-0.18um干平整，速度60-80m/min,厚度公差：0.193-0.213mm，硬度90-117HV，粗糙度0.075-0.5μm.转东方分剪, | 内30米挫伤划伤酒精斑停机印已夹纸 传动侧17.5CM左右有线印 来料横辊印，板面偶有挫划伤，小白斑点，色差条印，双边浪双氧化边振纹 ，1700米左右后传动侧1CM左右有粘钢折印 | 31310012 | 镍钝化卷 | 0.203-SPCC | 31310012 | 镍钝化卷 | 0.203-SPCC |  | 80 | MO001976 | MO001976-011 | NDHJ001 | 预镀镍模板 | 1870 | 2024-07-24 | 2024-07-25 | 5 | 2024-07-24 18:36:59 | 2024-07-24 18:53:20 | 江苏九天光电科技有限公司 | 256139 | 5767 |  |  | 0.203 | 1950 | 590 | 1 | DL0024055115121 | 海金杜门：（0.203*590）平整后转东方分剪 | 1 | B白斑(内30米挫伤划伤酒精斑停机印已夹纸 传动侧17.5CM左右有线印 来料横辊印，板面偶有挫划伤，小白斑点，色差条印，双边浪双氧化边振纹 1700米左右后传动侧1CM左右有粘钢折印) | 1
最终平整 | DL002405511313 | DL002405511313 | 九天850平整 | 合格 | 让步接收 | 甲 | 刘勇 | 1976 | 1934 | 0.9787 | 2060 | 0.203 | 590 | 海金杜门：光电850平整用普光棍Ra0.1-0.18um干平整，速度60-80m/min,厚度公差：0.193-0.213mm，硬度90-117HV，粗糙度0.075-0.5μm.转东方分剪, | 内30米挫伤划伤酒精斑停机印已夹纸 ，来料横辊印，板面偶有挫划伤，小白斑点，色差条印，双氧化边振纹 ，尾部80米左右传动侧12CM左右有粘钢点印 | 31310012 | 镍钝化卷 | 0.203-SPCC | 31310012 | 镍钝化卷 | 0.203-SPCC |  | 80 | MO001976 | MO001976-002 | NDHJ001 | 预镀镍模板 | 1976 | 2024-07-24 | 2024-07-25 | 5 | 2024-07-24 17:51:25 | 2024-07-24 18:07:48 | 江苏九天光电科技有限公司 | 256130 | 5766 |  |  | 0.203 | 2070 | 590 | 1 | DL002405511313 | 海金杜门：（0.203*590）平整后转东方分剪 | 1 | B白斑(内30米挫伤划伤酒精斑停机印已夹纸 来料横辊印，板面偶有挫划伤，小白斑点，色差条印，双氧化边振纹 尾部80米左右传动侧12CM左右有粘钢点印) | 1
最终平整 | DL002405511323 | DL002405511323 | 九天850平整 | 合格 | 让步接收 | 甲 | 马晓飞 | 2002 | 1934 | 0.966 | 2060 | 0.203 | 590 | 海金杜门：光电850平整用普光棍Ra0.1-0.18um干平整，速度60-80m/min,厚度公差：0.193-0.213mm，硬度90-117HV，粗糙度0.075-0.5μm.转东方分剪, | 尾部50米操作侧2CM左右粘钢折印，内50米挫伤划伤酒精斑停机印已夹纸， 内528米纠编故障，收卷不齐，有点跑卷， 来料横辊印，板面偶有挫划伤，小白斑点，色差条印，双氧化边振纹 | 31310012 | 镍钝化卷 | 0.203-SPCC | 31310012 | 镍钝化卷 | 0.203-SPCC |  | 80 | MO001976 | MO001976-010 | NDHJ001 | 预镀镍模板 | 2002 | 2024-07-24 | 2024-07-25 | 5 | 2024-07-24 16:08:10 | 2024-07-24 16:13:03 | 江苏九天光电科技有限公司 | 256138 | 5767 |  |  | 0.203 | 2090 | 590 | 1 | DL002405511323 | 海金杜门：（0.203*590）平整后转东方分剪 | 1 | N粘钢折印(尾部50米操作侧2CM左右粘钢折印 内50米挫伤划伤酒精斑停机印已夹纸 内528米纠编故障，收卷不齐，有点跑卷 来料横辊印，板面偶有挫划伤，小白斑点，色差条印，双氧化边振纹) | 1
最终平整 | DL0024055098121 | DL0024055098121 | 九天850平整 | 合格 | 让步接收 | 甲 | 刘勇 | 1862 | 1792 | 0.9624 | 1910 | 0.203 | 590 | 海金杜门：光电850平整用普光棍Ra0.1-0.18um干平整，速度60-80m/min,厚度公差：0.193-0.213mm，硬度90-117HV，粗糙度0.075-0.5μm.转东方分剪, | 内30米挫伤划伤酒精斑停机印已夹纸，内60米板面有酒精斑 ，620-650米板面挫伤划伤停机印（前后已夹纸（机器故障）），650米机器故障收卷不齐，1380/1880米黑斑 ，1700米有垃圾掉入有顶伤印 ，来料横辊印，板面偶有挫划伤，小白斑点，色差条印，双氧化边振纹 | 31310012 | 镍钝化卷 | 0.203-SPCC | 31310012 | 镍钝化卷 | 0.203-SPCC |  | 80 | MO001976 | MO001976-004 | NDHJ001 | 预镀镍模板 | 1862 | 2024-07-24 | 2024-07-25 | 5 | 2024-07-24 14:29:21 | 2024-07-24 14:41:44 | 江苏九天光电科技有限公司 | 256132 | 5766 |  |  | 0.203 | 1950 | 590 | 1 | DL0024055098121 | 海金杜门：（0.203*590）平整后转东方分剪 | 1 | H黑斑(1380/1880米黑斑 内30米挫伤划伤酒精斑停机印已夹纸内60米板面有酒精斑 620-650米板面挫伤划伤停机印前后已夹纸（机器故障）1700米有垃圾掉入有顶伤印 来料横辊印，板面偶有挫划伤，小白斑点，色差条印，双氧化边振纹) | 1
最终平整 | JG1224070269 | JG1224070269 | 九天850平整 | 合格 | 合格品 | 乙 | 钱九龙 | 5348 | 5290 | 0.9892 | 7240 | 0.15 | 610 | 平整 |  | 20100023 | 轧硬 | 0.4*610-SPCC | 30210011 | 光亮卷 | 0.15-SPCC |  | 60 | MO001446 | MO001446-009 | GLJ003 | 光亮卷前处理 模板 | 5400 | 2024-07-10 | 2024-07-10 | 2 | 2024-07-24 05:51:42 | 2024-07-24 06:16:08 | 江苏九天光电科技有限公司 | 235080 | 5768 |  |  | 0.15 | 7241 | 610 | 1 | JG1224070269 |  | 1 |  | 1
最终平整 | JG1224070263 | JG1224070263 | 九天850平整 | 合格 | 合格品 | 乙 | 张兴华 | 7070 | 7030 | 0.9943 | 9700 | 0.15 | 610 | 平整 |  | 20100023 | 轧硬 | 0.4*610-SPCC | 30210011 | 光亮卷 | 0.15-SPCC |  | 60 | MO001446 | MO001446-019 | GLJ003 | 光亮卷前处理 模板 | 7150 | 2024-07-10 | 2024-07-10 | 2 | 2024-07-24 04:38:31 | 2024-07-24 05:51:16 | 江苏九天光电科技有限公司 | 235099 | 5771 |  |  | 0.15 | 9620 | 610 | 1 | JG1224070263 |  | 1 |  | 1
最终平整 | JG1224070260 | JG1224070260 | 九天850平整 | 合格 | 让步接收 | 乙 | 钱九龙 | 6980 | 6950 | 0.9957 | 9580 | 0.15 | 610 | 平整 | 孔洞(111/116米传538毫米2个0.09,116米传517毫米1个0.09平方毫米) | 20100023 | 轧硬 | 0.4*610-SPCC | 30210011 | 光亮卷 | 0.15-SPCC |  | 60 | MO001446 | MO001446-018 | GLJ003 | 光亮卷前处理 模板 | 7060 | 2024-07-10 | 2024-07-10 | 5 | 2024-07-24 03:38:16 | 2024-07-24 04:38:09 | 江苏九天光电科技有限公司 | 235098 | 5768 |  |  | 0.15 | 9520 | 610 | 1 | JG1224070260 |  | 1 | K孔洞(111/116米传538毫米0.09,116米传517毫米0.09平方毫米) | 1
最终平整 | JG1224070300 | JG1224070300 | 九天850平整 | 合格 | 合格品 | 乙 | 张兴华 | 6620 | 6568 | 0.9921 | 9500 | 0.15 | 610 | 平整 |  | 20100023 | 轧硬 | 0.4*610-SPCC | 30210011 | 光亮卷 | 0.15-SPCC |  | 60 | MO001477 | MO001477-020 | GLJ003 | 光亮卷前处理 模板 | 6680 | 2024-07-11 | 2024-07-11 | 3 | 2024-07-24 02:39:47 | 2024-07-24 03:37:53 | 江苏九天光电科技有限公司 | 236591 | 5771 |  |  | 0.15 | 9482 | 610 | 1 | JG1224070300 |  | 1 |  | 1
最终平整 | JG1224070049 | JG1224070049 | 九天850平整 | 合格 | 合格品 | 乙 | 钱九龙 | 5366 | 5320 | 0.9914 | 7260 | 0.15 | 610 | 平整 |  | 20100023 | 轧硬 | 0.4*610-SPCC | 30210011 | 光亮卷 | 0.15-SPCC |  | 60 | MO001144 | MO001144-009 | GLJ003 | 光亮卷前处理 模板 | 5430 | 2024-07-03 | 2024-07-03 | 2 | 2024-07-24 01:59:51 | 2024-07-24 02:39:23 | 江苏九天光电科技有限公司 | 202792 | 5768 |  |  | 0.15 | 7253 | 610 | 1 | JG1224070049 |  | 1 |  | 1
最终平整 | JG0024060073 | JG0024060073 | 九天850平整 | 合格 | 合格品 | 乙 | 张兴华 | 5046 | 5010 | 0.9929 | 7180 | 0.15 | 610 | 平整 |  | 20100082 | 轧硬 | 0.6*610-SPCC | 30210011 | 光亮卷 | 0.15-SPCC |  | 60 | MO000969 | MO000969-005 | GLJ003 | 光亮卷前处理 模板 | 5120 | 2024-06-25 | 2024-06-25 | 2 | 2024-07-24 01:00:07 | 2024-07-24 01:59:35 | 江苏九天光电科技有限公司 | 193546 | 5771 |  |  | 0.15 | 7185 | 610 | 1 | JG0024060073 |  | 1 |  | 1
最终平整 | JG1224070045 | JG1224070045 | 九天850平整 | 合格 | 让步接收 | 乙 | 钱九龙 | 5362 | 5314 | 0.991 | 7290 | 0.15 | 610 | 平整 | 粘钢折印(尾部300米操3-5厘米) | 20100023 | 轧硬 | 0.4*610-SPCC | 30210011 | 光亮卷 | 0.15-SPCC |  | 60 | MO001144 | MO001144-007 | GLJ003 | 光亮卷前处理 模板 | 5445 | 2024-07-03 | 2024-07-03 | 2 | 2024-07-24 00:11:54 | 2024-07-24 00:59:41 | 江苏九天光电科技有限公司 | 202790 | 5768 |  |  | 0.15 | 7280 | 610 | 1 | JG1224070045 |  | 1 | Z折印(尾部300米操3-5厘米粘钢折印) | 1
最终平整 | JG1224070185 | JG1224070185 | 九天850平整 | 合格 | 合格品 | 乙 | 张兴华 | 5382 | 5332 | 0.9907 | 7310 | 0.15 | 610 | 平整 |  | 20100023 | 轧硬 | 0.4*610-SPCC | 30210011 | 光亮卷 | 0.15-SPCC |  | 60 | MO001353 | MO001353-001 | GLJ003 | 光亮卷前处理 模板 | 5425 | 2024-07-08 | 2024-07-08 | 2 | 2024-07-23 23:26:16 | 2024-07-24 00:11:34 | 江苏九天光电科技有限公司 | 227423 | 5771 |  |  | 0.15 | 7307 | 610 | 1 | JG1224070185 |  | 1 |  | 1
最终平整 | JG0024060067 | JG0024060067 | 九天850平整 | 合格 | 合格品 | 乙 | 钱九龙 | 5086 | 5034 | 0.9898 | 7160 | 0.15 | 610 | 平整 |  | 20100082 | 轧硬 | 0.6*610-SPCC | 30210011 | 光亮卷 | 0.15-SPCC |  | 60 | MO000961 | MO000961-001 | GLJ003 | 光亮卷前处理 模板 | 5180 | 2024-06-25 | 2024-06-25 | 2 | 2024-07-23 22:36:10 | 2024-07-23 23:25:53 | 江苏九天光电科技有限公司 | 193329 | 5768 |  |  | 0.15 | 7168 | 610 | 1 | JG0024060067 |  | 1 |  | 1
最终平整 | JG1224070268 | JG1224070268 | 九天850平整 | 合格 | 让步接收 | 乙 | 张兴华 | 7060 | 7016 | 0.9938 | 9620 | 0.15 | 610 | 平整 | 厚薄公差(540-580米标记公差0.14-0.162) | 20100023 | 轧硬 | 0.4*610-SPCC | 30210011 | 光亮卷 | 0.15-SPCC |  | 60 | MO001446 | MO001446-022 | GLJ003 | 光亮卷前处理 模板 | 7135 | 2024-07-10 | 2024-07-10 | 2 | 2024-07-23 21:48:25 | 2024-07-23 22:35:43 | 江苏九天光电科技有限公司 | 235102 | 5771 |  |  | 0.15 | 9550 | 610 | 1 | JG1224070268 |  | 1 | H厚薄公差(540-580米标记公差0.14-0.162) | 1
平整翻包 | JG1224060237111 | JG12240602371 | 九天850平整 | 合格 | 合格品 | 甲 | 刘勇 | 1932 | 1932 |  | 3300 | 0.1 | 760 |  |  | 20500018 | 光亮卷半成品 | 0.1-SPCC | 30210015 | 光亮卷 | 0.1-SPCC |  | 61 | MO001598 | MO001598-004-01-01 | GLJ003 | 光亮卷前处理 模板 | 7220 | 2024-07-14 | 2024-07-14 | 3 | 2024-07-23 10:45:47 | 2024-07-23 10:48:04 | 江苏九天光电科技有限公司 |  | 5766 |  | 1 | 0.1 | 3300 | 760 | 1 | JG1224060237111 |  | 1 |  | 1
最终平整 | JG12240701432 | JG1224070143 | 九天850平整 | 合格 | 合格品 | 乙 | 钱九龙 | 2600 | 2552 | 0.9815 | 4730 | 0.1 | 710 | 平整 |  | 20100028 | 轧硬 | 0.4*710-SPCC | 30210015 | 光亮卷 | 0.1-SPCC |  | 60 | MO001317 | MO001317-003-02 | GLJ003 | 光亮卷前处理 模板 | 8255 | 2024-07-07 | 2024-07-07 | 2 | 2024-07-23 07:17:40 | 2024-07-23 07:42:50 | 江苏九天光电科技有限公司 | 215308 | 5768 |  |  | 0.1 | 4750 | 710 | 1 | JG12240701432 |  | 1 |  | 1
最终平整 | JG12240701601 | JG1224070160 | 九天850平整 | 合格 | 合格品 | 乙 | 钱九龙 | 2600 | 2588 | 0.9954 | 4750 | 0.1 | 710 | 平整 |  | 20100028 | 轧硬 | 0.4*710-SPCC | 30210015 | 光亮卷 | 0.1-SPCC |  | 60 | MO001317 | MO001317-002-01 | GLJ003 | 光亮卷前处理 模板 | 8310 | 2024-07-07 | 2024-07-07 | 2 | 2024-07-23 06:30:52 | 2024-07-23 07:17:19 | 江苏九天光电科技有限公司 | 215307 | 5768 |  |  | 0.1 | 4750 | 710 | 1 | JG12240701601 |  | 1 |  | 1
最终平整 | JG12240701442 | JG1224070144 | 九天850平整 | 合格 | 合格品 | 乙 | 张兴华 | 2570 | 2546 | 0.9907 | 4670 | 0.1 | 710 | 平整 |  | 20100028 | 轧硬 | 0.4*710-SPCC | 30210015 | 光亮卷 | 0.1-SPCC |  | 60 | MO001317 | MO001317-004-02 | GLJ003 | 光亮卷前处理 模板 | 8265 | 2024-07-07 | 2024-07-07 | 2 | 2024-07-23 05:55:58 | 2024-07-23 06:30:19 | 江苏九天光电科技有限公司 | 215309 | 5771 |  |  | 0.1 | 4650 | 710 | 1 | JG12240701442 |  | 1 |  | 1
最终平整 | JG12240701351 | JG1224070135 | 九天850平整 | 合格 | 合格品 | 乙 | 张兴华 | 2500 | 2444 | 0.9776 | 4480 | 0.1 | 710 | 平整 |  | 20100028 | 轧硬 | 0.4*710-SPCC | 30210015 | 光亮卷 | 0.1-SPCC |  | 60 | MO001228 | MO001228-003-01 | GLJ003 | 光亮卷前处理 模板 | 8290 | 2024-07-05 | 2024-07-05 | 2 | 2024-07-23 05:20:41 | 2024-07-23 05:55:36 | 江苏九天光电科技有限公司 | 206995 | 5771 |  |  | 0.1 | 4500 | 710 | 1 | JG12240701351 |  | 1 |  | 1
最终平整 | JG12240701751 | JG1224070175 | 九天850平整 | 合格 | 合格品 | 乙 | 钱九龙 | 5540 | 5510 | 0.9946 | 10250 | 0.1 | 710 | 平整 |  | 20100028 | 轧硬 | 0.4*710-SPCC | 30210015 | 光亮卷 | 0.1-SPCC |  | 60 | MO001357 | MO001357-007-01 | GLJ003 | 光亮卷前处理 模板 | 8280 | 2024-07-08 | 2024-07-08 | 5 | 2024-07-23 04:12:00 | 2024-07-23 05:20:07 | 江苏九天光电科技有限公司 | 227465 | 5771 |  |  | 0.1 | 10200 | 710 | 1 | JG12240701751 |  | 1 |  | 1
最终平整 | JG12240701161 | JG1224070116 | 九天850平整 | 合格 | 合格品 | 乙 | 钱九龙 | 5660 | 5620 | 0.9929 | 10360 | 0.1 | 710 | 平整 |  | 20100028 | 轧硬 | 0.4*710-SPCC | 30210015 | 光亮卷 | 0.1-SPCC |  | 60 | MO001211 | MO001211-007-01 | GLJ003 | 光亮卷前处理 模板 | 8340 | 2024-07-05 | 2024-07-05 | 2 | 2024-07-23 02:59:55 | 2024-07-23 04:11:40 | 江苏九天光电科技有限公司 | 206676 | 5768 |  |  | 0.1 | 10300 | 710 | 1 | JG12240701161 |  | 1 |  | 1
最终平整 | JG12240701632 | JG1224070163 | 九天850平整 | 合格 | 让步接收 | 乙 | 张兴华 | 5672 | 5616 | 0.9901 | 10280 | 0.1 | 710 | 平整 | 孔洞(953/956米传562毫米2个0.24/0.21,952/956米传558毫米2个0.03/0.27,957米传679毫米1个0.06平方毫米) | 20100028 | 轧硬 | 0.4*710-SPCC | 30210015 | 光亮卷 | 0.1-SPCC |  | 60 | MO001357 | MO001357-001-02 | GLJ003 | 光亮卷前处理 模板 | 8270 | 2024-07-08 | 2024-07-08 | 5 | 2024-07-23 01:53:43 | 2024-07-23 02:59:22 | 江苏九天光电科技有限公司 | 227459 | 5771 |  |  | 0.1 | 10250 | 710 | 1 | JG12240701632 |  | 1 | K孔洞(953/956米传562毫米0.24/0.21,952/956米传558毫米0.03/0.27,957米传679毫米0.06平方毫米) | 1
最终平整 | JG12240701801 | JG1224070180 | 九天850平整 | 合格 | 合格品 | 乙 | 钱九龙 | 5640 | 5590 | 0.9911 | 10250 | 0.1 | 710 | 平整 |  | 20100028 | 轧硬 | 0.4*710-SPCC | 30210015 | 光亮卷 | 0.1-SPCC |  | 60 | MO001357 | MO001357-010-01 | GLJ003 | 光亮卷前处理 模板 | 8255 | 2024-07-08 | 2024-07-08 | 5 | 2024-07-23 00:41:38 | 2024-07-23 01:53:27 | 江苏九天光电科技有限公司 | 227468 | 5768 |  |  | 0.1 | 10200 | 710 | 1 | JG12240701801 |  | 1 |  | 1
最终平整 | JG12240701352 | JG1224070135 | 九天850平整 | 合格 | 合格品 | 乙 | 张兴华 | 5660 | 5606 | 0.9905 | 10290 | 0.1 | 710 | 平整 |  | 20100028 | 轧硬 | 0.4*710-SPCC | 30210015 | 光亮卷 | 0.1-SPCC |  | 60 | MO001228 | MO001228-003-02 | GLJ003 | 光亮卷前处理 模板 | 8290 | 2024-07-05 | 2024-07-05 | 2 | 2024-07-22 23:36:24 | 2024-07-23 00:41:18 | 江苏九天光电科技有限公司 | 206995 | 5771 |  |  | 0.1 | 10290 | 710 | 1 | JG12240701352 |  | 1 |  | 1
最终平整 | JG12240601192 | JG1224060119 | 九天850平整 | 合格 | 让步接收 | 乙 | 钱九龙 | 6610 | 6570 | 0.9939 | 12190 | 0.1 | 710 | 平整 | 孔洞(675米传83/97/104毫米3个0.06-0.12平方毫米) | 20100028 | 轧硬 | 0.4*710-SPCC | 30210015 | 光亮卷 | 0.1-SPCC |  | 60 | MO000677 | MO000677-005-02 | GLJ002 | 东方光亮卷前处理（0.4轧0.1mm) | 13555 | 2024-06-07 | 2024-06-07 | 2 | 2024-07-22 23:34:39 | 2024-07-22 23:36:08 | 江苏九天光电科技有限公司 | 177966 | 5768 |  |  | 0.1 | 12180 | 710 | 1 | JG12240601192 |  | 1 | K孔洞(675米传83/97/104毫米0.12-0.06平方毫米) | 1
最终平整 | JG12240701151 | JG1224070115 | 九天850平整 | 合格 | 合格品 | 乙 | 张兴华 | 5670 | 5634 | 0.9937 | 10380 | 0.1 | 710 | 平整 |  | 20100028 | 轧硬 | 0.4*710-SPCC | 30210015 | 光亮卷 | 0.1-SPCC |  | 60 | MO001211 | MO001211-005-01 | GLJ003 | 光亮卷前处理 模板 | 8325 | 2024-07-05 | 2024-07-05 | 5 | 2024-07-22 22:21:30 | 2024-07-22 23:32:26 | 江苏九天光电科技有限公司 | 206675 | 5771 |  |  | 0.1 | 10300 | 710 | 1 | JG12240701151 |  | 1 |  | 1
最终平整 | JG12240701361 | JG1224070136 | 九天850平整 | 合格 | 让步接收 | 甲 | 刘勇 | 5620 | 5590 | 0.9947 | 10200 | 0.1 | 710 | 平整 | 孔洞（6040米传375毫米1个0.18平方毫米） | 20100028 | 轧硬 | 0.4*710-SPCC | 30210015 | 光亮卷 | 0.1-SPCC |  | 60 | MO001228 | MO001228-004-01 | GLJ003 | 光亮卷前处理 模板 | 8300 | 2024-07-05 | 2024-07-05 | 5 | 2024-07-22 18:10:18 | 2024-07-22 18:10:33 | 江苏九天光电科技有限公司 | 206996 | 5766 |  |  | 0.1 | 10200 | 710 | 1 | JG12240701361 |  | 1 |  | 1
最终平整 | JG1224070177 | JG1224070177 | 九天850平整 | 合格 | 合格品 | 甲 | 马晓飞 | 5360 | 5330 | 0.9944 | 6550 | 0.145 | 710 | 平整 |  | 20100028 | 轧硬 | 0.4*710-SPCC | 30210008 | 光亮卷 | 0.145-SPCC |  | 60 | MO001356 | MO001356-009 | GLJ003 | 光亮卷前处理 模板 | 5505 | 2024-07-08 | 2024-07-08 | 2 | 2024-07-22 17:15:52 | 2024-07-22 17:16:16 | 江苏九天光电科技有限公司 | 227450 | 5767 |  |  | 0.145 | 6610 | 710 | 1 | JG1224070177 |  | 1 |  | 1
最终平整 | JG1224070178 | JG1224070178 | 九天850平整 | 合格 | 合格品 | 甲 | 刘勇 | 5420 | 5306 | 0.979 | 6600 | 0.145 | 710 | 平整 |  | 20100028 | 轧硬 | 0.4*710-SPCC | 30210008 | 光亮卷 | 0.145-SPCC |  | 60 | MO001356 | MO001356-010 | GLJ003 | 光亮卷前处理 模板 | 5515 | 2024-07-08 | 2024-07-08 | 2 | 2024-07-22 16:39:48 | 2024-07-22 16:40:11 | 江苏九天光电科技有限公司 | 227451 | 5766 |  |  | 0.145 | 6610 | 710 | 1 | JG1224070178 |  | 1 |  | 1
最终平整 | JG12240602172 | JG1224060217 | 九天850平整 | 待判定 | 返工 | 甲 | 马晓飞 | 2954 | 2800 | 0.9479 | 5170 | 0.1 | 710 | 平整 | K孔洞(8-1912米传1-313毫米160个0.03-0.36平方毫米已夹纸) | 20100028 | 轧硬 | 0.4*710-SPCC | 30210015 | 光亮卷 | 0.1-SPCC |  | 60 | MO000752 | MO000752-007-02 | GLJ002 | 东方光亮卷前处理（0.4轧0.1mm) | 5690 | 2024-06-16 | 2024-06-16 | 2 | 2024-07-22 15:23:07 | 2024-07-22 15:24:03 | 江苏九天光电科技有限公司 | 187217 | 5767 |  |  | 0.1 | 5400 | 710 | 1 | JG12240602172 |  | 1 | K孔洞(8-1912米传1-313毫米160个0.03-0.36平方毫米已夹纸)
最终平整 | JG12240701602 | JG1224070160 | 九天850平整 | 合格 | 合格品 | 甲 | 刘勇 | 5530 | 5440 | 0.9837 | 9930 | 0.1 | 710 | 平整 |  | 20100028 | 轧硬 | 0.4*710-SPCC | 30210015 | 光亮卷 | 0.1-SPCC |  | 60 | MO001317 | MO001317-002-02 | GLJ003 | 光亮卷前处理 模板 | 8310 | 2024-07-07 | 2024-07-07 | 2 | 2024-07-22 13:37:03 | 2024-07-22 13:37:50 | 江苏九天光电科技有限公司 | 215307 | 5766 |  |  | 0.1 | 10030 | 710 | 1 | JG12240701602 |  | 1 |  | 1
最终平整 | JG12240701441 | JG1224070144 | 九天850平整 | 合格 | 让步接收 | 甲 | 马晓飞 | 5590 | 5520 | 0.9875 | 10090 | 0.1 | 710 | 平整 | 孔洞(2842米传43毫米2个2.05/0.18平方毫米) | 20100028 | 轧硬 | 0.4*710-SPCC | 30210015 | 光亮卷 | 0.1-SPCC |  | 60 | MO001317 | MO001317-004-01 | GLJ003 | 光亮卷前处理 模板 | 8265 | 2024-07-07 | 2024-07-07 | 2 | 2024-07-22 12:20:22 | 2024-07-22 12:21:15 | 江苏九天光电科技有限公司 | 215309 | 5767 |  |  | 0.1 | 10150 | 710 | 1 | JG12240701441 |  | 1 | K孔洞(2842米传43毫米2个20.5/0.18平方毫米) | 1
最终平整 | JG12240701431 | JG1224070143 | 九天850平整 | 合格 | 合格品 | 甲 | 刘勇 | 5530 | 5492 | 0.9931 | 10240 | 0.1 | 710 | 平整 |  | 20100028 | 轧硬 | 0.4*710-SPCC | 30210015 | 光亮卷 | 0.1-SPCC |  | 60 | MO001317 | MO001317-003-01 | GLJ003 | 光亮卷前处理 模板 | 8255 | 2024-07-07 | 2024-07-07 | 2 | 2024-07-22 08:44:47 | 2024-07-22 10:20:57 | 江苏九天光电科技有限公司 | 215308 | 5766 |  |  | 0.1 | 10240 | 710 | 1 | JG12240701431 |  | 1 |  | 1
最终平整 | JG12240701191 | JG1224070119 | 九天850平整 | 合格 | 合格品 | 乙 | 钱九龙 | 5700 | 5620 | 0.986 | 10300 | 0.1 | 710 | 平整 |  | 20100028 | 轧硬 | 0.4*710-SPCC | 30210015 | 光亮卷 | 0.1-SPCC |  | 60 | MO001211 | MO001211-001-01 | GLJ003 | 光亮卷前处理 模板 | 8335 | 2024-07-05 | 2024-07-05 | 2 | 2024-07-22 07:30:18 | 2024-07-22 08:11:52 | 江苏九天光电科技有限公司 | 206673 | 5768 |  |  | 0.1 | 10300 | 710 | 1 | JG12240701191 |  | 1 |  | 1
最终平整 | JG12240701792 | JG1224070179 | 九天850平整 | 合格 | 合格品 | 乙 | 张兴华 | 5570 | 5530 | 0.9928 | 10150 | 0.1 | 710 | 平整 |  | 20100028 | 轧硬 | 0.4*710-SPCC | 30210015 | 光亮卷 | 0.1-SPCC |  | 60 | MO001357 | MO001357-009-02 | GLJ003 | 光亮卷前处理 模板 | 8240 | 2024-07-08 | 2024-07-08 | 5 | 2024-07-22 06:18:24 | 2024-07-22 07:28:46 | 江苏九天光电科技有限公司 | 227467 | 5771 |  |  | 0.1 | 10120 | 710 | 1 | JG12240701792 |  | 1 |  | 1
最终平整 | JG1224070165 | JG1224070165 | 九天850平整 | 合格 | 合格品 | 乙 | 钱九龙 | 5384 | 5350 | 0.9937 | 6590 | 0.145 | 710 | 平整 |  | 20100028 | 轧硬 | 0.4*710-SPCC | 30210008 | 光亮卷 | 0.145-SPCC |  | 60 | MO001356 | MO001356-003 | GLJ003 | 光亮卷前处理 模板 | 5505 | 2024-07-08 | 2024-07-08 | 2 | 2024-07-22 05:32:17 | 2024-07-22 06:17:49 | 江苏九天光电科技有限公司 | 227444 | 5768 |  |  | 0.145 | 6600 | 710 | 1 | JG1224070165 |  | 1 |  | 1
最终平整 | JG1224070137 | JG1224070137 | 九天850平整 | 合格 | 合格品 | 乙 | 张兴华 | 5430 | 5400 | 0.9945 | 6690 | 0.145 | 710 | 平整 |  | 20100028 | 轧硬 | 0.4*710-SPCC | 30210008 | 光亮卷 | 0.145-SPCC |  | 60 | MO001315 | MO001315-009 | GLJ003 | 光亮卷前处理 模板 | 5510 | 2024-07-07 | 2024-07-07 | 2 | 2024-07-22 04:36:21 | 2024-07-22 05:31:57 | 江苏九天光电科技有限公司 | 215294 | 5771 |  |  | 0.145 | 6650 | 710 | 1 | JG1224070137 |  | 1 |  | 1
最终平整 | JG1224070170 | JG1224070170 | 九天850平整 | 合格 | 让步接收 | 乙 | 钱九龙 | 5360 | 5290 | 0.9869 | 6520 | 0.145 | 710 | 平整 | 缺口(尾部80米传0.3厘米撞伤间断小缺口) | 20100028 | 轧硬 | 0.4*710-SPCC | 30210008 | 光亮卷 | 0.145-SPCC |  | 60 | MO001356 | MO001356-006 | GLJ003 | 光亮卷前处理 模板 | 5515 | 2024-07-08 | 2024-07-08 | 2 | 2024-07-22 02:28:40 | 2024-07-22 03:21:51 | 江苏九天光电科技有限公司 | 227447 | 5768 |  |  | 0.145 | 6580 | 710 | 1 | JG1224070170 |  | 1 | Q缺口(尾部80米传0.3厘米撞伤间断小缺口) | 1
最终平整 | JG1224070166 | JG1224070166 | 九天850平整 | 合格 | 让步接收 | 乙 | 张兴华 | 5410 | 5390 | 0.9963 | 6600 | 0.145 | 710 | 平整 | 粘钢折印(尾部600米传3-6厘米轻粘钢折印) | 20100028 | 轧硬 | 0.4*710-SPCC | 30210008 | 光亮卷 | 0.145-SPCC |  | 60 | MO001356 | MO001356-004 | GLJ003 | 光亮卷前处理 模板 | 5515 | 2024-07-08 | 2024-07-08 | 2 | 2024-07-22 01:37:28 | 2024-07-22 02:28:09 | 江苏九天光电科技有限公司 | 227445 | 5771 |  |  | 0.145 | 6620 | 710 | 1 | JG1224070166 |  | 1 | Z折印(尾部600米传3-6厘米轻粘钢折印) | 1
最终平整 | JG1224070157 | JG1224070157 | 九天850平整 | 合格 | 让步接收 | 乙 | 张兴华 | 5380 | 5312 | 0.9874 | 6620 | 0.145 | 710 | 平整 | 孔洞(6308/6314/6316米传427毫米3个0.51-0.6平方毫米) | 20100028 | 轧硬 | 0.4*710-SPCC | 30210008 | 光亮卷 | 0.145-SPCC |  | 60 | MO001315 | MO001315-007 | GLJ003 | 光亮卷前处理 模板 | 5500 | 2024-07-07 | 2024-07-07 | 2 | 2024-07-21 23:50:06 | 2024-07-22 00:36:53 | 江苏九天光电科技有限公司 | 215292 | 5771 |  |  | 0.15 | 6640 | 710 | 1 | JG1224070157 |  | 1 | K孔洞(6308/6314/6316米传427毫米0.51-0.6平方毫米) | 1
最终平整 | JG1224070129 | JG1224070129 | 九天850平整 | 合格 | 合格品 | 乙 | 钱九龙 | 5430 | 5330 | 0.9816 | 6690 | 0.145 | 710 | 平整 |  | 20100028 | 轧硬 | 0.4*710-SPCC | 30210008 | 光亮卷 | 0.145-SPCC |  | 60 | MO001232 | MO001232-006 | GLJ003 | 光亮卷前处理 模板 | 5505 | 2024-07-05 | 2024-07-05 | 2 | 2024-07-21 23:00:01 | 2024-07-21 23:49:49 | 江苏九天光电科技有限公司 | 207019 | 5768 |  |  | 0.145 | 6670 | 710 | 1 | JG1224070129 |  | 1 |  | 1
最终平整 | JG1224070113 | JG1224070113 | 九天850平整 | 合格 | 合格品 | 乙 | 张兴华 | 5440 | 5400 | 0.9926 | 6640 | 0.145 | 710 | 平整 |  | 20100028 | 轧硬 | 0.4*710-SPCC | 30210008 | 光亮卷 | 0.145-SPCC |  | 60 | MO001232 | MO001232-005 | GLJ003 | 光亮卷前处理 模板 | 5505 | 2024-07-05 | 2024-07-05 | 2 | 2024-07-21 22:13:37 | 2024-07-21 22:59:28 | 江苏九天光电科技有限公司 | 207016 | 5771 |  |  | 0.145 | 6650 | 710 | 1 | JG1224070113 |  | 1 |  | 1
最终平整 | JG1224070169 | JG1224070169 | 九天850平整 | 合格 | 合格品 | 甲 | 马晓飞 | 5420 | 5374 | 0.9915 | 6620 | 0.145 | 710 | 平整 |  | 20100028 | 轧硬 | 0.4*710-SPCC | 30210008 | 光亮卷 | 0.145-SPCC |  | 60 | MO001356 | MO001356-005 | GLJ003 | 光亮卷前处理 模板 | 5510 | 2024-07-08 | 2024-07-08 | 2 | 2024-07-21 17:36:36 | 2024-07-21 17:37:06 | 江苏九天光电科技有限公司 | 227446 | 5767 |  |  | 0.145 | 6630 | 710 | 1 | JG1224070169 |  | 1 |  | 1
最终平整 | JG1224070149 | JG1224070149 | 九天850平整 | 合格 | 合格品 | 甲 | 马晓飞 | 5430 | 5392 | 0.993 | 6600 | 0.145 | 710 | 平整 |  | 20100028 | 轧硬 | 0.4*710-SPCC | 30210008 | 光亮卷 | 0.145-SPCC |  | 60 | MO001315 | MO001315-003 | GLJ003 | 光亮卷前处理 模板 | 5505 | 2024-07-07 | 2024-07-07 | 2 | 2024-07-21 16:58:10 | 2024-07-21 16:58:34 | 江苏九天光电科技有限公司 | 215288 | 5766 |  |  | 0.145 | 6620 | 710 | 1 | JG1224070149 |  | 1 |  | 1
最终平整 | JG1224070150 | JG1224070150 | 九天850平整 | 合格 | 让步接收 | 甲 | 马晓飞 | 5440 | 5400 | 0.9926 | 6590 | 0.145 | 710 | 平整 | 粘钢折印 | 20100028 | 轧硬 | 0.4*710-SPCC | 30210008 | 光亮卷 | 0.145-SPCC |  | 60 | MO001315 | MO001315-004 | GLJ003 | 光亮卷前处理 模板 | 5515 | 2024-07-07 | 2024-07-07 | 2 | 2024-07-21 16:13:42 | 2024-07-21 16:14:05 | 江苏九天光电科技有限公司 | 215289 | 5767 |  |  | 0.145 | 6630 | 710 | 1 | JG1224070150 |  | 1 |  | 1
最终平整 | JG12240701721 | JG1224070172 | 九天850平整 | 合格 | 合格品 | 甲 | 刘勇 | 5600 | 5542 | 0.9896 | 10060 | 0.1 | 710 | 平整 |  | 20100028 | 轧硬 | 0.4*710-SPCC | 30210015 | 光亮卷 | 0.1-SPCC |  | 60 | MO001357 | MO001357-006-01 | GLJ003 | 光亮卷前处理 模板 | 8210 | 2024-07-08 | 2024-07-08 | 5 | 2024-07-21 15:17:59 | 2024-07-21 15:18:28 | 江苏九天光电科技有限公司 | 227464 | 5766 |  |  | 0.1 | 10120 | 710 | 1 | JG12240701721 |  | 1 |  | 1
最终平整 | JG1224070145 | JG1224070145 | 九天850平整 | 合格 | 让步接收 | 甲 | 马晓飞 | 5410 | 5396 | 0.9974 | 6640 | 0.145 | 710 | 平整 | K孔洞(5014米传3毫米1个0.21平方毫米) | 20100028 | 轧硬 | 0.4*710-SPCC | 30210008 | 光亮卷 | 0.145-SPCC |  | 60 | MO001315 | MO001315-001 | GLJ003 | 光亮卷前处理 模板 | 5505 | 2024-07-07 | 2024-07-07 | 2 | 2024-07-21 12:28:22 | 2024-07-21 12:29:10 | 江苏九天光电科技有限公司 | 215286 | 5767 |  |  | 0.15 | 6640 | 710 | 1 | JG1224070145 |  | 1 | K孔洞(5014米传3毫米1个0.21平方毫米) | 1
最终平整 | JG1224070118 | JG1224070118 | 九天850平整 | 合格 | 合格品 | 甲 | 刘勇 | 5410 | 5362 | 0.9911 | 6590 | 0.145 | 710 | 平整 |  | 20100028 | 轧硬 | 0.4*710-SPCC | 30210008 | 光亮卷 | 0.145-SPCC |  | 60 | MO001232 | MO001232-004 | GLJ003 | 光亮卷前处理 模板 | 5510 | 2024-07-05 | 2024-07-05 | 2 | 2024-07-21 11:42:01 | 2024-07-21 11:42:28 | 江苏九天光电科技有限公司 | 207015 | 5766 |  |  | 0.145 | 6610 | 710 | 1 | JG1224070118 |  | 1 |  | 1
最终平整 | JG1224070122 | JG1224070122 | 九天850平整 | 合格 | 合格品 | 甲 | 马晓飞 | 5380 | 5380 | 1 | 6620 | 0.145 | 710 | 平整 |  | 20100028 | 轧硬 | 0.4*710-SPCC | 30210008 | 光亮卷 | 0.145-SPCC |  | 60 | MO001232 | MO001232-002 | GLJ003 | 光亮卷前处理 模板 | 5510 | 2024-07-05 | 2024-07-05 | 2 | 2024-07-21 10:28:35 | 2024-07-21 10:29:36 | 江苏九天光电科技有限公司 | 207012 | 5767 |  |  | 0.15 | 6630 | 710 | 1 | JG1224070122 |  | 1 |  | 1
最终平整 | JG1224070125 | JG1224070125 | 九天850平整 | 合格 | 让步接收 | 甲 | 刘勇 | 5420 | 5390 | 0.9945 | 6640 | 0.145 | 710 | 平整 | K孔洞(172米传679毫米1个0.12平方毫米) | 20100028 | 轧硬 | 0.4*710-SPCC | 30210008 | 光亮卷 | 0.145-SPCC |  | 60 | MO001232 | MO001232-013 | GLJ003 | 光亮卷前处理 模板 | 5505 | 2024-07-05 | 2024-07-05 | 2 | 2024-07-21 09:40:43 | 2024-07-21 09:41:41 | 江苏九天光电科技有限公司 | 207025 | 5766 |  |  | 0.145 | 6660 | 710 | 1 | JG1224070125 |  | 1 | K孔洞(172米传679毫米1个0.12平方毫米) | 1
最终平整 | JG1224070134 | JG1224070134 | 九天850平整 | 合格 | 合格品 | 乙 | 钱九龙 | 5420 | 5350 | 0.9871 | 6680 | 0.145 | 710 | 平整 |  | 20100028 | 轧硬 | 0.4*710-SPCC | 30210008 | 光亮卷 | 0.145-SPCC |  | 60 | MO001232 | MO001232-012 | GLJ003 | 光亮卷前处理 模板 | 5520 | 2024-07-05 | 2024-07-05 | 2 | 2024-07-21 07:22:28 | 2024-07-21 08:12:04 | 江苏九天光电科技有限公司 | 207024 | 5768 |  |  | 0.15 | 6700 | 710 | 1 | JG1224070134 |  | 1 |  | 1
最终平整 | JG1224070173 | JG1224070173 | 九天850平整 | 合格 | 让步接收 | 乙 | 张兴华 | 5422 | 5400 | 0.9959 | 6600 | 0.145 | 710 | 平整 | 孔洞(897米传221毫米0.18平方毫米) | 20100028 | 轧硬 | 0.4*710-SPCC | 30210008 | 光亮卷 | 0.145-SPCC |  | 60 | MO001356 | MO001356-007 | GLJ003 | 光亮卷前处理 模板 | 5510 | 2024-07-08 | 2024-07-08 | 2 | 2024-07-21 06:41:03 | 2024-07-21 07:22:10 | 江苏九天光电科技有限公司 | 227448 | 5771 |  |  | 0.145 | 6600 | 710 | 1 | JG1224070173 |  | 1 | K孔洞(897米传221毫米0.18平方毫米) | 1
最终平整 | JG1224070161 | JG1224070161 | 九天850平整 | 合格 | 合格品 | 乙 | 钱九龙 | 5400 | 5380 | 0.9963 | 6680 | 0.145 | 710 | 平整 |  | 20100028 | 轧硬 | 0.4*710-SPCC | 30210008 | 光亮卷 | 0.145-SPCC |  | 60 | MO001356 | MO001356-001 | GLJ003 | 光亮卷前处理 模板 | 5500 | 2024-07-08 | 2024-07-08 | 2 | 2024-07-21 05:54:08 | 2024-07-21 06:40:44 | 江苏九天光电科技有限公司 | 227442 | 5768 |  |  | 0.15 | 6630 | 710 | 1 | JG1224070161 |  | 1 |  | 1
最终平整 | JG12240701271 | JG1224070127 | 九天850平整 | 合格 | 合格品 | 乙 | 张兴华 | 2760 | 2722 | 0.9862 | 3290 | 0.15 | 710 | 平整 |  | 20100028 | 轧硬 | 0.4*710-SPCC | 30210011 | 光亮卷 | 0.15-SPCC |  | 60 | MO001227 | MO001227-001-01 | GLJ003 | 光亮卷前处理 模板 | 8205 | 2024-07-05 | 2024-07-05 | 2 | 2024-07-21 05:25:05 | 2024-07-21 05:53:45 | 江苏九天光电科技有限公司 | 206990 | 5771 |  |  | 0.15 | 3280 | 710 | 1 | JG12240701271 |  | 1 |  | 1
最终平整 | JG1224070130 | JG1224070130 | 九天850平整 | 合格 | 让步接收 | 乙 | 钱九龙 | 5440 | 5400 | 0.9926 | 6700 | 0.145 | 710 | 平整 | 孔洞(92米传33/34/62毫米0.1-0.15，100米传30/72/78毫米0.18-0.27平方毫米，已做标记) | 20100028 | 轧硬 | 0.4*710-SPCC | 30210008 | 光亮卷 | 0.145-SPCC |  | 60 | MO001232 | MO001232-010 | GLJ003 | 光亮卷前处理 模板 | 5510 | 2024-07-05 | 2024-07-05 | 2 | 2024-07-21 04:45:24 | 2024-07-21 05:24:37 | 江苏九天光电科技有限公司 | 207021 | 5768 |  |  | 0.15 | 6660 | 710 | 1 | JG1224070130 |  | 1 | K孔洞(92米传33/34/62毫米0.12-0.15，100米传30/72/78毫米0.18-0.27平方毫米，已做标记) | 1
最终平整 | JG1224070153 | JG1224070153 | 九天850平整 | 合格 | 让步接收 | 乙 | 张兴华 | 5410 | 5390 | 0.9963 | 6700 | 0.145 | 710 | 平整 | 尾300米传3-10cm粘钢折印 | 20100028 | 轧硬 | 0.4*710-SPCC | 30210008 | 光亮卷 | 0.145-SPCC |  | 60 | MO001315 | MO001315-005 | GLJ003 | 光亮卷前处理 模板 | 5500 | 2024-07-07 | 2024-07-07 | 2 | 2024-07-21 03:41:30 | 2024-07-21 04:45:03 | 江苏九天光电科技有限公司 | 215290 | 5771 |  |  | 0.15 | 6650 | 710 | 1 | JG1224070153 |  | 1 |  | 1
最终平整 | JG1224070174 | JG1224070174 | 九天850平整 | 合格 | 让步接收 | 乙 | 钱九龙 | 5410 | 5390 | 0.9963 | 6660 | 0.145 | 710 | 平整 | Z折印(尾部500米传3-7厘米轻粘钢折印) | 20100028 | 轧硬 | 0.4*710-SPCC | 30210008 | 光亮卷 | 0.145-SPCC |  | 60 | MO001356 | MO001356-008 | GLJ003 | 光亮卷前处理 模板 | 5520 | 2024-07-08 | 2024-07-08 | 2 | 2024-07-21 02:53:35 | 2024-07-21 03:41:09 | 江苏九天光电科技有限公司 | 227449 | 5771 |  |  | 0.145 | 6620 | 710 | 1 | JG1224070174 |  | 1 | Z折印(尾部500米传3-7厘米轻粘钢折印) | 1
最终平整 | JG1224070114 | JG1224070114 | 九天850平整 | 合格 | 合格品 | 乙 | 钱九龙 | 5420 | 5350 | 0.9871 | 6800 | 0.145 | 710 | 平整 |  | 20100028 | 轧硬 | 0.4*710-SPCC | 30210008 | 光亮卷 | 0.145-SPCC |  | 60 | MO001232 | MO001232-007 | GLJ003 | 光亮卷前处理 模板 | 5515 | 2024-07-05 | 2024-07-05 | 2 | 2024-07-21 01:49:31 | 2024-07-21 02:53:16 | 江苏九天光电科技有限公司 | 207017 | 5768 |  |  | 0.145 | 6660 | 710 | 1 | JG1224070114 |  | 1 |  | 1
最终平整 | JG1224070126 | JG1224070126 | 九天850平整 | 合格 | 合格品 | 乙 | 张兴华 | 5400 | 5370 | 0.9944 | 6680 | 0.145 | 710 | 平整 |  | 20100028 | 轧硬 | 0.4*710-SPCC | 30210008 | 光亮卷 | 0.145-SPCC |  | 60 | MO001232 | MO001232-014 | GLJ003 | 光亮卷前处理 模板 | 5510 | 2024-07-05 | 2024-07-05 | 2 | 2024-07-21 00:55:42 | 2024-07-21 01:49:11 | 江苏九天光电科技有限公司 | 207026 | 5771 |  |  | 0.15 | 6650 | 710 | 1 | JG1224070126 |  | 1 |  | 1
最终平整 | JG12240701272 | JG1224070127 | 九天850平整 | 合格 | 合格品 | 乙 | 钱九龙 | 5280 | 5250 | 0.9943 | 6300 | 0.15 | 710 | 平整 |  | 20100028 | 轧硬 | 0.4*710-SPCC | 30210011 | 光亮卷 | 0.15-SPCC |  | 60 | MO001227 | MO001227-001-02 | GLJ003 | 光亮卷前处理 模板 | 8205 | 2024-07-05 | 2024-07-05 | 2 | 2024-07-21 00:10:13 | 2024-07-21 00:55:23 | 江苏九天光电科技有限公司 | 206990 | 5768 |  |  | 0.15 | 6280 | 710 | 1 | JG12240701272 |  | 1 |  | 1
最终平整 | JG1224070110 | JG1224070110 | 九天850平整 | 合格 | 让步接收 | 乙 | 张兴华 | 5400 | 5360 | 0.9926 | 6610 | 0.145 | 710 | 平整 | H黄条印(间断横条辊印，已换辊) | 20100028 | 轧硬 | 0.4*710-SPCC | 30210008 | 光亮卷 | 0.145-SPCC |  | 60 | MO001232 | MO001232-009 | GLJ003 | 光亮卷前处理 模板 | 5515 | 2024-07-05 | 2024-07-05 | 2 | 2024-07-20 22:39:23 | 2024-07-21 00:09:48 | 江苏九天光电科技有限公司 | 207020 | 5771 |  |  | 0.145 | 6600 | 710 | 1 | JG1224070110 |  | 1 | H黄条印(间断横条辊印，已换辊) | 1
最终平整 | JG12240500841 | JG1224050084 | 九天850平整 | 合格 | 合格品 | 甲 | 刘勇 | 5560 | 5520 | 0.9928 | 10030 | 0.1 | 710 | 平整 |  | 20100028 | 轧硬 | 0.4*710-SPCC | 30210015 | 光亮卷 | 0.1-SPCC |  | 60 | MO000917 | MO000917-004-01 | GLJ003 | 光亮卷前处理 模板 | 13280 | 2024-06-24 | 2024-06-24 | 2 | 2024-07-20 05:44:27 | 2024-07-20 05:44:55 | 江苏九天光电科技有限公司 | 192602 | 5766 |  |  | 0.1 | 10100 | 710 | 1 | JG12240500841 |  | 1 |  | 1
最终平整 | JG1224070154 | JG1224070154 | 九天850平整 | 合格 | 合格品 | 甲 | 马晓飞 | 5350 | 5320 | 0.9944 | 6520 | 0.145 | 710 | 平整 | 孔洞(5911米传38毫米1个0.48平方毫米 6404米传42毫米1个0.21平方毫米), 尾部700米左右板面中间有不规律粘钢点印 | 20100028 | 轧硬 | 0.4*710-SPCC | 30210008 | 光亮卷 | 0.145-SPCC |  | 60 | MO001315 | MO001315-006 | GLJ003 | 光亮卷前处理 模板 | 5505 | 2024-07-07 | 2024-07-07 | 2 | 2024-07-20 04:29:43 | 2024-07-20 04:31:52 | 江苏九天光电科技有限公司 | 215291 | 5767 |  |  | 0.145 | 6600 | 710 | 1 | JG1224070154 |  | 1 | K孔洞(5911米传38毫米1个0.48平方毫米 6404米传42毫米1个0.21平方毫米),Z折印(尾部700米左右板面中间有不规律粘钢点印) | 1
最终平整 | JG1224070162 | JG1224070162 | 九天850平整 | 合格 | 合格品 | 甲 | 刘勇 | 5400 | 5360 | 0.9926 | 6580 | 0.145 | 710 | 平整 | 横辊印 | 20100028 | 轧硬 | 0.4*710-SPCC | 30210008 | 光亮卷 | 0.145-SPCC |  | 60 | MO001356 | MO001356-002 | GLJ003 | 光亮卷前处理 模板 | 5510 | 2024-07-08 | 2024-07-08 | 2 | 2024-07-20 03:37:35 | 2024-07-20 03:39:09 | 江苏九天光电科技有限公司 | 227443 | 5766 |  |  | 0.15 | 6600 | 710 | 1 | JG1224070162 |  | 1 |  | 1
最终平整 | JG1224070138 | JG1224070138 | 九天850平整 | 合格 | 合格品 | 甲 | 马晓飞 | 5450 | 5406 | 0.9919 | 6600 | 0.145 | 710 | 平整 |  | 20100028 | 轧硬 | 0.4*710-SPCC | 30210008 | 光亮卷 | 0.145-SPCC |  | 60 | MO001315 | MO001315-010 | GLJ003 | 光亮卷前处理 模板 | 5520 | 2024-07-07 | 2024-07-07 | 2 | 2024-07-20 02:09:58 | 2024-07-20 02:54:38 | 江苏九天光电科技有限公司 | 215295 | 5767 |  |  | 0.145 | 6650 | 710 | 1 | JG1224070138 |  | 1 |  | 1
最终平整 | JG1224070133 | JG1224070133 | 九天850平整 | 合格 | 合格品 | 甲 | 刘勇 | 5410 | 5374 | 0.9933 | 6600 | 0.145 | 710 | 平整 | 挫伤(5960米左右) | 20100028 | 轧硬 | 0.4*710-SPCC | 30210008 | 光亮卷 | 0.145-SPCC |  | 60 | MO001232 | MO001232-011 | GLJ003 | 光亮卷前处理 模板 | 5515 | 2024-07-05 | 2024-07-05 | 2 | 2024-07-20 02:05:12 | 2024-07-20 02:05:56 | 江苏九天光电科技有限公司 | 207022 | 5766 |  |  | 0.145 | 6650 | 710 | 1 | JG1224070133 |  | 1 | C挫伤(5960米左右) | 1
最终平整 | JG1224070146 | JG1224070146 | 九天850平整 | 合格 | 合格品 | 甲 | 马晓飞 | 5390 | 5386 | 0.9993 | 6600 | 0.145 | 710 | 平整 | 尾部300米左右操作侧15CM左右有拉伸折印 | 20100028 | 轧硬 | 0.4*710-SPCC | 30210008 | 光亮卷 | 0.145-SPCC |  | 60 | MO001315 | MO001315-002 | GLJ003 | 光亮卷前处理 模板 | 5510 | 2024-07-07 | 2024-07-07 | 2 | 2024-07-20 00:37:43 | 2024-07-20 01:19:04 | 江苏九天光电科技有限公司 | 215287 | 5767 |  |  | 0.15 | 6620 | 710 | 1 | JG1224070146 |  | 1 | L拉伸折印(尾部300米左右操作侧15CM左右有折印) | 1
最终平整 | JG1224070109 | JG1224070109 | 九天850平整 | 合格 | 合格品 | 甲 | 刘勇 | 5430 | 5400 | 0.9945 | 6630 | 0.145 | 710 | 平整 |  | 20100028 | 轧硬 | 0.4*710-SPCC | 30210008 | 光亮卷 | 0.145-SPCC |  | 60 | MO001232 | MO001232-008 | GLJ003 | 光亮卷前处理 模板 | 5505 | 2024-07-05 | 2024-07-05 | 2 | 2024-07-20 00:31:42 | 2024-07-20 00:32:25 | 江苏九天光电科技有限公司 | 207018 | 5766 |  |  | 0.145 | 6670 | 710 | 1 | JG1224070109 |  | 1 |  | 1