## sheet1
工序名称 | 新卷号 | 批号 | 机组名称 | 工序状态 | 检验结果 | 班组 | 参与人 | 来料重量 | 出料重量 | 成品率 | 出料长度 | 出料厚度 | 出料宽度 | 工序要求 | 备注 | 来料编码 | 来料名称 | 来料规格 | 产品编码 | 产品名称 | 产品规格 | 膜名称 | 排序 | 主计划号 | 子计划号 | 工序流程编码 | 工序流程名称 | 工单需求 | 计划开始时间 | 计划结束时间 | 工单状态 | 实际开始时间 | 产出时间 | 组织名称 | 卷号ID | 操作工人 | 报工人 | 检验 | 来料厚度 | 来料长度 | 来料宽度 | 是否分卷 | 原卷号 | 工单要求 | 是否成品 | 不良现象 | 入库审核
铬钝化 | JG12240702733 | JG1224070273 | 东方铬钝化750 | 合格 | 合格品 | 乙 | 李澍 | 1788 | 1788 |  | 2400 | 0.15 | 610 | 镀铬量80-100 |  | 30210011 | 光亮卷 | 0.15-SPCC | 30110011 | 铬钝化卷 | 0.15-SPCC |  | 10 | MO002141 | MO002141-002-03 | GDH001 | 铬钝化模板 | 5346 | 2024-07-28 | 2024-07-28 | 5 | 2024-07-28 23:31:39 | 2024-07-29 00:42:10 | 江苏东方九天新能源材料有限公司 |  | 5656 |  | 1 | 0.15 | 2400 | 610 | 1 | JG12240702733 |  | 1 |  | 1
铬钝化 | JG12240702732 | JG1224070273 | 东方铬钝化750 | 合格 | 合格品 | 乙 | 李澍 | 1772 | 1772 |  | 2380 | 0.15 | 610 | 镀铬量80-100 |  | 30210011 | 光亮卷 | 0.15-SPCC | 30110011 | 铬钝化卷 | 0.15-SPCC |  | 10 | MO002141 | MO002141-002-02 | GDH001 | 铬钝化模板 | 5346 | 2024-07-28 | 2024-07-28 | 5 | 2024-07-28 23:31:39 | 2024-07-29 00:42:10 | 江苏东方九天新能源材料有限公司 |  | 5656 |  | 1 | 0.15 | 2380 | 610 | 1 | JG12240702732 |  | 1 |  | 1
铬钝化 | JG12240702731 | JG1224070273 | 东方铬钝化750 | 合格 | 合格品 | 乙 | 李澍 | 1778 | 1778 |  | 2380 | 0.15 | 610 | 镀铬量80-100 |  | 30210011 | 光亮卷 | 0.15-SPCC | 30110011 | 铬钝化卷 | 0.15-SPCC |  | 10 | MO002141 | MO002141-002-01 | GDH001 | 铬钝化模板 | 5346 | 2024-07-28 | 2024-07-28 | 5 | 2024-07-28 23:31:39 | 2024-07-29 00:42:10 | 江苏东方九天新能源材料有限公司 |  | 5656 |  | 1 | 0.15 | 2380 | 610 | 1 | JG12240702731 |  | 1 |  | 1
铬钝化 | JG12240701802 | JG12240701802 | 东方铬钝化950 | 合格 | 合格品 | 乙 | 李志祥 | 2470 | 2465 | 0.998 | 4480 | 0.1 | 710 | / |  | 30210015 | 光亮卷 | 0.1-SPCC | 30110014 | 铬钝化卷 | 0.1-SPCC |  | 10 | MO002139 | MO002139-004 | GDH001 | 铬钝化模板 | 2470 | 2024-07-28 | 2024-07-28 | 5 | 2024-07-28 22:45:28 | 2024-07-28 23:45:07 | 江苏东方九天新能源材料有限公司 | 264095 | 5657 |  |  | 0.1 | 4530 | 710 | 1 | JG12240701802 |  | 1 |  | 1
铬钝化 | JG12240702343 | JG1224070234 | 东方铬钝化750 | 合格 | 合格品 | 乙 | 李澍 | 1744 | 1744 |  | 2370 | 0.15 | 610 | 镀铬量80-100 |  | 30210011 | 光亮卷 | 0.15-SPCC | 30110011 | 铬钝化卷 | 0.15-SPCC |  | 10 | MO002141 | MO002141-005-03 | GDH001 | 铬钝化模板 | 5272 | 2024-07-28 | 2024-07-28 | 5 | 2024-07-28 22:50:18 | 2024-07-28 23:30:08 | 江苏东方九天新能源材料有限公司 |  | 5656 |  | 1 | 0.15 | 2370 | 610 | 1 | JG12240702343 |  | 1 |  | 1
铬钝化 | JG12240702342 | JG1224070234 | 东方铬钝化750 | 合格 | 合格品 | 乙 | 李澍 | 1756 | 1756 |  | 2370 | 0.15 | 610 | 镀铬量80-100 |  | 30210011 | 光亮卷 | 0.15-SPCC | 30110011 | 铬钝化卷 | 0.15-SPCC |  | 10 | MO002141 | MO002141-005-02 | GDH001 | 铬钝化模板 | 5272 | 2024-07-28 | 2024-07-28 | 5 | 2024-07-28 22:50:18 | 2024-07-28 23:30:08 | 江苏东方九天新能源材料有限公司 |  | 5656 |  | 1 | 0.15 | 2370 | 610 | 1 | JG12240702342 |  | 1 |  | 1
铬钝化 | JG12240702341 | JG1224070234 | 东方铬钝化750 | 合格 | 合格品 | 乙 | 李澍 | 1756 | 1756 |  | 2370 | 0.15 | 610 | 镀铬量80-100 |  | 30210011 | 光亮卷 | 0.15-SPCC | 30110011 | 铬钝化卷 | 0.15-SPCC |  | 10 | MO002141 | MO002141-005-01 | GDH001 | 铬钝化模板 | 5272 | 2024-07-28 | 2024-07-28 | 5 | 2024-07-28 22:50:18 | 2024-07-28 23:30:08 | 江苏东方九天新能源材料有限公司 |  | 5656 |  | 1 | 0.15 | 2370 | 610 | 1 | JG12240702341 |  | 1 |  | 1
铬钝化 | JG1224070253 | JG1224070253 | 东方铬钝化750 | 合格 | 让步接收 | 乙 | 李澍 | 5282 | 5270 | 0.9977 | 7170 | 0.15 | 610 | 镀铬量80-100 | 白斑 辊印 条印 白条印 折印 | 30210011 | 光亮卷 | 0.15-SPCC | 30110011 | 铬钝化卷 | 0.15-SPCC |  | 10 | MO002141 | MO002141-001 | GDH001 | 铬钝化模板 | 5282 | 2024-07-28 | 2024-07-28 | 5 | 2024-07-28 21:52:05 | 2024-07-28 22:49:54 | 江苏东方九天新能源材料有限公司 | 264115 | 5656 |  |  | 0.15 | 7150 | 610 | 1 | JG1224070253 |  | 1 | 白斑 辊印 条印 白条印 折印 | 1
铬钝化 | JG12240701641 | JG12240701641 | 东方铬钝化950 | 合格 | 合格品 | 乙 | 李志祥 | 2510 | 2515 | 1.002 | 4570 | 0.1 | 710 | / |  | 30210015 | 光亮卷 | 0.1-SPCC | 30110014 | 铬钝化卷 | 0.1-SPCC |  | 10 | MO002139 | MO002139-005 | GDH001 | 铬钝化模板 | 2510 | 2024-07-28 | 2024-07-28 | 5 | 2024-07-28 21:48:45 | 2024-07-28 22:43:40 | 江苏东方九天新能源材料有限公司 | 264105 | 5657 |  |  | 0.1 | 4620 | 710 | 1 | JG12240701641 |  | 1 | 色差 条印 | 1
铬钝化 | JG12240701863 | JG1224070186 | 东方铬钝化750 | 合格 | 让步接收 | 乙 | 李澍 | 1750 | 1750 |  | 2400 | 0.15 | 610 | 镀铬量80-100 | 250米操580mm孔洞0.11平方毫米 | 30210011 | 光亮卷 | 0.15-SPCC | 30110011 | 铬钝化卷 | 0.15-SPCC |  | 10 | MO002141 | MO002141-003-03 | GDH001 | 铬钝化模板 | 5280 | 2024-07-28 | 2024-07-28 | 5 | 2024-07-28 21:32:26 | 2024-07-28 21:51:37 | 江苏东方九天新能源材料有限公司 |  | 5656 |  | 1 | 0.15 | 2400 | 610 | 1 | JG12240701863 |  | 1 | 250米操580大小0.11 | 1
铬钝化 | JG12240701862 | JG1224070186 | 东方铬钝化750 | 合格 | 合格品 | 乙 | 李澍 | 1758 | 1758 |  | 2400 | 0.15 | 610 | 镀铬量80-100 |  | 30210011 | 光亮卷 | 0.15-SPCC | 30110011 | 铬钝化卷 | 0.15-SPCC |  | 10 | MO002141 | MO002141-003-02 | GDH001 | 铬钝化模板 | 5280 | 2024-07-28 | 2024-07-28 | 5 | 2024-07-28 21:32:26 | 2024-07-28 21:51:37 | 江苏东方九天新能源材料有限公司 |  | 5656 |  | 1 | 0.15 | 2400 | 610 | 1 | JG12240701862 |  | 1 |  | 1
铬钝化 | JG12240701861 | JG1224070186 | 东方铬钝化750 | 合格 | 合格品 | 乙 | 李澍 | 1758 | 1758 |  | 2400 | 0.15 | 610 | 镀铬量80-100 |  | 30210011 | 光亮卷 | 0.15-SPCC | 30110011 | 铬钝化卷 | 0.15-SPCC |  | 10 | MO002141 | MO002141-003-01 | GDH001 | 铬钝化模板 | 5280 | 2024-07-28 | 2024-07-28 | 5 | 2024-07-28 21:32:26 | 2024-07-28 21:51:37 | 江苏东方九天新能源材料有限公司 |  | 5656 |  | 1 | 0.15 | 2400 | 610 | 1 | JG12240701861 |  | 1 |  | 1
铬钝化 | JG12240701311 | JG12240701311 | 东方铬钝化950 | 合格 | 让步接收 | 乙 | 李志祥 | 2462 | 2463 | 1.0004 | 4470 | 0.1 | 710 | / | 1994米操89MM孔洞0.18平方毫米 | 30210015 | 光亮卷 | 0.1-SPCC | 30110014 | 铬钝化卷 | 0.1-SPCC |  | 10 | MO002139 | MO002139-003 | GDH001 | 铬钝化模板 | 2462 | 2024-07-28 | 2024-07-28 | 5 | 2024-07-28 21:47:34 | 2024-07-28 21:48:18 | 江苏东方九天新能源材料有限公司 | 264094 | 5657 |  |  | 0.1 | 4490 | 710 | 1 | JG12240701311 |  | 1 | 1994米孔洞大小0.18操89 色差 | 1
铬钝化 | JG1224070242 | JG1224070242 | 东方铬钝化750 | 合格 | 让步接收 | 甲 | 孙锋 | 5136 | 5129 | 0.9986 | 7220 | 0.15 | 610 | 镀铬量80-100 | 来料板面色差，辊印，振纹，白斑，亮斑点 | 30210011 | 光亮卷 | 0.15-SPCC | 30110011 | 铬钝化卷 | 0.15-SPCC |  | 10 | MO002141 | MO002141-004 | GDH001 | 铬钝化模板 | 5136 | 2024-07-28 | 2024-07-28 | 5 | 2024-07-28 20:10:25 | 2024-07-28 21:31:32 | 江苏东方九天新能源材料有限公司 | 264114 | 5658 |  |  | 0.15 | 7160 | 610 | 1 | JG1224070242 |  | 1 | 来料板面色差，辊印，振纹，白斑，亮斑点 | 1
铬钝化 | JG12240701472 | JG1224070147 | 东方铬钝化950 | 合格 | 合格品 | 甲 | 韩康 | 4001 | 4001 |  | 4810 | 0.15 | 710 | / |  | 30210011 | 光亮卷 | 0.15-SPCC | 30110011 | 铬钝化卷 | 0.15-SPCC |  | 10 | MO002140 | MO002140-002-02 | GDH001 | 铬钝化模板 | 7980 | 2024-07-28 | 2024-07-28 | 5 | 2024-07-28 20:15:51 | 2024-07-28 21:18:29 | 江苏东方九天新能源材料有限公司 |  | 5660 |  | 1 | 0.15 | 4810 | 710 | 1 | JG12240701472 |  | 1 |  | 1
铬钝化 | JG12240701471 | JG1224070147 | 东方铬钝化950 | 合格 | 合格品 | 甲 | 韩康 | 3993 | 3993 |  | 4800 | 0.15 | 710 | / |  | 30210011 | 光亮卷 | 0.15-SPCC | 30110011 | 铬钝化卷 | 0.15-SPCC |  | 10 | MO002140 | MO002140-002-01 | GDH001 | 铬钝化模板 | 7980 | 2024-07-28 | 2024-07-28 | 5 | 2024-07-28 20:15:51 | 2024-07-28 21:18:29 | 江苏东方九天新能源材料有限公司 |  | 5660 |  | 1 | 0.15 | 4800 | 710 | 1 | JG12240701471 |  | 1 |  | 1
铬钝化 | JG12240701832 | JG12240701832 | 东方铬钝化950 | 合格 | 合格品 | 甲 | 韩康 | 2486 | 2481 | 0.998 | 4530 | 0.1 | 710 | / |  | 30210015 | 光亮卷 | 0.1-SPCC | 30110014 | 铬钝化卷 | 0.1-SPCC |  | 10 | MO002139 | MO002139-002 | GDH001 | 铬钝化模板 | 2486 | 2024-07-28 | 2024-07-28 | 5 | 2024-07-28 20:03:22 | 2024-07-28 20:13:03 | 江苏东方九天新能源材料有限公司 | 264093 | 5660 |  |  | 0.1 | 4540 | 710 | 1 | JG12240701832 |  | 1 |  | 1
铬钝化 | JG12240701192 | JG12240701192 | 东方铬钝化950 | 合格 | 合格品 | 甲 | 韩康 | 2480 | 2475 | 0.998 | 4520 | 0.1 | 710 | / |  | 30210015 | 光亮卷 | 0.1-SPCC | 30110014 | 铬钝化卷 | 0.1-SPCC |  | 10 | MO002139 | MO002139-001 | GDH001 | 铬钝化模板 | 2480 | 2024-07-28 | 2024-07-28 | 5 | 2024-07-28 19:19:03 | 2024-07-28 19:25:49 | 江苏东方九天新能源材料有限公司 | 264090 | 5660 |  |  | 0.1 | 4570 | 710 | 1 | JG12240701192 |  | 1 |  | 1
铬钝化 | JG12240701581 | JG12240701581 | 东方铬钝化950 | 合格 | 合格品 | 甲 | 韩康 | 4222 | 4225 | 1.0007 | 5200 | 0.145 | 710 | / |  | 30210008 | 光亮卷 | 0.145-SPCC | 30110008 | 铬钝化卷 | 0.145-SPCC |  | 10 | MO002140 | MO002140-001 | GDH001 | 铬钝化模板 | 4222 | 2024-07-28 | 2024-07-28 | 5 | 2024-07-28 18:42:10 | 2024-07-28 18:42:36 | 江苏东方九天新能源材料有限公司 | 264110 | 5660 |  |  | 0.145 | 5240 | 710 | 1 | JG12240701581 |  | 1 |  | 1
铬钝化 | JG12240701201 | JG12240701201 | 东方铬钝化950 | 合格 | 合格品 | 甲 | 韩康 | 2474 | 2485 | 1.0044 | 4530 | 0.1 | 710 | / |  | 30210015 | 光亮卷 | 0.1-SPCC | 30110014 | 铬钝化卷 | 0.1-SPCC |  | 10 | MO002139 | MO002139-006 | GDH001 | 铬钝化模板 | 2474 | 2024-07-28 | 2024-07-28 | 5 | 2024-07-28 17:49:39 | 2024-07-28 17:50:07 | 江苏东方九天新能源材料有限公司 | 264106 | 5660 |  |  | 0.1 | 4580 | 710 | 1 | JG12240701201 |  | 1 |  | 1
铬钝化 | JG12240701712 | JG12240701712 | 东方铬钝化950 | 合格 | 合格品 | 甲 | 韩康 | 2606 | 2483 | 0.9528 | 4540 | 0.1 | 710 | / |  | 30210015 | 光亮卷 | 0.1-SPCC | 30110014 | 铬钝化卷 | 0.1-SPCC |  | 10 | MO002139 | MO002139-008 | GDH001 | 铬钝化模板 | 2606 | 2024-07-28 | 2024-07-28 | 5 | 2024-07-28 17:04:42 | 2024-07-28 17:05:10 | 江苏东方九天新能源材料有限公司 | 264108 | 5660 |  |  | 0.1 | 4800 | 710 | 1 | JG12240701712 |  | 1 |  | 1
铬钝化 | JG12240701842 | JG12240701842 | 东方铬钝化950 | 合格 | 合格品 | 甲 | 韩康 | 2326 | 2319 | 0.997 | 4210 | 0.1 | 710 | / |  | 30210015 | 光亮卷 | 0.1-SPCC | 30110014 | 铬钝化卷 | 0.1-SPCC |  | 10 | MO002139 | MO002139-007 | GDH001 | 铬钝化模板 | 2326 | 2024-07-28 | 2024-07-28 | 5 | 2024-07-28 16:10:39 | 2024-07-28 16:11:46 | 江苏东方九天新能源材料有限公司 | 264107 | 5660 |  |  | 0.1 | 4240 | 710 | 1 | JG12240701842 |  | 1 |  | 1
铬钝化 | JG12240701752 | JG12240701752 | 东方铬钝化950 | 合格 | 合格品 | 甲 | 韩康 | 2476 | 2481 | 1.002 | 4570 | 0.1 | 710 | / |  | 30210015 | 光亮卷 | 0.1-SPCC | 30110014 | 铬钝化卷 | 0.1-SPCC |  | 10 | MO002139 | MO002139-009 | GDH001 | 铬钝化模板 | 2476 | 2024-07-28 | 2024-07-28 | 5 | 2024-07-28 15:29:01 | 2024-07-28 15:29:45 | 江苏东方九天新能源材料有限公司 | 264109 | 5660 |  |  | 0.1 | 4570 | 710 | 1 | JG12240701752 |  | 1 |  | 1
铬钝化 | JG12240701681 | JG12240701681 | 东方铬钝化950 | 合格 | 合格品 | 甲 | 韩康 | 2500 | 2495 | 0.998 | 4590 | 0.1 | 710 | 、 |  | 30210015 | 光亮卷 | 0.1-SPCC | 30110014 | 铬钝化卷 | 0.1-SPCC |  | 10 | MO002134 | MO002134-001 | GDH001 | 铬钝化模板 | 2500 | 2024-07-28 | 2024-07-28 | 5 | 2024-07-28 11:50:52 | 2024-07-28 11:51:19 | 江苏东方九天新能源材料有限公司 | 263950 | 5660 |  |  | 0.1 | 0 | 710 | 1 | JG12240701681 |  | 1 |  | 1
铬钝化 | JG122407013122 | JG122407013122 | 东方铬钝化950 | 合格 | 合格品 | 甲 | 韩康 | 1740 | 1737 | 0.9983 | 3170 | 0.1 | 710 | 、 |  | 30210015 | 光亮卷 | 0.1-SPCC | 30110014 | 铬钝化卷 | 0.1-SPCC |  | 10 | MO002136 | MO002136-001 | GDH001 | 铬钝化模板 | 1740 | 2024-07-28 | 2024-07-28 | 5 | 2024-07-28 11:02:55 | 2024-07-28 11:03:38 | 江苏东方九天新能源材料有限公司 | 263958 | 5660 |  |  | 0.1 | 0 | 710 | 1 | JG122407013122 |  | 1 |  | 1
铬钝化 | JG12240701271 | JG12240701271 | 东方铬钝化950 | 合格 | 让步接收 | 甲 | 韩康 | 2722 | 2719 | 0.9989 | 3260 | 0.15 | 710 | 、 | 尾部撞伤 ，顶伤印 | 30210011 | 光亮卷 | 0.15-SPCC | 30110011 | 铬钝化卷 | 0.15-SPCC |  | 10 | MO002135 | MO002135-001 | GDH001 | 铬钝化模板 | 2722 | 2024-07-28 | 2024-07-28 | 5 | 2024-07-28 10:28:42 | 2024-07-28 10:40:03 | 江苏东方九天新能源材料有限公司 | 263956 | 5660 |  |  | 0.15 | 0 | 710 | 1 | JG12240701271 |  | 1 | S色差(色差 条印 尾撞伤 顶伤印) | 1
铬钝化 | JG1224070231 | JG1224070231 | 东方铬钝化750 | 合格 | 让步接收 | 甲 | 周建锋 | 5670 | 5701 | 1.0055 | 6720 | 0.18 | 610 | 、 | 色差 辊印 白斑 ，横辊印，振纹，亮斑 | 30210014 | 光亮卷 | 0.18-SPCC | 30110012 | 铬钝化卷 | 0.18-SPCC |  | 10 | MO002128 | MO002128-001 | GDH001 | 铬钝化模板 | 5670 | 2024-07-28 | 2024-07-28 | 5 | 2024-07-28 09:44:45 | 2024-07-28 10:27:38 | 江苏东方九天新能源材料有限公司 | 263889 | 5658 |  |  | 0.18 | 6710 | 610 | 1 | JG1224070231 |  | 1 | 色差 辊印 白斑 ，横辊印，振纹，亮斑 | 1
铬钝化 | JG12240701412 | JG12240701412 | 东方铬钝化950 | 合格 | 合格品 | 甲 | 韩康 | 3100 | 3105 | 1.0016 | 5660 | 0.1 | 710 | 、 |  | 30210015 | 光亮卷 | 0.1-SPCC | 30110014 | 铬钝化卷 | 0.1-SPCC |  | 10 | MO002134 | MO002134-002 | GDH001 | 铬钝化模板 | 3100 | 2024-07-28 | 2024-07-28 | 5 | 2024-07-28 10:16:43 | 2024-07-28 10:17:10 | 江苏东方九天新能源材料有限公司 | 263949 | 5660 |  |  | 0.1 | 0 | 710 | 1 | JG12240701412 |  | 1 |  | 1
铬钝化 | JG12240701362 | JG12240701362 | 东方铬钝化950 | 合格 | 合格品 | 甲 | 韩康 | 2522 | 2515 | 0.9972 | 4590 | 0.1 | 710 | 、 |  | 30210015 | 光亮卷 | 0.1-SPCC | 30110014 | 铬钝化卷 | 0.1-SPCC |  | 10 | MO002134 | MO002134-003 | GDH001 | 铬钝化模板 | 2522 | 2024-07-28 | 2024-07-28 | 5 | 2024-07-28 10:15:43 | 2024-07-28 10:16:14 | 江苏东方九天新能源材料有限公司 | 263948 | 5660 |  |  | 0.1 | 0 | 710 | 1 | JG12240701362 |  | 1 |  | 1
铬钝化 | JG12240702092 | JG12240702092 | 东方铬钝化750 | 合格 | 让步接收 | 甲 | 孙锋 | 2066 | 2069 | 1.0015 | 4450 | 0.1 | 610 | 、 | 板面鼓包，起筋 4190米横向562,540MM两个孔洞0.11mm2，4208米横向539MM孔洞0.11mm2 | 30210015 | 光亮卷 | 0.1-SPCC | 30110014 | 铬钝化卷 | 0.1-SPCC |  | 10 | MO002132 | MO002132-001 | GDH001 | 铬钝化模板 | 2066 | 2024-07-28 | 2024-07-28 | 5 | 2024-07-28 09:28:59 | 2024-07-28 09:44:28 | 江苏东方九天新能源材料有限公司 | 263942 | 5658 |  |  | 0.1 | 0 | 610 | 1 | JG12240702092 |  | 1 | 2070米板面鼓包，起筋 | 1
铬钝化 | JG1224070223 | JG1224070223 | 东方铬钝化750 | 合格 | 让步接收 | 乙 | 李澍 | 5806 | 5813 | 1.0012 | 6840 | 0.18 | 610 | 、 | 1450米横向570mm孔洞 (0.23mm2) | 30210014 | 光亮卷 | 0.18-SPCC | 30110012 | 铬钝化卷 | 0.18-SPCC |  | 10 | MO002128 | MO002128-002 | GDH001 | 铬钝化模板 | 5806 | 2024-07-28 | 2024-07-28 | 5 | 2024-07-28 09:13:23 | 2024-07-28 09:14:50 | 江苏东方九天新能源材料有限公司 | 263890 | 5656 |  |  | 0.18 | 6840 | 610 | 1 | JG1224070223 |  | 1 | 色差 辊印 白斑 ，振纹，横辊印,1450米横向570，大小0.23 | 1
铬钝化 | JG1224070228 | JG1224070228 | 东方铬钝化750 | 合格 | 让步接收 | 乙 | 李澍 | 5750 | 5767 | 1.003 | 6820 | 0.18 | 610 | / | 6390米横向578mm处孔洞（0.11mm2） | 30210014 | 光亮卷 | 0.18-SPCC | 30110012 | 铬钝化卷 | 0.18-SPCC |  | 10 | MO002088 | MO002088-008 | GDH001 | 铬钝化模板 | 5750 | 2024-07-26 | 2024-07-26 | 5 | 2024-07-28 08:11:26 | 2024-07-28 09:13:05 | 江苏东方九天新能源材料有限公司 | 261734 | 5656 |  |  | 0.18 | 0 | 610 | 1 | JG1224070228 |  | 1 | 白斑 辊印 色差 横辊印 条印,6390米横向578，大小0.11 | 1
铬钝化 | JG12240701061 | JG12240701061 | 东方铬钝化950 | 合格 | 合格品 | 乙 | 李志祥 | 4860 | 4827 | 0.9932 | 6890 | 0.125 | 760 | 、 |  | 30210004 | 光亮卷 | 0.125-SPCC | 30110004 | 铬钝化卷 | 0.125-SPCC |  | 10 | MO002125 | MO002125-001 | GDH001 | 铬钝化模板 | 4860 | 2024-07-28 | 2024-07-28 | 5 | 2024-07-28 08:50:49 | 2024-07-28 08:51:30 | 江苏东方九天新能源材料有限公司 | 261968 | 5657 |  |  | 0.125 | 6970 | 760 | 1 | JG12240701061 |  | 1 |  | 1