## sheet1
工序名称 | 新卷号 | 批号 | 机组名称 | 工序状态 | 检验结果 | 班组 | 参与人 | 来料重量 | 出料重量 | 成品率 | 出料长度 | 出料厚度 | 出料宽度 | 工序要求 | 备注 | 来料编码 | 来料名称 | 来料规格 | 产品编码 | 产品名称 | 产品规格 | 膜名称 | 排序 | 主计划号 | 子计划号 | 工序流程编码 | 工序流程名称 | 工单需求 | 计划开始时间 | 计划结束时间 | 工单状态 | 实际开始时间 | 产出时间 | 组织名称 | 卷号ID | 操作工人 | 报工人 | 检验 | 来料厚度 | 来料长度 | 来料宽度 | 是否分卷 | 原卷号 | 工单要求 | 是否成品 | 不良现象 | 入库审核
铬钝化 | JG12240701802 | JG12240701802 | 东方铬钝化950 | 合格 | 合格品 | 乙 | 李志祥 | 2470 | 2465 | 0.998 | 4480 | 0.1 | 710 | / |  | 30210015 | 光亮卷 | 0.1-SPCC | 30110014 | 铬钝化卷 | 0.1-SPCC |  | 10 | MO002139 | MO002139-004 | GDH001 | 铬钝化模板 | 2470 | 2024-07-28 | 2024-07-28 | 5 | 2024-07-28 22:45:28 | 2024-07-28 23:45:07 | 江苏东方九天新能源材料有限公司 | 264095 | 5657 |  |  | 0.1 | 4530 | 710 | 1 | JG12240701802 |  | 1 |  | 1
铬钝化 | JG12240701641 | JG12240701641 | 东方铬钝化950 | 合格 | 合格品 | 乙 | 李志祥 | 2510 | 2515 | 1.002 | 4570 | 0.1 | 710 | / |  | 30210015 | 光亮卷 | 0.1-SPCC | 30110014 | 铬钝化卷 | 0.1-SPCC |  | 10 | MO002139 | MO002139-005 | GDH001 | 铬钝化模板 | 2510 | 2024-07-28 | 2024-07-28 | 5 | 2024-07-28 21:48:45 | 2024-07-28 22:43:40 | 江苏东方九天新能源材料有限公司 | 264105 | 5657 |  |  | 0.1 | 4620 | 710 | 1 | JG12240701641 |  | 1 | 色差 条印 | 1
铬钝化 | JG12240701311 | JG12240701311 | 东方铬钝化950 | 合格 | 让步接收 | 乙 | 李志祥 | 2462 | 2463 | 1.0004 | 4470 | 0.1 | 710 | / | 1994米操89MM孔洞0.18平方毫米 | 30210015 | 光亮卷 | 0.1-SPCC | 30110014 | 铬钝化卷 | 0.1-SPCC |  | 10 | MO002139 | MO002139-003 | GDH001 | 铬钝化模板 | 2462 | 2024-07-28 | 2024-07-28 | 5 | 2024-07-28 21:47:34 | 2024-07-28 21:48:18 | 江苏东方九天新能源材料有限公司 | 264094 | 5657 |  |  | 0.1 | 4490 | 710 | 1 | JG12240701311 |  | 1 | 1994米孔洞大小0.18操89 色差 | 1
铬钝化 | JG12240701472 | JG1224070147 | 东方铬钝化950 | 合格 | 合格品 | 甲 | 韩康 | 4001 | 4001 |  | 4810 | 0.15 | 710 | / |  | 30210011 | 光亮卷 | 0.15-SPCC | 30110011 | 铬钝化卷 | 0.15-SPCC |  | 10 | MO002140 | MO002140-002-02 | GDH001 | 铬钝化模板 | 7980 | 2024-07-28 | 2024-07-28 | 5 | 2024-07-28 20:15:51 | 2024-07-28 21:18:29 | 江苏东方九天新能源材料有限公司 |  | 5660 |  | 1 | 0.15 | 4810 | 710 | 1 | JG12240701472 |  | 1 |  | 1
铬钝化 | JG12240701471 | JG1224070147 | 东方铬钝化950 | 合格 | 合格品 | 甲 | 韩康 | 3993 | 3993 |  | 4800 | 0.15 | 710 | / |  | 30210011 | 光亮卷 | 0.15-SPCC | 30110011 | 铬钝化卷 | 0.15-SPCC |  | 10 | MO002140 | MO002140-002-01 | GDH001 | 铬钝化模板 | 7980 | 2024-07-28 | 2024-07-28 | 5 | 2024-07-28 20:15:51 | 2024-07-28 21:18:29 | 江苏东方九天新能源材料有限公司 |  | 5660 |  | 1 | 0.15 | 4800 | 710 | 1 | JG12240701471 |  | 1 |  | 1
铬钝化 | JG12240701832 | JG12240701832 | 东方铬钝化950 | 合格 | 合格品 | 甲 | 韩康 | 2486 | 2481 | 0.998 | 4530 | 0.1 | 710 | / |  | 30210015 | 光亮卷 | 0.1-SPCC | 30110014 | 铬钝化卷 | 0.1-SPCC |  | 10 | MO002139 | MO002139-002 | GDH001 | 铬钝化模板 | 2486 | 2024-07-28 | 2024-07-28 | 5 | 2024-07-28 20:03:22 | 2024-07-28 20:13:03 | 江苏东方九天新能源材料有限公司 | 264093 | 5660 |  |  | 0.1 | 4540 | 710 | 1 | JG12240701832 |  | 1 |  | 1
铬钝化 | JG12240701192 | JG12240701192 | 东方铬钝化950 | 合格 | 合格品 | 甲 | 韩康 | 2480 | 2475 | 0.998 | 4520 | 0.1 | 710 | / |  | 30210015 | 光亮卷 | 0.1-SPCC | 30110014 | 铬钝化卷 | 0.1-SPCC |  | 10 | MO002139 | MO002139-001 | GDH001 | 铬钝化模板 | 2480 | 2024-07-28 | 2024-07-28 | 5 | 2024-07-28 19:19:03 | 2024-07-28 19:25:49 | 江苏东方九天新能源材料有限公司 | 264090 | 5660 |  |  | 0.1 | 4570 | 710 | 1 | JG12240701192 |  | 1 |  | 1
铬钝化 | JG12240701581 | JG12240701581 | 东方铬钝化950 | 合格 | 合格品 | 甲 | 韩康 | 4222 | 4225 | 1.0007 | 5200 | 0.145 | 710 | / |  | 30210008 | 光亮卷 | 0.145-SPCC | 30110008 | 铬钝化卷 | 0.145-SPCC |  | 10 | MO002140 | MO002140-001 | GDH001 | 铬钝化模板 | 4222 | 2024-07-28 | 2024-07-28 | 5 | 2024-07-28 18:42:10 | 2024-07-28 18:42:36 | 江苏东方九天新能源材料有限公司 | 264110 | 5660 |  |  | 0.145 | 5240 | 710 | 1 | JG12240701581 |  | 1 |  | 1
铬钝化 | JG12240701201 | JG12240701201 | 东方铬钝化950 | 合格 | 合格品 | 甲 | 韩康 | 2474 | 2485 | 1.0044 | 4530 | 0.1 | 710 | / |  | 30210015 | 光亮卷 | 0.1-SPCC | 30110014 | 铬钝化卷 | 0.1-SPCC |  | 10 | MO002139 | MO002139-006 | GDH001 | 铬钝化模板 | 2474 | 2024-07-28 | 2024-07-28 | 5 | 2024-07-28 17:49:39 | 2024-07-28 17:50:07 | 江苏东方九天新能源材料有限公司 | 264106 | 5660 |  |  | 0.1 | 4580 | 710 | 1 | JG12240701201 |  | 1 |  | 1
铬钝化 | JG12240701712 | JG12240701712 | 东方铬钝化950 | 合格 | 合格品 | 甲 | 韩康 | 2606 | 2483 | 0.9528 | 4540 | 0.1 | 710 | / |  | 30210015 | 光亮卷 | 0.1-SPCC | 30110014 | 铬钝化卷 | 0.1-SPCC |  | 10 | MO002139 | MO002139-008 | GDH001 | 铬钝化模板 | 2606 | 2024-07-28 | 2024-07-28 | 5 | 2024-07-28 17:04:42 | 2024-07-28 17:05:10 | 江苏东方九天新能源材料有限公司 | 264108 | 5660 |  |  | 0.1 | 4800 | 710 | 1 | JG12240701712 |  | 1 |  | 1
铬钝化 | JG12240701842 | JG12240701842 | 东方铬钝化950 | 合格 | 合格品 | 甲 | 韩康 | 2326 | 2319 | 0.997 | 4210 | 0.1 | 710 | / |  | 30210015 | 光亮卷 | 0.1-SPCC | 30110014 | 铬钝化卷 | 0.1-SPCC |  | 10 | MO002139 | MO002139-007 | GDH001 | 铬钝化模板 | 2326 | 2024-07-28 | 2024-07-28 | 5 | 2024-07-28 16:10:39 | 2024-07-28 16:11:46 | 江苏东方九天新能源材料有限公司 | 264107 | 5660 |  |  | 0.1 | 4240 | 710 | 1 | JG12240701842 |  | 1 |  | 1
铬钝化 | JG12240701752 | JG12240701752 | 东方铬钝化950 | 合格 | 合格品 | 甲 | 韩康 | 2476 | 2481 | 1.002 | 4570 | 0.1 | 710 | / |  | 30210015 | 光亮卷 | 0.1-SPCC | 30110014 | 铬钝化卷 | 0.1-SPCC |  | 10 | MO002139 | MO002139-009 | GDH001 | 铬钝化模板 | 2476 | 2024-07-28 | 2024-07-28 | 5 | 2024-07-28 15:29:01 | 2024-07-28 15:29:45 | 江苏东方九天新能源材料有限公司 | 264109 | 5660 |  |  | 0.1 | 4570 | 710 | 1 | JG12240701752 |  | 1 |  | 1
铬钝化 | JG12240701681 | JG12240701681 | 东方铬钝化950 | 合格 | 合格品 | 甲 | 韩康 | 2500 | 2495 | 0.998 | 4590 | 0.1 | 710 | 、 |  | 30210015 | 光亮卷 | 0.1-SPCC | 30110014 | 铬钝化卷 | 0.1-SPCC |  | 10 | MO002134 | MO002134-001 | GDH001 | 铬钝化模板 | 2500 | 2024-07-28 | 2024-07-28 | 5 | 2024-07-28 11:50:52 | 2024-07-28 11:51:19 | 江苏东方九天新能源材料有限公司 | 263950 | 5660 |  |  | 0.1 | 0 | 710 | 1 | JG12240701681 |  | 1 |  | 1
铬钝化 | JG122407013122 | JG122407013122 | 东方铬钝化950 | 合格 | 合格品 | 甲 | 韩康 | 1740 | 1737 | 0.9983 | 3170 | 0.1 | 710 | 、 |  | 30210015 | 光亮卷 | 0.1-SPCC | 30110014 | 铬钝化卷 | 0.1-SPCC |  | 10 | MO002136 | MO002136-001 | GDH001 | 铬钝化模板 | 1740 | 2024-07-28 | 2024-07-28 | 5 | 2024-07-28 11:02:55 | 2024-07-28 11:03:38 | 江苏东方九天新能源材料有限公司 | 263958 | 5660 |  |  | 0.1 | 0 | 710 | 1 | JG122407013122 |  | 1 |  | 1
铬钝化 | JG12240701271 | JG12240701271 | 东方铬钝化950 | 合格 | 让步接收 | 甲 | 韩康 | 2722 | 2719 | 0.9989 | 3260 | 0.15 | 710 | 、 | 尾部撞伤 ，顶伤印 | 30210011 | 光亮卷 | 0.15-SPCC | 30110011 | 铬钝化卷 | 0.15-SPCC |  | 10 | MO002135 | MO002135-001 | GDH001 | 铬钝化模板 | 2722 | 2024-07-28 | 2024-07-28 | 5 | 2024-07-28 10:28:42 | 2024-07-28 10:40:03 | 江苏东方九天新能源材料有限公司 | 263956 | 5660 |  |  | 0.15 | 0 | 710 | 1 | JG12240701271 |  | 1 | S色差(色差 条印 尾撞伤 顶伤印) | 1
铬钝化 | JG12240701412 | JG12240701412 | 东方铬钝化950 | 合格 | 合格品 | 甲 | 韩康 | 3100 | 3105 | 1.0016 | 5660 | 0.1 | 710 | 、 |  | 30210015 | 光亮卷 | 0.1-SPCC | 30110014 | 铬钝化卷 | 0.1-SPCC |  | 10 | MO002134 | MO002134-002 | GDH001 | 铬钝化模板 | 3100 | 2024-07-28 | 2024-07-28 | 5 | 2024-07-28 10:16:43 | 2024-07-28 10:17:10 | 江苏东方九天新能源材料有限公司 | 263949 | 5660 |  |  | 0.1 | 0 | 710 | 1 | JG12240701412 |  | 1 |  | 1
铬钝化 | JG12240701362 | JG12240701362 | 东方铬钝化950 | 合格 | 合格品 | 甲 | 韩康 | 2522 | 2515 | 0.9972 | 4590 | 0.1 | 710 | 、 |  | 30210015 | 光亮卷 | 0.1-SPCC | 30110014 | 铬钝化卷 | 0.1-SPCC |  | 10 | MO002134 | MO002134-003 | GDH001 | 铬钝化模板 | 2522 | 2024-07-28 | 2024-07-28 | 5 | 2024-07-28 10:15:43 | 2024-07-28 10:16:14 | 江苏东方九天新能源材料有限公司 | 263948 | 5660 |  |  | 0.1 | 0 | 710 | 1 | JG12240701362 |  | 1 |  | 1
铬钝化 | JG12240701061 | JG12240701061 | 东方铬钝化950 | 合格 | 合格品 | 乙 | 李志祥 | 4860 | 4827 | 0.9932 | 6890 | 0.125 | 760 | 、 |  | 30210004 | 光亮卷 | 0.125-SPCC | 30110004 | 铬钝化卷 | 0.125-SPCC |  | 10 | MO002125 | MO002125-001 | GDH001 | 铬钝化模板 | 4860 | 2024-07-28 | 2024-07-28 | 5 | 2024-07-28 08:50:49 | 2024-07-28 08:51:30 | 江苏东方九天新能源材料有限公司 | 261968 | 5657 |  |  | 0.125 | 6970 | 760 | 1 | JG12240701061 |  | 1 |  | 1
铬钝化 | JG1224060237111 | JG1224060237111 | 东方铬钝化950 | 合格 | 让步接收 | 乙 | 李志祥 | 1932 | 1917 | 0.9922 | 3280 | 0.1 | 760 | 、 | 色差 条印 | 30210015 | 光亮卷 | 0.1-SPCC | 30110014 | 铬钝化卷 | 0.1-SPCC |  | 10 | MO002111 | MO002111-001 | GDH001 | 铬钝化模板 | 1932 | 2024-07-27 | 2024-07-27 | 5 | 2024-07-28 07:37:12 | 2024-07-28 07:56:46 | 江苏东方九天新能源材料有限公司 | 263143 | 5657 |  |  | 0.1 | 0 | 760 | 1 | JG1224060237111 |  | 1 | 色差 条印 | 1
铬钝化 | JG1224060237112 | JG1224060237112 | 东方铬钝化950 | 合格 | 让步接收 | 乙 | 李志祥 | 1600 | 1593 | 0.9956 | 2730 | 0.1 | 760 | 、 | 锈斑 | 30210015 | 光亮卷 | 0.1-SPCC | 30110014 | 铬钝化卷 | 0.1-SPCC |  | 10 | MO002111 | MO002111-002 | GDH001 | 铬钝化模板 | 1600 | 2024-07-27 | 2024-07-27 | 5 | 2024-07-28 07:33:05 | 2024-07-28 07:35:20 | 江苏东方九天新能源材料有限公司 | 263144 | 5657 |  |  | 0.1 | 0 | 760 | 1 | JG1224060237112 |  | 1 | 锈斑 | 1
铬钝化 | JG12240701592 | JG12240701592 | 东方铬钝化950 | 合格 | 合格品 | 乙 | 李志祥 | 5584 | 5581 | 0.9995 | 10170 | 0.1 | 710 | / |  | 30210015 | 光亮卷 | 0.1-SPCC | 30110014 | 铬钝化卷 | 0.1-SPCC |  | 10 | MO002085 | MO002085-001 | GDH001 | 铬钝化模板 | 5584 | 2024-07-26 | 2024-07-26 | 5 | 2024-07-28 07:31:41 | 2024-07-28 07:32:21 | 江苏东方九天新能源材料有限公司 | 261581 | 5657 |  |  | 0.1 | 0 | 710 | 1 | JG12240701592 |  | 1 |  | 1
铬钝化 | JG122407017112 | JG122407017112 | 东方铬钝化950 | 合格 | 合格品 | 乙 | 李志祥 | 1710 | 1715 | 1.0029 | 3180 | 0.1 | 710 | 、 |  | 30210015 | 光亮卷 | 0.1-SPCC | 30110014 | 铬钝化卷 | 0.1-SPCC |  | 10 | MO002110 | MO002110-005 | GDH001 | 铬钝化模板 | 1710 | 2024-07-27 | 2024-07-27 | 5 | 2024-07-28 07:30:16 | 2024-07-28 07:31:24 | 江苏东方九天新能源材料有限公司 | 263141 | 5657 |  |  | 0.1 | 3230 | 710 | 1 | JG122407017112 |  | 1 |  | 1
铬钝化 | JG12240701791 | JG12240701791 | 东方铬钝化950 | 合格 | 让步接收 | 乙 | 李志祥 | 2466 | 2467 | 1.0004 | 4520 | 0.1 | 710 | / | 色差 辊印 | 30210015 | 光亮卷 | 0.1-SPCC | 30110014 | 铬钝化卷 | 0.1-SPCC |  | 10 | MO002085 | MO002085-005 | GDH001 | 铬钝化模板 | 2466 | 2024-07-26 | 2024-07-26 | 5 | 2024-07-28 05:21:12 | 2024-07-28 05:46:56 | 江苏东方九天新能源材料有限公司 | 261585 | 5657 |  |  | 0.1 | 0 | 710 | 1 | JG12240701791 |  | 1 | 色差 辊印 | 1
铬钝化 | JG12240701152 | JG12240701152 | 东方铬钝化950 | 合格 | 让步接收 | 乙 | 李志祥 | 2470 | 2471 | 1.0004 | 4500 | 0.1 | 710 | 、 | 尾200米顶伤 | 30210015 | 光亮卷 | 0.1-SPCC | 30110014 | 铬钝化卷 | 0.1-SPCC |  | 10 | MO002110 | MO002110-003 | GDH001 | 铬钝化模板 | 2470 | 2024-07-27 | 2024-07-27 | 5 | 2024-07-28 05:18:51 | 2024-07-28 05:19:19 | 江苏东方九天新能源材料有限公司 | 263139 | 5657 |  |  | 0.1 | 4530 | 710 | 1 | JG12240701152 |  | 1 | 尾200米顶伤 色差 条印 | 1
铬钝化 | JG12240701631 | JG12240701631 | 东方铬钝化950 | 合格 | 让步接收 | 乙 | 李志祥 | 2450 | 2459 | 1.0037 | 4480 | 0.1 | 710 | 、 | 色差 | 30210015 | 光亮卷 | 0.1-SPCC | 30110014 | 铬钝化卷 | 0.1-SPCC |  | 10 | MO002110 | MO002110-004 | GDH001 | 铬钝化模板 | 2450 | 2024-07-27 | 2024-07-27 | 5 | 2024-07-28 05:14:04 | 2024-07-28 05:15:12 | 江苏东方九天新能源材料有限公司 | 263140 | 5657 |  |  | 0.1 | 4520 | 710 | 1 | JG12240701631 |  | 1 | 色差 体育 | 1
铬钝化 | JG12240701672 | JG12240701672 | 东方铬钝化950 | 合格 | 让步接收 | 乙 | 李志祥 | 2600 | 2585 | 0.9942 | 4740 | 0.1 | 710 | 、 | 内150米顶伤 色差 条印 | 30210015 | 光亮卷 | 0.1-SPCC | 30110014 | 铬钝化卷 | 0.1-SPCC |  | 10 | MO002110 | MO002110-001 | GDH001 | 铬钝化模板 | 2600 | 2024-07-27 | 2024-07-27 | 5 | 2024-07-28 03:54:48 | 2024-07-28 04:08:22 | 江苏东方九天新能源材料有限公司 | 263137 | 5657 |  |  | 0.1 | 4800 | 710 | 1 | JG12240701672 |  | 1 | 内150米顶伤 色差 条印 | 1
铬钝化 | JG12240701762 | JG12240701762 | 东方铬钝化950 | 待判定 |  | 乙 | 李志祥 | 2528 | 2521 | 0.9972 | 4590 | 0.1 | 710 | 、 | 色差 辊印 内300米碎边 | 30210015 | 光亮卷 | 0.1-SPCC | 30110014 | 铬钝化卷 | 0.1-SPCC |  | 10 | MO002110 | MO002110-002 | GDH001 | 铬钝化模板 | 2528 | 2024-07-27 | 2024-07-27 | 3 | 2024-07-28 03:03:07 | 2024-07-28 03:37:24 | 江苏东方九天新能源材料有限公司 | 263138 | 5657 |  |  | 0.1 | 4630 | 710 | 1 | JG12240701762 |  | 1 | 色差 辊印 内300米碎边 | 0
铬钝化 | JG12240701591 | JG12240701591 | 东方铬钝化950 | 合格 | 让步接收 | 乙 | 李志祥 | 2510 | 2509 | 0.9996 | 4580 | 0.1 | 710 | 、 | 色差 辊印 | 30210015 | 光亮卷 | 0.1-SPCC | 30110014 | 铬钝化卷 | 0.1-SPCC |  | 10 | MO002110 | MO002110-006 | GDH001 | 铬钝化模板 | 2510 | 2024-07-27 | 2024-07-27 | 5 | 2024-07-28 02:50:27 | 2024-07-28 03:02:51 | 江苏东方九天新能源材料有限公司 | 263142 | 5657 |  |  | 0.1 | 4620 | 710 | 1 | JG12240701591 |  | 1 | 色差 辊印 | 1
铬钝化 | JG12240701202 | JG12240701202 | 东方铬钝化950 | 合格 | 让步接收 | 乙 | 李志祥 | 5644 | 5585 | 0.9895 | 10150 | 0.1 | 710 | / | 9182米横67mm孔洞2.39平方毫米 | 30210015 | 光亮卷 | 0.1-SPCC | 30110014 | 铬钝化卷 | 0.1-SPCC |  | 10 | MO002085 | MO002085-002 | GDH001 | 铬钝化模板 | 5644 | 2024-07-26 | 2024-07-26 | 5 | 2024-07-28 01:42:51 | 2024-07-28 02:35:50 | 江苏东方九天新能源材料有限公司 | 261582 | 5653 |  |  | 0.1 | 0 | 710 | 1 | JG12240701202 |  | 1 | k孔洞9182米大小2.39横67 | 1
铬钝化 | JG12240701761 | JG12240701761 | 东方铬钝化950 | 合格 | 合格品 | 甲 | 韩康 | 5468 | 5477 | 1.0016 | 9940 | 0.1 | 710 | / |  | 30210015 | 光亮卷 | 0.1-SPCC | 30110014 | 铬钝化卷 | 0.1-SPCC |  | 10 | MO002059 | MO002059-002 | GDH001 | 铬钝化模板 | 5468 | 2024-07-25 | 2024-07-25 | 5 | 2024-07-28 00:11:29 | 2024-07-28 01:41:13 | 江苏东方九天新能源材料有限公司 | 259656 | 5660 |  |  | 0.1 | 10000 | 710 | 1 | JG12240701761 |  | 1 |  | 1
铬钝化 | JG1224070142 | JG1224070142 | 东方铬钝化950 | 合格 | 让步接收 | 甲 | 夏亚军 | 5218 | 5225 | 1.0013 | 6600 | 0.145 | 710 | 、 | 尾顶伤印 | 30210008 | 光亮卷 | 0.145-SPCC | 30110008 | 铬钝化卷 | 0.145-SPCC |  | 10 | MO002111 | MO002111-003 | GDH001 | 铬钝化模板 | 5218 | 2024-07-27 | 2024-07-27 | 5 | 2024-07-28 00:02:35 | 2024-07-28 00:10:34 | 江苏东方九天新能源材料有限公司 | 263145 | 5660 |  |  | 0.145 | 0 | 710 | 1 | JG1224070142 |  | 1 | S色差(尾顶伤印) | 1
铬钝化 | JG1224070182 | JG1224070182 | 东方铬钝化950 | 合格 | 合格品 | 甲 | 夏亚军 | 5380 | 5357 | 0.9957 | 6680 | 0.145 | 710 | / |  | 30210008 | 光亮卷 | 0.145-SPCC | 30110008 | 铬钝化卷 | 0.145-SPCC |  | 10 | MO002058 | MO002058-001 | GDH001 | 铬钝化模板 | 5380 | 2024-07-25 | 2024-07-25 | 5 | 2024-07-27 23:23:53 | 2024-07-27 23:37:49 | 江苏东方九天新能源材料有限公司 | 259649 | 5660 |  |  | 0.145 | 6740 | 710 | 1 | JG1224070182 |  | 1 |  | 1
铬钝化 | JG1224070181 | JG1224070181 | 东方铬钝化950 | 合格 | 合格品 | 甲 | 夏亚军 | 5374 | 5381 | 1.0013 | 6610 | 0.145 | 710 | / |  | 30210008 | 光亮卷 | 0.145-SPCC | 30110008 | 铬钝化卷 | 0.145-SPCC |  | 10 | MO002058 | MO002058-002 | GDH001 | 铬钝化模板 | 5374 | 2024-07-25 | 2024-07-25 | 5 | 2024-07-27 22:48:30 | 2024-07-27 22:48:55 | 江苏东方九天新能源材料有限公司 | 259650 | 5660 |  |  | 0.145 | 6660 | 710 | 1 | JG1224070181 |  | 1 |  | 1
铬钝化 | JG12240701841 | JG12240701841 | 东方铬钝化950 | 合格 | 让步接收 | 甲 | 夏亚军 | 5660 | 5665 | 1.0009 | 10280 | 0.1 | 710 | / | 色差 条印 尾顶伤印 | 30210015 | 光亮卷 | 0.1-SPCC | 30110014 | 铬钝化卷 | 0.1-SPCC |  | 10 | MO002059 | MO002059-001 | GDH001 | 铬钝化模板 | 5660 | 2024-07-25 | 2024-07-25 | 5 | 2024-07-27 22:02:42 | 2024-07-27 22:03:47 | 江苏东方九天新能源材料有限公司 | 259661 | 5660 |  |  | 0.1 | 10360 | 710 | 1 | JG12240701841 |  | 1 | S色差(色差 条印 尾顶伤印) | 1
铬钝化 | JG1224070168212 | JG122407016821 | 东方铬钝化950 | 合格 | 合格品 | 甲 | 夏亚军 | 2337 | 2337 |  | 4280 | 0.1 | 710 | / |  | 30210015 | 光亮卷 | 0.1-SPCC | 30110014 | 铬钝化卷 | 0.1-SPCC |  | 10 | MO002059 | MO002059-003-02 | GDH001 | 铬钝化模板 | 4734 | 2024-07-25 | 2024-07-25 | 5 | 2024-07-27 20:51:09 | 2024-07-27 20:52:00 | 江苏东方九天新能源材料有限公司 |  | 5660 |  | 1 | 0.1 | 4280 | 710 | 1 | JG1224070168212 |  | 1 |  | 1
铬钝化 | JG1224070168211 | JG122407016821 | 东方铬钝化950 | 合格 | 合格品 | 甲 | 夏亚军 | 2399 | 2399 |  | 4400 | 0.1 | 710 | / |  | 30210015 | 光亮卷 | 0.1-SPCC | 30110014 | 铬钝化卷 | 0.1-SPCC |  | 10 | MO002059 | MO002059-003-01 | GDH001 | 铬钝化模板 | 4734 | 2024-07-25 | 2024-07-25 | 5 | 2024-07-27 20:51:09 | 2024-07-27 20:52:00 | 江苏东方九天新能源材料有限公司 |  | 5660 |  | 1 | 0.1 | 4400 | 710 | 1 | JG1224070168211 |  | 1 |  | 1
铬钝化 | JG12240701642 | JG12240701642 | 东方铬钝化950 | 合格 | 让步接收 | 甲 | 夏亚军 | 5542 | 5565 | 1.0042 | 10100 | 0.1 | 710 | / | 尾部操侧边部撞伤重 | 30210015 | 光亮卷 | 0.1-SPCC | 30110014 | 铬钝化卷 | 0.1-SPCC |  | 10 | MO002085 | MO002085-003 | GDH001 | 铬钝化模板 | 5542 | 2024-07-26 | 2024-07-26 | 5 | 2024-07-27 19:46:36 | 2024-07-27 19:49:11 | 江苏东方九天新能源材料有限公司 | 261583 | 5660 |  |  | 0.1 | 0 | 710 | 1 | JG12240701642 |  | 1 | S色差(色差 白斑 尾操侧边部撞伤重) | 1
铬钝化 | JG12240701671 | JG12240701671 | 东方铬钝化950 | 合格 | 合格品 | 甲 | 韩康 | 5500 | 5397 | 0.9813 | 9840 | 0.1 | 710 | / | S色差(色差 条印 白斑 尾顶伤印) | 30210015 | 光亮卷 | 0.1-SPCC | 30110014 | 铬钝化卷 | 0.1-SPCC |  | 10 | MO002104 | MO002104-001 | GDH001 | 铬钝化模板 | 5500 | 2024-07-27 | 2024-07-27 | 5 | 2024-07-27 18:41:21 | 2024-07-27 18:42:47 | 江苏东方九天新能源材料有限公司 | 262854 | 5660 |  |  | 0.1 | 0 | 710 | 1 | JG12240701671 |  | 1 | S色差(色差 条印 白斑 尾顶伤印) | 1
铬钝化 | JG12240601192 | JG12240601192 | 东方铬钝化950 | 合格 | 合格品 | 乙 | 李志祥 | 6570 | 6563 | 0.9989 | 12100 | 0.1 | 710 | / | 色差 条印 | 30210015 | 光亮卷 | 0.1-SPCC | 30110014 | 铬钝化卷 | 0.1-SPCC |  | 10 | MO002085 | MO002085-004 | GDH001 | 铬钝化模板 | 6570 | 2024-07-26 | 2024-07-26 | 5 | 2024-07-27 15:58:17 | 2024-07-27 17:41:25 | 江苏东方九天新能源材料有限公司 | 261584 | 5657 |  |  | 0.1 | 0 | 710 | 1 | JG12240601192 |  | 1 | 色差 条印 | 1
铬钝化 | JG12240602662 | JG12240602662 | 东方铬钝化950 | 合格 | 让步接收 | 乙 | 李志祥 | 4880 | 4725 | 0.9682 | 8260 | 0.1 | 760 | / | 1800米有一块黄斑 整卷来料黄条印 乳化斑 色差 | 30210015 | 光亮卷 | 0.1-SPCC | 30110014 | 铬钝化卷 | 0.1-SPCC |  | 10 | MO002096 | MO002096-012 | GDH001 | 铬钝化模板 | 4880 | 2024-07-26 | 2024-07-26 | 5 | 2024-07-27 15:11:09 | 2024-07-27 15:57:19 | 江苏东方九天新能源材料有限公司 | 261973 | 5657 |  |  | 0.1 | 0 | 760 | 1 | JG12240602662 |  | 1 | 1800米有一块黄斑 整卷来料黄条印 乳化斑 色差 | 1
铬钝化 | JG1224055151212 | JG122405515121 | 东方铬钝化950 | 合格 | 合格品 | 乙 | 李志祥 | 2413 | 2413 |  | 4200 | 0.1 | 760 | / |  | 30210015 | 光亮卷 | 0.1-SPCC | 30110014 | 铬钝化卷 | 0.1-SPCC |  | 10 | MO002096 | MO002096-011-02 | GDH001 | 铬钝化模板 | 4920 | 2024-07-26 | 2024-07-26 | 5 | 2024-07-27 14:32:08 | 2024-07-27 15:10:47 | 江苏东方九天新能源材料有限公司 |  | 5657 |  | 1 | 0.1 | 4200 | 760 | 1 | JG1224055151212 |  | 1 |  | 1
铬钝化 | JG1224055151211 | JG122405515121 | 东方铬钝化950 | 合格 | 合格品 | 乙 | 李志祥 | 2479 | 2479 |  | 4300 | 0.1 | 760 | / |  | 30210015 | 光亮卷 | 0.1-SPCC | 30110014 | 铬钝化卷 | 0.1-SPCC |  | 10 | MO002096 | MO002096-011-01 | GDH001 | 铬钝化模板 | 4920 | 2024-07-26 | 2024-07-26 | 5 | 2024-07-27 14:32:08 | 2024-07-27 15:10:47 | 江苏东方九天新能源材料有限公司 |  | 5657 |  | 1 | 0.1 | 4300 | 760 | 1 | JG1224055151211 |  | 1 |  | 1
铬钝化 | JG122407010312 | JG12240701031 | 东方铬钝化950 | 合格 | 让步接收 | 乙 | 李志祥 | 3769 | 3769 |  | 6540 | 0.1 | 760 | / | 色差 乳化斑 5128米操164mm孔洞0.71mm2 | 30210015 | 光亮卷 | 0.1-SPCC | 30110014 | 铬钝化卷 | 0.1-SPCC |  | 10 | MO002054 | MO002054-007-02 | GDH001 | 铬钝化模板 | 6190 | 2024-07-25 | 2024-07-25 | 5 | 2024-07-27 13:05:52 | 2024-07-27 14:07:31 | 江苏东方九天新能源材料有限公司 |  | 5657 |  | 1 | 0.1 | 6540 | 760 | 1 | JG122407010312 |  | 1 | 色差 乳化斑 5128米孔洞大小0.71操164 | 1
铬钝化 | JG122407010311 | JG12240701031 | 东方铬钝化950 | 合格 | 让步接收 | 乙 | 李志祥 | 2405 | 2405 |  | 4150 | 0.1 | 760 | / | 色差 乳化斑 | 30210015 | 光亮卷 | 0.1-SPCC | 30110014 | 铬钝化卷 | 0.1-SPCC |  | 10 | MO002054 | MO002054-007-01 | GDH001 | 铬钝化模板 | 6190 | 2024-07-25 | 2024-07-25 | 5 | 2024-07-27 13:05:52 | 2024-07-27 14:07:31 | 江苏东方九天新能源材料有限公司 |  | 5657 |  | 1 | 0.1 | 4150 | 760 | 1 | JG122407010311 |  | 1 | 色差 乳化斑 | 1
铬钝化 | JG12240703671 | JG12240703671 | 东方铬钝化950 | 合格 | 让步接收 | 乙 | 李志祥 | 4840 | 4819 | 0.9957 | 6970 | 0.125 | 760 | / | 边部水锈斑 色差 乳化斑 | 30210004 | 光亮卷 | 0.125-SPCC | 30110004 | 铬钝化卷 | 0.125-SPCC |  | 10 | MO002096 | MO002096-005 | GDH001 | 铬钝化模板 | 4840 | 2024-07-26 | 2024-07-26 | 5 | 2024-07-27 13:00:58 | 2024-07-27 13:01:37 | 江苏东方九天新能源材料有限公司 | 261967 | 5657 |  |  | 0.125 | 0 | 760 | 1 | JG12240703671 |  | 1 | 边部水锈斑 色差 乳化斑 | 1
铬钝化 | JG12240703521 | JG12240703521 | 东方铬钝化950 | 合格 | 让步接收 | 乙 | 李志祥 | 4800 | 4683 | 0.9756 | 6720 | 0.125 | 760 | / | 乳化斑 色差 条印 | 30210004 | 光亮卷 | 0.125-SPCC | 30110004 | 铬钝化卷 | 0.125-SPCC |  | 10 | MO002096 | MO002096-001 | GDH001 | 铬钝化模板 | 4800 | 2024-07-26 | 2024-07-26 | 5 | 2024-07-27 10:59:27 | 2024-07-27 11:45:46 | 江苏东方九天新能源材料有限公司 | 261963 | 5653 |  |  | 0.125 | 6810 | 760 | 1 | JG12240703521 |  | 1 | 乳化斑 色差 条印 | 1
铬钝化 | JG122407035112 | JG122407035112 | 东方铬钝化950 | 待判定 |  | 乙 | 李志祥 | 2030 | 1995 | 0.9828 | 2900 | 0.125 | 760 | / | 松花印 | 30210004 | 光亮卷 | 0.125-SPCC | 30110004 | 铬钝化卷 | 0.125-SPCC |  | 10 | MO002056 | MO002056-008 | GDH001 | 铬钝化模板 | 2030 | 2024-07-25 | 2024-07-25 | 3 | 2024-07-27 10:56:11 | 2024-07-27 10:58:52 | 江苏东方九天新能源材料有限公司 | 259644 | 5653 |  |  | 0.125 | 2960 | 760 | 1 | JG122407035112 |  | 1 | 松花印 | 0
铬钝化 | JG122406027312 | JG12240602731 | 东方铬钝化950 | 合格 | 让步接收 | 乙 | 李志祥 | 3727 | 3727 |  | 6420 | 0.1 | 760 | / | 1820米横480mm孔洞0.27平方毫米 | 30210015 | 光亮卷 | 0.1-SPCC | 30110014 | 铬钝化卷 | 0.1-SPCC |  | 10 | MO002096 | MO002096-010-02 | GDH001 | 铬钝化模板 | 6320 | 2024-07-26 | 2024-07-26 | 5 | 2024-07-27 10:49:33 | 2024-07-27 10:55:26 | 江苏东方九天新能源材料有限公司 |  | 5660 |  | 1 | 0.1 | 6420 | 760 | 1 | JG122406027312 |  | 1 | 孔洞1820米大小0.27横480 | 1
铬钝化 | JG122406027311 | JG12240602731 | 东方铬钝化950 | 合格 | 合格品 | 乙 | 李志祥 | 2461 | 2461 |  | 4230 | 0.1 | 760 | / |  | 30210015 | 光亮卷 | 0.1-SPCC | 30110014 | 铬钝化卷 | 0.1-SPCC |  | 10 | MO002096 | MO002096-010-01 | GDH001 | 铬钝化模板 | 6320 | 2024-07-26 | 2024-07-26 | 5 | 2024-07-27 10:49:33 | 2024-07-27 10:55:26 | 江苏东方九天新能源材料有限公司 |  | 5660 |  | 1 | 0.1 | 4230 | 760 | 1 | JG122406027311 |  | 1 |  | 1
铬钝化 | JG122406014312 | JG12240601431 | 东方铬钝化950 | 合格 | 让步接收 | 甲 | 夏亚军 | 3769 | 3769 |  | 6610 | 0.1 | 760 | / | 5560米横293mm孔洞0.18平方毫米 | 30210015 | 光亮卷 | 0.1-SPCC | 30110014 | 铬钝化卷 | 0.1-SPCC |  | 10 | MO002096 | MO002096-008-02 | GDH001 | 铬钝化模板 | 6330 | 2024-07-26 | 2024-07-26 | 5 | 2024-07-27 07:57:02 | 2024-07-27 10:47:09 | 江苏东方九天新能源材料有限公司 |  | 5660 |  | 1 | 0.1 | 6610 | 760 | 1 | JG122406014312 |  | 1 | 孔洞5560米大小0.18横293 | 1
铬钝化 | JG122406014311 | JG12240601431 | 东方铬钝化950 | 合格 | 合格品 | 甲 | 夏亚军 | 2461 | 2461 |  | 4300 | 0.1 | 760 | / |  | 30210015 | 光亮卷 | 0.1-SPCC | 30110014 | 铬钝化卷 | 0.1-SPCC |  | 10 | MO002096 | MO002096-008-01 | GDH001 | 铬钝化模板 | 6330 | 2024-07-26 | 2024-07-26 | 5 | 2024-07-27 07:57:02 | 2024-07-27 10:47:09 | 江苏东方九天新能源材料有限公司 |  | 5660 |  | 1 | 0.1 | 4300 | 760 | 1 | JG122406014311 |  | 1 |  | 1
铬钝化 | JG122406013411 | JG122406013411 | 东方铬钝化950 | 合格 | 合格品 | 甲 | 夏亚军 | 5120 | 5109 | 0.9979 | 9000 | 0.1 | 760 | / |  | 30210015 | 光亮卷 | 0.1-SPCC | 30110014 | 铬钝化卷 | 0.1-SPCC |  | 10 | MO002096 | MO002096-014 | GDH001 | 铬钝化模板 | 5120 | 2024-07-26 | 2024-07-26 | 5 | 2024-07-27 07:56:14 | 2024-07-27 07:56:41 | 江苏东方九天新能源材料有限公司 | 261975 | 5660 |  |  | 0.1 | 0 | 760 | 1 | JG122406013411 |  | 1 |  | 1
铬钝化 | JG12240701632 | JG12240701632 | 东方铬钝化950 | 合格 | 让步接收 | 甲 | 夏亚军 | 5616 | 5623 | 1.0012 | 10230 | 0.1 | 710 | / | 色差 条印 白斑 亮斑 | 30210015 | 光亮卷 | 0.1-SPCC | 30110014 | 铬钝化卷 | 0.1-SPCC |  | 10 | MO002052 | MO002052-007 | GDH001 | 铬钝化模板 | 5616 | 2024-07-25 | 2024-07-25 | 5 | 2024-07-27 06:47:00 | 2024-07-27 06:48:16 | 江苏东方九天新能源材料有限公司 | 259560 | 5660 |  |  | 0.1 | 10280 | 710 | 1 | JG12240701632 |  | 1 | S色差(色差 条印 白斑 亮斑) | 1
铬钝化 | JG12240701352 | JG12240701352 | 东方铬钝化950 | 合格 | 让步接收 | 甲 | 夏亚军 | 5606 | 5619 | 1.0023 | 10210 | 0.1 | 710 | / | 色差 条印 辊印 碱液斑 | 30210015 | 光亮卷 | 0.1-SPCC | 30110014 | 铬钝化卷 | 0.1-SPCC |  | 10 | MO002052 | MO002052-003 | GDH001 | 铬钝化模板 | 5606 | 2024-07-25 | 2024-07-25 | 5 | 2024-07-27 05:22:48 | 2024-07-27 05:24:11 | 江苏东方九天新能源材料有限公司 | 259554 | 5660 |  |  | 0.1 | 10290 | 710 | 1 | JG12240701352 |  | 1 | S色差(色差 条印 辊印 碱液斑) | 1
铬钝化 | JG12240701351 | JG12240701351 | 东方铬钝化950 | 合格 | 合格品 | 甲 | 夏亚军 | 2444 | 2439 | 0.998 | 4450 | 0.1 | 710 | / |  | 30210015 | 光亮卷 | 0.1-SPCC | 30110014 | 铬钝化卷 | 0.1-SPCC |  | 10 | MO002052 | MO002052-001 | GDH001 | 铬钝化模板 | 2444 | 2024-07-25 | 2024-07-25 | 5 | 2024-07-27 04:05:27 | 2024-07-27 04:05:58 | 江苏东方九天新能源材料有限公司 | 259550 | 5660 |  |  | 0.1 | 4480 | 710 | 1 | JG12240701351 |  | 1 |  | 1
铬钝化 | JG122407010322 | JG122407010322 | 东方铬钝化950 | 合格 | 合格品 | 甲 | 夏亚军 | 4120 | 4109 | 0.9973 | 7120 | 0.1 | 760 | / |  | 30210015 | 光亮卷 | 0.1-SPCC | 30110014 | 铬钝化卷 | 0.1-SPCC |  | 10 | MO002096 | MO002096-009 | GDH001 | 铬钝化模板 | 4120 | 2024-07-26 | 2024-07-26 | 5 | 2024-07-27 03:32:31 | 2024-07-27 03:32:59 | 江苏东方九天新能源材料有限公司 | 261970 | 5660 |  |  | 0.1 | 0 | 760 | 1 | JG122407010322 |  | 1 |  | 1
铬钝化 | JG12240703501 | JG12240703501 | 东方铬钝化950 | 合格 | 让步接收 | 甲 | 夏亚军 | 4840 | 4811 | 0.994 | 6840 | 0.125 | 760 | / | 两边边部水锈斑 | 30210004 | 光亮卷 | 0.125-SPCC | 30110004 | 铬钝化卷 | 0.125-SPCC |  | 10 | MO002096 | MO002096-004 | GDH001 | 铬钝化模板 | 4840 | 2024-07-26 | 2024-07-26 | 5 | 2024-07-27 02:42:48 | 2024-07-27 02:44:34 | 江苏东方九天新能源材料有限公司 | 261966 | 5660 |  |  | 0.125 | 0 | 760 | 1 | JG12240703501 |  | 1 | S色差(色差 条印 两边边部水锈斑) | 1
铬钝化 | JG12240703531 | JG12240703531 | 东方铬钝化950 | 合格 | 合格品 | 甲 | 夏亚军 | 4880 | 4781 | 0.9797 | 6840 | 0.125 | 760 | / |  | 30210004 | 光亮卷 | 0.125-SPCC | 30110004 | 铬钝化卷 | 0.125-SPCC |  | 10 | MO002056 | MO002056-001 | GDH001 | 铬钝化模板 | 4880 | 2024-07-25 | 2024-07-25 | 5 | 2024-07-27 01:57:11 | 2024-07-27 01:57:44 | 江苏东方九天新能源材料有限公司 | 259632 | 5660 |  |  | 0.125 | 6970 | 760 | 1 | JG12240703531 |  | 1 |  | 1
铬钝化 | JG12240703681 | JG12240703681 | 东方铬钝化950 | 合格 | 合格品 | 甲 | 夏亚军 | 4830 | 4691 | 0.9712 | 6730 | 0.125 | 760 | / |  | 30210004 | 光亮卷 | 0.125-SPCC | 30110004 | 铬钝化卷 | 0.125-SPCC |  | 10 | MO002096 | MO002096-002 | GDH001 | 铬钝化模板 | 4830 | 2024-07-26 | 2024-07-26 | 5 | 2024-07-27 01:09:50 | 2024-07-27 01:10:21 | 江苏东方九天新能源材料有限公司 | 261964 | 5660 |  |  | 0.125 | 0 | 760 | 1 | JG12240703681 |  | 1 |  | 1
铬钝化 | JG122406013412 | JG122406013412 | 东方铬钝化950 | 合格 | 让步接收 | 甲 | 夏亚军 | 2620 | 2581 | 0.9851 | 4540 | 0.1 | 760 | / | 内100米板面撞伤重 | 30210015 | 光亮卷 | 0.1-SPCC | 30110014 | 铬钝化卷 | 0.1-SPCC |  | 10 | MO002096 | MO002096-013 | GDH001 | 铬钝化模板 | 2620 | 2024-07-26 | 2024-07-26 | 5 | 2024-07-27 00:19:25 | 2024-07-27 00:21:39 | 江苏东方九天新能源材料有限公司 | 261974 | 5660 |  |  | 0.1 | 0 | 760 | 1 | JG122406013412 |  | 1 | S色差(内100米板面撞伤重 条印 色差 白斑) | 1
铬钝化 | JG12240703641 | JG12240703641 | 东方铬钝化950 | 合格 | 让步接收 | 甲 | 韩康 | 4650 | 4623 | 0.9942 | 6600 | 0.125 | 760 | / | 6480-6510米横向62.3-62.9mm8个孔洞( 大小0.44-0.62mm2) | 30210004 | 光亮卷 | 0.125-SPCC | 30110004 | 铬钝化卷 | 0.125-SPCC |  | 10 | MO002096 | MO002096-003 | GDH001 | 铬钝化模板 | 4650 | 2024-07-26 | 2024-07-26 | 5 | 2024-07-26 23:03:15 | 2024-07-26 23:48:07 | 江苏东方九天新能源材料有限公司 | 261965 | 5660 |  |  | 0.125 | 0 | 760 | 1 | JG12240703641 |  | 1 | S色差(色差 条印 传侧边部水锈斑 黄条印 黄斑 6480-6510米8个孔洞 横向62.3-62.9 大小0.44-0.62) | 1
铬钝化 | JG122406026512 | JG12240602651 | 东方铬钝化950 | 合格 | 合格品 | 甲 | 韩康 | 4015 | 4015 |  | 7030 | 0.1 | 760 | / |  | 30210015 | 光亮卷 | 0.1-SPCC | 30110014 | 铬钝化卷 | 0.1-SPCC |  | 10 | MO002054 | MO002054-008-02 | GDH001 | 铬钝化模板 | 6410 | 2024-07-25 | 2024-07-25 | 5 | 2024-07-26 23:01:18 | 2024-07-26 23:02:34 | 江苏东方九天新能源材料有限公司 |  | 5660 |  | 1 | 0.1 | 7030 | 760 | 1 | JG122406026512 |  | 1 |  | 1
铬钝化 | JG122406026511 | JG12240602651 | 东方铬钝化950 | 合格 | 合格品 | 甲 | 韩康 | 2311 | 2311 |  | 4040 | 0.1 | 760 | / |  | 30210015 | 光亮卷 | 0.1-SPCC | 30110014 | 铬钝化卷 | 0.1-SPCC |  | 10 | MO002054 | MO002054-008-01 | GDH001 | 铬钝化模板 | 6410 | 2024-07-25 | 2024-07-25 | 5 | 2024-07-26 23:01:18 | 2024-07-26 23:02:34 | 江苏东方九天新能源材料有限公司 |  | 5660 |  | 1 | 0.1 | 4040 | 760 | 1 | JG122406026511 |  | 1 |  | 1
铬钝化 | JG122406012612 | JG12240601261 | 东方铬钝化950 | 合格 | 让步接收 | 乙 | 李志祥 | 4185 | 4185 |  | 7360 | 0.1 | 760 | / | 传侧边部15公分左右锈斑 | 30210015 | 光亮卷 | 0.1-SPCC | 30110014 | 铬钝化卷 | 0.1-SPCC |  | 10 | MO002054 | MO002054-012-02 | GDH001 | 铬钝化模板 | 6620 | 2024-07-25 | 2024-07-25 | 5 | 2024-07-26 20:02:44 | 2024-07-26 21:34:39 | 江苏东方九天新能源材料有限公司 |  | 5657 |  | 1 | 0.1 | 7360 | 760 | 1 | JG122406012612 |  | 1 | S色差条印(色差条印 传侧边部10公分左右锈斑) | 1
铬钝化 | JG122406012611 | JG12240601261 | 东方铬钝化950 | 合格 | 让步接收 | 乙 | 李志祥 | 2387 | 2387 |  | 4200 | 0.1 | 760 | / | 传侧边部15公分左右锈斑, 570米横向74.5mm1个孔洞 (大小0.44mm2) | 30210015 | 光亮卷 | 0.1-SPCC | 30110014 | 铬钝化卷 | 0.1-SPCC |  | 10 | MO002054 | MO002054-012-01 | GDH001 | 铬钝化模板 | 6620 | 2024-07-25 | 2024-07-25 | 5 | 2024-07-26 20:02:44 | 2024-07-26 21:34:39 | 江苏东方九天新能源材料有限公司 |  | 5657 |  | 1 | 0.1 | 4200 | 760 | 1 | JG122406012611 |  | 1 | S色差条印(色差条印 传侧边部10公分左右锈斑 570米1个孔洞 横向74.5 大小0.44) | 1
铬钝化 | JG122406024322 | JG12240602432 | 东方铬钝化950 | 合格 | 让步接收 | 乙 | 李志祥 | 3938 | 3938 |  | 6750 | 0.1 | 760 | / | 2453米操305mm处孔洞（大小0.27mm2） | 30210015 | 光亮卷 | 0.1-SPCC | 30110014 | 铬钝化卷 | 0.1-SPCC |  | 10 | MO002054 | MO002054-013-02 | GDH001 | 铬钝化模板 | 5890 | 2024-07-25 | 2024-07-25 | 5 | 2024-07-26 18:49:35 | 2024-07-26 20:02:26 | 江苏东方九天新能源材料有限公司 |  | 5657 |  | 1 | 0.1 | 6750 | 760 | 1 | JG122406024322 |  | 1 | 乳化斑 色差 2453米操305大小0.27 | 1
铬钝化 | JG122406024321 | JG12240602432 | 东方铬钝化950 | 合格 | 合格品 | 乙 | 李志祥 | 1924 | 1924 |  | 3300 | 0.1 | 760 | / |  | 30210015 | 光亮卷 | 0.1-SPCC | 30110014 | 铬钝化卷 | 0.1-SPCC |  | 10 | MO002054 | MO002054-013-01 | GDH001 | 铬钝化模板 | 5890 | 2024-07-25 | 2024-07-25 | 5 | 2024-07-26 18:49:35 | 2024-07-26 20:02:26 | 江苏东方九天新能源材料有限公司 |  | 5657 |  | 1 | 0.1 | 3300 | 760 | 1 | JG122406024321 |  | 1 | 乳化斑 色差 | 1
铬钝化 | JG122406027612 | JG12240602761 | 东方铬钝化950 | 合格 | 合格品 | 乙 | 李志祥 | 2381 | 2381 |  | 4170 | 0.1 | 760 | / |  | 30210015 | 光亮卷 | 0.1-SPCC | 30110014 | 铬钝化卷 | 0.1-SPCC |  | 10 | MO002054 | MO002054-014-02 | GDH001 | 铬钝化模板 | 6610 | 2024-07-25 | 2024-07-25 | 5 | 2024-07-26 18:19:29 | 2024-07-26 18:49:12 | 江苏东方九天新能源材料有限公司 |  | 5657 |  | 1 | 0.1 | 4170 | 760 | 1 | JG122406027612 |  | 1 | 乳化斑 色差 | 1
铬钝化 | JG122406027611 | JG12240602761 | 东方铬钝化950 | 合格 | 合格品 | 乙 | 李志祥 | 4203 | 4203 |  | 7340 | 0.1 | 760 | / |  | 30210015 | 光亮卷 | 0.1-SPCC | 30110014 | 铬钝化卷 | 0.1-SPCC |  | 10 | MO002054 | MO002054-014-01 | GDH001 | 铬钝化模板 | 6610 | 2024-07-25 | 2024-07-25 | 5 | 2024-07-26 18:19:29 | 2024-07-26 18:49:12 | 江苏东方九天新能源材料有限公司 |  | 5657 |  | 1 | 0.1 | 7340 | 760 | 1 | JG122406027611 |  | 1 | 乳化斑 色差 | 1
铬钝化 | JG12240701442 | JG12240701442 | 东方铬钝化950 | 合格 | 合格品 | 乙 | 李志祥 | 2546 | 2545 | 0.9996 | 4630 | 0.1 | 710 | / | 色差 辊印 | 30210015 | 光亮卷 | 0.1-SPCC | 30110014 | 铬钝化卷 | 0.1-SPCC |  | 10 | MO002052 | MO002052-002 | GDH001 | 铬钝化模板 | 2546 | 2024-07-25 | 2024-07-25 | 5 | 2024-07-26 17:16:00 | 2024-07-26 17:38:22 | 江苏东方九天新能源材料有限公司 | 259552 | 5657 |  |  | 0.1 | 4670 | 710 | 1 | JG12240701442 |  | 1 | 色差 辊印 | 1
铬钝化 | JG12240701151 | JG12240701151 | 东方铬钝化950 | 合格 | 合格品 | 乙 | 李志祥 | 5634 | 5651 | 1.003 | 10320 | 0.1 | 710 | / |  | 30210015 | 光亮卷 | 0.1-SPCC | 30110014 | 铬钝化卷 | 0.1-SPCC |  | 10 | MO002052 | MO002052-004 | GDH001 | 铬钝化模板 | 5634 | 2024-07-25 | 2024-07-25 | 5 | 2024-07-26 17:06:40 | 2024-07-26 17:07:23 | 江苏东方九天新能源材料有限公司 | 259556 | 5657 |  |  | 0.1 | 10380 | 710 | 1 | JG12240701151 |  | 1 |  | 1
铬钝化 | JG12240701801 | JG12240701801 | 东方铬钝化950 | 合格 | 合格品 | 乙 | 李志祥 | 5590 | 5607 | 1.003 | 10200 | 0.1 | 710 | / | 色差 条印 | 30210015 | 光亮卷 | 0.1-SPCC | 30110014 | 铬钝化卷 | 0.1-SPCC |  | 10 | MO002052 | MO002052-005 | GDH001 | 铬钝化模板 | 5590 | 2024-07-25 | 2024-07-25 | 5 | 2024-07-26 14:32:59 | 2024-07-26 15:36:39 | 江苏东方九天新能源材料有限公司 | 259558 | 5657 |  |  | 0.1 | 10250 | 710 | 1 | JG12240701801 |  | 1 | 色差 条印 | 1
铬钝化 | JG12240701161 | JG12240701161 | 东方铬钝化950 | 合格 | 让步接收 | 乙 | 李志祥 | 5620 | 5635 | 1.0027 | 10290 | 0.1 | 710 | / | 色差 条印 辊印 | 30210015 | 光亮卷 | 0.1-SPCC | 30110014 | 铬钝化卷 | 0.1-SPCC |  | 10 | MO002052 | MO002052-006 | GDH001 | 铬钝化模板 | 5620 | 2024-07-25 | 2024-07-25 | 5 | 2024-07-26 14:29:10 | 2024-07-26 14:31:01 | 江苏东方九天新能源材料有限公司 | 259559 | 5657 |  |  | 0.1 | 10360 | 710 | 1 | JG12240701161 |  | 1 | 色差 条印 辊印 | 1
铬钝化 | JG122406013022 | JG12240601302 | 东方铬钝化950 | 合格 | 让步接收 | 乙 | 李志祥 | 2793 | 2793 |  | 4870 | 0.1 | 760 | / | 730米处顶伤、划伤，2653-2707米操231mm14个孔洞0.35-1.15平方毫米 | 30210015 | 光亮卷 | 0.1-SPCC | 30110014 | 铬钝化卷 | 0.1-SPCC |  | 10 | MO002078 | MO002078-001-02 | GDH001 | 铬钝化模板 | 5510 | 2024-07-26 | 2024-07-26 | 5 | 2024-07-26 14:23:54 | 2024-07-26 14:25:15 | 江苏东方九天新能源材料有限公司 |  | 5657 |  | 1 | 0.1 | 4870 | 760 | 1 | JG122406013022 |  | 1 | 730米处顶伤划伤 2653-2707米14个孔洞大小0.35-1.15操231 | 1
铬钝化 | JG122406013021 | JG12240601302 | 东方铬钝化950 | 合格 | 合格品 | 乙 | 李志祥 | 2699 | 2699 |  | 4700 | 0.1 | 760 | / |  | 30210015 | 光亮卷 | 0.1-SPCC | 30110014 | 铬钝化卷 | 0.1-SPCC |  | 10 | MO002078 | MO002078-001-01 | GDH001 | 铬钝化模板 | 5510 | 2024-07-26 | 2024-07-26 | 5 | 2024-07-26 14:23:54 | 2024-07-26 14:25:15 | 江苏东方九天新能源材料有限公司 |  | 5657 |  | 1 | 0.1 | 4700 | 760 | 1 | JG122406013021 |  | 1 |  | 1
铬钝化 | JG12240701011 | JG12240701011 | 东方铬钝化950 | 合格 | 让步接收 | 乙 | 李志祥 | 4800 | 4761 | 0.9919 | 6860 | 0.125 | 760 | / | 色差 乳化斑 条印 | 30210004 | 光亮卷 | 0.125-SPCC | 30110004 | 铬钝化卷 | 0.125-SPCC |  | 10 | MO002056 | MO002056-005 | GDH001 | 铬钝化模板 | 4800 | 2024-07-25 | 2024-07-25 | 5 | 2024-07-26 12:44:16 | 2024-07-26 14:23:30 | 江苏东方九天新能源材料有限公司 | 259640 | 5657 |  |  | 0.125 | 6870 | 760 | 1 | JG12240701011 |  | 1 | 色差 乳化斑 条印 | 1
铬钝化 | JG12240703651 | JG12240703651 | 东方铬钝化950 | 合格 | 让步接收 | 乙 | 李志祥 | 4700 | 4675 | 0.9947 | 6800 | 0.125 | 760 | / | 色差 条印 乳化斑 | 30210004 | 光亮卷 | 0.125-SPCC | 30110004 | 铬钝化卷 | 0.125-SPCC |  | 10 | MO002056 | MO002056-006 | GDH001 | 铬钝化模板 | 4700 | 2024-07-25 | 2024-07-25 | 5 | 2024-07-26 11:59:32 | 2024-07-26 12:44:02 | 江苏东方九天新能源材料有限公司 | 259641 | 5657 |  |  | 0.125 | 6820 | 760 | 1 | JG12240703651 |  | 1 | 色差 条印 乳化斑 | 1
铬钝化 | JG12240703491 | JG12240703491 | 东方铬钝化950 | 合格 | 让步接收 | 乙 | 李志祥 | 4850 | 4827 | 0.9953 | 6900 | 0.125 | 760 | / | 色差 条印 白斑 乳化斑 | 30210004 | 光亮卷 | 0.125-SPCC | 30110004 | 铬钝化卷 | 0.125-SPCC |  | 10 | MO002056 | MO002056-002 | GDH001 | 铬钝化模板 | 4850 | 2024-07-25 | 2024-07-25 | 5 | 2024-07-26 11:14:25 | 2024-07-26 11:58:55 | 江苏东方九天新能源材料有限公司 | 259635 | 5657 |  |  | 0.125 | 6920 | 760 | 1 | JG12240703491 |  | 1 | 色差 条印 白斑 乳化斑 | 1
铬钝化 | JG12240701051 | JG12240701051 | 东方铬钝化950 | 合格 | 让步接收 | 乙 | 李志祥 | 4870 | 4841 | 0.994 | 6950 | 0.125 | 760 | / | 乳化斑重 色差 条印 | 30210004 | 光亮卷 | 0.125-SPCC | 30110004 | 铬钝化卷 | 0.125-SPCC |  | 10 | MO002056 | MO002056-004 | GDH001 | 铬钝化模板 | 4870 | 2024-07-25 | 2024-07-25 | 5 | 2024-07-26 10:46:53 | 2024-07-26 11:14:14 | 江苏东方九天新能源材料有限公司 | 259639 | 5657 |  |  | 0.125 | 6970 | 760 | 1 | JG12240701051 |  | 1 | 乳化斑重 色差 条印 | 1
铬钝化 | JG122406012622 | JG12240601262 | 东方铬钝化950 | 合格 | 让步接收 | 甲 | 韩康 | 3961 | 3961 |  | 6850 | 0.1 | 760 | / | 色差 花辊印 | 30210015 | 光亮卷 | 0.1-SPCC | 30110014 | 铬钝化卷 | 0.1-SPCC |  | 10 | MO002054 | MO002054-006-02 | GDH001 | 铬钝化模板 | 6540 | 2024-07-25 | 2024-07-25 | 5 | 2024-07-26 08:07:55 | 2024-07-26 09:25:12 | 江苏东方九天新能源材料有限公司 |  | 5660 |  | 1 | 0.1 | 6850 | 760 | 1 | JG122406012622 |  | 1 | S色差(色差 花辊印) | 1
铬钝化 | JG122406012621 | JG12240601262 | 东方铬钝化950 | 合格 | 让步接收 | 甲 | 韩康 | 2375 | 2375 |  | 4100 | 0.1 | 760 | / | 色差 花辊印 | 30210015 | 光亮卷 | 0.1-SPCC | 30110014 | 铬钝化卷 | 0.1-SPCC |  | 10 | MO002054 | MO002054-006-01 | GDH001 | 铬钝化模板 | 6540 | 2024-07-25 | 2024-07-25 | 5 | 2024-07-26 08:07:55 | 2024-07-26 09:25:12 | 江苏东方九天新能源材料有限公司 |  | 5660 |  | 1 | 0.1 | 4100 | 760 | 1 | JG122406012621 |  | 1 | S色差(色差 花辊印) | 1
铬钝化 | JG122406026722 | JG12240602672 | 东方铬钝化950 | 合格 | 合格品 | 甲 | 韩康 | 2737 | 2737 |  | 4820 | 0.1 | 760 | / |  | 30210015 | 光亮卷 | 0.1-SPCC | 30110014 | 铬钝化卷 | 0.1-SPCC |  | 10 | MO002054 | MO002054-002-02 | GDH001 | 铬钝化模板 | 5580 | 2024-07-25 | 2024-07-25 | 5 | 2024-07-26 08:06:36 | 2024-07-26 08:07:39 | 江苏东方九天新能源材料有限公司 |  | 5660 |  | 1 | 0.1 | 4820 | 760 | 1 | JG122406026722 |  | 1 |  | 1
铬钝化 | JG122406026721 | JG12240602672 | 东方铬钝化950 | 合格 | 合格品 | 甲 | 韩康 | 2809 | 2809 |  | 4900 | 0.1 | 760 | / |  | 30210015 | 光亮卷 | 0.1-SPCC | 30110014 | 铬钝化卷 | 0.1-SPCC |  | 10 | MO002054 | MO002054-002-01 | GDH001 | 铬钝化模板 | 5580 | 2024-07-25 | 2024-07-25 | 5 | 2024-07-26 08:06:36 | 2024-07-26 08:07:39 | 江苏东方九天新能源材料有限公司 |  | 5660 |  | 1 | 0.1 | 4900 | 760 | 1 | JG122406026721 |  | 1 |  | 1
铬钝化 | JG12240602661 | JG12240602661 | 东方铬钝化950 | 合格 | 让步接收 | 甲 | 韩康 | 7040 | 6937 | 0.9854 | 12000 | 0.1 | 760 | / | 色差 条印 辊印 白斑 碱液斑 尾顶伤印 | 30210015 | 光亮卷 | 0.1-SPCC | 30110014 | 铬钝化卷 | 0.1-SPCC |  | 10 | MO002054 | MO002054-004 | GDH001 | 铬钝化模板 | 7040 | 2024-07-25 | 2024-07-25 | 5 | 2024-07-26 06:59:24 | 2024-07-26 07:01:00 | 江苏东方九天新能源材料有限公司 | 259600 | 5660 |  |  | 0.1 | 12200 | 760 | 1 | JG12240602661 |  | 1 | S色差(色差 条印 辊印 白斑 碱液斑 尾顶伤印) | 1
铬钝化 | JG12240602671 | JG12240602671 | 东方铬钝化950 | 合格 | 让步接收 | 甲 | 韩康 | 7080 | 7053 | 0.9962 | 12330 | 0.1 | 760 | / | 白斑， 碱液斑 ，色差 ，亮斑 ，来料花辊印，尾100米传边来料轻微撞伤造成偶有叠带 | 30210015 | 光亮卷 | 0.1-SPCC | 30110014 | 铬钝化卷 | 0.1-SPCC |  | 10 | MO002054 | MO002054-003 | GDH001 | 铬钝化模板 | 7080 | 2024-07-25 | 2024-07-25 | 5 | 2024-07-26 05:55:46 | 2024-07-26 06:06:15 | 江苏东方九天新能源材料有限公司 | 259597 | 5660 |  |  | 0.1 | 12390 | 760 | 1 | JG12240602671 |  | 1 | 白斑碱液斑色差亮斑来料花辊印尾100米传边来料轻微撞伤造成偶有叠带 | 1
铬钝化 | JG12240701071 | JG12240701071 | 东方铬钝化950 | 合格 | 让步接收 | 甲 | 夏亚军 | 7340 | 7341 | 1.0001 | 12510 | 0.1 | 760 | / | 两边边部水锈斑 | 30210015 | 光亮卷 | 0.1-SPCC | 30110014 | 铬钝化卷 | 0.1-SPCC |  | 10 | MO002054 | MO002054-009 | GDH001 | 铬钝化模板 | 7340 | 2024-07-25 | 2024-07-25 | 5 | 2024-07-26 04:08:38 | 2024-07-26 04:17:55 | 江苏东方九天新能源材料有限公司 | 259606 | 5660 |  |  | 0.1 | 12580 | 760 | 1 | JG12240701071 |  | 1 | S色差(色差 白斑 碱液斑 两边边部水锈斑) | 1
铬钝化 | JG1224060250112 | JG122406025011 | 东方铬钝化950 | 合格 | 让步接收 | 甲 | 夏亚军 | 2269 | 2269 |  | 3950 | 0.1 | 760 | / | 3030-3070米横向217.1-217.3mm8个孔洞 （大小0.53-1.06 mm2） | 30210015 | 光亮卷 | 0.1-SPCC | 30110014 | 铬钝化卷 | 0.1-SPCC |  | 10 | MO002054 | MO002054-005-02 | GDH001 | 铬钝化模板 | 5830 | 2024-07-25 | 2024-07-25 | 5 | 2024-07-26 02:47:01 | 2024-07-26 02:49:46 | 江苏东方九天新能源材料有限公司 |  | 5660 |  | 1 | 0.1 | 3950 | 760 | 1 | JG1224060250112 |  | 1 | S色差(色差 3030-3070米8个孔洞 横向217.1-217.3 大小0.53-1.06 碱液斑 条印 辊印) | 1
铬钝化 | JG1224060250111 | JG122406025011 | 东方铬钝化950 | 合格 | 合格品 | 甲 | 夏亚军 | 3533 | 3533 |  | 6150 | 0.1 | 760 | / |  | 30210015 | 光亮卷 | 0.1-SPCC | 30110014 | 铬钝化卷 | 0.1-SPCC |  | 10 | MO002054 | MO002054-005-01 | GDH001 | 铬钝化模板 | 5830 | 2024-07-25 | 2024-07-25 | 5 | 2024-07-26 02:47:01 | 2024-07-26 02:49:46 | 江苏东方九天新能源材料有限公司 |  | 5660 |  | 1 | 0.1 | 6150 | 760 | 1 | JG1224060250111 |  | 1 |  | 1
铬钝化 | JG12240703541 | JG12240703541 | 东方铬钝化950 | 合格 | 让步接收 | 甲 | 夏亚军 | 4710 | 4651 | 0.9875 | 6830 | 0.125 | 760 | / | 5905-5920米横向53.3-53.9mm3个孔洞 （大小0.21-0.71mm2) | 30210004 | 光亮卷 | 0.125-SPCC | 30110004 | 铬钝化卷 | 0.125-SPCC |  | 10 | MO002056 | MO002056-003 | GDH001 | 铬钝化模板 | 4710 | 2024-07-25 | 2024-07-25 | 5 | 2024-07-26 01:40:06 | 2024-07-26 01:44:42 | 江苏东方九天新能源材料有限公司 | 259638 | 5660 |  |  | 0.125 | 6840 | 760 | 1 | JG12240703541 |  | 1 | S色差(色差 碱液斑 5905-5920米3个孔洞 横向53.3-53.9 大小0.21-0.71) | 1
铬钝化 | JG122406014621 | JG122406014621 | 东方铬钝化950 | 合格 | 让步接收 | 甲 | 夏亚军 | 3440 | 3047 | 0.8858 | 5330 | 0.1 | 760 | / | S色差(色差 辊印 1600米1个孔洞 横向280.6 大小2.74 白斑 碱液斑) | 30210015 | 光亮卷 | 0.1-SPCC | 30110014 | 铬钝化卷 | 0.1-SPCC |  | 10 | MO002054 | MO002054-010 | GDH001 | 铬钝化模板 | 3440 | 2024-07-25 | 2024-07-25 | 5 | 2024-07-26 00:50:54 | 2024-07-26 00:56:34 | 江苏东方九天新能源材料有限公司 | 259607 | 5660 |  |  | 0.1 | 6000 | 760 | 1 | JG122406014621 |  | 1 | S色差(色差 辊印 1600米1个孔洞 横向280.6 大小2.74 白斑 碱液斑) | 1
铬钝化 | JG122406014622 | JG122406014622 | 东方铬钝化950 | 合格 | 合格品 | 甲 | 夏亚军 | 2105 | 2087 | 0.9914 | 3640 | 0.1 | 760 | / |  | 30210015 | 光亮卷 | 0.1-SPCC | 30110014 | 铬钝化卷 | 0.1-SPCC |  | 10 | MO002054 | MO002054-011 | GDH001 | 铬钝化模板 | 2105 | 2024-07-25 | 2024-07-25 | 5 | 2024-07-25 23:50:31 | 2024-07-26 00:12:32 | 江苏东方九天新能源材料有限公司 | 259608 | 5660 |  |  | 0.1 | 3660 | 760 | 1 | JG122406014622 |  | 1 |  | 1
铬钝化 | JG122407035111 | JG122407035111 | 东方铬钝化950 | 合格 | 合格品 | 甲 | 韩康 | 2525 | 2487 | 0.985 | 3630 | 0.125 | 760 | / |  | 30210004 | 光亮卷 | 0.125-SPCC | 30110004 | 铬钝化卷 | 0.125-SPCC |  | 10 | MO002056 | MO002056-007 | GDH001 | 铬钝化模板 | 2525 | 2024-07-25 | 2024-07-25 | 5 | 2024-07-25 23:48:45 | 2024-07-25 23:49:28 | 江苏东方九天新能源材料有限公司 | 259643 | 5660 |  |  | 0.125 | 3620 | 760 | 1 | JG122407035111 |  | 1 |  | 1
铬钝化 | JG122406027622 | JG12240602762 | 东方铬钝化950 | 合格 | 合格品 | 甲 | 韩康 | 3903 | 3903 |  | 6800 | 0.1 | 760 | / |  | 30210015 | 光亮卷 | 0.1-SPCC | 30110014 | 铬钝化卷 | 0.1-SPCC |  | 10 | MO002054 | MO002054-001-02 | GDH001 | 铬钝化模板 | 6600 | 2024-07-25 | 2024-07-25 | 5 | 2024-07-25 23:11:59 | 2024-07-25 23:13:44 | 江苏东方九天新能源材料有限公司 |  | 5660 |  | 1 | 0.1 | 6800 | 760 | 1 | JG122406027622 |  | 1 |  | 1
铬钝化 | JG122406027621 | JG12240602762 | 东方铬钝化950 | 合格 | 合格品 | 甲 | 韩康 | 2347 | 2347 |  | 4090 | 0.1 | 760 | / |  | 30210015 | 光亮卷 | 0.1-SPCC | 30110014 | 铬钝化卷 | 0.1-SPCC |  | 10 | MO002054 | MO002054-001-01 | GDH001 | 铬钝化模板 | 6600 | 2024-07-25 | 2024-07-25 | 5 | 2024-07-25 23:11:59 | 2024-07-25 23:13:44 | 江苏东方九天新能源材料有限公司 |  | 5660 |  | 1 | 0.1 | 4090 | 760 | 1 | JG122406027621 |  | 1 |  | 1
铬钝化 | JG122406026112 | JG12240602611 | 东方铬钝化950 | 合格 | 让步接收 | 乙 | 李志祥 | 3867 | 3867 |  | 6600 | 0.1 | 760 | / | 1380米操180mm孔洞5.83平方毫米 | 30210015 | 光亮卷 | 0.1-SPCC | 30110014 | 铬钝化卷 | 0.1-SPCC |  | 10 | MO002030 | MO002030-001-02 | GDH001 | 铬钝化模板 | 6425 | 2024-07-25 | 2024-07-25 | 5 | 2024-07-25 16:07:20 | 2024-07-25 16:08:22 | 江苏东方九天新能源材料有限公司 |  | 5657 |  | 1 | 0.1 | 6600 | 760 | 1 | JG122406026112 |  | 1 | 1380米孔洞大小5.83操180 | 1
铬钝化 | JG122406026111 | JG12240602611 | 东方铬钝化950 | 合格 | 让步接收 | 乙 | 李志祥 | 2447 | 2447 |  | 4200 | 0.1 | 760 | / | 692米操93MM孔洞0.62平方毫米 | 30210015 | 光亮卷 | 0.1-SPCC | 30110014 | 铬钝化卷 | 0.1-SPCC |  | 10 | MO002030 | MO002030-001-01 | GDH001 | 铬钝化模板 | 6425 | 2024-07-25 | 2024-07-25 | 5 | 2024-07-25 16:07:20 | 2024-07-25 16:08:22 | 江苏东方九天新能源材料有限公司 |  | 5657 |  | 1 | 0.1 | 4200 | 760 | 1 | JG122406026111 |  | 1 | 692米孔洞大小0.62操93 | 1
铬钝化 | JG1224070166 | JG1224070166 | 东方铬钝化950 | 合格 | 合格品 | 甲 | 韩康 | 5390 | 5385 | 0.9991 | 6650 | 0.145 | 710 | / |  | 30210008 | 光亮卷 | 0.145-SPCC | 30110008 | 铬钝化卷 | 0.145-SPCC |  | 10 | MO001913 | MO001913-007 | GDH001 | 铬钝化模板 | 5390 | 2024-07-22 | 2024-07-22 | 3 | 2024-07-25 14:24:16 | 2024-07-25 14:24:52 | 江苏东方九天新能源材料有限公司 | 253562 | 5660 |  |  | 0.145 | 6600 | 710 | 1 | JG1224070166 |  | 1 |  | 1
铬钝化 | JG122406013422 | JG12240601342 | 东方铬钝化950 | 合格 | 让步接收 | 乙 | 李志祥 | 2579 | 2579 |  | 4530 | 0.1 | 760 | / | 乳化斑 色差 | 30210015 | 光亮卷 | 0.1-SPCC | 30110014 | 铬钝化卷 | 0.1-SPCC |  | 10 | MO001936 | MO001936-004-02 | GDH001 | 铬钝化模板 | 5270 | 2024-07-23 | 2024-07-23 | 5 | 2024-07-25 13:14:47 | 2024-07-25 14:12:51 | 江苏东方九天新能源材料有限公司 |  | 5657 |  | 1 | 0.1 | 4530 | 760 | 1 | JG122406013422 |  | 1 | 乳化斑 色差 | 1
铬钝化 | JG122406013421 | JG12240601342 | 东方铬钝化950 | 合格 | 让步接收 | 乙 | 李志祥 | 2669 | 2669 |  | 4680 | 0.1 | 760 | / | 乳化斑 色差 1602米操229mm孔洞1.24平方毫米 | 30210015 | 光亮卷 | 0.1-SPCC | 30110014 | 铬钝化卷 | 0.1-SPCC |  | 10 | MO001936 | MO001936-004-01 | GDH001 | 铬钝化模板 | 5270 | 2024-07-23 | 2024-07-23 | 5 | 2024-07-25 13:14:47 | 2024-07-25 14:12:51 | 江苏东方九天新能源材料有限公司 |  | 5657 |  | 1 | 0.1 | 4680 | 760 | 1 | JG122406013421 |  | 1 | 乳化斑 色差 1602米孔洞大小1.24操229 | 1
铬钝化 | JG122406026322 | JG12240602632 | 东方铬钝化950 | 合格 | 让步接收 | 乙 | 李志祥 | 2551 | 2551 |  | 4480 | 0.1 | 760 | / | 3172米操350mm孔洞1.24平方毫米， 乳化斑 | 30210015 | 光亮卷 | 0.1-SPCC | 30110014 | 铬钝化卷 | 0.1-SPCC |  | 10 | MO001936 | MO001936-005-02 | GDH001 | 铬钝化模板 | 5210 | 2024-07-23 | 2024-07-23 | 5 | 2024-07-25 13:01:06 | 2024-07-25 13:14:30 | 江苏东方九天新能源材料有限公司 |  | 5657 |  | 1 | 0.1 | 4480 | 760 | 1 | JG122406026322 |  | 1 | 3172米孔洞大小1.24操350 乳化斑 | 1
铬钝化 | JG122406026321 | JG12240602632 | 东方铬钝化950 | 合格 | 让步接收 | 乙 | 李志祥 | 2631 | 2631 |  | 4600 | 0.1 | 760 | / |  | 30210015 | 光亮卷 | 0.1-SPCC | 30110014 | 铬钝化卷 | 0.1-SPCC |  | 10 | MO001936 | MO001936-005-01 | GDH001 | 铬钝化模板 | 5210 | 2024-07-23 | 2024-07-23 | 5 | 2024-07-25 13:01:06 | 2024-07-25 13:14:30 | 江苏东方九天新能源材料有限公司 |  | 5657 |  | 1 | 0.1 | 4600 | 760 | 1 | JG122406026321 |  | 1 | 乳化斑 | 1
铬钝化 | JG1224070170 | JG1224070170 | 东方铬钝化950 | 待判定 | 返工 | 乙 | 李志祥 | 5290 | 5221 | 0.987 | 6410 | 0.145 | 710 | / | 150米内顶伤 | 30210008 | 光亮卷 | 0.145-SPCC | 30110008 | 铬钝化卷 | 0.145-SPCC |  | 10 | MO001913 | MO001913-005 | GDH001 | 铬钝化模板 | 5290 | 2024-07-22 | 2024-07-22 | 3 | 2024-07-25 12:16:55 | 2024-07-25 12:17:57 | 江苏东方九天新能源材料有限公司 | 253560 | 5657 |  |  | 0.145 | 6520 | 710 | 1 | JG1224070170 |  | 1 |  | 0
铬钝化 | JG1224070122 | JG1224070122 | 东方铬钝化950 | 合格 | 让步接收 | 乙 | 李志祥 | 5380 | 5361 | 0.9965 | 6610 | 0.145 | 710 | / | 色差 辊印 | 30210008 | 光亮卷 | 0.145-SPCC | 30110008 | 铬钝化卷 | 0.145-SPCC |  | 10 | MO001887 | MO001887-005 | GDH001 | 铬钝化模板 | 5380 | 2024-07-22 | 2024-07-22 | 5 | 2024-07-25 11:02:10 | 2024-07-25 11:27:24 | 江苏东方九天新能源材料有限公司 | 253030 | 5657 |  |  | 0.145 | 6620 | 710 | 1 | JG1224070122 |  | 1 | 色差 辊印 | 1
铬钝化 | JG12240701601 | JG12240701601 | 东方铬钝化950 | 合格 | 让步接收 | 乙 | 李志祥 | 2588 | 2589 | 1.0004 | 4720 | 0.1 | 710 | / | 色差 | 30210015 | 光亮卷 | 0.1-SPCC | 30110014 | 铬钝化卷 | 0.1-SPCC |  | 10 | MO002010 | MO002010-001 | GDH001 | 铬钝化模板 | 2588 | 2024-07-24 | 2024-07-24 | 5 | 2024-07-25 10:30:45 | 2024-07-25 11:01:57 | 江苏东方九天新能源材料有限公司 | 256720 | 5657 |  |  | 0.1 | 0 | 710 | 1 | JG12240701601 |  | 1 | 色差 | 1
铬钝化 | JG12240701432 | JG12240701432 | 东方铬钝化950 | 合格 | 让步接收 | 乙 | 李志祥 | 2552 | 2553 | 1.0004 | 4700 | 0.1 | 710 | / | 色差 辊印 | 30210015 | 光亮卷 | 0.1-SPCC | 30110014 | 铬钝化卷 | 0.1-SPCC |  | 10 | MO002010 | MO002010-002 | GDH001 | 铬钝化模板 | 2552 | 2024-07-24 | 2024-07-24 | 5 | 2024-07-25 10:07:15 | 2024-07-25 10:28:23 | 江苏东方九天新能源材料有限公司 | 256721 | 5657 |  |  | 0.1 | 0 | 710 | 1 | JG12240701432 |  | 1 | 色差 辊印 | 1
铬钝化 | JG1224070130 | JG1224070130 | 东方铬钝化950 | 待判定 | 返工 | 乙 | 李志祥 | 5400 | 5401 | 1.0002 | 6660 | 0.145 | 710 | 、 | 色差 条印 尾部公差高0.158mm | 30210008 | 光亮卷 | 0.145-SPCC | 30110008 | 铬钝化卷 | 0.145-SPCC |  | 10 | MO001859 | MO001859-003 | GDH001 | 铬钝化模板 | 5400 | 2024-07-21 | 2024-07-21 | 3 | 2024-07-25 10:06:19 | 2024-07-25 10:07:05 | 江苏东方九天新能源材料有限公司 | 252336 | 5657 |  |  | 0.145 | 6700 | 710 | 1 | JG1224070130 |  | 1 | 色差 条印 | 0
铬钝化 | JG1224050031-12 | JG1224050031-1 | 东方铬钝化950 | 合格 | 合格品 | 乙 | 李志祥 | 3671 | 3671 |  | 6870 | 0.1 | 710 | / |  | 30210015 | 光亮卷 | 0.1-SPCC | 30110014 | 铬钝化卷 | 0.1-SPCC |  | 10 | MO001947 | MO001947-016-02 | GDH001 | 铬钝化模板 | 6560 | 2024-07-23 | 2024-07-23 | 5 | 2024-07-25 09:25:50 | 2024-07-25 09:26:32 | 江苏东方九天新能源材料有限公司 |  | 5657 |  | 1 | 0.1 | 6870 | 710 | 1 | JG1224050031-12 |  | 1 |  | 1
铬钝化 | JG1224050031-11 | JG1224050031-1 | 东方铬钝化950 | 合格 | 合格品 | 乙 | 李志祥 | 2601 | 2601 |  | 4860 | 0.1 | 710 | / |  | 30210015 | 光亮卷 | 0.1-SPCC | 30110014 | 铬钝化卷 | 0.1-SPCC |  | 10 | MO001947 | MO001947-016-01 | GDH001 | 铬钝化模板 | 6560 | 2024-07-23 | 2024-07-23 | 5 | 2024-07-25 09:25:50 | 2024-07-25 09:26:32 | 江苏东方九天新能源材料有限公司 |  | 5657 |  | 1 | 0.1 | 4860 | 710 | 1 | JG1224050031-11 |  | 1 |  | 1
铬钝化 | JG1224055127113 | JG122405512711 | 东方铬钝化950 | 合格 | 合格品 | 乙 | 李志祥 | 1999 | 1999 |  | 3420 | 0.1 | 760 | / |  | 30210015 | 光亮卷 | 0.1-SPCC | 30110014 | 铬钝化卷 | 0.1-SPCC |  | 10 | MO001947 | MO001947-005-03 | GDH001 | 铬钝化模板 | 7060 | 2024-07-23 | 2024-07-23 | 5 | 2024-07-25 09:23:16 | 2024-07-25 09:24:57 | 江苏东方九天新能源材料有限公司 |  | 5657 |  | 1 | 0.1 | 3420 | 760 | 1 | JG1224055127113 |  | 1 |  | 1
铬钝化 | JG1224055127112 | JG122405512711 | 东方铬钝化950 | 合格 | 让步接收 | 乙 | 李志祥 | 2521 | 2521 |  | 4300 | 0.1 | 760 | / | 4197米操259mm孔洞2.3平方毫米 | 30210015 | 光亮卷 | 0.1-SPCC | 30110014 | 铬钝化卷 | 0.1-SPCC |  | 10 | MO001947 | MO001947-005-02 | GDH001 | 铬钝化模板 | 7060 | 2024-07-23 | 2024-07-23 | 5 | 2024-07-25 09:23:16 | 2024-07-25 09:24:57 | 江苏东方九天新能源材料有限公司 |  | 5657 |  | 1 | 0.1 | 4300 | 760 | 1 | JG1224055127112 |  | 1 | 4197米孔洞大小2.30操259 | 1
铬钝化 | JG1224055127111 | JG122405512711 | 东方铬钝化950 | 合格 | 让步接收 | 乙 | 李志祥 | 2519 | 2519 |  | 4300 | 0.1 | 760 | / | 808米操184-183mm2个孔洞1.24-0.53平方毫米 | 30210015 | 光亮卷 | 0.1-SPCC | 30110014 | 铬钝化卷 | 0.1-SPCC |  | 10 | MO001947 | MO001947-005-01 | GDH001 | 铬钝化模板 | 7060 | 2024-07-23 | 2024-07-23 | 5 | 2024-07-25 09:23:16 | 2024-07-25 09:24:57 | 江苏东方九天新能源材料有限公司 |  | 5657 |  | 1 | 0.1 | 4300 | 760 | 1 | JG1224055127111 |  | 1 | 808米2个孔洞大小1.24-0.53操184-183 | 1
铬钝化 | JG1224070145 | JG1224070145 | 东方铬钝化950 | 合格 | 合格品 | 甲 | 韩康 | 5396 | 5385 | 0.998 | 6610 | 0.145 | 710 | / |  | 30210008 | 光亮卷 | 0.145-SPCC | 30110008 | 铬钝化卷 | 0.145-SPCC |  | 10 | MO001887 | MO001887-004 | GDH001 | 铬钝化模板 | 5396 | 2024-07-22 | 2024-07-22 | 5 | 2024-07-25 08:06:06 | 2024-07-25 08:06:36 | 江苏东方九天新能源材料有限公司 | 253029 | 5660 |  |  | 0.145 | 6640 | 710 | 1 | JG1224070145 |  | 1 |  | 1
铬钝化 | JG1224070177 | JG1224070177 | 东方铬钝化950 | 合格 | 合格品 | 甲 | 韩康 | 5330 | 5323 | 0.9987 | 6550 | 0.145 | 710 | / |  | 30210008 | 光亮卷 | 0.145-SPCC | 30110008 | 铬钝化卷 | 0.145-SPCC |  | 10 | MO002012 | MO002012-001 | GDH001 | 铬钝化模板 | 5330 | 2024-07-24 | 2024-07-24 | 5 | 2024-07-25 07:21:45 | 2024-07-25 07:22:08 | 江苏东方九天新能源材料有限公司 | 256722 | 5660 |  |  | 0.145 | 0 | 710 | 1 | JG1224070177 |  | 1 |  | 1
铬钝化 | JG1224070178 | JG1224070178 | 东方铬钝化950 | 合格 | 合格品 | 甲 | 韩康 | 5306 | 5375 | 1.013 | 6590 | 0.145 | 710 | / |  | 30210008 | 光亮卷 | 0.145-SPCC | 30110008 | 铬钝化卷 | 0.145-SPCC |  | 10 | MO001984 | MO001984-001 | GDH001 | 铬钝化模板 | 5306 | 2024-07-24 | 2024-07-24 | 5 | 2024-07-25 06:32:44 | 2024-07-25 06:33:10 | 江苏东方九天新能源材料有限公司 | 256240 | 5660 |  |  | 0.145 | 0 | 710 | 1 | JG1224070178 |  | 1 |  | 1
铬钝化 | JG12240701602 | JG12240701602 | 东方铬钝化950 | 合格 | 让步接收 | 甲 | 韩康 | 5440 | 5445 | 1.0009 | 9930 | 0.1 | 710 | / | 色差 亮斑 白斑 | 30210015 | 光亮卷 | 0.1-SPCC | 30110014 | 铬钝化卷 | 0.1-SPCC |  | 10 | MO001982 | MO001982-005 | GDH001 | 铬钝化模板 | 5440 | 2024-07-24 | 2024-07-24 | 5 | 2024-07-25 05:38:07 | 2024-07-25 05:39:17 | 江苏东方九天新能源材料有限公司 | 256238 | 5660 |  |  | 0.1 | 0 | 710 | 1 | JG12240701602 |  | 1 | S色差(色差 亮斑 白斑) | 1
铬钝化 | JG12240701441 | JG12240701441 | 东方铬钝化950 | 合格 | 让步接收 | 甲 | 韩康 | 5520 | 5521 | 1.0002 | 10060 | 0.1 | 710 | / | 40米横向548（大小2.39mm2),7240米横向52（大小2.12mm2） | 30210015 | 光亮卷 | 0.1-SPCC | 30110014 | 铬钝化卷 | 0.1-SPCC |  | 10 | MO001982 | MO001982-001 | GDH001 | 铬钝化模板 | 5520 | 2024-07-24 | 2024-07-24 | 5 | 2024-07-25 04:20:10 | 2024-07-25 04:21:56 | 江苏东方九天新能源材料有限公司 | 256228 | 5660 |  |  | 0.1 | 10090 | 710 | 1 | JG12240701441 |  | 1 | 40米横向548大小2.39,7240米横向52大小2.12白斑碱液斑亮斑色差 | 1
铬钝化 | JG122406026222 | JG12240602622 | 东方铬钝化950 | 合格 | 合格品 | 甲 | 韩康 | 2669 | 2669 |  | 4540 | 0.1 | 760 | 、 | S色差(色差 花辊印) | 30210015 | 光亮卷 | 0.1-SPCC | 30110014 | 铬钝化卷 | 0.1-SPCC |  | 10 | MO001862 | MO001862-004-02 | GDH001 | 铬钝化模板 | 5430 | 2024-07-21 | 2024-07-21 | 5 | 2024-07-25 02:31:12 | 2024-07-25 02:35:03 | 江苏东方九天新能源材料有限公司 |  | 5660 |  | 1 | 0.1 | 4540 | 760 | 1 | JG122406026222 |  | 1 | S色差(色差 花辊印) | 1
铬钝化 | JG122406026221 | JG12240602622 | 东方铬钝化950 | 合格 | 合格品 | 甲 | 韩康 | 2713 | 2713 |  | 4600 | 0.1 | 760 | 、 | S色差(色差 花辊印) | 30210015 | 光亮卷 | 0.1-SPCC | 30110014 | 铬钝化卷 | 0.1-SPCC |  | 10 | MO001862 | MO001862-004-01 | GDH001 | 铬钝化模板 | 5430 | 2024-07-21 | 2024-07-21 | 5 | 2024-07-25 02:31:12 | 2024-07-25 02:35:03 | 江苏东方九天新能源材料有限公司 |  | 5660 |  | 1 | 0.1 | 4600 | 760 | 1 | JG122406026221 |  | 1 | S色差(色差 花辊印) | 1
铬钝化 | JG1224060256212 | JG122406025621 | 东方铬钝化950 | 合格 | 合格品 | 甲 | 韩康 | 2679 | 2679 |  | 4670 | 0.1 | 760 | 、 | S色差(色差 花辊印) | 30210015 | 光亮卷 | 0.1-SPCC | 30110014 | 铬钝化卷 | 0.1-SPCC |  | 10 | MO001862 | MO001862-003-02 | GDH001 | 铬钝化模板 | 5410 | 2024-07-21 | 2024-07-21 | 5 | 2024-07-25 00:35:23 | 2024-07-25 00:37:07 | 江苏东方九天新能源材料有限公司 |  | 5660 |  | 1 | 0.1 | 4670 | 760 | 1 | JG1224060256212 |  | 1 | S色差(色差 花辊印) | 1
铬钝化 | JG1224060256211 | JG122406025621 | 东方铬钝化950 | 合格 | 合格品 | 甲 | 韩康 | 2711 | 2711 |  | 4730 | 0.1 | 760 | 、 | S色差(色差 花辊印) | 30210015 | 光亮卷 | 0.1-SPCC | 30110014 | 铬钝化卷 | 0.1-SPCC |  | 10 | MO001862 | MO001862-003-01 | GDH001 | 铬钝化模板 | 5410 | 2024-07-21 | 2024-07-21 | 5 | 2024-07-25 00:35:23 | 2024-07-25 00:37:07 | 江苏东方九天新能源材料有限公司 |  | 5660 |  | 1 | 0.1 | 4730 | 760 | 1 | JG1224060256211 |  | 1 | S色差(色差 花辊印) | 1
铬钝化 | JG122406013822 | JG12240601382 | 东方铬钝化950 | 合格 | 合格品 | 甲 | 韩康 | 2643 | 2643 |  | 4570 | 0.1 | 760 | / |  | 30210015 | 光亮卷 | 0.1-SPCC | 30110014 | 铬钝化卷 | 0.1-SPCC |  | 10 | MO001892 | MO001892-003-02 | GDH001 | 铬钝化模板 | 5400 | 2024-07-22 | 2024-07-22 | 5 | 2024-07-24 23:25:29 | 2024-07-24 23:26:44 | 江苏东方九天新能源材料有限公司 |  | 5660 |  | 1 | 0.1 | 4570 | 760 | 1 | JG122406013822 |  | 1 |  | 1
铬钝化 | JG122406013821 | JG12240601382 | 东方铬钝化950 | 合格 | 合格品 | 甲 | 韩康 | 2705 | 2705 |  | 4650 | 0.1 | 760 | / |  | 30210015 | 光亮卷 | 0.1-SPCC | 30110014 | 铬钝化卷 | 0.1-SPCC |  | 10 | MO001892 | MO001892-003-01 | GDH001 | 铬钝化模板 | 5400 | 2024-07-22 | 2024-07-22 | 5 | 2024-07-24 23:25:29 | 2024-07-24 23:26:44 | 江苏东方九天新能源材料有限公司 |  | 5660 |  | 1 | 0.1 | 4650 | 760 | 1 | JG122406013821 |  | 1 |  | 1
铬钝化 | JG122406027022 | JG12240602702 | 东方铬钝化950 | 合格 | 合格品 | 甲 | 韩康 | 2771 | 2771 |  | 4820 | 0.1 | 760 | / | S色差(色差 花辊印 条印 白斑) | 30210015 | 光亮卷 | 0.1-SPCC | 30110014 | 铬钝化卷 | 0.1-SPCC |  | 10 | MO001936 | MO001936-001-02 | GDH001 | 铬钝化模板 | 5595 | 2024-07-23 | 2024-07-23 | 5 | 2024-07-24 22:19:05 | 2024-07-24 22:21:30 | 江苏东方九天新能源材料有限公司 |  | 5660 |  | 1 | 0.1 | 4820 | 760 | 1 | JG122406027022 |  | 1 | S色差(色差 花辊印 条印 白斑) | 1
铬钝化 | JG122406027021 | JG12240602702 | 东方铬钝化950 | 合格 | 让步接收 | 甲 | 韩康 | 2797 | 2797 |  | 4850 | 0.1 | 760 | / | S色差(色差 花辊印 条印 白斑) | 30210015 | 光亮卷 | 0.1-SPCC | 30110014 | 铬钝化卷 | 0.1-SPCC |  | 10 | MO001936 | MO001936-001-01 | GDH001 | 铬钝化模板 | 5595 | 2024-07-23 | 2024-07-23 | 5 | 2024-07-24 22:19:05 | 2024-07-24 22:21:30 | 江苏东方九天新能源材料有限公司 |  | 5660 |  | 1 | 0.1 | 4850 | 760 | 1 | JG122406027021 |  | 1 | S色差(色差 花辊印 条印 白斑) | 1
铬钝化 | JG122405514822 | JG12240551482 | 东方铬钝化950 | 合格 | 合格品 | 乙 | 李志祥 | 3709 | 3709 |  | 6420 | 0.1 | 760 | / |  | 30210015 | 光亮卷 | 0.1-SPCC | 30110014 | 铬钝化卷 | 0.1-SPCC |  | 10 | MO001936 | MO001936-008-02 | GDH001 | 铬钝化模板 | 6150 | 2024-07-23 | 2024-07-23 | 5 | 2024-07-24 20:03:13 | 2024-07-24 21:12:07 | 江苏东方九天新能源材料有限公司 |  | 5657 |  | 1 | 0.1 | 6420 | 760 | 1 | JG122405514822 |  | 1 | 花辊印 | 1
铬钝化 | JG122405514821 | JG12240551482 | 东方铬钝化950 | 合格 | 合格品 | 乙 | 李志祥 | 2411 | 2411 |  | 4160 | 0.1 | 760 | / |  | 30210015 | 光亮卷 | 0.1-SPCC | 30110014 | 铬钝化卷 | 0.1-SPCC |  | 10 | MO001936 | MO001936-008-01 | GDH001 | 铬钝化模板 | 6150 | 2024-07-23 | 2024-07-23 | 5 | 2024-07-24 20:03:13 | 2024-07-24 21:12:07 | 江苏东方九天新能源材料有限公司 |  | 5657 |  | 1 | 0.1 | 4160 | 760 | 1 | JG122405514821 |  | 1 | 花辊印 | 1
铬钝化 | JG12240701431 | JG12240701431 | 东方铬钝化950 | 合格 | 合格品 | 乙 | 李志祥 | 5492 | 5295 | 0.9641 | 9860 | 0.1 | 710 | / | 色差 辊印 | 30210015 | 光亮卷 | 0.1-SPCC | 30110014 | 铬钝化卷 | 0.1-SPCC |  | 10 | MO001982 | MO001982-004 | GDH001 | 铬钝化模板 | 5492 | 2024-07-24 | 2024-07-24 | 5 | 2024-07-24 20:02:38 | 2024-07-24 20:02:59 | 江苏东方九天新能源材料有限公司 | 256234 | 5657 |  |  | 0.1 | 10240 | 710 | 1 | JG12240701431 |  | 1 | 色差 辊印 | 1
铬钝化 | JG12240701361 | JG12240701361 | 东方铬钝化950 | 合格 | 让步接收 | 乙 | 李志祥 | 5590 | 5599 | 1.0016 | 10190 | 0.1 | 710 | / | 4160米操86mm孔洞（大小 1.15mm2） | 30210015 | 光亮卷 | 0.1-SPCC | 30110014 | 铬钝化卷 | 0.1-SPCC |  | 10 | MO001982 | MO001982-003 | GDH001 | 铬钝化模板 | 5590 | 2024-07-24 | 2024-07-24 | 5 | 2024-07-24 19:18:35 | 2024-07-24 19:19:30 | 江苏东方九天新能源材料有限公司 | 256233 | 5657 |  |  | 0.1 | 10200 | 710 | 1 | JG12240701361 |  | 1 | 4160米孔洞大小 1.15操86 色差 辊印 | 1
铬钝化 | JG12240701751 | JG12240701751 | 东方铬钝化950 | 合格 | 让步接收 | 乙 | 李志祥 | 5510 | 5523 | 1.0024 | 10200 | 0.1 | 710 | / | 1900左右板面划伤 1800米内凹点 3269米孔洞大小0.18操41 | 30210015 | 光亮卷 | 0.1-SPCC | 30110014 | 铬钝化卷 | 0.1-SPCC |  | 10 | MO001982 | MO001982-002 | GDH001 | 铬钝化模板 | 5510 | 2024-07-24 | 2024-07-24 | 5 | 2024-07-24 16:34:16 | 2024-07-24 19:18:23 | 江苏东方九天新能源材料有限公司 | 256229 | 5657 |  |  | 0.1 | 10250 | 710 | 1 | JG12240701751 |  | 1 | 1900左右板面划伤 1800米内凹点 3269米孔洞大小0.18操41 | 1
铬钝化 | JG122406025822 | JG12240602582 | 东方铬钝化950 | 合格 | 让步接收 | 乙 | 李志祥 | 2639 | 2639 |  | 4540 | 0.1 | 760 | 、 | 4201米传侧104mm孔洞（大小0.18mm2） | 30210015 | 光亮卷 | 0.1-SPCC | 30110014 | 铬钝化卷 | 0.1-SPCC |  | 10 | MO001862 | MO001862-006-02 | GDH001 | 铬钝化模板 | 5730 | 2024-07-21 | 2024-07-21 | 5 | 2024-07-24 15:42:26 | 2024-07-24 16:34:06 | 江苏东方九天新能源材料有限公司 |  | 5657 |  | 1 | 0.1 | 4540 | 760 | 1 | JG122406025822 |  | 1 | 4201米孔洞大小0.18传104 亮条印 | 1
铬钝化 | JG122406025821 | JG12240602582 | 东方铬钝化950 | 合格 | 合格品 | 乙 | 李志祥 | 2751 | 2751 |  | 4700 | 0.1 | 760 | 、 |  | 30210015 | 光亮卷 | 0.1-SPCC | 30110014 | 铬钝化卷 | 0.1-SPCC |  | 10 | MO001862 | MO001862-006-01 | GDH001 | 铬钝化模板 | 5730 | 2024-07-21 | 2024-07-21 | 5 | 2024-07-24 15:42:26 | 2024-07-24 16:34:06 | 江苏东方九天新能源材料有限公司 |  | 5657 |  | 1 | 0.1 | 4700 | 760 | 1 | JG122406025821 |  | 1 |  | 1
铬钝化 | JG12240602471112 | JG1224060247111 | 东方铬钝化950 | 合格 | 合格品 | 乙 | 李志祥 | 4177 | 4177 |  | 7270 | 0.1 | 760 | / |  | 30210015 | 光亮卷 | 0.1-SPCC | 30110014 | 铬钝化卷 | 0.1-SPCC |  | 10 | MO001936 | MO001936-010-02 | GDH001 | 铬钝化模板 | 6550 | 2024-07-23 | 2024-07-23 | 5 | 2024-07-24 14:36:48 | 2024-07-24 15:33:09 | 江苏东方九天新能源材料有限公司 |  | 5657 |  | 1 | 0.1 | 7270 | 760 | 1 | JG12240602471112 |  | 1 |  | 1
铬钝化 | JG12240602471111 | JG1224060247111 | 东方铬钝化950 | 合格 | 合格品 | 乙 | 李志祥 | 2339 | 2339 |  | 4060 | 0.1 | 760 | / |  | 30210015 | 光亮卷 | 0.1-SPCC | 30110014 | 铬钝化卷 | 0.1-SPCC |  | 10 | MO001936 | MO001936-010-01 | GDH001 | 铬钝化模板 | 6550 | 2024-07-23 | 2024-07-23 | 5 | 2024-07-24 14:36:48 | 2024-07-24 15:33:09 | 江苏东方九天新能源材料有限公司 |  | 5657 |  | 1 | 0.1 | 4060 | 760 | 1 | JG12240602471111 |  | 1 |  | 1
铬钝化 | JG122406026122 | JG12240602612 | 东方铬钝化950 | 合格 | 合格品 | 乙 | 李澍 | 3761 | 3761 |  | 6490 | 0.1 | 760 | / |  | 30210015 | 光亮卷 | 0.1-SPCC | 30110014 | 铬钝化卷 | 0.1-SPCC |  | 10 | MO001872 | MO001872-001-02 | GDH001 | 铬钝化模板 | 6420 | 2024-07-22 | 2024-07-22 | 5 | 2024-07-24 15:02:30 | 2024-07-24 15:03:41 | 江苏东方九天新能源材料有限公司 |  | 5656 |  | 1 | 0.1 | 6490 | 760 | 1 | JG122406026122 |  | 1 |  | 1
铬钝化 | JG122406026121 | JG12240602612 | 东方铬钝化950 | 合格 | 合格品 | 乙 | 李澍 | 2549 | 2549 |  | 4380 | 0.1 | 760 | / |  | 30210015 | 光亮卷 | 0.1-SPCC | 30110014 | 铬钝化卷 | 0.1-SPCC |  | 10 | MO001872 | MO001872-001-01 | GDH001 | 铬钝化模板 | 6420 | 2024-07-22 | 2024-07-22 | 5 | 2024-07-24 15:02:30 | 2024-07-24 15:03:41 | 江苏东方九天新能源材料有限公司 |  | 5656 |  | 1 | 0.1 | 4380 | 760 | 1 | JG122406026121 |  | 1 |  | 1
铬钝化 | JG12240601461 | JG12240601461 | 东方铬钝化950 | 合格 | 让步接收 | 乙 | 李志祥 | 5800 | 5803 | 1.0005 | 10120 | 0.1 | 760 | / | 色差 乳化斑 条印 | 30210015 | 光亮卷 | 0.1-SPCC | 30110014 | 铬钝化卷 | 0.1-SPCC |  | 10 | MO001936 | MO001936-003 | GDH001 | 铬钝化模板 | 5800 | 2024-07-23 | 2024-07-23 | 5 | 2024-07-24 14:04:45 | 2024-07-24 14:35:22 | 江苏东方九天新能源材料有限公司 | 255183 | 5657 |  |  | 0.1 | 10160 | 760 | 1 | JG12240601461 |  | 1 | 色差 乳化斑 条印 | 1
铬钝化 | JG12240551472 | JG12240551472 | 东方铬钝化950 | 合格 | 让步接收 | 乙 | 李志祥 | 5860 | 5827 | 0.9944 | 10190 | 0.1 | 760 | / | 板面小亮斑 乳化斑重 边部水锈斑 花辊印 | 30210015 | 光亮卷 | 0.1-SPCC | 30110014 | 铬钝化卷 | 0.1-SPCC |  | 10 | MO001936 | MO001936-006 | GDH001 | 铬钝化模板 | 5860 | 2024-07-23 | 2024-07-23 | 5 | 2024-07-24 14:03:12 | 2024-07-24 14:04:35 | 江苏东方九天新能源材料有限公司 | 255186 | 5657 |  |  | 0.1 | 10230 | 760 | 1 | JG12240551472 |  | 1 | 板面小亮斑 乳化斑重 边部水锈斑 花辊印 | 1
铬钝化 | JG1224070150 | JG1224070150 | 东方铬钝化950 | 合格 | 让步接收 | 乙 | 李志祥 | 5400 | 5385 | 0.9972 | 6590 | 0.145 | 710 | / | 色差 边浪 | 30210008 | 光亮卷 | 0.145-SPCC | 30110008 | 铬钝化卷 | 0.145-SPCC |  | 10 | MO001887 | MO001887-002 | GDH001 | 铬钝化模板 | 5400 | 2024-07-22 | 2024-07-22 | 5 | 2024-07-24 11:05:41 | 2024-07-24 11:52:36 | 江苏东方九天新能源材料有限公司 | 253027 | 5657 |  |  | 0.145 | 6590 | 710 | 1 | JG1224070150 |  | 1 | 色差 边浪 | 1
铬钝化 | JG1224070134 | JG1224070134 | 东方铬钝化950 | 合格 | 让步接收 | 乙 | 李志祥 | 5350 | 5345 | 0.9991 | 6630 | 0.145 | 710 | / | 色差 辊印 传有小碎边 尾部公差高0.153mm【要求+0.005】 | 30210008 | 光亮卷 | 0.145-SPCC | 30110008 | 铬钝化卷 | 0.145-SPCC |  | 10 | MO001887 | MO001887-003 | GDH001 | 铬钝化模板 | 5350 | 2024-07-22 | 2024-07-22 | 5 | 2024-07-24 11:03:53 | 2024-07-24 11:04:29 | 江苏东方九天新能源材料有限公司 | 253028 | 5657 |  |  | 0.145 | 6680 | 710 | 1 | JG1224070134 |  | 1 | 色差 辊印 传有小碎边 | 1
铬钝化 | JG122405023622 | JG122405023622 | 东方铬钝化950 | 合格 | 让步接收 | 乙 | 李志祥 | 2388 | 2377 | 0.9954 | 4160 | 0.1 | 760 | / | 锈斑重【黄单转光电】 | 30210015 | 光亮卷 | 0.1-SPCC | 30110014 | 铬钝化卷 | 0.1-SPCC |  | 10 | MO001971 | MO001971-001 | GDH001 | 铬钝化模板 | 2388 | 2024-07-24 | 2024-07-24 | 5 | 2024-07-24 10:26:59 | 2024-07-24 10:27:23 | 江苏东方九天新能源材料有限公司 | 256088 | 5657 |  |  | 0.1 | 0 | 760 | 1 | JG122405023622 |  | 1 | 锈斑重 | 1
铬钝化 | JG1224070126 | JG1224070126 | 东方铬钝化950 | 合格 | 让步接收 | 乙 | 李志祥 | 5370 | 5371 | 1.0002 | 6630 | 0.145 | 710 | 、 | 色差 | 30210008 | 光亮卷 | 0.145-SPCC | 30110008 | 铬钝化卷 | 0.145-SPCC |  | 10 | MO001859 | MO001859-001 | GDH001 | 铬钝化模板 | 5370 | 2024-07-21 | 2024-07-21 | 5 | 2024-07-24 09:40:13 | 2024-07-24 10:21:25 | 江苏东方九天新能源材料有限公司 | 252334 | 5657 |  |  | 0.145 | 6680 | 710 | 1 | JG1224070126 |  | 1 | 色差 | 1
铬钝化 | JG1224070113 | JG1224070113 | 东方铬钝化950 | 合格 | 让步接收 | 乙 | 李志祥 | 5400 | 5387 | 0.9976 | 6590 | 0.145 | 710 | / | 色差 条印 辊印 | 30210008 | 光亮卷 | 0.145-SPCC | 30110008 | 铬钝化卷 | 0.145-SPCC |  | 10 | MO001913 | MO001913-006 | GDH001 | 铬钝化模板 | 5400 | 2024-07-22 | 2024-07-22 | 5 | 2024-07-24 09:39:30 | 2024-07-24 09:39:51 | 江苏东方九天新能源材料有限公司 | 253561 | 5657 |  |  | 0.145 | 6640 | 710 | 1 | JG1224070113 |  | 1 | 色差 条印 辊印 | 1
铬钝化 | JG1224055063221 | JG1224055063221 | 东方铬钝化950 | 待判定 | 返工 | 甲 | 韩康 | 2220 | 2200 | 0.991 | 3850 | 0.1 | 760 | / | 尾部公差高0.115mm | 30210015 | 光亮卷 | 0.1-SPCC | 30110014 | 铬钝化卷 | 0.1-SPCC |  | 10 | MO001947 | MO001947-003 | GDH001 | 铬钝化模板 | 2220 | 2024-07-23 | 2024-07-23 | 3 | 2024-07-24 09:29:34 | 2024-07-24 09:29:50 | 江苏东方九天新能源材料有限公司 | 249107 | 5654 |  |  | 0.1 | 3880 | 760 | 1 | JG1224055063221 |  | 1 |  | 1
铬钝化 | JG12240602171 | JG12240602171 | 东方铬钝化950 | 合格 | 合格品 | 乙 | 李志祥 | 2600 | 2585 | 0.9942 | 4710 | 0.1 | 710 | / |  | 30210015 | 光亮卷 | 0.1-SPCC | 30110014 | 铬钝化卷 | 0.1-SPCC |  | 10 | MO001747 | MO001747-001 | GDH001 | 铬钝化模板 | 2600 | 2024-07-18 | 2024-07-18 | 5 | 2024-07-24 09:28:33 | 2024-07-24 09:28:54 | 江苏东方九天新能源材料有限公司 | 247830 | 5657 |  |  | 0.1 | 0 | 710 | 1 | JG12240602171 |  | 1 |  | 1
铬钝化 | JG1124030304-22 | JG1124030304-22 | 东方铬钝化950 | 合格 | 让步接收 | 乙 | 李志祥 | 3203 | 3005 | 0.9382 | 5620 | 0.1 | 710 | / | 锈斑 | 30210015 | 光亮卷 | 0.1-SPCC | 30110014 | 铬钝化卷 | 0.1-SPCC |  | 10 | MO001747 | MO001747-002 | GDH001 | 铬钝化模板 | 3203 | 2024-07-18 | 2024-07-18 | 5 | 2024-07-24 09:27:48 | 2024-07-24 09:28:18 | 江苏东方九天新能源材料有限公司 | 247831 | 5657 |  |  | 0.1 | 0 | 710 | 1 | JG1124030304-22 |  | 1 | 锈斑 | 1
铬钝化 | JG12240601351 | JG12240601351 | 东方铬钝化950 | 合格 | 合格品 | 甲 | 韩康 | 5820 | 5795 | 0.9957 | 10060 | 0.1 | 760 | / |  | 30210015 | 光亮卷 | 0.1-SPCC | 30110014 | 铬钝化卷 | 0.1-SPCC |  | 10 | MO001872 | MO001872-002 | GDH001 | 铬钝化模板 | 5820 | 2024-07-22 | 2024-07-22 | 5 | 2024-07-24 09:26:01 | 2024-07-24 09:26:57 | 江苏东方九天新能源材料有限公司 | 252787 | 5654 |  |  | 0.1 | 0 | 760 | 1 | JG12240601351 |  | 1 |  | 1
铬钝化 | JG1224070117 | JG1224070117 | 东方铬钝化950 | 合格 | 合格品 | 乙 | 李志祥 | 5308 | 5293 | 0.9972 | 6530 | 0.145 | 710 | / |  | 30210008 | 光亮卷 | 0.145-SPCC | 30110008 | 铬钝化卷 | 0.145-SPCC |  | 10 | MO001872 | MO001872-003 | GDH001 | 铬钝化模板 | 5308 | 2024-07-22 | 2024-07-22 | 3 | 2024-07-24 09:01:42 | 2024-07-24 09:02:03 | 江苏东方九天新能源材料有限公司 | 252788 | 5657 |  |  | 0.145 | 0 | 710 | 1 | JG1224070117 |  | 1 | 色差 条印 | 1
铬钝化 | JG1224070137 | JG1224070137 | 东方铬钝化950 | 合格 | 合格品 | 甲 | 韩康 | 5400 | 5389 | 0.998 | 6650 | 0.145 | 710 | / |  | 30210008 | 光亮卷 | 0.145-SPCC | 30110008 | 铬钝化卷 | 0.145-SPCC |  | 10 | MO001913 | MO001913-002 | GDH001 | 铬钝化模板 | 5400 | 2024-07-22 | 2024-07-22 | 5 | 2024-07-24 08:19:02 | 2024-07-24 08:57:06 | 江苏东方九天新能源材料有限公司 | 253557 | 5660 |  |  | 0.145 | 6690 | 710 | 1 | JG1224070137 |  | 1 |  | 1
铬钝化 | JG12240701792 | JG12240701792 | 东方铬钝化950 | 合格 | 让步接收 | 甲 | 韩康 | 5530 | 5531 | 1.0002 | 10080 | 0.1 | 710 | / | 色差，条印，8080米横向61.6mm孔洞3.45平方毫米，尾250米来料撞伤 ，顶伤重 | 30210015 | 光亮卷 | 0.1-SPCC | 30110014 | 铬钝化卷 | 0.1-SPCC |  | 10 | MO001913 | MO001913-010 | GDH001 | 铬钝化模板 | 5530 | 2024-07-22 | 2024-07-22 | 3 | 2024-07-24 07:55:31 | 2024-07-24 08:11:13 | 江苏东方九天新能源材料有限公司 | 253564 | 5660 |  |  | 0.1 | 10150 | 710 | 1 | JG12240701792 |  | 1 | S色差(色差 条印 8080米1个孔洞 横向61.6 大小3.45 尾250米来料撞伤 顶伤重) | 1
铬钝化 | JG12240602701 | JG12240602701 | 东方铬钝化950 | 合格 | 让步接收 | 甲 | 韩康 | 7060 | 7029 | 0.9956 | 12210 | 0.1 | 760 | / | 色差 条印 白斑 碱液斑 | 30210015 | 光亮卷 | 0.1-SPCC | 30110014 | 铬钝化卷 | 0.1-SPCC |  | 10 | MO001936 | MO001936-007 | GDH001 | 铬钝化模板 | 7060 | 2024-07-23 | 2024-07-23 | 3 | 2024-07-24 07:04:16 | 2024-07-24 07:05:32 | 江苏东方九天新能源材料有限公司 | 255187 | 5660 |  |  | 0.1 | 0 | 760 | 1 | JG12240602701 |  | 1 | S色差(色差 条印 白斑 碱液斑) | 1
铬钝化 | JG12240601301 | JG12240601301 | 东方铬钝化950 | 合格 | 让步接收 | 甲 | 韩康 | 7540 | 7515 | 0.9967 | 13120 | 0.1 | 760 | / | 白斑,碱液斑,色差,亮斑,180米横向322mm孔洞0.53平方毫米,10490米横向379mm孔洞0.18平方毫米，来料乳化斑 | 30210015 | 光亮卷 | 0.1-SPCC | 30110014 | 铬钝化卷 | 0.1-SPCC |  | 10 | MO001936 | MO001936-011 | GDH001 | 铬钝化模板 | 7540 | 2024-07-23 | 2024-07-23 | 3 | 2024-07-24 06:02:31 | 2024-07-24 06:03:57 | 江苏东方九天新能源材料有限公司 | 255191 | 5660 |  |  | 0.1 | 0 | 760 | 1 | JG12240601301 |  | 1 | 白斑碱液斑色差亮斑180米横向322大小0.53,10490米横向379大小0.18来料乳化斑 | 1
铬钝化 | JG12240602601 | JG12240602601 | 东方铬钝化950 | 合格 | 合格品 | 甲 | 夏亚军 | 7490 | 7465 | 0.9967 | 13010 | 0.1 | 760 | / | S色差(色差 条印 845米1个孔洞 横向20.0 大小0.8) | 30210015 | 光亮卷 | 0.1-SPCC | 30110014 | 铬钝化卷 | 0.1-SPCC |  | 10 | MO001936 | MO001936-009 | GDH001 | 铬钝化模板 | 7490 | 2024-07-23 | 2024-07-23 | 3 | 2024-07-24 04:26:17 | 2024-07-24 04:27:52 | 江苏东方九天新能源材料有限公司 | 255189 | 5660 |  |  | 0.1 | 0 | 760 | 1 | JG12240602601 |  | 1 | S色差(色差 条印 845米1个孔洞 横向20.0 大小0.8) | 1
铬钝化 | JG1224070165 | JG1224070165 | 东方铬钝化950 | 合格 | 合格品 | 甲 | 夏亚军 | 5350 | 5349 | 0.9998 | 6550 | 0.145 | 710 | / |  | 30210008 | 光亮卷 | 0.145-SPCC | 30110008 | 铬钝化卷 | 0.145-SPCC |  | 10 | MO001913 | MO001913-001 | GDH001 | 铬钝化模板 | 5350 | 2024-07-22 | 2024-07-22 | 3 | 2024-07-24 02:54:03 | 2024-07-24 02:54:38 | 江苏东方九天新能源材料有限公司 | 253556 | 5660 |  |  | 0.145 | 6590 | 710 | 1 | JG1224070165 |  | 1 |  | 1
铬钝化 | JG1224070157 | JG1224070157 | 东方铬钝化950 | 合格 | 合格品 | 甲 | 夏亚军 | 5312 | 5311 | 0.9998 | 6600 | 0.145 | 710 | / | S色差(色差 315米3个孔洞 横向354.5 大小0.53-0.27 碎边) | 30210008 | 光亮卷 | 0.145-SPCC | 30110008 | 铬钝化卷 | 0.145-SPCC |  | 10 | MO001913 | MO001913-003 | GDH001 | 铬钝化模板 | 5312 | 2024-07-22 | 2024-07-22 | 3 | 2024-07-24 02:11:25 | 2024-07-24 02:13:02 | 江苏东方九天新能源材料有限公司 | 253558 | 5660 |  |  | 0.145 | 6620 | 710 | 1 | JG1224070157 |  | 1 | S色差(色差 315米3个孔洞 横向354.5 大小0.53-0.27 碎边) | 1
铬钝化 | JG1224070129 | JG1224070129 | 东方铬钝化950 | 合格 | 合格品 | 甲 | 夏亚军 | 5330 | 5323 | 0.9987 | 6650 | 0.145 | 710 | / |  | 30210008 | 光亮卷 | 0.145-SPCC | 30110008 | 铬钝化卷 | 0.145-SPCC |  | 10 | MO001913 | MO001913-004 | GDH001 | 铬钝化模板 | 5330 | 2024-07-22 | 2024-07-22 | 3 | 2024-07-24 01:26:31 | 2024-07-24 01:27:02 | 江苏东方九天新能源材料有限公司 | 253559 | 5660 |  |  | 0.145 | 6690 | 710 | 1 | JG1224070129 |  | 1 |  | 1
铬钝化 | JG12240701191 | JG12240701191 | 东方铬钝化950 | 合格 | 合格品 | 甲 | 夏亚军 | 5620 | 5613 | 0.9988 | 10210 | 0.1 | 710 | / | S色差(色差 条印 碎边) | 30210015 | 光亮卷 | 0.1-SPCC | 30110014 | 铬钝化卷 | 0.1-SPCC |  | 10 | MO001913 | MO001913-008 | GDH001 | 铬钝化模板 | 5620 | 2024-07-22 | 2024-07-22 | 3 | 2024-07-24 00:40:13 | 2024-07-24 00:41:31 | 江苏东方九天新能源材料有限公司 | 253563 | 5660 |  |  | 0.1 | 10300 | 710 | 1 | JG12240701191 |  | 1 | S色差(色差 条印 碎边) | 1
铬钝化 | JG122406013322 | JG12240601332 | 东方铬钝化950 | 合格 | 合格品 | 甲 | 孙槐兵 | 4043 | 4043 |  | 7120 | 0.1 | 760 | / |  | 30210015 | 光亮卷 | 0.1-SPCC | 30110014 | 铬钝化卷 | 0.1-SPCC |  | 10 | MO001936 | MO001936-002-02 | GDH001 | 铬钝化模板 | 6510 | 2024-07-23 | 2024-07-23 | 3 | 2024-07-23 23:31:28 | 2024-07-23 23:32:38 | 江苏东方九天新能源材料有限公司 |  | 5660 |  | 1 | 0.1 | 7120 | 760 | 1 | JG122406013322 |  | 1 |  | 1
铬钝化 | JG122406013321 | JG12240601332 | 东方铬钝化950 | 合格 | 合格品 | 甲 | 孙槐兵 | 2299 | 2299 |  | 4050 | 0.1 | 760 | / |  | 30210015 | 光亮卷 | 0.1-SPCC | 30110014 | 铬钝化卷 | 0.1-SPCC |  | 10 | MO001936 | MO001936-002-01 | GDH001 | 铬钝化模板 | 6510 | 2024-07-23 | 2024-07-23 | 3 | 2024-07-23 23:31:28 | 2024-07-23 23:32:38 | 江苏东方九天新能源材料有限公司 |  | 5660 |  | 1 | 0.1 | 4050 | 760 | 1 | JG122406013321 |  | 1 |  | 1
铬钝化 | JG122405515122 | JG122405515122 | 东方铬钝化950 | 合格 | 合格品 | 甲 | 夏亚军 | 1820 | 1763 | 0.9687 | 3080 | 0.1 | 760 | / | S色差(色差 白斑 条印 碱液斑) | 30210015 | 光亮卷 | 0.1-SPCC | 30110014 | 铬钝化卷 | 0.1-SPCC |  | 10 | MO001892 | MO001892-002 | GDH001 | 铬钝化模板 | 1820 | 2024-07-22 | 2024-07-22 | 3 | 2024-07-23 22:06:52 | 2024-07-23 22:11:30 | 江苏东方九天新能源材料有限公司 | 253219 | 5660 |  |  | 0.1 | 3120 | 760 | 1 | JG122405515122 |  | 1 | S色差(色差 白斑 条印 碱液斑) | 1
铬钝化 | JG12240602472 | JG12240602472 | 东方铬钝化950 | 合格 | 合格品 | 甲 | 夏亚军 | 2740 | 2707 | 0.988 | 4730 | 0.1 | 760 | 、 |  | 30210015 | 光亮卷 | 0.1-SPCC | 30110014 | 铬钝化卷 | 0.1-SPCC |  | 10 | MO001841 | MO001841-004 | GDH001 | 铬钝化模板 | 2740 | 2024-07-20 | 2024-07-20 | 3 | 2024-07-23 21:43:40 | 2024-07-23 21:44:12 | 江苏东方九天新能源材料有限公司 | 251293 | 5660 |  |  | 0.1 | 4770 | 760 | 1 | JG12240602472 |  | 1 |  | 1
铬钝化 | JG122406026822 | JG12240602682 | 东方铬钝化950 | 合格 | 合格品 | 乙 | 李志祥 | 2715 | 2715 |  | 4600 | 0.1 | 760 | 、 |  | 30210015 | 光亮卷 | 0.1-SPCC | 30110014 | 铬钝化卷 | 0.1-SPCC |  | 10 | MO001862 | MO001862-005-02 | GDH001 | 铬钝化模板 | 5500 | 2024-07-21 | 2024-07-21 | 3 | 2024-07-23 20:02:31 | 2024-07-23 21:08:17 | 江苏东方九天新能源材料有限公司 |  | 5657 |  | 1 | 0.1 | 4600 | 760 | 1 | JG122406026822 |  | 1 |  | 1
铬钝化 | JG122406026821 | JG12240602682 | 东方铬钝化950 | 合格 | 合格品 | 乙 | 李志祥 | 2773 | 2773 |  | 4700 | 0.1 | 760 | 、 |  | 30210015 | 光亮卷 | 0.1-SPCC | 30110014 | 铬钝化卷 | 0.1-SPCC |  | 10 | MO001862 | MO001862-005-01 | GDH001 | 铬钝化模板 | 5500 | 2024-07-21 | 2024-07-21 | 3 | 2024-07-23 20:02:31 | 2024-07-23 21:08:17 | 江苏东方九天新能源材料有限公司 |  | 5657 |  | 1 | 0.1 | 4700 | 760 | 1 | JG122406026821 |  | 1 |  | 1
铬钝化 | JG122406024712 | JG122406024712 | 东方铬钝化950 | 合格 | 让步接收 | 乙 | 李志祥 | 3510 | 3497 | 0.9963 | 6090 | 0.1 | 760 | 、 | 4133米操413mm孔洞（大小2.56mm2），4685米操564 mm孔洞（大小0.35mm2） | 30210015 | 光亮卷 | 0.1-SPCC | 30110014 | 铬钝化卷 | 0.1-SPCC |  | 10 | MO001841 | MO001841-003 | GDH001 | 铬钝化模板 | 3510 | 2024-07-20 | 2024-07-20 | 3 | 2024-07-23 19:05:25 | 2024-07-23 20:02:18 | 江苏东方九天新能源材料有限公司 | 251291 | 5657 |  |  | 0.1 | 6100 | 760 | 1 | JG122406024712 |  | 1 | 4133米孔洞大小2.56操413 4685米孔洞大小0.35操564 乳化斑 色差 | 1
铬钝化 | JG1224070118 | JG1224070118 | 东方铬钝化950 | 待判定 | 返工 | 乙 | 李志祥 | 5362 | 5343 | 0.9965 | 6560 | 0.145 | 710 | / | 公差偏高（0.155mm） | 30210008 | 光亮卷 | 0.145-SPCC | 30110008 | 铬钝化卷 | 0.145-SPCC |  | 10 | MO001887 | MO001887-001 | GDH001 | 铬钝化模板 | 5362 | 2024-07-22 | 2024-07-22 | 3 | 2024-07-23 18:57:01 | 2024-07-23 19:05:17 | 江苏东方九天新能源材料有限公司 | 253026 | 5657 |  |  | 0.145 | 6590 | 710 | 1 | JG1224070118 |  | 1 | 色差 条印 | 0
铬钝化 | JG1224060252112 | JG122406025211 | 东方铬钝化950 | 合格 | 合格品 | 乙 | 李志祥 | 3733 | 3733 |  | 6410 | 0.1 | 760 | / |  | 30210015 | 光亮卷 | 0.1-SPCC | 30110014 | 铬钝化卷 | 0.1-SPCC |  | 10 | MO001892 | MO001892-007-02 | GDH001 | 铬钝化模板 | 6170 | 2024-07-22 | 2024-07-22 | 3 | 2024-07-23 18:55:47 | 2024-07-23 18:56:30 | 江苏东方九天新能源材料有限公司 |  | 5657 |  | 1 | 0.1 | 6410 | 760 | 1 | JG1224060252112 |  | 1 |  | 1
铬钝化 | JG1224060252111 | JG122406025211 | 东方铬钝化950 | 合格 | 合格品 | 乙 | 李志祥 | 2411 | 2411 |  | 4130 | 0.1 | 760 | / |  | 30210015 | 光亮卷 | 0.1-SPCC | 30110014 | 铬钝化卷 | 0.1-SPCC |  | 10 | MO001892 | MO001892-007-01 | GDH001 | 铬钝化模板 | 6170 | 2024-07-22 | 2024-07-22 | 3 | 2024-07-23 18:55:47 | 2024-07-23 18:56:30 | 江苏东方九天新能源材料有限公司 |  | 5657 |  | 1 | 0.1 | 4130 | 760 | 1 | JG1224060252111 |  | 1 |  | 1
铬钝化 | JG1224070174 | JG1224070174 | 东方铬钝化950 | 合格 | 合格品 | 乙 | 李志祥 | 5390 | 5387 | 0.9994 | 6620 | 0.145 | 710 | 、 | 色差 条印 | 30210008 | 光亮卷 | 0.145-SPCC | 30110008 | 铬钝化卷 | 0.145-SPCC |  | 10 | MO001859 | MO001859-002 | GDH001 | 铬钝化模板 | 5390 | 2024-07-21 | 2024-07-21 | 3 | 2024-07-23 18:55:11 | 2024-07-23 18:55:34 | 江苏东方九天新能源材料有限公司 | 252335 | 5657 |  |  | 0.145 | 6660 | 710 | 1 | JG1224070174 |  | 1 | 色差 条印 | 1
铬钝化 | JG12240601451 | JG12240601451 | 东方铬钝化950 | 合格 | 让步接收 | 乙 | 李志祥 | 5860 | 5847 | 0.9978 | 9960 | 0.1 | 760 | / | 5000-7000米 轻微凹点 7170-7380米板面划伤折印 乳化斑 条印 | 30210015 | 光亮卷 | 0.1-SPCC | 30110014 | 铬钝化卷 | 0.1-SPCC |  | 10 | MO001892 | MO001892-006 | GDH001 | 铬钝化模板 | 5860 | 2024-07-22 | 2024-07-22 | 3 | 2024-07-23 18:53:54 | 2024-07-23 18:55:03 | 江苏东方九天新能源材料有限公司 | 253272 | 5657 |  |  | 0.1 | 10050 | 760 | 1 | JG12240601451 |  | 1 | 5000-7000米 轻微凹点 7170-7380米板面划伤折印 乳化斑 条印 | 1
铬钝化 | JG122405024011 | JG122405024011 | 东方铬钝化950 | 合格 | 让步接收 | 乙 | 李志祥 | 7240 | 7203 | 0.9949 | 12190 | 0.1 | 760 | / | 10810米操455mm孔洞0.27平方毫米，乳化斑 ，条印，尾200米松花印 | 30210015 | 光亮卷 | 0.1-SPCC | 30110014 | 铬钝化卷 | 0.1-SPCC |  | 10 | MO001892 | MO001892-012 | GDH001 | 铬钝化模板 | 7240 | 2024-07-22 | 2024-07-22 | 3 | 2024-07-23 15:25:09 | 2024-07-23 15:26:57 | 江苏东方九天新能源材料有限公司 | 253283 | 5657 |  |  | 0.1 | 0 | 760 | 1 | JG122405024011 |  | 1 | 10810米孔洞大小0.27操455 乳化斑 条印 尾200米松花印 | 1
铬钝化 | JG12240602511 | JG12240602511 | 东方铬钝化950 | 合格 | 让步接收 | 乙 | 李志祥 | 7415 | 7391 | 0.9968 | 12930 | 0.1 | 760 | / | 11000米内板面有凹点，10760-11000板面划伤 ， 乳化斑 ，白条印 | 30210015 | 光亮卷 | 0.1-SPCC | 30110014 | 铬钝化卷 | 0.1-SPCC |  | 10 | MO001892 | MO001892-009 | GDH001 | 铬钝化模板 | 7415 | 2024-07-22 | 2024-07-22 | 3 | 2024-07-23 13:54:15 | 2024-07-23 14:18:44 | 江苏东方九天新能源材料有限公司 | 253280 | 5657 |  |  | 0.1 | 12950 | 760 | 1 | JG12240602511 |  | 1 | 11000米内板面有凹点 10760-11000板面划伤 乳化斑 白条印 | 1
铬钝化 | JG1224060243112 | JG122406024311 | 东方铬钝化950 | 合格 | 合格品 | 乙 | 李志祥 | 3807 | 3807 |  | 6520 | 0.1 | 760 | / |  | 30210015 | 光亮卷 | 0.1-SPCC | 30110014 | 铬钝化卷 | 0.1-SPCC |  | 10 | MO001892 | MO001892-013-02 | GDH001 | 铬钝化模板 | 6300 | 2024-07-22 | 2024-07-22 | 3 | 2024-07-23 11:42:17 | 2024-07-23 13:34:32 | 江苏东方九天新能源材料有限公司 |  | 5657 |  | 1 | 0.1 | 6520 | 760 | 1 | JG1224060243112 |  | 1 |  | 1
铬钝化 | JG1224060243111 | JG122406024311 | 东方铬钝化950 | 合格 | 合格品 | 乙 | 李志祥 | 2469 | 2469 |  | 4220 | 0.1 | 760 | / |  | 30210015 | 光亮卷 | 0.1-SPCC | 30110014 | 铬钝化卷 | 0.1-SPCC |  | 10 | MO001892 | MO001892-013-01 | GDH001 | 铬钝化模板 | 6300 | 2024-07-22 | 2024-07-22 | 3 | 2024-07-23 11:42:17 | 2024-07-23 13:34:32 | 江苏东方九天新能源材料有限公司 |  | 5657 |  | 1 | 0.1 | 4220 | 760 | 1 | JG1224060243111 |  | 1 |  | 1
铬钝化 | JG122406025122 | JG12240602512 | 东方铬钝化950 | 合格 | 合格品 | 乙 | 李志祥 | 2723 | 2723 |  | 4800 | 0.1 | 760 | / |  | 30210015 | 光亮卷 | 0.1-SPCC | 30110014 | 铬钝化卷 | 0.1-SPCC |  | 10 | MO001892 | MO001892-010-02 | GDH001 | 铬钝化模板 | 5500 | 2024-07-22 | 2024-07-22 | 3 | 2024-07-23 10:37:10 | 2024-07-23 11:42:04 | 江苏东方九天新能源材料有限公司 |  | 5657 |  | 1 | 0.1 | 4800 | 760 | 1 | JG122406025122 |  | 1 |  | 1
铬钝化 | JG122406025121 | JG12240602512 | 东方铬钝化950 | 合格 | 合格品 | 乙 | 李志祥 | 2759 | 2759 |  | 4820 | 0.1 | 760 | / |  | 30210015 | 光亮卷 | 0.1-SPCC | 30110014 | 铬钝化卷 | 0.1-SPCC |  | 10 | MO001892 | MO001892-010-01 | GDH001 | 铬钝化模板 | 5500 | 2024-07-22 | 2024-07-22 | 3 | 2024-07-23 10:37:10 | 2024-07-23 11:42:04 | 江苏东方九天新能源材料有限公司 |  | 5657 |  | 1 | 0.1 | 4820 | 760 | 1 | JG122406025121 |  | 1 |  | 1
铬钝化 | JG122406025512 | JG12240602551 | 东方铬钝化950 | 合格 | 合格品 | 乙 | 李志祥 | 3701 | 3701 |  | 6340 | 0.1 | 760 | / |  | 30210015 | 光亮卷 | 0.1-SPCC | 30110014 | 铬钝化卷 | 0.1-SPCC |  | 10 | MO001892 | MO001892-011-02 | GDH001 | 铬钝化模板 | 6420 | 2024-07-22 | 2024-07-22 | 3 | 2024-07-23 09:38:48 | 2024-07-23 10:36:51 | 江苏东方九天新能源材料有限公司 |  | 5657 |  | 1 | 0.1 | 6340 | 760 | 1 | JG122406025512 |  | 1 |  | 1
铬钝化 | JG122406025511 | JG12240602551 | 东方铬钝化950 | 合格 | 合格品 | 乙 | 李志祥 | 2695 | 2695 |  | 4600 | 0.1 | 760 | / |  | 30210015 | 光亮卷 | 0.1-SPCC | 30110014 | 铬钝化卷 | 0.1-SPCC |  | 10 | MO001892 | MO001892-011-01 | GDH001 | 铬钝化模板 | 6420 | 2024-07-22 | 2024-07-22 | 3 | 2024-07-23 09:38:48 | 2024-07-23 10:36:51 | 江苏东方九天新能源材料有限公司 |  | 5657 |  | 1 | 0.1 | 4600 | 760 | 1 | JG122406025511 |  | 1 |  | 1
铬钝化 | JG122406025522 | JG12240602552 | 东方铬钝化950 | 合格 | 让步接收 | 甲 | 韩康 | 3861 | 3861 |  | 6540 | 0.1 | 760 | / | 碱液斑，色差，亮斑 | 30210015 | 光亮卷 | 0.1-SPCC | 30110014 | 铬钝化卷 | 0.1-SPCC |  | 10 | MO001892 | MO001892-005-02 | GDH001 | 铬钝化模板 | 6270 | 2024-07-22 | 2024-07-22 | 3 | 2024-07-23 08:07:36 | 2024-07-23 09:35:05 | 江苏东方九天新能源材料有限公司 |  | 5654 |  | 1 | 0.1 | 6540 | 760 | 1 | JG122406025522 |  | 1 | 碱液斑色差亮斑 | 1
铬钝化 | JG122406025521 | JG12240602552 | 东方铬钝化950 | 合格 | 让步接收 | 甲 | 韩康 | 2437 | 2437 |  | 4170 | 0.1 | 760 | / | 碱液斑,色差,亮斑 | 30210015 | 光亮卷 | 0.1-SPCC | 30110014 | 铬钝化卷 | 0.1-SPCC |  | 10 | MO001892 | MO001892-005-01 | GDH001 | 铬钝化模板 | 6270 | 2024-07-22 | 2024-07-22 | 3 | 2024-07-23 08:07:36 | 2024-07-23 09:35:05 | 江苏东方九天新能源材料有限公司 |  | 5654 |  | 1 | 0.1 | 4170 | 760 | 1 | JG122406025521 |  | 1 | 碱液斑色差亮斑 | 1
铬钝化 | JG122406025222 | JG12240602522 | 东方铬钝化950 | 合格 | 让步接收 | 甲 | 韩康 | 2840 | 2840 |  | 4900 | 0.1 | 760 | / | 白斑，碱液斑，1584米横向109mm孔洞0.1平方毫米 | 30210015 | 光亮卷 | 0.1-SPCC | 30110014 | 铬钝化卷 | 0.1-SPCC |  | 10 | MO001892 | MO001892-004-02 | GDH001 | 铬钝化模板 | 5750 | 2024-07-22 | 2024-07-22 | 3 | 2024-07-23 06:38:58 | 2024-07-23 08:07:25 | 江苏东方九天新能源材料有限公司 |  | 5654 |  | 1 | 0.1 | 4900 | 760 | 1 | JG122406025222 |  | 1 | 白斑碱液斑1584米横向109大小0.1 | 1
铬钝化 | JG122406025221 | JG12240602522 | 东方铬钝化950 | 合格 | 让步接收 | 甲 | 韩康 | 2883 | 2883 |  | 4950 | 0.1 | 760 | / | 白斑，碱液斑 | 30210015 | 光亮卷 | 0.1-SPCC | 30110014 | 铬钝化卷 | 0.1-SPCC |  | 10 | MO001892 | MO001892-004-01 | GDH001 | 铬钝化模板 | 5750 | 2024-07-22 | 2024-07-22 | 3 | 2024-07-23 06:38:58 | 2024-07-23 08:07:25 | 江苏东方九天新能源材料有限公司 |  | 5654 |  | 1 | 0.1 | 4950 | 760 | 1 | JG122406025221 |  | 1 | 白斑碱液斑 | 1
铬钝化 | JG12240602621 | JG12240602621 | 东方铬钝化950 | 合格 | 让步接收 | 甲 | 韩康 | 7530 | 7511 | 0.9975 | 12760 | 0.1 | 760 | / | 亮斑，色差，白斑，碱液斑 | 30210015 | 光亮卷 | 0.1-SPCC | 30110014 | 铬钝化卷 | 0.1-SPCC |  | 10 | MO001892 | MO001892-001 | GDH001 | 铬钝化模板 | 7530 | 2024-07-22 | 2024-07-22 | 3 | 2024-07-23 05:13:52 | 2024-07-23 06:38:46 | 江苏东方九天新能源材料有限公司 | 253218 | 5654 |  |  | 0.1 | 12830 | 760 | 1 | JG12240602621 |  | 1 | 亮斑色差白斑碱液斑 | 1
铬钝化 | JG12240551481 | JG12240551481 | 东方铬钝化950 | 合格 | 让步接收 | 甲 | 韩康 | 7330 | 7305 | 0.9966 | 12610 | 0.1 | 760 | / | 碱液斑,振纹,白斑,色差,亮斑 | 30210015 | 光亮卷 | 0.1-SPCC | 30110014 | 铬钝化卷 | 0.1-SPCC |  | 10 | MO001892 | MO001892-008 | GDH001 | 铬钝化模板 | 7330 | 2024-07-22 | 2024-07-22 | 3 | 2024-07-23 03:45:19 | 2024-07-23 05:13:40 | 江苏东方九天新能源材料有限公司 | 253279 | 5654 |  |  | 0.1 | 12640 | 760 | 1 | JG12240551481 |  | 1 | 碱液斑振纹白斑色差亮斑 | 1
铬钝化 | JG12240701721 | JG12240701721 | 东方铬钝化950 | 合格 | 合格品 | 甲 | 韩康 | 5542 | 5533 | 0.9984 | 10060 | 0.1 | 710 | / | 色差碱液斑白斑亮斑 | 30210015 | 光亮卷 | 0.1-SPCC | 30110014 | 铬钝化卷 | 0.1-SPCC |  | 10 | MO001887 | MO001887-010 | GDH001 | 铬钝化模板 | 5542 | 2024-07-22 | 2024-07-22 | 3 | 2024-07-23 02:32:33 | 2024-07-23 03:44:49 | 江苏东方九天新能源材料有限公司 | 253035 | 5654 |  |  | 0.1 | 0 | 710 | 1 | JG12240701721 |  | 1 | 色差碱液斑白斑亮斑 | 1
铬钝化 | JG1224070125 | JG1224070125 | 东方铬钝化950 | 合格 | 合格品 | 甲 | 韩康 | 5390 | 5363 | 0.995 | 6630 | 0.145 | 710 | / | 4343米横向102mm孔洞（大小0.27mm2） | 30210008 | 光亮卷 | 0.145-SPCC | 30110008 | 铬钝化卷 | 0.145-SPCC |  | 10 | MO001887 | MO001887-006 | GDH001 | 铬钝化模板 | 5390 | 2024-07-22 | 2024-07-22 | 3 | 2024-07-23 01:48:19 | 2024-07-23 02:32:10 | 江苏东方九天新能源材料有限公司 | 253031 | 5654 |  |  | 0.145 | 6640 | 710 | 1 | JG1224070125 |  | 1 | 色差碱液斑白斑亮斑4343米横向102大小0.27 | 1
铬钝化 | JG1224070169 | JG1224070169 | 东方铬钝化950 | 合格 | 让步接收 | 甲 | 韩康 | 5374 | 5361 | 0.9976 | 6610 | 0.145 | 710 | / | 5320米横向412mm孔洞（大小0.3mm2） | 30210008 | 光亮卷 | 0.145-SPCC | 30110008 | 铬钝化卷 | 0.145-SPCC |  | 10 | MO001887 | MO001887-007 | GDH001 | 铬钝化模板 | 5374 | 2024-07-22 | 2024-07-22 | 3 | 2024-07-23 01:05:12 | 2024-07-23 01:48:03 | 江苏东方九天新能源材料有限公司 | 253032 | 5654 |  |  | 0.145 | 6620 | 710 | 1 | JG1224070169 |  | 1 | 色差碱液斑白斑亮斑5320米横向412大小0.3 | 1
铬钝化 | JG1224070153 | JG1224070153 | 东方铬钝化950 | 合格 | 让步接收 | 甲 | 韩康 | 5390 | 5375 | 0.9972 | 6650 | 0.145 | 710 | 、 | 2279米横向54.8mm孔洞（大小1.86mm2）尾150米边部轻撞伤 | 30210008 | 光亮卷 | 0.145-SPCC | 30110008 | 铬钝化卷 | 0.145-SPCC |  | 10 | MO001859 | MO001859-005 | GDH001 | 铬钝化模板 | 5390 | 2024-07-21 | 2024-07-21 | 3 | 2024-07-23 00:22:29 | 2024-07-23 01:04:54 | 江苏东方九天新能源材料有限公司 | 252338 | 5654 |  |  | 0.145 | 6700 | 710 | 1 | JG1224070153 |  | 1 | (亮斑色差碱液斑白斑2279米横向54.8大小1.86尾150米来料边部撞伤) | 1
铬钝化 | JG1224070110 | JG1224070110 | 东方铬钝化950 | 合格 | 让步接收 | 甲 | 韩康 | 5360 | 5347 | 0.9976 | 6580 | 0.145 | 710 | / | 尾150米板面顶伤 边部轻撞伤 | 30210008 | 光亮卷 | 0.145-SPCC | 30110008 | 铬钝化卷 | 0.145-SPCC |  | 10 | MO001887 | MO001887-009 | GDH001 | 铬钝化模板 | 5360 | 2024-07-22 | 2024-07-22 | 3 | 2024-07-22 23:36:15 | 2024-07-23 00:22:09 | 江苏东方九天新能源材料有限公司 | 253034 | 5654 |  |  | 0.145 | 6610 | 710 | 1 | JG1224070110 |  | 1 | S色差条印(亮斑色差碱液斑白斑来料黄条印来料横辊印尾150米来料板面顶伤边部撞伤 | 1
铬钝化 | JG1224070149 | JG1224070149 | 东方铬钝化950 | 合格 | 合格品 | 甲 | 韩康 | 5392 | 5385 | 0.9987 | 6610 | 0.145 | 710 | / | 白斑碱液斑亮斑 | 30210008 | 光亮卷 | 0.145-SPCC | 30110008 | 铬钝化卷 | 0.145-SPCC |  | 10 | MO001887 | MO001887-008 | GDH001 | 铬钝化模板 | 5392 | 2024-07-22 | 2024-07-22 | 3 | 2024-07-22 22:52:35 | 2024-07-22 23:35:55 | 江苏东方九天新能源材料有限公司 | 253033 | 5654 |  |  | 0.145 | 6600 | 710 | 1 | JG1224070149 |  | 1 | 白斑碱液斑亮斑 | 1
铬钝化 | JG1224070161 | JG1224070161 | 东方铬钝化950 | 合格 | 合格品 | 甲 | 韩康 | 5380 | 5380 | 1 | 6640 | 0.145 | 710 | 、 | 碱液斑色差白斑亮斑 | 30210008 | 光亮卷 | 0.145-SPCC | 30110008 | 铬钝化卷 | 0.145-SPCC |  | 10 | MO001859 | MO001859-006 | GDH001 | 铬钝化模板 | 5380 | 2024-07-21 | 2024-07-21 | 3 | 2024-07-22 22:07:17 | 2024-07-22 22:52:11 | 江苏东方九天新能源材料有限公司 | 252339 | 5654 |  |  | 0.145 | 6680 | 710 | 1 | JG1224070161 |  | 1 | 碱液斑色差白斑亮斑 | 1
铬钝化 | JG12240701272 | JG12240701272 | 东方铬钝化950 | 合格 | 让步接收 | 甲 | 韩康 | 5250 | 5241 | 0.9983 | 6264 | 0.15 | 710 | 、 | 碎边，尾部100米轻微顶伤 | 30210011 | 光亮卷 | 0.15-SPCC | 30110011 | 铬钝化卷 | 0.15-SPCC |  | 10 | MO001860 | MO001860-001 | GDH001 | 铬钝化模板 | 5250 | 2024-07-21 | 2024-07-21 | 3 | 2024-07-22 21:32:34 | 2024-07-22 22:07:03 | 江苏东方九天新能源材料有限公司 | 252341 | 5654 |  |  | 0.15 | 6300 | 710 | 1 | JG12240701272 |  | 1 | 亮斑白斑碱液斑碎边尾100米来料轻微顶伤 | 1
铬钝化 | JG1224070173 | JG1224070173 | 东方铬钝化950 | 合格 | 合格品 | 甲 | 韩康 | 5400 | 5380 | 0.9963 | 6570 | 0.145 | 710 | 、 | 色差白斑亮斑碱液斑 | 30210008 | 光亮卷 | 0.145-SPCC | 30110008 | 铬钝化卷 | 0.145-SPCC |  | 10 | MO001859 | MO001859-007 | GDH001 | 铬钝化模板 | 5400 | 2024-07-21 | 2024-07-21 | 3 | 2024-07-22 20:48:32 | 2024-07-22 21:32:04 | 江苏东方九天新能源材料有限公司 | 252340 | 5654 |  |  | 0.145 | 6600 | 710 | 1 | JG1224070173 |  | 1 | 色差白斑亮斑碱液斑 | 1
铬钝化 | JG1224070114 | JG1224070114 | 东方铬钝化950 | 合格 | 让步接收 | 乙 | 李志祥 | 5350 | 5335 | 0.9972 | 6760 | 0.145 | 710 | 、 | 834米横向397（大小0.18mm2） | 30210008 | 光亮卷 | 0.145-SPCC | 30110008 | 铬钝化卷 | 0.145-SPCC |  | 10 | MO001859 | MO001859-004 | GDH001 | 铬钝化模板 | 5350 | 2024-07-21 | 2024-07-21 | 3 | 2024-07-22 20:04:12 | 2024-07-22 20:46:49 | 江苏东方九天新能源材料有限公司 | 252337 | 5657 |  |  | 0.145 | 6800 | 710 | 1 | JG1224070114 |  | 1 | 色差 辊印 条印 834米横向397大小0.18 | 1
铬钝化 | JG1224070133 | JG1224070133 | 东方铬钝化950 | 合格 | 合格品 | 乙 | 李志祥 | 5374 | 5353 | 0.9961 | 6600 | 0.145 | 710 | 、 | 辊印 色差 | 30210008 | 光亮卷 | 0.145-SPCC | 30110008 | 铬钝化卷 | 0.145-SPCC |  | 10 | MO001839 | MO001839-002 | GDH001 | 铬钝化模板 | 5374 | 2024-07-20 | 2024-07-20 | 3 | 2024-07-22 19:50:59 | 2024-07-22 20:03:57 | 江苏东方九天新能源材料有限公司 | 251132 | 5657 |  |  | 0.145 | 0 | 710 | 1 | JG1224070133 |  | 1 | 辊印 色差 | 1
铬钝化 | JG12240601381 | JG12240601381 | 东方铬钝化950 | 合格 | 让步接收 | 乙 | 李志祥 | 7110 | 7063 | 0.9934 | 12160 | 0.1 | 760 | 、 | 乳化斑 色差 辊印 | 30210015 | 光亮卷 | 0.1-SPCC | 30110014 | 铬钝化卷 | 0.1-SPCC |  | 10 | MO001862 | MO001862-002 | GDH001 | 铬钝化模板 | 7110 | 2024-07-21 | 2024-07-21 | 3 | 2024-07-22 19:49:33 | 2024-07-22 19:50:01 | 江苏东方九天新能源材料有限公司 | 252344 | 5657 |  |  | 0.1 | 12260 | 760 | 1 | JG12240601381 |  | 1 | 乳化斑 色差 辊印 | 1
铬钝化 | JG1224060268112 | JG122406026811 | 东方铬钝化950 | 合格 | 合格品 | 乙 | 李志祥 | 4385 | 4385 |  | 7430 | 0.1 | 760 | 、 |  | 30210015 | 光亮卷 | 0.1-SPCC | 30110014 | 铬钝化卷 | 0.1-SPCC |  | 10 | MO001862 | MO001862-001-02 | GDH001 | 铬钝化模板 | 6910 | 2024-07-21 | 2024-07-21 | 3 | 2024-07-22 17:01:40 | 2024-07-22 17:03:23 | 江苏东方九天新能源材料有限公司 |  | 5657 |  | 1 | 0.1 | 7430 | 760 | 1 | JG1224060268112 |  | 1 | 乳化斑 色差 | 1
铬钝化 | JG1224060268111 | JG122406026811 | 东方铬钝化950 | 合格 | 合格品 | 乙 | 李志祥 | 2505 | 2505 |  | 4250 | 0.1 | 760 | 、 |  | 30210015 | 光亮卷 | 0.1-SPCC | 30110014 | 铬钝化卷 | 0.1-SPCC |  | 10 | MO001862 | MO001862-001-01 | GDH001 | 铬钝化模板 | 6910 | 2024-07-21 | 2024-07-21 | 3 | 2024-07-22 17:01:40 | 2024-07-22 17:03:23 | 江苏东方九天新能源材料有限公司 |  | 5657 |  | 1 | 0.1 | 4250 | 760 | 1 | JG1224060268111 |  | 1 | 乳化斑 色差 | 1
铬钝化 | JG1224070162 | JG1224070162 | 东方铬钝化950 | 合格 | 让步接收 | 乙 | 李志祥 | 5360 | 5355 | 0.9991 | 6580 | 0.145 | 710 | 、 | 来料双边浪 色差 | 30210008 | 光亮卷 | 0.145-SPCC | 30110008 | 铬钝化卷 | 0.145-SPCC |  | 10 | MO001839 | MO001839-005 | GDH001 | 铬钝化模板 | 5360 | 2024-07-20 | 2024-07-20 | 3 | 2024-07-22 12:14:48 | 2024-07-22 12:15:22 | 江苏东方九天新能源材料有限公司 | 251139 | 5657 |  |  | 0.145 | 0 | 710 | 1 | JG1224070162 |  | 1 | 边浪 色差 | 1
铬钝化 | JG1224070154 | JG1224070154 | 东方铬钝化950 | 合格 | 让步接收 | 乙 | 李志祥 | 5320 | 5301 | 0.9964 | 6470 | 0.145 | 710 | 、 | 尾部轻微发黄 色差 亮点 来料双边浪 | 30210008 | 光亮卷 | 0.145-SPCC | 30110008 | 铬钝化卷 | 0.145-SPCC |  | 10 | MO001839 | MO001839-003 | GDH001 | 铬钝化模板 | 5320 | 2024-07-20 | 2024-07-20 | 3 | 2024-07-22 10:37:58 | 2024-07-22 11:33:52 | 江苏东方九天新能源材料有限公司 | 251135 | 5657 |  |  | 0.145 | 0 | 710 | 1 | JG1224070154 |  | 1 | 尾发轻微 发黄 色差 亮点 | 1
铬钝化 | JG1224070146 | JG1224070146 | 东方铬钝化950 | 合格 | 让步接收 | 乙 | 李志祥 | 5386 | 5347 | 0.9928 | 6590 | 0.145 | 710 | 、 | 尾轻黄 来料双边浪 色差 辊印 | 30210008 | 光亮卷 | 0.145-SPCC | 30110008 | 铬钝化卷 | 0.145-SPCC |  | 10 | MO001839 | MO001839-001 | GDH001 | 铬钝化模板 | 5386 | 2024-07-20 | 2024-07-20 | 3 | 2024-07-22 10:36:40 | 2024-07-22 10:37:35 | 江苏东方九天新能源材料有限公司 | 251129 | 5657 |  |  | 0.145 | 0 | 710 | 1 | JG1224070146 |  | 1 | 尾轻黄 边浪 色差 辊印 | 1
铬钝化 | JG1224070121 | JG1224070121 | 东方铬钝化950 | 合格 | 让步接收 | 乙 | 李志祥 | 5390 | 5371 | 0.9965 | 6610 | 0.145 | 710 | 、 | 色差 条印 | 30210008 | 光亮卷 | 0.145-SPCC | 30110008 | 铬钝化卷 | 0.145-SPCC |  | 10 | MO001839 | MO001839-007 | GDH001 | 铬钝化模板 | 5390 | 2024-07-20 | 2024-07-20 | 3 | 2024-07-22 09:53:10 | 2024-07-22 09:53:47 | 江苏东方九天新能源材料有限公司 | 251141 | 5657 |  |  | 0.145 | 0 | 710 | 1 | JG1224070121 |  | 1 | 色差 条印 | 1
铬钝化 | JG12240500841 | JG12240500841 | 东方铬钝化950 | 合格 | 让步接收 | 甲 | 夏亚军 | 5520 | 5435 | 0.9846 | 9860 | 0.1 | 710 | 、 | 板面发黄 | 30210015 | 光亮卷 | 0.1-SPCC | 30110014 | 铬钝化卷 | 0.1-SPCC |  | 10 | MO001861 | MO001861-001 | GDH001 | 铬钝化模板 | 5520 | 2024-07-21 | 2024-07-21 | 3 | 2024-07-22 08:50:59 | 2024-07-22 08:51:35 | 江苏东方九天新能源材料有限公司 | 252342 | 5660 |  |  | 0.1 | 0 | 710 | 1 | JG12240500841 |  | 1 | 板面发黄 | 1
铬钝化 | JG1224070109 | JG1224070109 | 东方铬钝化950 | 合格 | 合格品 | 甲 | 夏亚军 | 5400 | 5391 | 0.9983 | 6640 | 0.145 | 710 | 、 |  | 30210008 | 光亮卷 | 0.145-SPCC | 30110008 | 铬钝化卷 | 0.145-SPCC |  | 10 | MO001839 | MO001839-006 | GDH001 | 铬钝化模板 | 5400 | 2024-07-20 | 2024-07-20 | 3 | 2024-07-22 06:18:06 | 2024-07-22 06:18:44 | 江苏东方九天新能源材料有限公司 | 251140 | 5660 |  |  | 0.145 | 0 | 710 | 1 | JG1224070109 |  | 1 |  | 1
铬钝化 | JG1224070138 | JG1224070138 | 东方铬钝化950 | 合格 | 让步接收 | 甲 | 夏亚军 | 5406 | 5407 | 1.0002 | 6600 | 0.145 | 710 | 、 | 色差 尾传动倒15公分板面轻微发黄 | 30210008 | 光亮卷 | 0.145-SPCC | 30110008 | 铬钝化卷 | 0.145-SPCC |  | 10 | MO001839 | MO001839-004 | GDH001 | 铬钝化模板 | 5406 | 2024-07-20 | 2024-07-20 | 3 | 2024-07-22 04:48:57 | 2024-07-22 04:51:35 | 江苏东方九天新能源材料有限公司 | 251136 | 5660 |  |  | 0.145 | 0 | 710 | 1 | JG1224070138 |  | 1 | S色差(色差 尾传动倒15公分板面轻微发黄) | 1
铬钝化 | JG12240701242 | JG1224070124 | 东方铬钝化950 | 合格 | 让步接收 | 甲 | 夏亚军 | 4025 | 4025 |  | 4720 | 0.15 | 710 | 、 | 尾部顶伤重 | 30210011 | 光亮卷 | 0.15-SPCC | 30110011 | 铬钝化卷 | 0.15-SPCC |  | 10 | MO001840 | MO001840-001-02 | GDH001 | 铬钝化模板 | 8106 | 2024-07-20 | 2024-07-20 | 3 | 2024-07-22 03:56:34 | 2024-07-22 03:58:04 | 江苏东方九天新能源材料有限公司 |  | 5660 |  | 1 | 0.15 | 4720 | 710 | 1 | JG12240701242 |  | 1 | S色差(尾顶伤重) | 1
铬钝化 | JG12240701241 | JG1224070124 | 东方铬钝化950 | 合格 | 合格品 | 甲 | 夏亚军 | 4073 | 4073 |  | 4780 | 0.15 | 710 | 、 |  | 30210011 | 光亮卷 | 0.15-SPCC | 30110011 | 铬钝化卷 | 0.15-SPCC |  | 10 | MO001840 | MO001840-001-01 | GDH001 | 铬钝化模板 | 8106 | 2024-07-20 | 2024-07-20 | 3 | 2024-07-22 03:56:34 | 2024-07-22 03:58:04 | 江苏东方九天新能源材料有限公司 |  | 5660 |  | 1 | 0.15 | 4780 | 710 | 1 | JG12240701241 |  | 1 |  | 1
铬钝化 | JG12240701552 | JG1224070155 | 东方铬钝化950 | 合格 | 合格品 | 甲 | 夏亚军 | 3949 | 3949 |  | 4700 | 0.15 | 710 | 、 | S色差(色差 尾顶伤印) | 30210011 | 光亮卷 | 0.15-SPCC | 30110011 | 铬钝化卷 | 0.15-SPCC |  | 10 | MO001840 | MO001840-002-02 | GDH001 | 铬钝化模板 | 7940 | 2024-07-20 | 2024-07-20 | 3 | 2024-07-22 02:49:09 | 2024-07-22 02:50:44 | 江苏东方九天新能源材料有限公司 |  | 5660 |  | 1 | 0.15 | 4700 | 710 | 1 | JG12240701552 |  | 1 | S色差(色差 尾顶伤印) | 1
铬钝化 | JG12240701551 | JG1224070155 | 东方铬钝化950 | 合格 | 合格品 | 甲 | 夏亚军 | 3975 | 3975 |  | 4730 | 0.15 | 710 | 、 |  | 30210011 | 光亮卷 | 0.15-SPCC | 30110011 | 铬钝化卷 | 0.15-SPCC |  | 10 | MO001840 | MO001840-002-01 | GDH001 | 铬钝化模板 | 7940 | 2024-07-20 | 2024-07-20 | 3 | 2024-07-22 02:49:09 | 2024-07-22 02:50:44 | 江苏东方九天新能源材料有限公司 |  | 5660 |  | 1 | 0.15 | 4730 | 710 | 1 | JG12240701551 |  | 1 |  | 1
铬钝化 | JG12240701402 | JG1224070140 | 东方铬钝化950 | 合格 | 合格品 | 甲 | 夏亚军 | 4009 | 4009 |  | 4730 | 0.15 | 710 | 、 | S色差(色差 尾頂伤印) | 30210011 | 光亮卷 | 0.15-SPCC | 30110011 | 铬钝化卷 | 0.15-SPCC |  | 10 | MO001840 | MO001840-003-02 | GDH001 | 铬钝化模板 | 8080 | 2024-07-20 | 2024-07-20 | 3 | 2024-07-22 00:35:30 | 2024-07-22 01:39:53 | 江苏东方九天新能源材料有限公司 |  | 5660 |  | 1 | 0.15 | 4730 | 710 | 1 | JG12240701402 |  | 1 | S色差(色差 尾頂伤印) | 1
铬钝化 | JG12240701401 | JG1224070140 | 东方铬钝化950 | 合格 | 合格品 | 甲 | 夏亚军 | 4065 | 4065 |  | 4800 | 0.15 | 710 | 、 |  | 30210011 | 光亮卷 | 0.15-SPCC | 30110011 | 铬钝化卷 | 0.15-SPCC |  | 10 | MO001840 | MO001840-003-01 | GDH001 | 铬钝化模板 | 8080 | 2024-07-20 | 2024-07-20 | 3 | 2024-07-22 00:35:30 | 2024-07-22 01:39:53 | 江苏东方九天新能源材料有限公司 |  | 5660 |  | 1 | 0.15 | 4800 | 710 | 1 | JG12240701401 |  | 1 |  | 1
铬钝化 | JG12240602581 | JG12240602581 | 东方铬钝化950 | 合格 | 合格品 | 甲 | 韩康 | 7410 | 7385 | 0.9966 | 12640 | 0.1 | 760 | 、 | 9380米1个孔洞 横向208.8 （大小0.71mm2） | 30210015 | 光亮卷 | 0.1-SPCC | 30110014 | 铬钝化卷 | 0.1-SPCC |  | 10 | MO001862 | MO001862-007 | GDH001 | 铬钝化模板 | 7410 | 2024-07-21 | 2024-07-21 | 3 | 2024-07-22 00:31:42 | 2024-07-22 00:33:52 | 江苏东方九天新能源材料有限公司 | 252373 | 5660 |  |  | 0.1 | 0 | 760 | 1 | JG12240602581 |  | 1 | S色差(色差 凹点 白斑 条印 9380米1个孔洞 横向208.8 大小0.71) | 1
铬钝化 | JG122406013922 | JG12240601392 | 东方铬钝化950 | 合格 | 合格品 | 乙 | 李志祥 | 1713 | 1713 |  | 3000 | 0.1 | 760 | 、 |  | 30210015 | 光亮卷 | 0.1-SPCC | 30110014 | 铬钝化卷 | 0.1-SPCC |  | 10 | MO001841 | MO001841-011-02 | GDH001 | 铬钝化模板 | 5750 | 2024-07-20 | 2024-07-20 | 3 | 2024-07-21 15:22:02 | 2024-07-21 22:57:29 | 江苏东方九天新能源材料有限公司 |  | 5653 |  | 1 | 0.1 | 3000 | 760 | 1 | JG122406013922 |  | 1 |  | 1
铬钝化 | JG122406013921 | JG12240601392 | 东方铬钝化950 | 合格 | 合格品 | 乙 | 李志祥 | 2851 | 2851 |  | 4930 | 0.1 | 760 | 、 |  | 30210015 | 光亮卷 | 0.1-SPCC | 30110014 | 铬钝化卷 | 0.1-SPCC |  | 10 | MO001841 | MO001841-011-01 | GDH001 | 铬钝化模板 | 5750 | 2024-07-20 | 2024-07-20 | 3 | 2024-07-21 15:22:02 | 2024-07-21 22:57:29 | 江苏东方九天新能源材料有限公司 |  | 5653 |  | 1 | 0.1 | 4930 | 760 | 1 | JG122406013921 |  | 1 |  | 1
铬钝化 | JG122406024822 | JG12240602482 | 东方铬钝化950 | 合格 | 合格品 | 乙 | 李志祥 | 3665 | 3665 |  | 6360 | 0.1 | 760 | 、 |  | 30210015 | 光亮卷 | 0.1-SPCC | 30110014 | 铬钝化卷 | 0.1-SPCC |  | 10 | MO001841 | MO001841-012-02 | GDH001 | 铬钝化模板 | 6095 | 2024-07-20 | 2024-07-20 | 3 | 2024-07-21 14:24:44 | 2024-07-21 15:21:18 | 江苏东方九天新能源材料有限公司 |  | 5653 |  | 1 | 0.1 | 6360 | 760 | 1 | JG122406024822 |  | 1 |  | 1
铬钝化 | JG122406024821 | JG12240602482 | 东方铬钝化950 | 合格 | 合格品 | 乙 | 李志祥 | 2401 | 2401 |  | 4160 | 0.1 | 760 | 、 |  | 30210015 | 光亮卷 | 0.1-SPCC | 30110014 | 铬钝化卷 | 0.1-SPCC |  | 10 | MO001841 | MO001841-012-01 | GDH001 | 铬钝化模板 | 6095 | 2024-07-20 | 2024-07-20 | 3 | 2024-07-21 14:24:44 | 2024-07-21 15:21:18 | 江苏东方九天新能源材料有限公司 |  | 5653 |  | 1 | 0.1 | 4160 | 760 | 1 | JG122406024821 |  | 1 |  | 1
铬钝化 | JG12240601371 | JG12240601371 | 东方铬钝化950 | 合格 | 让步接收 | 乙 | 李志祥 | 7220 | 7201 | 0.9974 | 12660 | 0.1 | 760 | 、 | 1386米横564mm孔洞2.12平方毫米，1624米横303mm孔洞0.8平方毫米，3185米横260mm孔洞0.18平方毫米， 乳化斑 | 30210015 | 光亮卷 | 0.1-SPCC | 30110014 | 铬钝化卷 | 0.1-SPCC |  | 10 | MO001841 | MO001841-002 | GDH001 | 铬钝化模板 | 7220 | 2024-07-20 | 2024-07-20 | 3 | 2024-07-21 14:08:27 | 2024-07-21 14:23:39 | 江苏东方九天新能源材料有限公司 | 251289 | 5653 |  |  | 0.1 | 12680 | 760 | 1 | JG12240601371 |  | 1 | 孔洞1386米大小2012横564 1624米大小0.8横303 3185米0.18横260 乳化斑 | 1
铬钝化 | JG122406026922 | JG12240602692 | 东方铬钝化950 | 合格 | 让步接收 | 乙 | 李志祥 | 1961 | 1961 |  | 3450 | 0.1 | 760 | 、 | 1668米横向260mm孔洞0.18平方毫米，1721米横向419mm孔洞1.06平方毫米 | 30210015 | 光亮卷 | 0.1-SPCC | 30110014 | 铬钝化卷 | 0.1-SPCC |  | 10 | MO001841 | MO001841-010-02 | GDH001 | 铬钝化模板 | 5520 | 2024-07-20 | 2024-07-20 | 3 | 2024-07-21 11:26:43 | 2024-07-21 12:43:01 | 江苏东方九天新能源材料有限公司 |  | 5653 |  | 1 | 0.1 | 3450 | 760 | 1 | JG122406026922 |  | 1 | 孔洞1668米大小0.18横向260 1721米大小1.06横向419 | 1
铬钝化 | JG122406026921 | JG12240602692 | 东方铬钝化950 | 合格 | 让步接收 | 乙 | 李志祥 | 3531 | 3531 |  | 6200 | 0.1 | 760 | 、 | 641米横向163mm孔洞10.6平方毫米 | 30210015 | 光亮卷 | 0.1-SPCC | 30110014 | 铬钝化卷 | 0.1-SPCC |  | 10 | MO001841 | MO001841-010-01 | GDH001 | 铬钝化模板 | 5520 | 2024-07-20 | 2024-07-20 | 3 | 2024-07-21 11:26:43 | 2024-07-21 12:43:01 | 江苏东方九天新能源材料有限公司 |  | 5653 |  | 1 | 0.1 | 6200 | 760 | 1 | JG122406026921 |  | 1 | 孔洞 641米大小10.6横向163 | 1
铬钝化 | JG122405511921 | JG122405511921 | 东方铬钝化950 | 合格 | 让步接收 | 乙 | 李志祥 | 1440 | 1423 | 0.9882 | 2440 | 0.1 | 760 | / | 白斑 辊印 条印 | 30210015 | 光亮卷 | 0.1-SPCC | 30110014 | 铬钝化卷 | 0.1-SPCC |  | 10 | MO001805 | MO001805-005 | GDH001 | 铬钝化模板 | 1440 | 2024-07-19 | 2024-07-19 | 3 | 2024-07-21 11:05:33 | 2024-07-21 11:26:14 | 江苏东方九天新能源材料有限公司 | 249430 | 5653 |  |  | 0.1 | 2470 | 760 | 1 | JG122405511921 |  | 1 | 白斑 辊印 条印 | 1
铬钝化 | JG12240601372 | JG12240601372 | 东方铬钝化950 | 合格 | 让步接收 | 乙 | 李志祥 | 5270 | 5253 | 0.9968 | 9280 | 0.1 | 760 | 、 | 3544-3558米横向131mm6个孔洞0.71-0.88平方毫米，色差，条印 ，传边20CM处轻黄 | 30210015 | 光亮卷 | 0.1-SPCC | 30110014 | 铬钝化卷 | 0.1-SPCC |  | 10 | MO001841 | MO001841-007 | GDH001 | 铬钝化模板 | 5270 | 2024-07-20 | 2024-07-20 | 3 | 2024-07-21 10:09:47 | 2024-07-21 11:05:19 | 江苏东方九天新能源材料有限公司 | 251298 | 5653 |  |  | 0.1 | 9300 | 760 | 1 | JG12240601372 |  | 1 | 孔洞3544-3558米6个大小0.71-0.88横向131 色差条印 传边20CM处轻黄 | 1
铬钝化 | JG12240602642 | JG12240602642 | 东方铬钝化950 | 合格 | 让步接收 | 乙 | 李志祥 | 5840 | 5821 | 0.9967 | 10030 | 0.1 | 760 | 、 | 8890米横向544mm孔洞4.42平方毫米，抗拉低296 | 30210015 | 光亮卷 | 0.1-SPCC | 30110014 | 铬钝化卷 | 0.1-SPCC |  | 10 | MO001841 | MO001841-009 | GDH001 | 铬钝化模板 | 5840 | 2024-07-20 | 2024-07-20 | 3 | 2024-07-21 09:05:26 | 2024-07-21 10:01:36 | 江苏东方九天新能源材料有限公司 | 251300 | 5657 |  |  | 0.1 | 10070 | 760 | 1 | JG12240602642 |  | 1 | 孔洞8890米大小4.42横向544 | 1
铬钝化 | JG12240550651 | JG12240550651 | 东方铬钝化950 | 合格 | 让步接收 | 甲 | 夏亚军 | 5090 | 5069 | 0.9959 | 8960 | 0.1 | 760 | 、 | 色差，条印，碎边，5095米横向121mm孔洞0.53平方毫米，7145米横向104mm孔洞1.77平方毫米 | 30210015 | 光亮卷 | 0.1-SPCC | 30110014 | 铬钝化卷 | 0.1-SPCC |  | 10 | MO001841 | MO001841-005 | GDH001 | 铬钝化模板 | 5090 | 2024-07-20 | 2024-07-20 | 3 | 2024-07-21 07:36:19 | 2024-07-21 09:01:09 | 江苏东方九天新能源材料有限公司 | 251295 | 5660 |  |  | 0.1 | 9000 | 760 | 1 | JG12240550651 |  | 1 | 色差条印碎边 孔洞5095米大小0.53横向121 7145米大小1.77横向104 | 1
铬钝化 | JG12240601251 | JG12240601251 | 东方铬钝化950 | 合格 | 让步接收 | 甲 | 夏亚军 | 6590 | 6249 | 0.9483 | 11020 | 0.1 | 760 | 、 | 色差 条印 碱液斑 边部锈斑 | 30210015 | 光亮卷 | 0.1-SPCC | 30110014 | 铬钝化卷 | 0.1-SPCC |  | 10 | MO001841 | MO001841-006 | GDH001 | 铬钝化模板 | 6590 | 2024-07-20 | 2024-07-20 | 3 | 2024-07-21 07:33:02 | 2024-07-21 07:34:24 | 江苏东方九天新能源材料有限公司 | 251297 | 5660 |  |  | 0.1 | 10680 | 760 | 1 | JG12240601251 |  | 1 | S色差(色差 条印 碱液斑 边部锈斑) | 1
铬钝化 | JG12240602561 | JG12240602561 | 东方铬钝化950 | 合格 | 让步接收 | 甲 | 夏亚军 | 7380 | 7353 | 0.9963 | 12830 | 0.1 | 760 | 、 | 色差 条印 碱液斑 | 30210015 | 光亮卷 | 0.1-SPCC | 30110014 | 铬钝化卷 | 0.1-SPCC |  | 10 | MO001841 | MO001841-001 | GDH001 | 铬钝化模板 | 7380 | 2024-07-20 | 2024-07-20 | 3 | 2024-07-21 06:30:53 | 2024-07-21 06:31:56 | 江苏东方九天新能源材料有限公司 | 251282 | 5660 |  |  | 0.1 | 12900 | 760 | 1 | JG12240602561 |  | 1 | S色差(色差 条印 碱液斑) | 1
铬钝化 | JG12240602641 | JG12240602641 | 东方铬钝化950 | 合格 | 让步接收 | 甲 | 夏亚军 | 6985 | 6955 | 0.9957 | 11960 | 0.1 | 760 | 、 | 色差 振纹 白斑 条印 2630 3880米各1个孔洞 横向分别271.8 534.1 大小0.27 1.15 | 30210015 | 光亮卷 | 0.1-SPCC | 30110014 | 铬钝化卷 | 0.1-SPCC |  | 10 | MO001841 | MO001841-008 | GDH001 | 铬钝化模板 | 6985 | 2024-07-20 | 2024-07-20 | 3 | 2024-07-21 05:14:22 | 2024-07-21 05:16:56 | 江苏东方九天新能源材料有限公司 | 251299 | 5660 |  |  | 0.1 | 12000 | 760 | 1 | JG12240602641 |  | 1 | S色差(色差 振纹 白斑 条印 2630 3880米各1个孔洞 横向分别271.8 534.1 大小0.27 1.15) | 1
铬钝化 | JG122405504521 | JG122405504521 | 东方铬钝化950 | 合格 | 合格品 | 甲 | 夏亚军 | 4530 | 4519 | 0.9976 | 7870 | 0.1 | 760 | / |  | 30210015 | 光亮卷 | 0.1-SPCC | 30110014 | 铬钝化卷 | 0.1-SPCC |  | 10 | MO001805 | MO001805-014 | GDH001 | 铬钝化模板 | 4530 | 2024-07-19 | 2024-07-19 | 3 | 2024-07-21 03:38:54 | 2024-07-21 03:39:29 | 江苏东方九天新能源材料有限公司 | 249441 | 5660 |  |  | 0.1 | 7880 | 760 | 1 | JG122405504521 |  | 1 |  | 1
铬钝化 | JG122406014012 | JG12240601401 | 东方铬钝化950 | 合格 | 合格品 | 甲 | 夏亚军 | 5303 | 5303 |  | 9160 | 0.1 | 760 | / | S色差(色差 小锈点 白条印 碱液斑) | 30210015 | 光亮卷 | 0.1-SPCC | 30110014 | 铬钝化卷 | 0.1-SPCC |  | 10 | MO001805 | MO001805-012-02 | GDH001 | 铬钝化模板 | 7380 | 2024-07-19 | 2024-07-19 | 3 | 2024-07-20 14:59:50 | 2024-07-21 02:46:28 | 江苏东方九天新能源材料有限公司 |  | 5660 |  | 1 | 0.1 | 9160 | 760 | 1 | JG122406014012 |  | 1 | S色差(色差 小锈点 白条印 碱液斑) | 1
铬钝化 | JG122406014011 | JG12240601401 | 东方铬钝化950 | 合格 | 合格品 | 甲 | 夏亚军 | 1709 | 1709 |  | 3000 | 0.1 | 760 | / | S色差(色差 小锈点 白条印 碱液斑) | 30210015 | 光亮卷 | 0.1-SPCC | 30110014 | 铬钝化卷 | 0.1-SPCC |  | 10 | MO001805 | MO001805-012-01 | GDH001 | 铬钝化模板 | 7380 | 2024-07-19 | 2024-07-19 | 3 | 2024-07-20 14:59:50 | 2024-07-21 02:46:28 | 江苏东方九天新能源材料有限公司 |  | 5660 |  | 1 | 0.1 | 3000 | 760 | 1 | JG122406014011 |  | 1 | S色差(色差 小锈点 白条印 碱液斑) | 1
铬钝化 | JG12240602721 | JG12240602721 | 东方铬钝化950 | 合格 | 合格品 | 乙 | 李志祥 | 6000 | 5179 | 0.8632 | 9000 | 0.1 | 760 | / |  | 30210015 | 光亮卷 | 0.1-SPCC | 30110014 | 铬钝化卷 | 0.1-SPCC |  | 10 | MO001805 | MO001805-010 | GDH001 | 铬钝化模板 | 6000 | 2024-07-19 | 2024-07-19 | 3 | 2024-07-21 00:12:55 | 2024-07-21 00:13:45 | 江苏东方九天新能源材料有限公司 | 249435 | 5657 |  |  | 0.1 | 10460 | 760 | 1 | JG12240602721 |  | 1 | 白斑 辊印 条印 | 1
铬钝化 | JG122406026022 | JG12240602602 | 东方铬钝化950 | 合格 | 让步接收 | 甲 | 孙槐兵 | 2655 | 2655 |  | 4630 | 0.1 | 760 | / | 2040米横向259.3mm孔洞0.97平方毫米，4095米横向57.9-57.7mm2个孔洞0.27-0.18平方毫米 | 30210015 | 光亮卷 | 0.1-SPCC | 30110014 | 铬钝化卷 | 0.1-SPCC |  | 10 | MO001805 | MO001805-007-02 | GDH001 | 铬钝化模板 | 5390 | 2024-07-19 | 2024-07-19 | 3 | 2024-07-20 14:03:28 | 2024-07-20 14:57:11 | 江苏东方九天新能源材料有限公司 |  | 5660 |  | 1 | 0.1 | 4630 | 760 | 1 | JG122406026022 |  | 1 | S色差(色差 2040米1个孔洞 横向259.3 大小0.97 4095米2个孔洞 横向57.9-57.7 大小0.27-0.18) | 1
铬钝化 | JG122406026021 | JG12240602602 | 东方铬钝化950 | 合格 | 合格品 | 甲 | 孙槐兵 | 2700 | 2700 |  | 4700 | 0.1 | 760 | / |  | 30210015 | 光亮卷 | 0.1-SPCC | 30110014 | 铬钝化卷 | 0.1-SPCC |  | 10 | MO001805 | MO001805-007-01 | GDH001 | 铬钝化模板 | 5390 | 2024-07-19 | 2024-07-19 | 3 | 2024-07-20 14:03:28 | 2024-07-20 14:57:11 | 江苏东方九天新能源材料有限公司 |  | 5660 |  | 1 | 0.1 | 4700 | 760 | 1 | JG122406026021 |  | 1 |  | 1
铬钝化 | JG1224055125212 | JG122405512521 | 东方铬钝化950 | 合格 | 合格品 | 甲 | 孙槐兵 | 2821 | 2821 |  | 4810 | 0.1 | 760 | / |  | 30210015 | 光亮卷 | 0.1-SPCC | 30110014 | 铬钝化卷 | 0.1-SPCC |  | 10 | MO001805 | MO001805-015-02 | GDH001 | 铬钝化模板 | 5680 | 2024-07-19 | 2024-07-19 | 3 | 2024-07-20 13:16:14 | 2024-07-20 13:54:25 | 江苏东方九天新能源材料有限公司 |  | 5660 |  | 1 | 0.1 | 4810 | 760 | 1 | JG1224055125212 |  | 1 |  | 1
铬钝化 | JG1224055125211 | JG122405512521 | 东方铬钝化950 | 合格 | 让步接收 | 甲 | 孙槐兵 | 2843 | 2843 |  | 4850 | 0.1 | 760 | / | 1050/1100/1500米横267.5/253.9/145.1mm各1个孔洞 0.27/0.53/2.03平方毫米 | 30210015 | 光亮卷 | 0.1-SPCC | 30110014 | 铬钝化卷 | 0.1-SPCC |  | 10 | MO001805 | MO001805-015-01 | GDH001 | 铬钝化模板 | 5680 | 2024-07-19 | 2024-07-19 | 3 | 2024-07-20 13:16:14 | 2024-07-20 13:54:25 | 江苏东方九天新能源材料有限公司 |  | 5660 |  | 1 | 0.1 | 4850 | 760 | 1 | JG1224055125211 |  | 1 | S色差(色差 1050 1100 1500米各1个孔洞 横向分别267.5 253.9 145.1 大小0.27 0.53 2.03) | 1
铬钝化 | JG122406027222 | JG12240602722 | 东方铬钝化950 | 合格 | 合格品 | 甲 | 夏亚军 | 4033 | 4033 |  | 7010 | 0.1 | 760 | / |  | 30210015 | 光亮卷 | 0.1-SPCC | 30110014 | 铬钝化卷 | 0.1-SPCC |  | 10 | MO001805 | MO001805-011-02 | GDH001 | 铬钝化模板 | 6450 | 2024-07-19 | 2024-07-19 | 3 | 2024-07-20 12:41:43 | 2024-07-20 12:46:22 | 江苏东方九天新能源材料有限公司 |  | 5660 |  | 1 | 0.1 | 7010 | 760 | 1 | JG122406027222 |  | 1 |  | 1
铬钝化 | JG122406027221 | JG12240602722 | 东方铬钝化950 | 合格 | 合格品 | 甲 | 夏亚军 | 2363 | 2363 |  | 4100 | 0.1 | 760 | / |  | 30210015 | 光亮卷 | 0.1-SPCC | 30110014 | 铬钝化卷 | 0.1-SPCC |  | 10 | MO001805 | MO001805-011-01 | GDH001 | 铬钝化模板 | 6450 | 2024-07-19 | 2024-07-19 | 3 | 2024-07-20 12:41:43 | 2024-07-20 12:46:22 | 江苏东方九天新能源材料有限公司 |  | 5660 |  | 1 | 0.1 | 4100 | 760 | 1 | JG122406027221 |  | 1 |  | 1
铬钝化 | JG1224060140212 | JG122406014021 | 东方铬钝化950 | 合格 | 合格品 | 甲 | 韩康 | 2655 | 2655 |  | 4610 | 0.1 | 760 | / |  | 30210015 | 光亮卷 | 0.1-SPCC | 30110014 | 铬钝化卷 | 0.1-SPCC |  | 10 | MO001805 | MO001805-003-02 | GDH001 | 铬钝化模板 | 5360 | 2024-07-19 | 2024-07-19 | 3 | 2024-07-20 10:56:11 | 2024-07-20 10:57:06 | 江苏东方九天新能源材料有限公司 |  | 5660 |  | 1 | 0.1 | 4610 | 760 | 1 | JG1224060140212 |  | 1 |  | 1
铬钝化 | JG1224060140211 | JG122406014021 | 东方铬钝化950 | 合格 | 合格品 | 甲 | 韩康 | 2679 | 2679 |  | 4650 | 0.1 | 760 | / |  | 30210015 | 光亮卷 | 0.1-SPCC | 30110014 | 铬钝化卷 | 0.1-SPCC |  | 10 | MO001805 | MO001805-003-01 | GDH001 | 铬钝化模板 | 5360 | 2024-07-19 | 2024-07-19 | 3 | 2024-07-20 10:56:11 | 2024-07-20 10:57:06 | 江苏东方九天新能源材料有限公司 |  | 5660 |  | 1 | 0.1 | 4650 | 760 | 1 | JG1224060140211 |  | 1 |  | 1
铬钝化 | JG1224060269112 | JG122406026911 | 东方铬钝化950 | 合格 | 合格品 | 乙 | 李志祥 | 4175 | 4175 |  | 7330 | 0.1 | 760 | / | S色差(色差 亮斑) | 30210015 | 光亮卷 | 0.1-SPCC | 30110014 | 铬钝化卷 | 0.1-SPCC |  | 10 | MO001805 | MO001805-002-02 | GDH001 | 铬钝化模板 | 6590 | 2024-07-19 | 2024-07-19 | 3 | 2024-07-20 08:12:10 | 2024-07-20 09:45:30 | 江苏东方九天新能源材料有限公司 |  | 5657 |  | 1 | 0.1 | 7330 | 760 | 1 | JG1224060269112 |  | 1 | S色差(色差 亮斑) | 1
铬钝化 | JG1224060269111 | JG122406026911 | 东方铬钝化950 | 合格 | 合格品 | 乙 | 李志祥 | 2395 | 2395 |  | 4210 | 0.1 | 760 | / | S色差(色差 亮斑 2730米1个孔洞 横向488.1 大小2.56) | 30210015 | 光亮卷 | 0.1-SPCC | 30110014 | 铬钝化卷 | 0.1-SPCC |  | 10 | MO001805 | MO001805-002-01 | GDH001 | 铬钝化模板 | 6590 | 2024-07-19 | 2024-07-19 | 3 | 2024-07-20 08:12:10 | 2024-07-20 09:45:30 | 江苏东方九天新能源材料有限公司 |  | 5657 |  | 1 | 0.1 | 4210 | 760 | 1 | JG1224060269111 |  | 1 | S色差(色差 亮斑 2730米1个孔洞 横向488.1 大小2.56) | 1
铬钝化 | JG122405024021 | JG122405024021 | 东方铬钝化950 | 合格 | 合格品 | 乙 | 李志祥 | 3700 | 3679 | 0.9943 | 6230 | 0.1 | 760 | / |  | 30210015 | 光亮卷 | 0.1-SPCC | 30110014 | 铬钝化卷 | 0.1-SPCC |  | 10 | MO001805 | MO001805-016 | GDH001 | 铬钝化模板 | 3700 | 2024-07-19 | 2024-07-19 | 3 | 2024-07-20 07:34:26 | 2024-07-20 08:11:48 | 江苏东方九天新能源材料有限公司 | 249445 | 5657 |  |  | 0.1 | 6320 | 760 | 1 | JG122405024021 |  | 1 |  | 1
铬钝化 | JG12240602352 | JG12240602352 | 东方铬钝化950 | 合格 | 合格品 | 乙 | 李志祥 | 5730 | 5709 | 0.9963 | 9990 | 0.1 | 760 | / |  | 30210015 | 光亮卷 | 0.1-SPCC | 30110014 | 铬钝化卷 | 0.1-SPCC |  | 10 | MO001805 | MO001805-008 | GDH001 | 铬钝化模板 | 5730 | 2024-07-19 | 2024-07-19 | 3 | 2024-07-20 06:30:41 | 2024-07-20 07:34:05 | 江苏东方九天新能源材料有限公司 | 249433 | 5657 |  |  | 0.1 | 10060 | 760 | 1 | JG12240602352 |  | 1 |  | 1
铬钝化 | JG12240602401 | JG12240602401 | 东方铬钝化950 | 合格 | 合格品 | 乙 | 李志祥 | 7410 | 7387 | 0.9969 | 12800 | 0.1 | 760 | / |  | 30210015 | 光亮卷 | 0.1-SPCC | 30110014 | 铬钝化卷 | 0.1-SPCC |  | 10 | MO001805 | MO001805-017 | GDH001 | 铬钝化模板 | 7410 | 2024-07-19 | 2024-07-19 | 3 | 2024-07-20 05:12:58 | 2024-07-20 06:30:04 | 江苏东方九天新能源材料有限公司 | 249447 | 5657 |  |  | 0.1 | 12870 | 760 | 1 | JG12240602401 |  | 1 | 振纹 锈斑 挫伤 9276米孔洞大小0.44横向188 | 1
铬钝化 | JG12240602481 | JG12240602481 | 东方铬钝化950 | 合格 | 合格品 | 乙 | 李志祥 | 7340 | 7315 | 0.9966 | 12700 | 0.1 | 760 | / |  | 30210015 | 光亮卷 | 0.1-SPCC | 30110014 | 铬钝化卷 | 0.1-SPCC |  | 10 | MO001805 | MO001805-001 | GDH001 | 铬钝化模板 | 7340 | 2024-07-19 | 2024-07-19 | 3 | 2024-07-20 05:09:33 | 2024-07-20 05:11:00 | 江苏东方九天新能源材料有限公司 | 249275 | 5657 |  |  | 0.1 | 12770 | 760 | 1 | JG12240602481 |  | 1 |  | 1
铬钝化 | JG12240602502 | JG12240602502 | 东方铬钝化950 | 合格 | 让步接收 | 乙 | 李志祥 | 7140 | 7117 | 0.9968 | 12380 | 0.1 | 760 | / | 7737米横向362mm孔洞0.18平方毫米，8119米横向144mm孔洞0.18平方毫米 | 30210015 | 光亮卷 | 0.1-SPCC | 30110014 | 铬钝化卷 | 0.1-SPCC |  | 10 | MO001805 | MO001805-009 | GDH001 | 铬钝化模板 | 7140 | 2024-07-19 | 2024-07-19 | 3 | 2024-07-20 03:46:50 | 2024-07-20 03:49:23 | 江苏东方九天新能源材料有限公司 | 249434 | 5657 |  |  | 0.1 | 12430 | 760 | 1 | JG12240602502 |  | 1 | 7737米孔洞大小0.18横向362 8119米0.18横向144 | 1
铬钝化 | JG122406025911 | JG122406025911 | 东方铬钝化950 | 合格 | 让步接收 | 乙 | 李志祥 | 6740 | 6711 | 0.9957 | 11860 | 0.1 | 760 | / | 7250米横向437mm孔洞0.7平方毫米 | 30210015 | 光亮卷 | 0.1-SPCC | 30110014 | 铬钝化卷 | 0.1-SPCC |  | 10 | MO001805 | MO001805-013 | GDH001 | 铬钝化模板 | 6740 | 2024-07-19 | 2024-07-19 | 3 | 2024-07-20 02:23:39 | 2024-07-20 02:26:03 | 江苏东方九天新能源材料有限公司 | 249440 | 5657 |  |  | 0.1 | 11930 | 760 | 1 | JG122406025911 |  | 1 | 7250米大小0.7横向437 | 1
铬钝化 | JG1224060139112 | JG122406013911 | 东方铬钝化950 | 合格 | 合格品 | 乙 | 李志祥 | 4175 | 4175 |  | 7220 | 0.1 | 760 | / |  | 30210015 | 光亮卷 | 0.1-SPCC | 30110014 | 铬钝化卷 | 0.1-SPCC |  | 10 | MO001805 | MO001805-006-02 | GDH001 | 铬钝化模板 | 6540 | 2024-07-19 | 2024-07-19 | 3 | 2024-07-19 23:58:52 | 2024-07-20 01:04:07 | 江苏东方九天新能源材料有限公司 |  | 5657 |  | 1 | 0.1 | 7220 | 760 | 1 | JG1224060139112 |  | 1 |  | 1
铬钝化 | JG1224060139111 | JG122406013911 | 东方铬钝化950 | 合格 | 合格品 | 乙 | 李志祥 | 2345 | 2345 |  | 4050 | 0.1 | 760 | / |  | 30210015 | 光亮卷 | 0.1-SPCC | 30110014 | 铬钝化卷 | 0.1-SPCC |  | 10 | MO001805 | MO001805-006-01 | GDH001 | 铬钝化模板 | 6540 | 2024-07-19 | 2024-07-19 | 3 | 2024-07-19 23:58:52 | 2024-07-20 01:04:07 | 江苏东方九天新能源材料有限公司 |  | 5657 |  | 1 | 0.1 | 4050 | 760 | 1 | JG1224060139111 |  | 1 |  | 1
铬钝化 | JG122405506322 | JG122405506322 | 东方铬钝化950 | 合格 | 让步接收 | 乙 | 李志祥 | 4300 | 4267 | 0.9923 | 7460 | 0.1 | 760 | / | 1397米操233mm孔洞0.27平方毫米 | 30210015 | 光亮卷 | 0.1-SPCC | 30110014 | 铬钝化卷 | 0.1-SPCC |  | 10 | MO001805 | MO001805-004 | GDH001 | 铬钝化模板 | 4300 | 2024-07-19 | 2024-07-19 | 3 | 2024-07-19 23:55:48 | 2024-07-19 23:58:17 | 江苏东方九天新能源材料有限公司 | 249427 | 5657 |  |  | 0.1 | 7510 | 760 | 1 | JG122405506322 |  | 1 | 1397米操233大小0.27 | 1
铬钝化 | JG12240701112 | JG1224070111 | 东方铬钝化950 | 合格 | 让步接收 | 乙 | 李志祥 | 3993 | 3993 |  | 4710 | 0.15 | 710 | / | 尾部公差高0.161mm | 30210011 | 光亮卷 | 0.15-SPCC | 30110011 | 铬钝化卷 | 0.15-SPCC |  | 10 | MO001742 | MO001742-001-02 | GDH001 | 铬钝化模板 | 7976 | 2024-07-18 | 2024-07-18 | 3 | 2024-07-18 23:20:57 | 2024-07-18 23:56:25 | 江苏东方九天新能源材料有限公司 |  | 5657 |  | 1 | 0.15 | 4710 | 710 | 1 | JG12240701112 |  | 1 |  | 1
铬钝化 | JG12240701111 | JG1224070111 | 东方铬钝化950 | 合格 | 合格品 | 乙 | 李志祥 | 3973 | 3973 |  | 4700 | 0.15 | 710 | / |  | 30210011 | 光亮卷 | 0.15-SPCC | 30110011 | 铬钝化卷 | 0.15-SPCC |  | 10 | MO001742 | MO001742-001-01 | GDH001 | 铬钝化模板 | 7976 | 2024-07-18 | 2024-07-18 | 3 | 2024-07-18 23:20:57 | 2024-07-18 23:56:25 | 江苏东方九天新能源材料有限公司 |  | 5657 |  | 1 | 0.15 | 4700 | 710 | 1 | JG12240701111 |  | 1 |  | 1
铬钝化 | JG12240601421 | JG12240601421 | 东方铬钝化950 | 合格 | 合格品 | 甲 | 夏亚军 | 7140 | 7119 | 0.9971 | 12450 | 0.1 | 760 | / |  | 30210015 | 光亮卷 | 0.1-SPCC | 30110014 | 铬钝化卷 | 0.1-SPCC |  | 10 | MO001739 | MO001739-001 | GDH001 | 铬钝化模板 | 7140 | 2024-07-18 | 2024-07-18 | 3 | 2024-07-18 19:51:42 | 2024-07-18 19:55:30 | 江苏东方九天新能源材料有限公司 | 247737 | 5660 |  |  | 0.1 | 12480 | 760 | 1 | JG12240601421 |  | 1 | S色差(色差 白斑 条印 锈斑) | 1
铬钝化 | JG122405504322 | JG12240550432 | 东方铬钝化950 | 合格 | 合格品 | 甲 | 夏亚军 | 2565 | 2565 |  | 4510 | 0.1 | 760 | / |  | 30210015 | 光亮卷 | 0.1-SPCC | 30110014 | 铬钝化卷 | 0.1-SPCC |  | 10 | MO001739 | MO001739-005-02 | GDH001 | 铬钝化模板 | 6710 | 2024-07-18 | 2024-07-18 | 3 | 2024-07-18 17:38:26 | 2024-07-18 18:14:20 | 江苏东方九天新能源材料有限公司 |  | 5660 |  | 1 | 0.1 | 4510 | 760 | 1 | JG122405504322 |  | 1 | S色差(色差白斑 锈斑) | 1
铬钝化 | JG122405504321 | JG12240550432 | 东方铬钝化950 | 合格 | 合格品 | 甲 | 夏亚军 | 3761 | 3761 |  | 6580 | 0.1 | 760 | / |  | 30210015 | 光亮卷 | 0.1-SPCC | 30110014 | 铬钝化卷 | 0.1-SPCC |  | 10 | MO001739 | MO001739-005-01 | GDH001 | 铬钝化模板 | 6710 | 2024-07-18 | 2024-07-18 | 3 | 2024-07-18 17:38:26 | 2024-07-18 18:14:20 | 江苏东方九天新能源材料有限公司 |  | 5660 |  | 1 | 0.1 | 6580 | 760 | 1 | JG122405504321 |  | 1 | S色差(色差白斑 锈斑) | 1
铬钝化 | JG1224060127212 | JG122406012721 | 东方铬钝化950 | 合格 | 合格品 | 甲 | 夏亚军 | 2773 | 2773 |  | 4830 | 0.1 | 760 | / | S色差(色差 白斑 条印) | 30210015 | 光亮卷 | 0.1-SPCC | 30110014 | 铬钝化卷 | 0.1-SPCC |  | 10 | MO001739 | MO001739-002-02 | GDH001 | 铬钝化模板 | 5610 | 2024-07-18 | 2024-07-18 | 3 | 2024-07-18 15:14:33 | 2024-07-18 15:15:30 | 江苏东方九天新能源材料有限公司 |  | 5660 |  | 1 | 0.1 | 4830 | 760 | 1 | JG1224060127212 |  | 1 |  | 1
铬钝化 | JG1224060127211 | JG122406012721 | 东方铬钝化950 | 合格 | 合格品 | 甲 | 夏亚军 | 2811 | 2811 |  | 4900 | 0.1 | 760 | / | S色差(色差 白斑 条印) | 30210015 | 光亮卷 | 0.1-SPCC | 30110014 | 铬钝化卷 | 0.1-SPCC |  | 10 | MO001739 | MO001739-002-01 | GDH001 | 铬钝化模板 | 5610 | 2024-07-18 | 2024-07-18 | 3 | 2024-07-18 15:14:33 | 2024-07-18 15:15:30 | 江苏东方九天新能源材料有限公司 |  | 5660 |  | 1 | 0.1 | 4900 | 760 | 1 | JG1224060127211 |  | 1 |  | 1
铬钝化 | JG122405512712 | JG122405512712 | 东方铬钝化950 | 合格 | 让步接收 | 甲 | 韩康 | 1890 | 1873 | 0.991 | 3210 | 0.1 | 760 | / | 100米1个孔洞 横向485.2mm （大小0.97mm2） | 30210015 | 光亮卷 | 0.1-SPCC | 30110014 | 铬钝化卷 | 0.1-SPCC |  | 10 | MO001739 | MO001739-003 | GDH001 | 铬钝化模板 | 1890 | 2024-07-18 | 2024-07-18 | 3 | 2024-07-18 13:55:43 | 2024-07-18 14:05:07 | 江苏东方九天新能源材料有限公司 | 247739 | 5660 |  |  | 0.1 | 3200 | 760 | 1 | JG122405512712 |  | 1 | S色差(色差 白斑 条印100米1个孔洞 横向485.2 大小0.97) | 1
铬钝化 | JG1224055119221 | JG1224055119221 | 东方铬钝化950 | 合格 | 合格品 | 甲 | 韩康 | 4490 | 4469 | 0.9953 | 7630 | 0.1 | 760 | / | S色差(色差 白斑 条印) | 30210015 | 光亮卷 | 0.1-SPCC | 30110014 | 铬钝化卷 | 0.1-SPCC |  | 10 | MO001739 | MO001739-004 | GDH001 | 铬钝化模板 | 4490 | 2024-07-18 | 2024-07-18 | 3 | 2024-07-18 13:38:40 | 2024-07-18 13:40:03 | 江苏东方九天新能源材料有限公司 | 247740 | 5660 |  |  | 0.1 | 7680 | 760 | 1 | JG1224055119221 |  | 1 | S色差(色差 白斑 条印) | 1
铬钝化 | JG122406023612 | JG122406023612 | 东方铬钝化950 | 合格 | 让步接收 | 乙 | 李志祥 | 3618 | 3609 | 0.9975 | 6270 | 0.1 | 760 | / | 1070米来料撞伤皱印缺口，1661-1663米操587-588mm2个孔洞0.71-0.53平方毫米 | 30210015 | 光亮卷 | 0.1-SPCC | 30110014 | 铬钝化卷 | 0.1-SPCC |  | 10 | MO001697 | MO001697-009 | GDH001 | 铬钝化模板 | 3618 | 2024-07-17 | 2024-07-17 | 3 | 2024-07-18 02:32:34 | 2024-07-18 05:43:26 | 江苏东方九天新能源材料有限公司 | 245536 | 5657 |  |  | 0.1 | 6270 | 760 | 1 | JG122406023612 |  | 1 | 1070米来料撞伤皱印缺口 1661-1663米2个孔洞大小0.71-0.53操587-588 乳化斑 | 1
铬钝化 | JG12240701522 | JG1224070152 | 东方铬钝化950 | 合格 | 让步接收 | 乙 | 李志祥 | 4011 | 4011 |  | 4740 | 0.15 | 710 | / | 尾200米顶伤 | 30210011 | 光亮卷 | 0.15-SPCC | 30110011 | 铬钝化卷 | 0.15-SPCC |  | 10 | MO001697 | MO001697-003-02 | GDH001 | 铬钝化模板 | 8068 | 2024-07-17 | 2024-07-17 | 3 | 2024-07-18 01:20:33 | 2024-07-18 02:27:47 | 江苏东方九天新能源材料有限公司 |  | 5657 |  | 1 | 0.15 | 4740 | 710 | 1 | JG12240701522 |  | 1 | 尾200米顶伤 | 1
铬钝化 | JG12240701521 | JG1224070152 | 东方铬钝化950 | 合格 | 合格品 | 乙 | 李志祥 | 4045 | 4045 |  | 4770 | 0.15 | 710 | / |  | 30210011 | 光亮卷 | 0.15-SPCC | 30110011 | 铬钝化卷 | 0.15-SPCC |  | 10 | MO001697 | MO001697-003-01 | GDH001 | 铬钝化模板 | 8068 | 2024-07-17 | 2024-07-17 | 3 | 2024-07-18 01:20:33 | 2024-07-18 02:27:47 | 江苏东方九天新能源材料有限公司 |  | 5657 |  | 1 | 0.15 | 4770 | 710 | 1 | JG12240701521 |  | 1 | 色差 | 1
铬钝化 | JG12240701562 | JG1224070156 | 东方铬钝化950 | 合格 | 合格品 | 乙 | 李志祥 | 3975 | 3975 |  | 4700 | 0.15 | 710 | / |  | 30210011 | 光亮卷 | 0.15-SPCC | 30110011 | 铬钝化卷 | 0.15-SPCC |  | 10 | MO001697 | MO001697-002-02 | GDH001 | 铬钝化模板 | 7968 | 2024-07-17 | 2024-07-17 | 3 | 2024-07-18 00:21:45 | 2024-07-18 01:20:17 | 江苏东方九天新能源材料有限公司 |  | 5657 |  | 1 | 0.15 | 4700 | 710 | 1 | JG12240701562 |  | 1 |  | 1
铬钝化 | JG12240701561 | JG1224070156 | 东方铬钝化950 | 合格 | 让步接收 | 乙 | 李志祥 | 3975 | 3975 |  | 4700 | 0.15 | 710 | / | 97米操13mm孔洞0.27平方毫米 | 30210011 | 光亮卷 | 0.15-SPCC | 30110011 | 铬钝化卷 | 0.15-SPCC |  | 10 | MO001697 | MO001697-002-01 | GDH001 | 铬钝化模板 | 7968 | 2024-07-17 | 2024-07-17 | 3 | 2024-07-18 00:21:45 | 2024-07-18 01:20:17 | 江苏东方九天新能源材料有限公司 |  | 5657 |  | 1 | 0.15 | 4700 | 710 | 1 | JG12240701561 |  | 1 | 97米孔洞大小0.27操13 | 1
铬钝化 | JG12240701232 | JG1224070123 | 东方铬钝化950 | 合格 | 合格品 | 乙 | 李志祥 | 4013 | 4013 |  | 4770 | 0.15 | 710 | / |  | 30210011 | 光亮卷 | 0.15-SPCC | 30110011 | 铬钝化卷 | 0.15-SPCC |  | 10 | MO001697 | MO001697-001-02 | GDH001 | 铬钝化模板 | 8042 | 2024-07-17 | 2024-07-17 | 3 | 2024-07-17 23:45:02 | 2024-07-18 00:20:15 | 江苏东方九天新能源材料有限公司 |  | 5657 |  | 1 | 0.15 | 4770 | 710 | 1 | JG12240701232 |  | 1 | 色差 | 1
铬钝化 | JG12240701231 | JG1224070123 | 东方铬钝化950 | 合格 | 合格品 | 乙 | 李志祥 | 4041 | 4041 |  | 4780 | 0.15 | 710 | / |  | 30210011 | 光亮卷 | 0.15-SPCC | 30110011 | 铬钝化卷 | 0.15-SPCC |  | 10 | MO001697 | MO001697-001-01 | GDH001 | 铬钝化模板 | 8042 | 2024-07-17 | 2024-07-17 | 3 | 2024-07-17 23:45:02 | 2024-07-18 00:20:15 | 江苏东方九天新能源材料有限公司 |  | 5657 |  | 1 | 0.15 | 4780 | 710 | 1 | JG12240701231 |  | 1 | 色差 | 1
铬钝化 | JG12240701482 | JG1224070148 | 东方铬钝化950 | 合格 | 合格品 | 乙 | 李志祥 | 4025 | 4025 |  | 4750 | 0.15 | 710 | / |  | 30210011 | 光亮卷 | 0.15-SPCC | 30110011 | 铬钝化卷 | 0.15-SPCC |  | 10 | MO001697 | MO001697-004-02 | GDH001 | 铬钝化模板 | 8074 | 2024-07-17 | 2024-07-17 | 3 | 2024-07-17 22:21:55 | 2024-07-17 23:37:33 | 江苏东方九天新能源材料有限公司 |  | 5657 |  | 1 | 0.15 | 4750 | 710 | 1 | JG12240701482 |  | 1 | 色差 条印 | 1
铬钝化 | JG12240701481 | JG1224070148 | 东方铬钝化950 | 合格 | 合格品 | 乙 | 李志祥 | 4029 | 4029 |  | 4750 | 0.15 | 710 | / |  | 30210011 | 光亮卷 | 0.15-SPCC | 30110011 | 铬钝化卷 | 0.15-SPCC |  | 10 | MO001697 | MO001697-004-01 | GDH001 | 铬钝化模板 | 8074 | 2024-07-17 | 2024-07-17 | 3 | 2024-07-17 22:21:55 | 2024-07-17 23:37:33 | 江苏东方九天新能源材料有限公司 |  | 5657 |  | 1 | 0.15 | 4750 | 710 | 1 | JG12240701481 |  | 1 | 色差 条印 | 1
铬钝化 | JG12240701122 | JG1224070112 | 东方铬钝化950 | 合格 | 让步接收 | 乙 | 李志祥 | 4001 | 4001 |  | 4730 | 0.15 | 710 | / | 锈斑 | 30210011 | 光亮卷 | 0.15-SPCC | 30110011 | 铬钝化卷 | 0.15-SPCC |  | 10 | MO001685 | MO001685-002-02 | GDH001 | 铬钝化模板 | 8080 | 2024-07-16 | 2024-07-16 | 3 | 2024-07-17 21:26:18 | 2024-07-17 22:21:42 | 江苏东方九天新能源材料有限公司 |  | 5657 |  | 1 | 0.15 | 4730 | 710 | 1 | JG12240701122 |  | 1 | 锈斑 | 1
铬钝化 | JG12240701121 | JG1224070112 | 东方铬钝化950 | 合格 | 让步接收 | 乙 | 李志祥 | 4040 | 4040 |  | 4770 | 0.15 | 710 | / | 锈斑 | 30210011 | 光亮卷 | 0.15-SPCC | 30110011 | 铬钝化卷 | 0.15-SPCC |  | 10 | MO001685 | MO001685-002-01 | GDH001 | 铬钝化模板 | 8080 | 2024-07-16 | 2024-07-16 | 3 | 2024-07-17 21:26:18 | 2024-07-17 22:21:42 | 江苏东方九天新能源材料有限公司 |  | 5657 |  | 1 | 0.15 | 4770 | 710 | 1 | JG12240701121 |  | 1 | 锈斑 | 1
铬钝化 | JG12240701512 | JG1224070151 | 东方铬钝化950 | 合格 | 合格品 | 甲 | 韩康 | 4021 | 4021 |  | 4760 | 0.15 | 710 | / |  | 30210011 | 光亮卷 | 0.15-SPCC | 30110011 | 铬钝化卷 | 0.15-SPCC |  | 10 | MO001685 | MO001685-001-02 | GDH001 | 铬钝化模板 | 8046 | 2024-07-16 | 2024-07-16 | 3 | 2024-07-17 20:12:46 | 2024-07-17 21:23:54 | 江苏东方九天新能源材料有限公司 |  | 5660 |  | 1 | 0.15 | 4760 | 710 | 1 | JG12240701512 |  | 1 |  | 1
铬钝化 | JG12240701511 | JG1224070151 | 东方铬钝化950 | 合格 | 合格品 | 甲 | 韩康 | 4017 | 4017 |  | 4750 | 0.15 | 710 | / |  | 30210011 | 光亮卷 | 0.15-SPCC | 30110011 | 铬钝化卷 | 0.15-SPCC |  | 10 | MO001685 | MO001685-001-01 | GDH001 | 铬钝化模板 | 8046 | 2024-07-16 | 2024-07-16 | 3 | 2024-07-17 20:12:46 | 2024-07-17 21:23:54 | 江苏东方九天新能源材料有限公司 |  | 5660 |  | 1 | 0.15 | 4750 | 710 | 1 | JG12240701511 |  | 1 |  | 1
铬钝化 | JG12240701282 | JG1224070128 | 东方铬钝化950 | 合格 | 合格品 | 甲 | 韩康 | 4001 | 4001 |  | 4750 | 0.15 | 710 | / |  | 30210011 | 光亮卷 | 0.15-SPCC | 30110011 | 铬钝化卷 | 0.15-SPCC |  | 10 | MO001685 | MO001685-004-02 | GDH001 | 铬钝化模板 | 8040 | 2024-07-16 | 2024-07-16 | 3 | 2024-07-17 20:00:52 | 2024-07-17 20:12:24 | 江苏东方九天新能源材料有限公司 |  | 5660 |  | 1 | 0.15 | 4750 | 710 | 1 | JG12240701282 |  | 1 |  | 1
铬钝化 | JG12240701281 | JG1224070128 | 东方铬钝化950 | 合格 | 合格品 | 甲 | 韩康 | 4025 | 4025 |  | 4780 | 0.15 | 710 | / |  | 30210011 | 光亮卷 | 0.15-SPCC | 30110011 | 铬钝化卷 | 0.15-SPCC |  | 10 | MO001685 | MO001685-004-01 | GDH001 | 铬钝化模板 | 8040 | 2024-07-16 | 2024-07-16 | 3 | 2024-07-17 20:00:52 | 2024-07-17 20:12:24 | 江苏东方九天新能源材料有限公司 |  | 5660 |  | 1 | 0.15 | 4780 | 710 | 1 | JG12240701281 |  | 1 |  | 1
铬钝化 | JG12240701392 | JG1224070139 | 东方铬钝化950 | 合格 | 让步接收 | 甲 | 韩康 | 4015 | 4015 |  | 4740 | 0.15 | 710 | / | 尾边部撞伤、顶伤印 | 30210011 | 光亮卷 | 0.15-SPCC | 30110011 | 铬钝化卷 | 0.15-SPCC |  | 10 | MO001685 | MO001685-003-02 | GDH001 | 铬钝化模板 | 8070 | 2024-07-16 | 2024-07-16 | 3 | 2024-07-17 18:57:14 | 2024-07-17 18:59:40 | 江苏东方九天新能源材料有限公司 |  | 5660 |  | 1 | 0.15 | 4740 | 710 | 1 | JG12240701392 |  | 1 | S色差(尾边部撞伤 顶伤印) | 1
铬钝化 | JG12240701391 | JG1224070139 | 东方铬钝化950 | 合格 | 合格品 | 甲 | 韩康 | 4045 | 4045 |  | 4780 | 0.15 | 710 | / |  | 30210011 | 光亮卷 | 0.15-SPCC | 30110011 | 铬钝化卷 | 0.15-SPCC |  | 10 | MO001685 | MO001685-003-01 | GDH001 | 铬钝化模板 | 8070 | 2024-07-16 | 2024-07-16 | 3 | 2024-07-17 18:57:14 | 2024-07-17 18:59:40 | 江苏东方九天新能源材料有限公司 |  | 5660 |  | 1 | 0.15 | 4780 | 710 | 1 | JG12240701391 |  | 1 |  | 1
铬钝化 | JG1224055011112 | JG122405501111 | 东方铬钝化950 | 合格 | 合格品 | 甲 | 韩康 | 3845 | 3845 |  | 7210 | 0.1 | 710 | / |  | 30210015 | 光亮卷 | 0.1-SPCC | 30110014 | 铬钝化卷 | 0.1-SPCC |  | 10 | MO001367 | MO001367-001-02 | GDH001 | 铬钝化模板 | 6060 | 2024-07-08 | 2024-07-08 | 2 | 2024-07-17 17:17:59 | 2024-07-17 17:19:28 | 江苏东方九天新能源材料有限公司 |  | 5660 |  | 1 | 0.1 | 7210 | 710 | 1 | JG1224055011112 |  | 1 |  | 1
铬钝化 | JG1224055011111 | JG122405501111 | 东方铬钝化950 | 合格 | 合格品 | 甲 | 韩康 | 2191 | 2191 |  | 4100 | 0.1 | 710 | / |  | 30210015 | 光亮卷 | 0.1-SPCC | 30110014 | 铬钝化卷 | 0.1-SPCC |  | 10 | MO001367 | MO001367-001-01 | GDH001 | 铬钝化模板 | 6060 | 2024-07-08 | 2024-07-08 | 2 | 2024-07-17 17:17:59 | 2024-07-17 17:19:28 | 江苏东方九天新能源材料有限公司 |  | 5660 |  | 1 | 0.1 | 4100 | 710 | 1 | JG1224055011111 |  | 1 |  | 1
铬钝化 | JG122406011711 | JG122406011711 | 东方铬钝化950 | 合格 | 合格品 | 甲 | 夏亚军 | 4710 | 4687 | 0.9951 | 8540 | 0.1 | 710 | / | S色差(色差 碱液斑 条印) | 30210015 | 光亮卷 | 0.1-SPCC | 30110014 | 铬钝化卷 | 0.1-SPCC |  | 10 | MO001642 | MO001642-001 | GDH001 | 铬钝化模板 | 4710 | 2024-07-15 | 2024-07-15 | 3 | 2024-07-17 15:45:33 | 2024-07-17 15:46:57 | 江苏东方九天新能源材料有限公司 | 243467 | 5660 |  |  | 0.1 | 0 | 710 | 1 | JG122406011711 |  | 1 | S色差(色差 碱液斑 条印) | 1
铬钝化 | JG122406013111 | JG122406013111 | 东方铬钝化950 | 合格 | 让步接收 | 乙 | 李志祥 | 6930 | 6925 | 0.9993 | 12060 | 0.1 | 760 | / | 碱液斑重 黄斑 | 30210015 | 光亮卷 | 0.1-SPCC | 30110014 | 铬钝化卷 | 0.1-SPCC |  | 10 | MO001699 | MO001699-002 | GDH001 | 铬钝化模板 | 6930 | 2024-07-17 | 2024-07-17 | 3 | 2024-07-17 14:50:51 | 2024-07-17 14:52:35 | 江苏东方九天新能源材料有限公司 | 245614 | 5653 |  |  | 0.1 | 0 | 760 | 1 | JG122406013111 |  | 1 | S色差(色差 碱液斑重 黄斑) | 1
铬钝化 | JG122406012711 | JG122406012711 | 东方铬钝化950 | 合格 | 让步接收 | 甲 | 夏亚军 | 6900 | 6867 | 0.9952 | 11970 | 0.1 | 760 | / | 撞伤两边锈斑 | 30210015 | 光亮卷 | 0.1-SPCC | 30110014 | 铬钝化卷 | 0.1-SPCC |  | 10 | MO001699 | MO001699-001 | GDH001 | 铬钝化模板 | 6900 | 2024-07-17 | 2024-07-17 | 3 | 2024-07-17 14:47:39 | 2024-07-17 14:48:53 | 江苏东方九天新能源材料有限公司 | 245571 | 5660 |  |  | 0.1 | 0 | 760 | 1 | JG122406012711 |  | 1 | S色差(色差 条印 碱液斑)撞伤两边锈斑 | 1
铬钝化 | JG12240602182 | JG12240602182 | 东方铬钝化950 | 合格 | 让步接收 | 甲 | 夏亚军 | 3000 | 2991 | 0.997 | 5510 | 0.1 | 710 | 、 | 撞伤 | 30210015 | 光亮卷 | 0.1-SPCC | 30110014 | 铬钝化卷 | 0.1-SPCC |  | 10 | MO001333 | MO001333-001 | GDH001 | 铬钝化模板 | 3000 | 2024-07-07 | 2024-07-07 | 2 | 2024-07-17 14:07:22 | 2024-07-17 14:43:34 | 江苏东方九天新能源材料有限公司 | 226105 | 5660 |  |  | 0.1 | 0 | 710 | 1 | JG12240602182 |  | 1 | S色差(色差 条印 碱液斑)撞伤 | 1
铬钝化 | JG12240602302 | JG12240602302 | 东方铬钝化950 | 合格 | 合格品 | 甲 | 夏亚军 | 3610 | 3601 | 0.9975 | 6590 | 0.1 | 710 | / |  | 30210015 | 光亮卷 | 0.1-SPCC | 30110014 | 铬钝化卷 | 0.1-SPCC |  | 10 | MO001266 | MO001266-001 | GDH001 | 铬钝化模板 | 3610 | 2024-07-06 | 2024-07-06 | 2 | 2024-07-17 14:05:39 | 2024-07-17 14:06:07 | 江苏东方九天新能源材料有限公司 | 208702 | 5660 |  |  | 0.1 | 6620 | 710 | 1 | JG12240602302 |  | 1 |  | 1
铬钝化 | JG12240601842 | JG1224060184 | 东方铬钝化950 | 合格 | 合格品 | 甲 | 夏亚军 | 4163 | 4163 |  | 7610 | 0.1 | 710 | 、 |  | 30210015 | 光亮卷 | 0.1-SPCC | 30110014 | 铬钝化卷 | 0.1-SPCC |  | 10 | MO001333 | MO001333-003-02 | GDH001 | 铬钝化模板 | 6634 | 2024-07-07 | 2024-07-07 | 2 | 2024-07-17 13:17:12 | 2024-07-17 13:18:34 | 江苏东方九天新能源材料有限公司 |  | 5660 |  | 1 | 0.1 | 7610 | 710 | 1 | JG12240601842 |  | 1 |  | 1
铬钝化 | JG12240601841 | JG1224060184 | 东方铬钝化950 | 合格 | 合格品 | 甲 | 夏亚军 | 2475 | 2475 |  | 4540 | 0.1 | 710 | 、 | S色差(色差 尾150米顶伤印 折印) | 30210015 | 光亮卷 | 0.1-SPCC | 30110014 | 铬钝化卷 | 0.1-SPCC |  | 10 | MO001333 | MO001333-003-01 | GDH001 | 铬钝化模板 | 6634 | 2024-07-07 | 2024-07-07 | 2 | 2024-07-17 13:17:12 | 2024-07-17 13:18:34 | 江苏东方九天新能源材料有限公司 |  | 5660 |  | 1 | 0.1 | 4540 | 710 | 1 | JG12240601841 |  | 1 |  | 1
铬钝化 | JG12240602301 | JG12240602301 | 东方铬钝化950 | 合格 | 让步接收 | 甲 | 夏亚军 | 1770 | 1759 | 0.9938 | 3240 | 0.1 | 710 | / | 尾部150米顶伤印 折印 | 30210015 | 光亮卷 | 0.1-SPCC | 30110014 | 铬钝化卷 | 0.1-SPCC |  | 10 | MO001266 | MO001266-011 | GDH001 | 铬钝化模板 | 1770 | 2024-07-06 | 2024-07-06 | 2 | 2024-07-17 11:51:23 | 2024-07-17 11:53:01 | 江苏东方九天新能源材料有限公司 | 208736 | 5660 |  |  | 0.1 | 3260 | 710 | 1 | JG12240602301 |  | 1 | S色差(色差 尾150米顶伤印 折印) | 1
铬钝化 | JG12240602222 | JG12240602222 | 东方铬钝化950 | 合格 | 合格品 | 甲 | 夏亚军 | 2360 | 2357 | 0.9987 | 4280 | 0.1 | 710 | / |  | 30210015 | 光亮卷 | 0.1-SPCC | 30110014 | 铬钝化卷 | 0.1-SPCC |  | 10 | MO001266 | MO001266-009 | GDH001 | 铬钝化模板 | 2360 | 2024-07-06 | 2024-07-06 | 2 | 2024-07-17 10:59:30 | 2024-07-17 11:19:42 | 江苏东方九天新能源材料有限公司 | 208734 | 5660 |  |  | 0.1 | 4290 | 710 | 1 | JG12240602222 |  | 1 |  | 1
铬钝化 | JG122406023721 | JG122406023721 | 东方铬钝化950 | 合格 | 让步接收 | 甲 | 韩康 | 2496 | 2467 | 0.9884 | 4240 | 0.1 | 760 | / | 碱液斑 碎边 花辊印，4030-4060米14个孔洞 横向137-247.5mm（大小0.35-7.25mm2） | 30210015 | 光亮卷 | 0.1-SPCC | 30110014 | 铬钝化卷 | 0.1-SPCC |  | 10 | MO001641 | MO001641-001 | GDH001 | 铬钝化模板 | 2496 | 2024-07-15 | 2024-07-15 | 3 | 2024-07-17 10:53:34 | 2024-07-17 10:58:30 | 江苏东方九天新能源材料有限公司 | 243464 | 5660 |  |  | 0.1 | 0 | 760 | 1 | JG122406023721 |  | 1 | S色差(色差 碱液斑 碎边 花辊印 4030-4060米14个孔洞 横向247.5-1378 大小0.35-7.25) | 1
铬钝化 | JG122406023922 | JG122406023922 | 东方铬钝化950 | 合格 | 合格品 | 甲 | 韩康 | 2016 | 2005 | 0.9945 | 3490 | 0.1 | 760 | / |  | 30210015 | 光亮卷 | 0.1-SPCC | 30110014 | 铬钝化卷 | 0.1-SPCC |  | 10 | MO001641 | MO001641-002 | GDH001 | 铬钝化模板 | 2016 | 2024-07-15 | 2024-07-15 | 3 | 2024-07-17 10:22:48 | 2024-07-17 10:23:43 | 江苏东方九天新能源材料有限公司 | 243466 | 5660 |  |  | 0.1 | 0 | 760 | 1 | JG122406023922 |  | 1 |  | 1
铬钝化 | JG122406025922 | JG12240602592 | 东方铬钝化950 | 合格 | 合格品 | 乙 | 李志祥 | 2765 | 2765 |  | 4900 | 0.1 | 760 | / |  | 30210015 | 光亮卷 | 0.1-SPCC | 30110014 | 铬钝化卷 | 0.1-SPCC |  | 10 | MO001684 | MO001684-005-02 | GDH001 | 铬钝化模板 | 5590 | 2024-07-16 | 2024-07-16 | 3 | 2024-07-17 08:15:34 | 2024-07-17 09:26:21 | 江苏东方九天新能源材料有限公司 |  | 5657 |  | 1 | 0.1 | 4900 | 760 | 1 | JG122406025922 |  | 1 | 乳化斑 色差 | 1
铬钝化 | JG122406025921 | JG12240602592 | 东方铬钝化950 | 合格 | 合格品 | 乙 | 李志祥 | 2801 | 2801 |  | 4950 | 0.1 | 760 | / |  | 30210015 | 光亮卷 | 0.1-SPCC | 30110014 | 铬钝化卷 | 0.1-SPCC |  | 10 | MO001684 | MO001684-005-01 | GDH001 | 铬钝化模板 | 5590 | 2024-07-16 | 2024-07-16 | 3 | 2024-07-17 08:15:34 | 2024-07-17 09:26:21 | 江苏东方九天新能源材料有限公司 |  | 5657 |  | 1 | 0.1 | 4950 | 760 | 1 | JG122406025921 |  | 1 | 乳化斑 色差 | 1
铬钝化 | JG122406024422 | JG12240602442 | 东方铬钝化950 | 合格 | 合格品 | 乙 | 李志祥 | 2857 | 2857 |  | 4930 | 0.1 | 760 | / |  | 30210015 | 光亮卷 | 0.1-SPCC | 30110014 | 铬钝化卷 | 0.1-SPCC |  | 10 | MO001684 | MO001684-003-02 | GDH001 | 铬钝化模板 | 5765 | 2024-07-16 | 2024-07-16 | 3 | 2024-07-17 07:14:49 | 2024-07-17 08:15:22 | 江苏东方九天新能源材料有限公司 |  | 5657 |  | 1 | 0.1 | 4930 | 760 | 1 | JG122406024422 |  | 1 | 乳化斑 色差 | 1
铬钝化 | JG122406024421 | JG12240602442 | 东方铬钝化950 | 合格 | 合格品 | 乙 | 李志祥 | 2859 | 2859 |  | 4930 | 0.1 | 760 | / |  | 30210015 | 光亮卷 | 0.1-SPCC | 30110014 | 铬钝化卷 | 0.1-SPCC |  | 10 | MO001684 | MO001684-003-01 | GDH001 | 铬钝化模板 | 5765 | 2024-07-16 | 2024-07-16 | 3 | 2024-07-17 07:14:49 | 2024-07-17 08:15:22 | 江苏东方九天新能源材料有限公司 |  | 5657 |  | 1 | 0.1 | 4930 | 760 | 1 | JG122406024421 |  | 1 | 乳化斑 色差 | 1
铬钝化 | JG122406012913 | JG12240601291 | 东方铬钝化950 | 合格 | 合格品 | 乙 | 李志祥 | 2481 | 2481 |  | 4340 | 0.1 | 760 | 、 |  | 30210015 | 光亮卷 | 0.1-SPCC | 30110014 | 铬钝化卷 | 0.1-SPCC |  | 10 | MO001558 | MO001558-010-03 | GDH001 | 铬钝化模板 | 7480 | 2024-07-13 | 2024-07-13 | 3 | 2024-07-17 05:44:51 | 2024-07-17 07:13:17 | 江苏东方九天新能源材料有限公司 |  | 5657 |  | 1 | 0.1 | 4340 | 760 | 1 | JG122406012913 |  | 1 | 乳化斑 色差 | 1
铬钝化 | JG122406012912 | JG12240601291 | 东方铬钝化950 | 合格 | 合格品 | 乙 | 李志祥 | 2489 | 2489 |  | 4350 | 0.1 | 760 | 、 |  | 30210015 | 光亮卷 | 0.1-SPCC | 30110014 | 铬钝化卷 | 0.1-SPCC |  | 10 | MO001558 | MO001558-010-02 | GDH001 | 铬钝化模板 | 7480 | 2024-07-13 | 2024-07-13 | 3 | 2024-07-17 05:44:51 | 2024-07-17 07:13:17 | 江苏东方九天新能源材料有限公司 |  | 5657 |  | 1 | 0.1 | 4350 | 760 | 1 | JG122406012912 |  | 1 | 乳化斑 色差 | 1
铬钝化 | JG122406012911 | JG12240601291 | 东方铬钝化950 | 合格 | 合格品 | 乙 | 李志祥 | 2489 | 2489 |  | 4350 | 0.1 | 760 | 、 |  | 30210015 | 光亮卷 | 0.1-SPCC | 30110014 | 铬钝化卷 | 0.1-SPCC |  | 10 | MO001558 | MO001558-010-01 | GDH001 | 铬钝化模板 | 7480 | 2024-07-13 | 2024-07-13 | 3 | 2024-07-17 05:44:51 | 2024-07-17 07:13:17 | 江苏东方九天新能源材料有限公司 |  | 5657 |  | 1 | 0.1 | 4350 | 760 | 1 | JG122406012911 |  | 1 | 乳化斑 色差 | 1
铬钝化 | JG122406024922 | JG12240602492 | 东方铬钝化950 | 合格 | 合格品 | 乙 | 李志祥 | 1983 | 1983 |  | 3420 | 0.1 | 760 | / |  | 30210015 | 光亮卷 | 0.1-SPCC | 30110014 | 铬钝化卷 | 0.1-SPCC |  | 10 | MO001684 | MO001684-002-02 | GDH001 | 铬钝化模板 | 6410 | 2024-07-16 | 2024-07-16 | 3 | 2024-07-17 05:43:03 | 2024-07-17 05:43:42 | 江苏东方九天新能源材料有限公司 |  | 5657 |  | 1 | 0.1 | 3420 | 760 | 1 | JG122406024922 |  | 1 | 色差 乳化斑 辊印 | 1
铬钝化 | JG122406024921 | JG12240602492 | 东方铬钝化950 | 合格 | 合格品 | 乙 | 李志祥 | 4399 | 4399 |  | 7550 | 0.1 | 760 | / |  | 30210015 | 光亮卷 | 0.1-SPCC | 30110014 | 铬钝化卷 | 0.1-SPCC |  | 10 | MO001684 | MO001684-002-01 | GDH001 | 铬钝化模板 | 6410 | 2024-07-16 | 2024-07-16 | 3 | 2024-07-17 05:43:03 | 2024-07-17 05:43:42 | 江苏东方九天新能源材料有限公司 |  | 5657 |  | 1 | 0.1 | 7550 | 760 | 1 | JG122406024921 |  | 1 | 色差 乳化斑 辊印 | 1
铬钝化 | JG122406023511 | JG122406023511 | 东方铬钝化950 | 合格 | 让步接收 | 乙 | 李志祥 | 7060 | 7043 | 0.9976 | 12320 | 0.1 | 760 | / | 2379米操561mm孔洞（0.18mm2），3671米操102mm孔洞（0.18mm2） | 30210015 | 光亮卷 | 0.1-SPCC | 30110014 | 铬钝化卷 | 0.1-SPCC |  | 10 | MO001684 | MO001684-006 | GDH001 | 铬钝化模板 | 7060 | 2024-07-16 | 2024-07-16 | 3 | 2024-07-17 05:18:10 | 2024-07-17 05:19:01 | 江苏东方九天新能源材料有限公司 | 244790 | 5657 |  |  | 0.1 | 12400 | 760 | 1 | JG122406023511 |  | 1 | 色差 乳化斑 辊印 2379米孔洞大小0.18操561 3671米孔洞大小0.18操102 | 1
铬钝化 | JG12240602402 | JG12240602402 | 东方铬钝化950 | 合格 | 合格品 | 乙 | 李志祥 | 5900 | 5763 | 0.9768 | 10000 | 0.1 | 760 | / |  | 30210015 | 光亮卷 | 0.1-SPCC | 30110014 | 铬钝化卷 | 0.1-SPCC |  | 10 | MO001684 | MO001684-004 | GDH001 | 铬钝化模板 | 5900 | 2024-07-16 | 2024-07-16 | 3 | 2024-07-17 03:55:56 | 2024-07-17 03:56:22 | 江苏东方九天新能源材料有限公司 | 244788 | 5657 |  |  | 0.1 | 10250 | 760 | 1 | JG12240602402 |  | 1 | 色差 乳化斑 辊印 | 1
铬钝化 | JG1224060249112 | JG122406024911 | 东方铬钝化950 | 合格 | 合格品 | 乙 | 李志祥 | 3829 | 3829 |  | 6580 | 0.1 | 760 | / |  | 30210015 | 光亮卷 | 0.1-SPCC | 30110014 | 铬钝化卷 | 0.1-SPCC |  | 10 | MO001684 | MO001684-001-02 | GDH001 | 铬钝化模板 | 6270 | 2024-07-16 | 2024-07-16 | 3 | 2024-07-17 00:46:44 | 2024-07-17 03:55:42 | 江苏东方九天新能源材料有限公司 |  | 5657 |  | 1 | 0.1 | 6580 | 760 | 1 | JG1224060249112 |  | 1 | 色差 乳化斑 辊印 | 1
铬钝化 | JG1224060249111 | JG122406024911 | 东方铬钝化950 | 合格 | 合格品 | 乙 | 李志祥 | 2419 | 2419 |  | 4150 | 0.1 | 760 | / |  | 30210015 | 光亮卷 | 0.1-SPCC | 30110014 | 铬钝化卷 | 0.1-SPCC |  | 10 | MO001684 | MO001684-001-01 | GDH001 | 铬钝化模板 | 6270 | 2024-07-16 | 2024-07-16 | 3 | 2024-07-17 00:46:44 | 2024-07-17 03:55:42 | 江苏东方九天新能源材料有限公司 |  | 5657 |  | 1 | 0.1 | 4150 | 760 | 1 | JG1224060249111 |  | 1 | 色差 乳化斑 辊印 | 1
铬钝化 | JG12240551521 | JG12240551521 | 东方铬钝化950 | 合格 | 合格品 | 乙 | 李志祥 | 4530 | 4503 | 0.994 | 6540 | 0.125 | 760 | / |  | 30210004 | 光亮卷 | 0.125-SPCC | 30110004 | 铬钝化卷 | 0.125-SPCC |  | 10 | MO001575 | MO001575-001 | GDH001 | 铬钝化模板 | 4530 | 2024-07-14 | 2024-07-14 | 3 | 2024-07-17 00:04:35 | 2024-07-17 00:45:47 | 江苏东方九天新能源材料有限公司 | 241423 | 5657 |  |  | 0.125 | 6550 | 760 | 1 | JG12240551521 |  | 1 | 色差 乳化斑 辊印 | 1
铬钝化 | JG122406023321 | JG122406023321 | 东方铬钝化950 | 合格 | 让步接收 | 乙 | 李志祥 | 2500 | 2481 | 0.9924 | 4300 | 0.1 | 760 | / | 色差 乳化斑 辊印 | 30210015 | 光亮卷 | 0.1-SPCC | 30110014 | 铬钝化卷 | 0.1-SPCC |  | 10 | MO001574 | MO001574-021 | GDH001 | 铬钝化模板 | 2500 | 2024-07-14 | 2024-07-14 | 3 | 2024-07-17 00:00:46 | 2024-07-17 00:04:04 | 江苏东方九天新能源材料有限公司 | 241387 | 5657 |  |  | 0.1 | 4330 | 760 | 1 | JG122406023321 |  | 1 | 色差 乳化斑 辊印 | 1
铬钝化 | JG12240551022 | JG12240551022 | 东方铬钝化950 | 合格 | 让步接收 | 乙 | 李志祥 | 1860 | 1837 | 0.9876 | 3150 | 0.1 | 760 | 、 | 270米操119孔洞大小2.39平方毫米， 2679米操334孔洞大小0.27平方毫米， 乳化斑 ，辊印 | 30210015 | 光亮卷 | 0.1-SPCC | 30110014 | 铬钝化卷 | 0.1-SPCC |  | 10 | MO001558 | MO001558-014 | GDH001 | 铬钝化模板 | 1860 | 2024-07-13 | 2024-07-13 | 3 | 2024-07-16 23:30:36 | 2024-07-16 23:31:14 | 江苏东方九天新能源材料有限公司 | 205272 | 5657 |  |  | 0.1 | 3370 | 760 | 1 | JG12240551022 |  | 1 | 270米孔洞大小2.39操119 2679米孔洞大小0.27操334 乳化斑 辊印 | 1
铬钝化 | JG122406012813 | JG12240601281 | 东方铬钝化950 | 合格 | 让步接收 | 乙 | 李志祥 | 2429 | 2429 |  | 4260 | 0.1 | 760 | 、 | 乳化斑重 | 30210015 | 光亮卷 | 0.1-SPCC | 30110014 | 铬钝化卷 | 0.1-SPCC |  | 10 | MO001558 | MO001558-011-03 | GDH001 | 铬钝化模板 | 7360 | 2024-07-13 | 2024-07-13 | 3 | 2024-07-16 23:01:11 | 2024-07-16 23:02:22 | 江苏东方九天新能源材料有限公司 |  | 5657 |  | 1 | 0.1 | 4260 | 760 | 1 | JG122406012813 |  | 1 | 乳化斑重 | 1
铬钝化 | JG122406012812 | JG12240601281 | 东方铬钝化950 | 合格 | 让步接收 | 乙 | 李志祥 | 2455 | 2455 |  | 4300 | 0.1 | 760 | 、 | 乳化斑重 | 30210015 | 光亮卷 | 0.1-SPCC | 30110014 | 铬钝化卷 | 0.1-SPCC |  | 10 | MO001558 | MO001558-011-02 | GDH001 | 铬钝化模板 | 7360 | 2024-07-13 | 2024-07-13 | 3 | 2024-07-16 23:01:11 | 2024-07-16 23:02:22 | 江苏东方九天新能源材料有限公司 |  | 5657 |  | 1 | 0.1 | 4300 | 760 | 1 | JG122406012812 |  | 1 | 乳化斑重 | 1
铬钝化 | JG122406012811 | JG12240601281 | 东方铬钝化950 | 合格 | 让步接收 | 乙 | 李志祥 | 2457 | 2457 |  | 4300 | 0.1 | 760 | 、 | 乳化斑重 2760米顶伤 | 30210015 | 光亮卷 | 0.1-SPCC | 30110014 | 铬钝化卷 | 0.1-SPCC |  | 10 | MO001558 | MO001558-011-01 | GDH001 | 铬钝化模板 | 7360 | 2024-07-13 | 2024-07-13 | 3 | 2024-07-16 23:01:11 | 2024-07-16 23:02:22 | 江苏东方九天新能源材料有限公司 |  | 5657 |  | 1 | 0.1 | 4300 | 760 | 1 | JG122406012811 |  | 1 | 乳化斑重 2760米顶伤 | 1
铬钝化 | JG12240602461 | JG12240602461 | 东方铬钝化950 | 合格 | 让步接收 | 甲 | 夏亚军 | 7210 | 7171 | 0.9946 | 12560 | 0.1 | 760 | 、 | 色差 条印 碱液斑 白斑 | 30210015 | 光亮卷 | 0.1-SPCC | 30110014 | 铬钝化卷 | 0.1-SPCC |  | 10 | MO001558 | MO001558-009 | GDH001 | 铬钝化模板 | 7210 | 2024-07-13 | 2024-07-13 | 3 | 2024-07-16 19:42:30 | 2024-07-16 20:14:09 | 江苏东方九天新能源材料有限公司 | 240353 | 5660 |  |  | 0.1 | 12600 | 760 | 1 | JG12240602461 |  | 1 | S色差(色差 条印 碱液斑 白斑 ) | 1
铬钝化 | JG122405516412 | JG12240551641 | 东方铬钝化950 | 合格 | 让步接收 | 甲 | 夏亚军 | 3529 | 3529 |  | 6160 | 0.1 | 760 | 、 | 色差，条印，碱液斑，4570米横向363.4mm孔洞2.1平方毫米 | 30210015 | 光亮卷 | 0.1-SPCC | 30110014 | 铬钝化卷 | 0.1-SPCC |  | 10 | MO001558 | MO001558-008-02 | GDH001 | 铬钝化模板 | 6040 | 2024-07-13 | 2024-07-13 | 3 | 2024-07-16 18:54:32 | 2024-07-16 18:58:58 | 江苏东方九天新能源材料有限公司 |  | 5660 |  | 1 | 0.1 | 6160 | 760 | 1 | JG122405516412 |  | 1 | S色差(色差 条印 碱液斑4570米1个孔洞 横向363.4 大小2.1) | 1
铬钝化 | JG122405516411 | JG12240551641 | 东方铬钝化950 | 合格 | 让步接收 | 甲 | 夏亚军 | 2349 | 2349 |  | 4100 | 0.1 | 760 | 、 | 色差，条印，1000/2450/3830米横向分别280.2/267.1/226.9mm各1个孔洞0.18/2.9/0.44平方毫米 | 30210015 | 光亮卷 | 0.1-SPCC | 30110014 | 铬钝化卷 | 0.1-SPCC |  | 10 | MO001558 | MO001558-008-01 | GDH001 | 铬钝化模板 | 6040 | 2024-07-13 | 2024-07-13 | 3 | 2024-07-16 18:54:32 | 2024-07-16 18:58:58 | 江苏东方九天新能源材料有限公司 |  | 5660 |  | 1 | 0.1 | 4100 | 760 | 1 | JG122405516411 |  | 1 | S色差(色差 条印 1000 2450 3830米各1个孔洞 横向分别280.2 267.1 226.9 大小0.18 2.9 0.44) | 1
铬钝化 | JG122405514912 | JG12240551491 | 东方铬钝化950 | 合格 | 合格品 | 甲 | 夏亚军 | 4157 | 4157 |  | 7250 | 0.1 | 760 | / |  | 30210015 | 光亮卷 | 0.1-SPCC | 30110014 | 铬钝化卷 | 0.1-SPCC |  | 10 | MO001574 | MO001574-001-02 | GDH001 | 铬钝化模板 | 6540 | 2024-07-14 | 2024-07-14 | 3 | 2024-07-16 17:40:58 | 2024-07-16 17:41:48 | 江苏东方九天新能源材料有限公司 |  | 5660 |  | 1 | 0.1 | 7250 | 760 | 1 | JG122405514912 |  | 1 |  | 1
铬钝化 | JG122405514911 | JG12240551491 | 东方铬钝化950 | 合格 | 合格品 | 甲 | 夏亚军 | 2359 | 2359 |  | 4100 | 0.1 | 760 | / |  | 30210015 | 光亮卷 | 0.1-SPCC | 30110014 | 铬钝化卷 | 0.1-SPCC |  | 10 | MO001574 | MO001574-001-01 | GDH001 | 铬钝化模板 | 6540 | 2024-07-14 | 2024-07-14 | 3 | 2024-07-16 17:40:58 | 2024-07-16 17:41:48 | 江苏东方九天新能源材料有限公司 |  | 5660 |  | 1 | 0.1 | 4100 | 760 | 1 | JG122405514911 |  | 1 |  | 1
铬钝化 | JG122405024422 | JG12240502442 | 东方铬钝化950 | 合格 | 合格品 | 甲 | 夏亚军 | 2321 | 2321 |  | 4000 | 0.1 | 760 | / | S色差(色差 碱液斑 1880-1910米6个孔洞 横向71.9-72.3 大小0.35-0.71 3470米2个孔洞 横向331.4-331.6 大小0.27) | 30210015 | 光亮卷 | 0.1-SPCC | 30110014 | 铬钝化卷 | 0.1-SPCC |  | 10 | MO001574 | MO001574-011-02 | GDH001 | 铬钝化模板 | 5910 | 2024-07-14 | 2024-07-14 | 3 | 2024-07-16 16:22:25 | 2024-07-16 16:26:19 | 江苏东方九天新能源材料有限公司 |  | 5660 |  | 1 | 0.1 | 4000 | 760 | 1 | JG122405024422 |  | 1 | S色差(色差 碱液斑 1880-1910米6个孔洞 横向71.9-72.3 大小0.35-0.71 3470米2个孔洞 横向331.4-331.6 大小0.27) | 1
铬钝化 | JG122405024421 | JG12240502442 | 东方铬钝化950 | 合格 | 合格品 | 甲 | 夏亚军 | 3549 | 3549 |  | 6100 | 0.1 | 760 | / | S色差(色差 碱液斑) | 30210015 | 光亮卷 | 0.1-SPCC | 30110014 | 铬钝化卷 | 0.1-SPCC |  | 10 | MO001574 | MO001574-011-01 | GDH001 | 铬钝化模板 | 5910 | 2024-07-14 | 2024-07-14 | 3 | 2024-07-16 16:22:25 | 2024-07-16 16:26:19 | 江苏东方九天新能源材料有限公司 |  | 5660 |  | 1 | 0.1 | 6100 | 760 | 1 | JG122405024421 |  | 1 | S色差(色差 碱液斑) | 1
铬钝化 | JG12240601322 | JG12240601322 | 东方铬钝化950 | 合格 | 合格品 | 甲 | 夏亚军 | 5890 | 5793 | 0.9835 | 10100 | 0.1 | 760 | 、 | S色差(色差 条印 碱液斑 1220米1个孔洞 横向26.9 大小4.95平方毫米） | 30210015 | 光亮卷 | 0.1-SPCC | 30110014 | 铬钝化卷 | 0.1-SPCC |  | 10 | MO001558 | MO001558-007 | GDH001 | 铬钝化模板 | 5890 | 2024-07-13 | 2024-07-13 | 3 | 2024-07-16 15:13:40 | 2024-07-16 15:15:28 | 江苏东方九天新能源材料有限公司 | 240343 | 5660 |  |  | 0.1 | 10250 | 760 | 1 | JG12240601322 |  | 1 | S色差(色差 条印 碱液斑 1220米1个孔洞 横向26.9 大小4.95) | 1
铬钝化 | JG12240551642 | JG12240551642 | 东方铬钝化950 | 合格 | 合格品 | 甲 | 夏亚军 | 6110 | 6079 | 0.9949 | 10660 | 0.1 | 760 | 、 | S色差(色差 碱液斑 400米1个孔洞 横向290.1 大小2.39) | 30210015 | 光亮卷 | 0.1-SPCC | 30110014 | 铬钝化卷 | 0.1-SPCC |  | 10 | MO001558 | MO001558-006 | GDH001 | 铬钝化模板 | 6110 | 2024-07-13 | 2024-07-13 | 3 | 2024-07-16 13:39:58 | 2024-07-16 13:41:53 | 江苏东方九天新能源材料有限公司 | 240342 | 5660 |  |  | 0.1 | 10660 | 760 | 1 | JG12240551642 |  | 1 | S色差(色差 碱液斑 400米1个孔洞 横向290.1 大小2.39) | 1
铬钝化 | JG122406025322 | JG12240602532 | 东方铬钝化950 | 合格 | 合格品 | 甲 | 韩康 | 2659 | 2659 |  | 4640 | 0.1 | 760 | / | S色差(色差 振纹) | 30210015 | 光亮卷 | 0.1-SPCC | 30110014 | 铬钝化卷 | 0.1-SPCC |  | 10 | MO001574 | MO001574-013-02 | GDH001 | 铬钝化模板 | 5720 | 2024-07-14 | 2024-07-14 | 3 | 2024-07-16 12:29:20 | 2024-07-16 12:31:58 | 江苏东方九天新能源材料有限公司 |  | 5660 |  | 1 | 0.1 | 4640 | 760 | 1 | JG122406025322 |  | 1 | S色差(色差 振纹) | 1
铬钝化 | JG122406025321 | JG12240602532 | 东方铬钝化950 | 合格 | 合格品 | 甲 | 韩康 | 2819 | 2819 |  | 4900 | 0.1 | 760 | / | S色差(色差 振纹) | 30210015 | 光亮卷 | 0.1-SPCC | 30110014 | 铬钝化卷 | 0.1-SPCC |  | 10 | MO001574 | MO001574-013-01 | GDH001 | 铬钝化模板 | 5720 | 2024-07-14 | 2024-07-14 | 3 | 2024-07-16 12:29:20 | 2024-07-16 12:31:58 | 江苏东方九天新能源材料有限公司 |  | 5660 |  | 1 | 0.1 | 4900 | 760 | 1 | JG122406025321 |  | 1 | S色差(色差 振纹) | 1
铬钝化 | JG122405516722 | JG12240551672 | 东方铬钝化950 | 合格 | 合格品 | 甲 | 夏亚军 | 1831 | 1831 |  | 3210 | 0.1 | 760 | / | S色差(色差 碱液斑) | 30210015 | 光亮卷 | 0.1-SPCC | 30110014 | 铬钝化卷 | 0.1-SPCC |  | 10 | MO001574 | MO001574-002-02 | GDH001 | 铬钝化模板 | 6040 | 2024-07-14 | 2024-07-14 | 3 | 2024-07-16 11:15:46 | 2024-07-16 11:17:47 | 江苏东方九天新能源材料有限公司 |  | 5658 |  | 1 | 0.1 | 3210 | 760 | 1 | JG122405516722 |  | 1 | S色差(色差 碱液斑) | 1
铬钝化 | JG122405516721 | JG12240551672 | 东方铬钝化950 | 合格 | 合格品 | 甲 | 夏亚军 | 4169 | 4169 |  | 7300 | 0.1 | 760 | / | S色差(色差 碱液斑) | 30210015 | 光亮卷 | 0.1-SPCC | 30110014 | 铬钝化卷 | 0.1-SPCC |  | 10 | MO001574 | MO001574-002-01 | GDH001 | 铬钝化模板 | 6040 | 2024-07-14 | 2024-07-14 | 3 | 2024-07-16 11:15:46 | 2024-07-16 11:17:47 | 江苏东方九天新能源材料有限公司 |  | 5658 |  | 1 | 0.1 | 7300 | 760 | 1 | JG122405516721 |  | 1 | S色差(色差 碱液斑) | 1
铬钝化 | JG12240502391 | JG12240502391 | 东方铬钝化950 | 合格 | 合格品 | 甲 | 夏亚军 | 4570 | 4452 | 0.9742 | 6410 | 0.125 | 760 | / | 4220米1个孔洞 横向517.2mm 大小3.3 平方毫米 | 30210004 | 光亮卷 | 0.125-SPCC | 30110004 | 铬钝化卷 | 0.125-SPCC |  | 10 | MO001575 | MO001575-002 | GDH001 | 铬钝化模板 | 4570 | 2024-07-14 | 2024-07-14 | 3 | 2024-07-16 10:15:09 | 2024-07-16 10:17:15 | 江苏东方九天新能源材料有限公司 | 241424 | 5660 |  |  | 0.125 | 6550 | 760 | 1 | JG12240502391 |  | 1 | S色差(色差 条印 4220米1个孔洞 横向517.2 大小3.3 亮斑) | 1
铬钝化 | JG12240551571 | JG12240551571 | 东方铬钝化950 | 合格 | 让步接收 | 乙 | 李志祥 | 7470 | 7445 | 0.9967 | 13020 | 0.1 | 760 | / | 乳化斑，色差，辊印，10070米横向40.mm孔洞0.17平方毫米 | 30210015 | 光亮卷 | 0.1-SPCC | 30110014 | 铬钝化卷 | 0.1-SPCC |  | 10 | MO001613 | MO001613-001 | GDH001 | 铬钝化模板 | 7470 | 2024-07-15 | 2024-07-15 | 3 | 2024-07-16 09:23:49 | 2024-07-16 09:26:33 | 江苏东方九天新能源材料有限公司 | 242455 | 5657 |  |  | 0.1 | 13080 | 760 | 1 | JG12240551571 |  | 1 | 乳化斑 色差 辊印 10070米1个孔洞 横向40.0 大小0.17 | 1
铬钝化 | JG122405515112 | JG12240551511 | 东方铬钝化950 | 合格 | 合格品 | 乙 | 李志祥 | 4087 | 4087 |  | 7240 | 0.1 | 760 | / | 1510米1个孔洞 横向440.4mm 大小1.77平方毫米 | 30210015 | 光亮卷 | 0.1-SPCC | 30110014 | 铬钝化卷 | 0.1-SPCC |  | 10 | MO001574 | MO001574-025-02 | GDH001 | 铬钝化模板 | 6430 | 2024-07-14 | 2024-07-14 | 3 | 2024-07-16 08:00:57 | 2024-07-16 09:23:23 | 江苏东方九天新能源材料有限公司 |  | 5657 |  | 1 | 0.1 | 7240 | 760 | 1 | JG122405515112 |  | 1 | 乳化斑 色差 辊印1510米1个孔洞 横向440.4 大小1.77 | 1
铬钝化 | JG122405515111 | JG12240551511 | 东方铬钝化950 | 合格 | 合格品 | 乙 | 李志祥 | 2319 | 2319 |  | 4100 | 0.1 | 760 | / | 宽度不够 | 30210015 | 光亮卷 | 0.1-SPCC | 30110014 | 铬钝化卷 | 0.1-SPCC |  | 10 | MO001574 | MO001574-025-01 | GDH001 | 铬钝化模板 | 6430 | 2024-07-14 | 2024-07-14 | 3 | 2024-07-16 08:00:57 | 2024-07-16 09:23:23 | 江苏东方九天新能源材料有限公司 |  | 5657 |  | 1 | 0.1 | 4100 | 760 | 1 | JG122405515111 |  | 1 | 乳化斑 色差 辊印 | 1
铬钝化 | JG12240602331 | JG12240602331 | 东方铬钝化950 | 合格 | 合格品 | 乙 | 李志祥 | 3670 | 3557 | 0.9692 | 6170 | 0.1 | 760 | / | 696米孔洞大小0.18平方毫米，操303mm | 30210015 | 光亮卷 | 0.1-SPCC | 30110014 | 铬钝化卷 | 0.1-SPCC |  | 10 | MO001574 | MO001574-020 | GDH001 | 铬钝化模板 | 3670 | 2024-07-14 | 2024-07-14 | 3 | 2024-07-16 07:18:36 | 2024-07-16 08:00:46 | 江苏东方九天新能源材料有限公司 | 241386 | 5657 |  |  | 0.1 | 6360 | 760 | 1 | JG12240602331 |  | 1 | 696米孔洞大小0.18操303 乳化斑 色差 辊印 爆辊印 | 1
铬钝化 | JG12240601441 | JG12240601441 | 东方铬钝化950 | 合格 | 合格品 | 乙 | 李志祥 | 7430 | 7419 | 0.9985 | 12790 | 0.1 | 760 | / | 5573米孔洞操445mm大小0.36平方毫米 | 30210015 | 光亮卷 | 0.1-SPCC | 30110014 | 铬钝化卷 | 0.1-SPCC |  | 10 | MO001574 | MO001574-024 | GDH001 | 铬钝化模板 | 7430 | 2024-07-14 | 2024-07-14 | 3 | 2024-07-16 07:16:37 | 2024-07-16 07:17:10 | 江苏东方九天新能源材料有限公司 | 241391 | 5657 |  |  | 0.1 | 12830 | 760 | 1 | JG12240601441 |  | 1 | 乳化斑 色差 条印 5573米孔洞大小0.36操445 | 1
铬钝化 | JG1224055128213 | JG122405512821 | 东方铬钝化950 | 合格 | 合格品 | 乙 | 李志祥 | 2443 | 2443 |  | 4220 | 0.1 | 760 | / |  | 30210015 | 光亮卷 | 0.1-SPCC | 30110014 | 铬钝化卷 | 0.1-SPCC |  | 10 | MO001574 | MO001574-019-03 | GDH001 | 铬钝化模板 | 7610 | 2024-07-14 | 2024-07-14 | 3 | 2024-07-16 05:54:41 | 2024-07-16 05:55:40 | 江苏东方九天新能源材料有限公司 |  | 5657 |  | 1 | 0.1 | 4220 | 760 | 1 | JG1224055128213 |  | 1 | 乳化斑 色差 条印 | 1
铬钝化 | JG1224055128212 | JG122405512821 | 东方铬钝化950 | 合格 | 合格品 | 乙 | 李志祥 | 2529 | 2529 |  | 4350 | 0.1 | 760 | / |  | 30210015 | 光亮卷 | 0.1-SPCC | 30110014 | 铬钝化卷 | 0.1-SPCC |  | 10 | MO001574 | MO001574-019-02 | GDH001 | 铬钝化模板 | 7610 | 2024-07-14 | 2024-07-14 | 3 | 2024-07-16 05:54:41 | 2024-07-16 05:55:40 | 江苏东方九天新能源材料有限公司 |  | 5657 |  | 1 | 0.1 | 4350 | 760 | 1 | JG1224055128212 |  | 1 | 乳化斑 色差 条印 | 1
铬钝化 | JG1224055128211 | JG122405512821 | 东方铬钝化950 | 合格 | 合格品 | 乙 | 李志祥 | 2529 | 2529 |  | 4350 | 0.1 | 760 | / |  | 30210015 | 光亮卷 | 0.1-SPCC | 30110014 | 铬钝化卷 | 0.1-SPCC |  | 10 | MO001574 | MO001574-019-01 | GDH001 | 铬钝化模板 | 7610 | 2024-07-14 | 2024-07-14 | 3 | 2024-07-16 05:54:41 | 2024-07-16 05:55:40 | 江苏东方九天新能源材料有限公司 |  | 5657 |  | 1 | 0.1 | 4350 | 760 | 1 | JG1224055128211 |  | 1 | 乳化斑 色差 条印 | 1
铬钝化 | JG12240602422 | JG12240602422 | 东方铬钝化950 | 合格 | 合格品 | 乙 | 李志祥 | 5780 | 5759 | 0.9964 | 10010 | 0.1 | 760 | 、 |  | 30210015 | 光亮卷 | 0.1-SPCC | 30110014 | 铬钝化卷 | 0.1-SPCC |  | 10 | MO001558 | MO001558-017 | GDH001 | 铬钝化模板 | 5780 | 2024-07-13 | 2024-07-13 | 3 | 2024-07-16 03:15:36 | 2024-07-16 03:16:03 | 江苏东方九天新能源材料有限公司 | 240382 | 5657 |  |  | 0.1 | 10070 | 760 | 1 | JG12240602422 |  | 1 | 乳化斑 色差 条印 | 1
铬钝化 | JG12240602342 | JG12240602342 | 东方铬钝化950 | 合格 | 让步接收 | 乙 | 李志祥 | 5840 | 5819 | 0.9964 | 10170 | 0.1 | 760 | / | 7544米操273mm孔洞大小0.35平方毫米，9529米操37mm孔洞大小0.27平方毫米， 辊印，乳化斑，抗拉低298 | 30210015 | 光亮卷 | 0.1-SPCC | 30110014 | 铬钝化卷 | 0.1-SPCC |  | 10 | MO001574 | MO001574-023 | GDH001 | 铬钝化模板 | 5840 | 2024-07-14 | 2024-07-14 | 3 | 2024-07-16 01:01:25 | 2024-07-16 02:07:06 | 江苏东方九天新能源材料有限公司 | 241389 | 5657 |  |  | 0.1 | 10180 | 760 | 1 | JG12240602342 |  | 1 | 7544米孔洞大小0.35操273 9529米孔洞大小0.27操37 辊印 乳化斑 | 1
铬钝化 | JG12240602462 | JG12240602462 | 东方铬钝化950 | 合格 | 让步接收 | 乙 | 李志祥 | 5990 | 5795 | 0.9674 | 10170 | 0.1 | 760 | 、 | 7478米操450mm孔洞大小1.33平方毫米， 尾亮条印重 ，尾松花印 | 30210015 | 光亮卷 | 0.1-SPCC | 30110014 | 铬钝化卷 | 0.1-SPCC |  | 10 | MO001558 | MO001558-012 | GDH001 | 铬钝化模板 | 5990 | 2024-07-13 | 2024-07-13 | 3 | 2024-07-15 23:59:03 | 2024-07-16 01:00:42 | 江苏东方九天新能源材料有限公司 | 240370 | 5657 |  |  | 0.1 | 10480 | 760 | 1 | JG12240602462 |  | 1 | 7478米孔洞大小1.33操450 尾亮条印重 尾松花印 | 1
铬钝化 | JG122405512311 | JG122405512311 | 东方铬钝化950 | 合格 | 让步接收 | 乙 | 李志祥 | 6770 | 6739 | 0.9954 | 11780 | 0.1 | 760 | / | 8774-8777米操174-271mm9个孔洞0.17-0.79平方毫米，乳化斑，6000米内边部轻微凹印 | 30210015 | 光亮卷 | 0.1-SPCC | 30110014 | 铬钝化卷 | 0.1-SPCC |  | 10 | MO001574 | MO001574-003 | GDH001 | 铬钝化模板 | 6770 | 2024-07-14 | 2024-07-14 | 3 | 2024-07-15 22:42:25 | 2024-07-15 23:57:26 | 江苏东方九天新能源材料有限公司 | 241361 | 5657 |  |  | 0.1 | 11820 | 760 | 1 | JG122405512311 |  | 1 | 8774-8777米9个孔洞大小0.17-0.79操0.17-0.79操174-271 乳化斑 6000米内边部轻微凹印 | 1
铬钝化 | JG12240602712 | JG12240602712 | 东方铬钝化950 | 合格 | 合格品 | 甲 | 韩康 | 5210 | 5025 | 0.9645 | 8780 | 0.1 | 760 | / |  | 30210015 | 光亮卷 | 0.1-SPCC | 30110014 | 铬钝化卷 | 0.1-SPCC |  | 10 | MO001574 | MO001574-008 | GDH001 | 铬钝化模板 | 5210 | 2024-07-14 | 2024-07-14 | 3 | 2024-07-15 22:08:03 | 2024-07-15 22:39:30 | 江苏东方九天新能源材料有限公司 | 241374 | 5660 |  |  | 0.1 | 9180 | 760 | 1 | JG12240602712 |  | 1 |  | 1
铬钝化 | JG122406012822 | JG12240601282 | 东方铬钝化950 | 合格 | 让步接收 | 甲 | 韩康 | 2967 | 2967 |  | 5200 | 0.1 | 760 | / | 松花印 碎边 | 30210015 | 光亮卷 | 0.1-SPCC | 30110014 | 铬钝化卷 | 0.1-SPCC |  | 10 | MO001574 | MO001574-010-02 | GDH001 | 铬钝化模板 | 5870 | 2024-07-14 | 2024-07-14 | 3 | 2024-07-15 19:45:32 | 2024-07-15 19:47:46 | 江苏东方九天新能源材料有限公司 |  | 5660 |  | 1 | 0.1 | 5200 | 760 | 1 | JG122406012822 |  | 1 | S色差(色差 松花印 碎边) | 1
铬钝化 | JG122406012821 | JG12240601282 | 东方铬钝化950 | 合格 | 合格品 | 甲 | 韩康 | 1941 | 1941 |  | 3400 | 0.1 | 760 | / |  | 30210015 | 光亮卷 | 0.1-SPCC | 30110014 | 铬钝化卷 | 0.1-SPCC |  | 10 | MO001574 | MO001574-010-01 | GDH001 | 铬钝化模板 | 5870 | 2024-07-14 | 2024-07-14 | 3 | 2024-07-15 19:45:32 | 2024-07-15 19:47:46 | 江苏东方九天新能源材料有限公司 |  | 5660 |  | 1 | 0.1 | 3400 | 760 | 1 | JG122406012821 |  | 1 |  | 1
铬钝化 | JG122405512322 | JG12240551232 | 东方铬钝化950 | 合格 | 让步接收 | 甲 | 夏亚军 | 2329 | 2329 |  | 4080 | 0.1 | 760 | / | 锈斑 | 30210015 | 光亮卷 | 0.1-SPCC | 30110014 | 铬钝化卷 | 0.1-SPCC |  | 10 | MO001574 | MO001574-004-02 | GDH001 | 铬钝化模板 | 6140 | 2024-07-14 | 2024-07-14 | 3 | 2024-07-15 17:57:11 | 2024-07-15 17:59:41 | 江苏东方九天新能源材料有限公司 |  | 5660 |  | 1 | 0.1 | 4080 | 760 | 1 | JG122405512322 |  | 1 | S色差(色差 锈斑) | 1
铬钝化 | JG122405512321 | JG12240551232 | 东方铬钝化950 | 合格 | 合格品 | 甲 | 夏亚军 | 3781 | 3781 |  | 6600 | 0.1 | 760 | / |  | 30210015 | 光亮卷 | 0.1-SPCC | 30110014 | 铬钝化卷 | 0.1-SPCC |  | 10 | MO001574 | MO001574-004-01 | GDH001 | 铬钝化模板 | 6140 | 2024-07-14 | 2024-07-14 | 3 | 2024-07-15 17:57:11 | 2024-07-15 17:59:41 | 江苏东方九天新能源材料有限公司 |  | 5660 |  | 1 | 0.1 | 6600 | 760 | 1 | JG122405512321 |  | 1 | S色差(色差 锈斑) | 1
铬钝化 | JG1224050239212 | JG12240502392 | 东方铬钝化950 | 合格 | 合格品 | 乙 | 李志祥 | 4525 | 4525 |  | 6580 | 0.125 | 760 | / |  | 30210004 | 光亮卷 | 0.125-SPCC | 30110004 | 铬钝化卷 | 0.125-SPCC |  | 10 | MO001575 | MO001575-003-02 | GDH001 | 铬钝化模板 | 9150 | 2024-07-14 | 2024-07-14 | 3 | 2024-07-15 07:50:37 | 2024-07-15 16:54:39 | 江苏东方九天新能源材料有限公司 |  | 5657 |  | 1 | 0.125 | 6580 | 760 | 1 | JG1224050239212 |  | 1 |  | 1
铬钝化 | JG1224050239211 | JG12240502392 | 东方铬钝化950 | 合格 | 合格品 | 乙 | 李志祥 | 4600 | 4600 |  | 6680 | 0.125 | 760 | / |  | 30210004 | 光亮卷 | 0.125-SPCC | 30110004 | 铬钝化卷 | 0.125-SPCC |  | 10 | MO001575 | MO001575-003-01 | GDH001 | 铬钝化模板 | 9150 | 2024-07-14 | 2024-07-14 | 3 | 2024-07-15 07:50:37 | 2024-07-15 16:54:39 | 江苏东方九天新能源材料有限公司 |  | 5657 |  | 1 | 0.125 | 6680 | 760 | 1 | JG1224050239211 |  | 1 |  | 1
铬钝化 | JG1224055118112 | JG122405511811 | 东方铬钝化950 | 合格 | 合格品 | 甲 | 夏亚军 | 4373 | 4373 |  | 7400 | 0.1 | 760 | / | S色差(色差 碱液斑 亮斑 白斑) | 30210015 | 光亮卷 | 0.1-SPCC | 30110014 | 铬钝化卷 | 0.1-SPCC |  | 10 | MO001574 | MO001574-006-02 | GDH001 | 铬钝化模板 | 6820 | 2024-07-14 | 2024-07-14 | 3 | 2024-07-15 15:53:00 | 2024-07-15 16:39:28 | 江苏东方九天新能源材料有限公司 |  | 5660 |  | 1 | 0.1 | 7400 | 760 | 1 | JG1224055118112 |  | 1 | S色差(色差 碱液斑 亮斑 白斑) | 1
铬钝化 | JG1224055118111 | JG122405511811 | 东方铬钝化950 | 合格 | 合格品 | 甲 | 夏亚军 | 2423 | 2423 |  | 4100 | 0.1 | 760 | / | S色差(色差 亮斑 碱液斑 白斑) | 30210015 | 光亮卷 | 0.1-SPCC | 30110014 | 铬钝化卷 | 0.1-SPCC |  | 10 | MO001574 | MO001574-006-01 | GDH001 | 铬钝化模板 | 6820 | 2024-07-14 | 2024-07-14 | 3 | 2024-07-15 15:53:00 | 2024-07-15 16:39:28 | 江苏东方九天新能源材料有限公司 |  | 5660 |  | 1 | 0.1 | 4100 | 760 | 1 | JG1224055118111 |  | 1 | S色差(色差 亮斑 碱液斑 白斑) | 1
铬钝化 | JG122405515313 | JG12240551531 | 东方铬钝化950 | 合格 | 合格品 | 甲 | 夏亚军 | 2475 | 2475 |  | 4270 | 0.1 | 760 | 、 | S色差(色差 碱液斑 凹印) | 30210015 | 光亮卷 | 0.1-SPCC | 30110014 | 铬钝化卷 | 0.1-SPCC |  | 10 | MO001558 | MO001558-002-03 | GDH001 | 铬钝化模板 | 7420 | 2024-07-13 | 2024-07-13 | 3 | 2024-07-15 15:20:04 | 2024-07-15 15:27:35 | 江苏东方九天新能源材料有限公司 |  | 5660 |  | 1 | 0.1 | 4270 | 760 | 1 | JG122405515313 |  | 1 | S色差(色差 碱液斑 凹印) | 1
铬钝化 | JG122405515312 | JG12240551531 | 东方铬钝化950 | 合格 | 合格品 | 甲 | 夏亚军 | 2467 | 2467 |  | 4250 | 0.1 | 760 | 、 | S色差(色差 碱液斑) | 30210015 | 光亮卷 | 0.1-SPCC | 30110014 | 铬钝化卷 | 0.1-SPCC |  | 10 | MO001558 | MO001558-002-02 | GDH001 | 铬钝化模板 | 7420 | 2024-07-13 | 2024-07-13 | 3 | 2024-07-15 15:20:04 | 2024-07-15 15:27:35 | 江苏东方九天新能源材料有限公司 |  | 5660 |  | 1 | 0.1 | 4250 | 760 | 1 | JG122405515312 |  | 1 | S色差(色差 碱液斑) | 1
铬钝化 | JG122405515311 | JG12240551531 | 东方铬钝化950 | 合格 | 合格品 | 甲 | 夏亚军 | 2463 | 2463 |  | 4250 | 0.1 | 760 | 、 | S色差(色差 碱液斑) | 30210015 | 光亮卷 | 0.1-SPCC | 30110014 | 铬钝化卷 | 0.1-SPCC |  | 10 | MO001558 | MO001558-002-01 | GDH001 | 铬钝化模板 | 7420 | 2024-07-13 | 2024-07-13 | 3 | 2024-07-15 15:20:04 | 2024-07-15 15:27:35 | 江苏东方九天新能源材料有限公司 |  | 5660 |  | 1 | 0.1 | 4250 | 760 | 1 | JG122405515311 |  | 1 | S色差(色差 碱液斑) | 1
铬钝化 | JG122406013613 | JG12240601361 | 东方铬钝化950 | 合格 | 合格品 | 甲 | 夏亚军 | 2517 | 2517 |  | 4380 | 0.1 | 760 | 、 | S色差(色差 花辊印 碱液斑) | 30210015 | 光亮卷 | 0.1-SPCC | 30110014 | 铬钝化卷 | 0.1-SPCC |  | 10 | MO001558 | MO001558-004-03 | GDH001 | 铬钝化模板 | 7490 | 2024-07-13 | 2024-07-13 | 3 | 2024-07-15 14:37:10 | 2024-07-15 14:38:42 | 江苏东方九天新能源材料有限公司 |  | 5660 |  | 1 | 0.1 | 4380 | 760 | 1 | JG122406013613 |  | 1 | S色差(色差 碱液斑) | 1
铬钝化 | JG122406013612 | JG12240601361 | 东方铬钝化950 | 合格 | 合格品 | 甲 | 夏亚军 | 2473 | 2473 |  | 4300 | 0.1 | 760 | 、 | S色差(色差 花辊印 碱液斑) | 30210015 | 光亮卷 | 0.1-SPCC | 30110014 | 铬钝化卷 | 0.1-SPCC |  | 10 | MO001558 | MO001558-004-02 | GDH001 | 铬钝化模板 | 7490 | 2024-07-13 | 2024-07-13 | 3 | 2024-07-15 14:37:10 | 2024-07-15 14:38:42 | 江苏东方九天新能源材料有限公司 |  | 5660 |  | 1 | 0.1 | 4300 | 760 | 1 | JG122406013612 |  | 1 | S色差(色差 碱液斑) | 1
铬钝化 | JG122406013611 | JG12240601361 | 东方铬钝化950 | 合格 | 合格品 | 甲 | 夏亚军 | 2473 | 2473 |  | 4300 | 0.1 | 760 | 、 | S色差(色差 花辊印 碱液斑) | 30210015 | 光亮卷 | 0.1-SPCC | 30110014 | 铬钝化卷 | 0.1-SPCC |  | 10 | MO001558 | MO001558-004-01 | GDH001 | 铬钝化模板 | 7490 | 2024-07-13 | 2024-07-13 | 3 | 2024-07-15 14:37:10 | 2024-07-15 14:38:42 | 江苏东方九天新能源材料有限公司 |  | 5660 |  | 1 | 0.1 | 4300 | 760 | 1 | JG122406013611 |  | 1 | S色差(色差 碱液斑) | 1
铬钝化 | JG12240550512 | JG12240550512 | 东方铬钝化950 | 合格 | 合格品 | 甲 | 夏亚军 | 5500 | 5491 | 0.9984 | 9370 | 0.1 | 760 | / |  | 30210015 | 光亮卷 | 0.1-SPCC | 30110014 | 铬钝化卷 | 0.1-SPCC |  | 10 | MO001613 | MO001613-005 | GDH001 | 铬钝化模板 | 5500 | 2024-07-15 | 2024-07-15 | 3 | 2024-07-15 13:27:21 | 2024-07-15 13:27:50 | 江苏东方九天新能源材料有限公司 | 242459 | 5660 |  |  | 0.1 | 9430 | 760 | 1 | JG12240550512 |  | 1 | S色差(色差 碱液斑) | 1
铬钝化 | JG12240513211 | JG12240513211 | 东方铬钝化950 | 合格 | 合格品 | 甲 | 夏亚军 | 5750 | 5727 | 0.996 | 9990 | 0.1 | 760 | / |  | 30210015 | 光亮卷 | 0.1-SPCC | 30110014 | 铬钝化卷 | 0.1-SPCC |  | 10 | MO001613 | MO001613-004 | GDH001 | 铬钝化模板 | 5750 | 2024-07-15 | 2024-07-15 | 3 | 2024-07-15 13:26:09 | 2024-07-15 13:26:44 | 江苏东方九天新能源材料有限公司 | 242458 | 5660 |  |  | 0.1 | 10000 | 760 | 1 | JG12240513211 |  | 1 | S色差(色差 碱液斑) | 1
铬钝化 | JG12240551611 | JG12240551611 | 东方铬钝化950 | 合格 | 合格品 | 甲 | 夏亚军 | 5810 | 5771 | 0.9933 | 9970 | 0.1 | 760 | / |  | 30210015 | 光亮卷 | 0.1-SPCC | 30110014 | 铬钝化卷 | 0.1-SPCC |  | 10 | MO001613 | MO001613-003 | GDH001 | 铬钝化模板 | 5810 | 2024-07-15 | 2024-07-15 | 3 | 2024-07-15 13:24:29 | 2024-07-15 13:25:46 | 江苏东方九天新能源材料有限公司 | 242457 | 5660 |  |  | 0.1 | 10020 | 760 | 1 | JG12240551611 |  | 1 | S色差(色差 花辊印 碱液斑) | 1
铬钝化 | JG12240551612 | JG12240551612 | 东方铬钝化950 | 合格 | 合格品 | 甲 | 夏亚军 | 5880 | 5855 | 0.9957 | 10140 | 0.1 | 760 | / |  | 30210015 | 光亮卷 | 0.1-SPCC | 30110014 | 铬钝化卷 | 0.1-SPCC |  | 10 | MO001613 | MO001613-002 | GDH001 | 铬钝化模板 | 5880 | 2024-07-15 | 2024-07-15 | 3 | 2024-07-15 13:23:29 | 2024-07-15 13:23:58 | 江苏东方九天新能源材料有限公司 | 242456 | 5660 |  |  | 0.1 | 10160 | 760 | 1 | JG12240551612 |  | 1 |  | 1
铬钝化 | JG122405511822 | JG12240551182 | 东方铬钝化950 | 合格 | 合格品 | 甲 | 夏亚军 | 2911 | 2911 |  | 4920 | 0.1 | 760 | / | S色差(色差 振纹 碱液斑 ) | 30210015 | 光亮卷 | 0.1-SPCC | 30110014 | 铬钝化卷 | 0.1-SPCC |  | 10 | MO001574 | MO001574-007-02 | GDH001 | 铬钝化模板 | 5830 | 2024-07-14 | 2024-07-14 | 3 | 2024-07-15 12:08:55 | 2024-07-15 12:43:57 | 江苏东方九天新能源材料有限公司 |  | 5660 |  | 1 | 0.1 | 4920 | 760 | 1 | JG122405511822 |  | 1 | S色差(色差 振纹 碱液斑 ) | 1
铬钝化 | JG122405511821 | JG12240551182 | 东方铬钝化950 | 合格 | 合格品 | 甲 | 夏亚军 | 2813 | 2813 |  | 4770 | 0.1 | 760 | / | S色差(色差 振纹 碱液斑 3170米1个孔洞 横向362.6 大小1.41) | 30210015 | 光亮卷 | 0.1-SPCC | 30110014 | 铬钝化卷 | 0.1-SPCC |  | 10 | MO001574 | MO001574-007-01 | GDH001 | 铬钝化模板 | 5830 | 2024-07-14 | 2024-07-14 | 3 | 2024-07-15 12:08:55 | 2024-07-15 12:43:57 | 江苏东方九天新能源材料有限公司 |  | 5660 |  | 1 | 0.1 | 4770 | 760 | 1 | JG122405511821 |  | 1 | S色差(色差 振纹 碱液斑 3170米1个孔洞 横向362.6 大小1.41) | 1
铬钝化 | JG122406012522 | JG12240601252 | 东方铬钝化950 | 合格 | 合格品 | 甲 | 夏亚军 | 4199 | 4199 |  | 7340 | 0.1 | 760 | / | S色差(色差 亮斑) | 30210015 | 光亮卷 | 0.1-SPCC | 30110014 | 铬钝化卷 | 0.1-SPCC |  | 10 | MO001574 | MO001574-009-02 | GDH001 | 铬钝化模板 | 6610 | 2024-07-14 | 2024-07-14 | 3 | 2024-07-15 10:51:00 | 2024-07-15 11:29:52 | 江苏东方九天新能源材料有限公司 |  | 5660 |  | 1 | 0.1 | 7340 | 760 | 1 | JG122406012522 |  | 1 | S色差(色差 亮斑) | 1
铬钝化 | JG122406012521 | JG12240601252 | 东方铬钝化950 | 合格 | 合格品 | 甲 | 夏亚军 | 2377 | 2377 |  | 4130 | 0.1 | 760 | / | 色差 880米1个孔洞 横向506.8 大小2.48 碱液斑 | 30210015 | 光亮卷 | 0.1-SPCC | 30110014 | 铬钝化卷 | 0.1-SPCC |  | 10 | MO001574 | MO001574-009-01 | GDH001 | 铬钝化模板 | 6610 | 2024-07-14 | 2024-07-14 | 3 | 2024-07-15 10:51:00 | 2024-07-15 11:29:52 | 江苏东方九天新能源材料有限公司 |  | 5660 |  | 1 | 0.1 | 4130 | 760 | 1 | JG122406012521 |  | 1 | S色差(色差亮斑880米1个孔洞 横向506.8 大小2.48 碱液斑) | 1
铬钝化 | JG12240601312 | JG12240601312 | 东方铬钝化950 | 合格 | 合格品 | 甲 | 韩康 | 5820 | 5795 | 0.9957 | 10120 | 0.1 | 760 | 、 |  | 30210015 | 光亮卷 | 0.1-SPCC | 30110014 | 铬钝化卷 | 0.1-SPCC |  | 10 | MO001558 | MO001558-001 | GDH001 | 铬钝化模板 | 5820 | 2024-07-13 | 2024-07-13 | 3 | 2024-07-15 10:27:30 | 2024-07-15 10:28:10 | 江苏东方九天新能源材料有限公司 | 240334 | 5660 |  |  | 0.1 | 10130 | 760 | 1 | JG12240601312 |  | 1 |  | 1
铬钝化 | JG12240502392 | JG12240502392 | 东方铬钝化950 | 合格 | 合格品 | 乙 | 李志祥 | 9150 | 9125 | 0.9973 |  | 0.125 | 760 | / |  | 30210004 | 光亮卷 | 0.125-SPCC | 30110004 | 铬钝化卷 | 0.125-SPCC |  | 10 | MO001575 | MO001575-003 | GDH001 | 铬钝化模板 | 9150 | 2024-07-14 | 2024-07-14 | 3 | 2024-07-15 07:50:37 | 2024-07-15 09:21:04 | 江苏东方九天新能源材料有限公司 | 241425 | 5657 |  |  | 0.125 | 13370 | 760 | 2 | JG12240502392 |  | 1 |  | 0
铬钝化 | JG122406025711 | JG122406025711 | 东方铬钝化950 | 合格 | 让步接收 | 乙 | 李志祥 | 2940 | 2919 | 0.9929 | 5050 | 0.1 | 760 | / | 偶有大块亮斑 | 30210015 | 光亮卷 | 0.1-SPCC | 30110014 | 铬钝化卷 | 0.1-SPCC |  | 10 | MO001574 | MO001574-014 | GDH001 | 铬钝化模板 | 2940 | 2024-07-14 | 2024-07-14 | 3 | 2024-07-15 07:48:30 | 2024-07-15 07:48:54 | 江苏东方九天新能源材料有限公司 | 241380 | 5657 |  |  | 0.1 | 5070 | 760 | 1 | JG122406025711 |  | 1 | 乳化斑 色差 辊印 偶有大块亮斑 | 1
铬钝化 | JG122405512822 | JG122405512822 | 东方铬钝化950 | 合格 | 合格品 | 乙 | 李志祥 | 1770 | 1735 | 0.9802 | 3010 | 0.1 | 760 | / |  | 30210015 | 光亮卷 | 0.1-SPCC | 30110014 | 铬钝化卷 | 0.1-SPCC |  | 10 | MO001574 | MO001574-018 | GDH001 | 铬钝化模板 | 1770 | 2024-07-14 | 2024-07-14 | 3 | 2024-07-15 07:20:39 | 2024-07-15 07:20:59 | 江苏东方九天新能源材料有限公司 | 241384 | 5657 |  |  | 0.1 | 3060 | 760 | 1 | JG122405512822 |  | 1 | 乳化斑 色差 辊印 | 1
铬钝化 | JG122406025722 | JG122406025722 | 东方铬钝化950 | 合格 | 合格品 | 乙 | 李志祥 | 2530 | 2515 | 0.9941 | 4350 | 0.1 | 760 | / | 1593米操侧188mm孔洞(大小0.27mm2） | 30210015 | 光亮卷 | 0.1-SPCC | 30110014 | 铬钝化卷 | 0.1-SPCC |  | 10 | MO001574 | MO001574-022 | GDH001 | 铬钝化模板 | 2530 | 2024-07-14 | 2024-07-14 | 3 | 2024-07-15 06:47:16 | 2024-07-15 07:20:29 | 江苏东方九天新能源材料有限公司 | 241388 | 5657 |  |  | 0.1 | 4360 | 760 | 1 | JG122406025722 |  | 1 | 乳化斑 色差 辊印 1593米孔洞大小0.27操188 | 1
铬钝化 | JG122406025712 | JG122406025712 | 东方铬钝化950 | 合格 | 合格品 | 乙 | 李志祥 | 3800 | 3777 | 0.9939 | 6520 | 0.1 | 760 | / |  | 30210015 | 光亮卷 | 0.1-SPCC | 30110014 | 铬钝化卷 | 0.1-SPCC |  | 10 | MO001574 | MO001574-015 | GDH001 | 铬钝化模板 | 3800 | 2024-07-14 | 2024-07-14 | 3 | 2024-07-15 06:45:43 | 2024-07-15 06:46:13 | 江苏东方九天新能源材料有限公司 | 241381 | 5657 |  |  | 0.1 | 6550 | 760 | 1 | JG122406025712 |  | 1 | 乳化斑 色差 辊印 | 1
铬钝化 | JG12240601442 | JG12240601442 | 东方铬钝化950 | 合格 | 合格品 | 乙 | 李志祥 | 5850 | 5831 | 0.9968 | 10070 | 0.1 | 760 | / |  | 30210015 | 光亮卷 | 0.1-SPCC | 30110014 | 铬钝化卷 | 0.1-SPCC |  | 10 | MO001574 | MO001574-017 | GDH001 | 铬钝化模板 | 5850 | 2024-07-14 | 2024-07-14 | 3 | 2024-07-15 05:43:08 | 2024-07-15 05:44:41 | 江苏东方九天新能源材料有限公司 | 241383 | 5657 |  |  | 0.1 | 10120 | 760 | 1 | JG12240601442 |  | 1 |  | 1
铬钝化 | JG12240602542 | JG12240602542 | 东方铬钝化950 | 合格 | 合格品 | 乙 | 李志祥 | 5930 | 5909 | 0.9965 | 10310 | 0.1 | 760 | 、 |  | 30210015 | 光亮卷 | 0.1-SPCC | 30110014 | 铬钝化卷 | 0.1-SPCC |  | 10 | MO001558 | MO001558-016 | GDH001 | 铬钝化模板 | 5930 | 2024-07-13 | 2024-07-13 | 3 | 2024-07-15 05:40:29 | 2024-07-15 05:41:53 | 江苏东方九天新能源材料有限公司 | 240373 | 5657 |  |  | 0.1 | 10350 | 760 | 1 | JG12240602542 |  | 1 |  | 1
铬钝化 | JG12240551621 | JG12240551621 | 东方铬钝化950 | 合格 | 让步接收 | 乙 | 李志祥 | 5910 | 5881 | 0.9951 | 10300 | 0.1 | 760 | 、 | 867米横537mm1个孔洞（0.18mm2） | 30210015 | 光亮卷 | 0.1-SPCC | 30110014 | 铬钝化卷 | 0.1-SPCC |  | 10 | MO001558 | MO001558-015 | GDH001 | 铬钝化模板 | 5910 | 2024-07-13 | 2024-07-13 | 3 | 2024-07-15 04:45:38 | 2024-07-15 04:46:40 | 江苏东方九天新能源材料有限公司 | 240372 | 5657 |  |  | 0.1 | 10350 | 760 | 1 | JG12240551621 |  | 1 | 867米1个孔洞0.18横537 | 1
铬钝化 | JG12240602362 | JG12240602362 | 东方铬钝化950 | 合格 | 让步接收 | 乙 | 李志祥 | 6000 | 5973 | 0.9955 | 10400 | 0.1 | 760 | / | 867米横537mm孔洞0.18平方毫米 | 30210015 | 光亮卷 | 0.1-SPCC | 30110014 | 铬钝化卷 | 0.1-SPCC |  | 10 | MO001574 | MO001574-016 | GDH001 | 铬钝化模板 | 6000 | 2024-07-14 | 2024-07-14 | 3 | 2024-07-15 04:38:35 | 2024-07-15 04:45:16 | 江苏东方九天新能源材料有限公司 | 241382 | 5657 |  |  | 0.1 | 10420 | 760 | 1 | JG12240602362 |  | 1 | 867米1个孔洞0.18横537 | 1
铬钝化 | JG12240602441 | JG12240602441 | 东方铬钝化950 | 合格 | 合格品 | 乙 | 李志祥 | 7480 | 7437 | 0.9943 | 12830 | 0.1 | 760 | / |  | 30210015 | 光亮卷 | 0.1-SPCC | 30110014 | 铬钝化卷 | 0.1-SPCC |  | 10 | MO001574 | MO001574-012 | GDH001 | 铬钝化模板 | 7480 | 2024-07-14 | 2024-07-14 | 3 | 2024-07-15 01:03:30 | 2024-07-15 01:06:26 | 江苏东方九天新能源材料有限公司 | 241378 | 5657 |  |  | 0.1 | 12870 | 760 | 1 | JG12240602441 |  | 1 | 乳化斑 色差 白条印 辊印 | 1
铬钝化 | JG12240601352 | JG12240601352 | 东方铬钝化950 | 合格 | 合格品 | 乙 | 李志祥 | 7450 | 7439 | 0.9985 | 12930 | 0.1 | 760 | / |  | 30210015 | 光亮卷 | 0.1-SPCC | 30110014 | 铬钝化卷 | 0.1-SPCC |  | 10 | MO001574 | MO001574-005 | GDH001 | 铬钝化模板 | 7450 | 2024-07-14 | 2024-07-14 | 3 | 2024-07-14 22:32:33 | 2024-07-14 23:56:43 | 江苏东方九天新能源材料有限公司 | 241371 | 5657 |  |  | 0.1 | 13000 | 760 | 1 | JG12240601352 |  | 1 | 乳化斑 色差 白条印 | 1
铬钝化 | JG12240551532 | JG12240551532 | 东方铬钝化950 | 合格 | 合格品 | 乙 | 李志祥 | 6000 | 5977 | 0.9962 | 10310 | 0.1 | 760 | 、 |  | 30210015 | 光亮卷 | 0.1-SPCC | 30110014 | 铬钝化卷 | 0.1-SPCC |  | 10 | MO001558 | MO001558-013 | GDH001 | 铬钝化模板 | 6000 | 2024-07-13 | 2024-07-13 | 3 | 2024-07-14 21:27:35 | 2024-07-14 22:32:20 | 江苏东方九天新能源材料有限公司 | 240371 | 5657 |  |  | 0.1 | 10360 | 760 | 1 | JG12240551532 |  | 1 | 乳化斑 色差 白条印 | 1
铬钝化 | JG1224055052212 | JG122405505221 | 东方铬钝化950 | 合格 | 合格品 | 甲 | 韩康 | 2751 | 2751 |  | 4820 | 0.1 | 760 | / |  | 30210015 | 光亮卷 | 0.1-SPCC | 30110014 | 铬钝化卷 | 0.1-SPCC |  | 10 | MO001462 | MO001462-008-02 | GDH001 | 铬钝化模板 | 5530 | 2024-07-10 | 2024-07-10 | 2 | 2024-07-14 20:19:45 | 2024-07-14 21:27:07 | 江苏东方九天新能源材料有限公司 |  | 5660 |  | 1 | 0.1 | 4820 | 760 | 1 | JG1224055052212 |  | 1 |  | 1
铬钝化 | JG1224055052211 | JG122405505221 | 东方铬钝化950 | 合格 | 让步接收 | 甲 | 韩康 | 2751 | 2751 |  | 4800 | 0.1 | 760 | / | 3780米操478mm孔洞0.35平方毫米 | 30210015 | 光亮卷 | 0.1-SPCC | 30110014 | 铬钝化卷 | 0.1-SPCC |  | 10 | MO001462 | MO001462-008-01 | GDH001 | 铬钝化模板 | 5530 | 2024-07-10 | 2024-07-10 | 2 | 2024-07-14 20:19:45 | 2024-07-14 21:27:07 | 江苏东方九天新能源材料有限公司 |  | 5660 |  | 1 | 0.1 | 4800 | 760 | 1 | JG1224055052211 |  | 1 | 3780米孔洞大小0.35操478 | 1
铬钝化 | JG12240602452 | JG12240602452 | 东方铬钝化950 | 合格 | 让步接收 | 甲 | 夏亚军 | 5840 | 5827 | 0.9978 | 10190 | 0.1 | 760 | / | 8980米横向41.5mm孔洞1.59平方毫米，10110-10140米横向266.0-266.6mm5个孔洞0.35-0.62平方毫米， 内300米顶伤折印 | 30210015 | 光亮卷 | 0.1-SPCC | 30110014 | 铬钝化卷 | 0.1-SPCC |  | 10 | MO001462 | MO001462-019 | GDH001 | 铬钝化模板 | 5840 | 2024-07-10 | 2024-07-10 | 2 | 2024-07-14 20:16:28 | 2024-07-14 20:19:33 | 江苏东方九天新能源材料有限公司 | 235613 | 5660 |  |  | 0.1 | 0 | 760 | 1 | JG12240602452 |  | 1 | S色差(色差 碱液斑 条印)8980米1个孔洞 横向41.5 大小1.59 10110-10140米5个孔洞 横向266.0-266.6 大小0.35-0.62 内300米顶伤折印 | 1
铬钝化 | JG12240602282 | JG1224060228 | 东方铬钝化950 | 合格 | 合格品 | 甲 | 夏亚军 | 4065 | 4065 |  | 7410 | 0.1 | 710 | / |  | 30210015 | 光亮卷 | 0.1-SPCC | 30110014 | 铬钝化卷 | 0.1-SPCC |  | 10 | MO001266 | MO001266-010-02 | GDH001 | 铬钝化模板 | 6360 | 2024-07-06 | 2024-07-06 | 2 | 2024-07-14 17:22:32 | 2024-07-14 19:32:15 | 江苏东方九天新能源材料有限公司 |  | 5660 |  | 1 | 0.1 | 7410 | 710 | 1 | JG12240602282 |  | 1 | S色差(色差 碱液斑 条印) | 1
铬钝化 | JG12240602281 | JG1224060228 | 东方铬钝化950 | 合格 | 合格品 | 甲 | 夏亚军 | 2285 | 2285 |  | 4150 | 0.1 | 710 | / |  | 30210015 | 光亮卷 | 0.1-SPCC | 30110014 | 铬钝化卷 | 0.1-SPCC |  | 10 | MO001266 | MO001266-010-01 | GDH001 | 铬钝化模板 | 6360 | 2024-07-06 | 2024-07-06 | 2 | 2024-07-14 17:22:32 | 2024-07-14 19:32:15 | 江苏东方九天新能源材料有限公司 |  | 5660 |  | 1 | 0.1 | 4150 | 710 | 1 | JG12240602281 |  | 1 | S色差(色差 碱液斑 条印) | 1
铬钝化 | JG122405503021 | JG122405503021 | 东方铬钝化950 | 合格 | 合格品 | 甲 | 夏亚军 | 2660 | 2637 | 0.9914 | 4880 | 0.1 | 710 | / |  | 30210015 | 光亮卷 | 0.1-SPCC | 30110014 | 铬钝化卷 | 0.1-SPCC |  | 10 | MO001367 | MO001367-002 | GDH001 | 铬钝化模板 | 2660 | 2024-07-08 | 2024-07-08 | 2 | 2024-07-14 16:57:26 | 2024-07-14 16:57:52 | 江苏东方九天新能源材料有限公司 | 227670 | 5660 |  |  | 0.1 | 0 | 710 | 1 | JG122405503021 |  | 1 | S色差(色差 碱液斑 条印) | 1
铬钝化 | JG122406012012 | JG122406012012 | 东方铬钝化950 | 合格 | 合格品 | 甲 | 夏亚军 | 2590 | 2595 | 1.0019 | 4700 | 0.1 | 710 | / | S色差(色差 碱液斑 条印) | 30210015 | 光亮卷 | 0.1-SPCC | 30110014 | 铬钝化卷 | 0.1-SPCC |  | 10 | MO001164 | MO001164-009 | GDH001 | 铬钝化模板 | 2590 | 2024-07-04 | 2024-07-04 | 2 | 2024-07-14 16:25:50 | 2024-07-14 16:26:10 | 江苏东方九天新能源材料有限公司 | 204191 | 5660 |  |  | 0.1 | 4710 | 710 | 1 | JG122406012012 |  | 1 | S色差(色差 碱液斑 条印) | 1
铬钝化 | JG12240601772 | JG12240601772 | 东方铬钝化950 | 合格 | 合格品 | 甲 | 夏亚军 | 2540 | 2539 | 0.9996 | 4630 | 0.1 | 710 | / | S色差(色差 碱液斑 条印) | 30210015 | 光亮卷 | 0.1-SPCC | 30110014 | 铬钝化卷 | 0.1-SPCC |  | 10 | MO001164 | MO001164-011 | GDH001 | 铬钝化模板 | 2540 | 2024-07-04 | 2024-07-04 | 2 | 2024-07-14 15:56:58 | 2024-07-14 15:57:26 | 江苏东方九天新能源材料有限公司 | 204193 | 5660 |  |  | 0.1 | 4610 | 710 | 1 | JG12240601772 |  | 1 | S色差(色差 碱液斑 条印) | 1
铬钝化 | JG122406001211 | JG122406001211 | 东方铬钝化950 | 合格 | 合格品 | 甲 | 夏亚军 | 1600 | 1597 | 0.9981 | 2930 | 0.1 | 710 | / | S色差(色差 碱液斑 条印) | 30210015 | 光亮卷 | 0.1-SPCC | 30110014 | 铬钝化卷 | 0.1-SPCC |  | 10 | MO001164 | MO001164-010 | GDH001 | 铬钝化模板 | 1600 | 2024-07-04 | 2024-07-04 | 2 | 2024-07-14 15:08:50 | 2024-07-14 15:27:31 | 江苏东方九天新能源材料有限公司 | 204192 | 5660 |  |  | 0.1 | 2940 | 710 | 1 | JG122406001211 |  | 1 | S色差(色差 碱液斑 条印) | 1
铬钝化 | JG12240602323 | JG1224060232 | 东方铬钝化950 | 合格 | 让步接收 | 甲 | 夏亚军 | 2339 | 2339 |  | 4240 | 0.1 | 710 | / | 3340米横向537mm1个孔洞 （大小7.07mm2） | 30210015 | 光亮卷 | 0.1-SPCC | 30110014 | 铬钝化卷 | 0.1-SPCC |  | 10 | MO001266 | MO001266-013-03 | GDH001 | 铬钝化模板 | 7062 | 2024-07-06 | 2024-07-06 | 2 | 2024-07-14 13:46:56 | 2024-07-14 15:03:41 | 江苏东方九天新能源材料有限公司 |  | 5660 |  | 1 | 0.1 | 4240 | 710 | 1 | JG12240602323 |  | 1 | 色差 乳化斑 辊印 3340米1个孔洞 横向537.0 大小7.07 | 1
铬钝化 | JG12240602322 | JG1224060232 | 东方铬钝化950 | 合格 | 合格品 | 甲 | 夏亚军 | 2351 | 2351 |  | 4250 | 0.1 | 710 | / |  | 30210015 | 光亮卷 | 0.1-SPCC | 30110014 | 铬钝化卷 | 0.1-SPCC |  | 10 | MO001266 | MO001266-013-02 | GDH001 | 铬钝化模板 | 7062 | 2024-07-06 | 2024-07-06 | 2 | 2024-07-14 13:46:56 | 2024-07-14 15:03:41 | 江苏东方九天新能源材料有限公司 |  | 5660 |  | 1 | 0.1 | 4250 | 710 | 1 | JG12240602322 |  | 1 | 色差 乳化斑 辊印 | 1
铬钝化 | JG12240602321 | JG1224060232 | 东方铬钝化950 | 合格 | 合格品 | 甲 | 夏亚军 | 2325 | 2325 |  | 4250 | 0.1 | 710 | / |  | 30210015 | 光亮卷 | 0.1-SPCC | 30110014 | 铬钝化卷 | 0.1-SPCC |  | 10 | MO001266 | MO001266-013-01 | GDH001 | 铬钝化模板 | 7062 | 2024-07-06 | 2024-07-06 | 2 | 2024-07-14 13:46:56 | 2024-07-14 15:03:41 | 江苏东方九天新能源材料有限公司 |  | 5660 |  | 1 | 0.1 | 4250 | 710 | 1 | JG12240602321 |  | 1 | 色差 乳化斑 辊印 | 1
铬钝化 | JG122405506622 | JG12240550662 | 东方铬钝化950 | 合格 | 合格品 | 甲 | 夏亚军 | 2709 | 2709 |  | 4670 | 0.1 | 760 | / |  | 30210015 | 光亮卷 | 0.1-SPCC | 30110014 | 铬钝化卷 | 0.1-SPCC |  | 10 | MO001462 | MO001462-002-02 | GDH001 | 铬钝化模板 | 5480 | 2024-07-10 | 2024-07-10 | 2 | 2024-07-14 10:22:05 | 2024-07-14 11:21:51 | 江苏东方九天新能源材料有限公司 |  | 5660 |  | 1 | 0.1 | 4670 | 760 | 1 | JG122405506622 |  | 1 | 色差 乳化斑 辊印 | 1
铬钝化 | JG122405506621 | JG12240550662 | 东方铬钝化950 | 合格 | 合格品 | 甲 | 夏亚军 | 2757 | 2757 |  | 4720 | 0.1 | 760 | / |  | 30210015 | 光亮卷 | 0.1-SPCC | 30110014 | 铬钝化卷 | 0.1-SPCC |  | 10 | MO001462 | MO001462-002-01 | GDH001 | 铬钝化模板 | 5480 | 2024-07-10 | 2024-07-10 | 2 | 2024-07-14 10:22:05 | 2024-07-14 11:21:51 | 江苏东方九天新能源材料有限公司 |  | 5660 |  | 1 | 0.1 | 4720 | 760 | 1 | JG122405506621 |  | 1 | 色差 乳化斑 辊印 | 1
铬钝化 | JG12240551582 | JG12240551582 | 东方铬钝化950 | 合格 | 合格品 | 乙 | 韩康 | 5930 | 5911 | 0.9968 | 10090 | 0.1 | 760 | / |  | 30210015 | 光亮卷 | 0.1-SPCC | 30110014 | 铬钝化卷 | 0.1-SPCC |  | 10 | MO001462 | MO001462-020 | GDH001 | 铬钝化模板 | 5930 | 2024-07-10 | 2024-07-10 | 2 | 2024-07-14 08:02:16 | 2024-07-14 08:53:08 | 江苏东方九天新能源材料有限公司 | 235614 | 5657 |  |  | 0.1 | 0 | 760 | 1 | JG12240551582 |  | 1 | 色差 乳化斑 辊印 | 1
铬钝化 | JG12240601321 | JG12240601321 | 东方铬钝化950 | 合格 | 合格品 | 乙 | 李志祥 | 7370 | 7343 | 0.9963 | 12810 | 0.1 | 760 | 、 |  | 30210015 | 光亮卷 | 0.1-SPCC | 30110014 | 铬钝化卷 | 0.1-SPCC |  | 10 | MO001558 | MO001558-003 | GDH001 | 铬钝化模板 | 7370 | 2024-07-13 | 2024-07-13 | 3 | 2024-07-14 07:42:05 | 2024-07-14 07:42:58 | 江苏东方九天新能源材料有限公司 | 240339 | 5657 |  |  | 0.1 | 12870 | 760 | 1 | JG12240601321 |  | 1 | 色差 乳化斑 辊印 | 1
铬钝化 | JG12240550932 | JG12240550932 | 东方铬钝化950 | 合格 | 让步接收 | 乙 | 李志祥 | 5830 | 5831 | 1.0002 | 10290 | 0.1 | 760 | 、 | 乳化斑 花辊印重 条印 色差 | 30210015 | 光亮卷 | 0.1-SPCC | 30110014 | 铬钝化卷 | 0.1-SPCC |  | 10 | MO001558 | MO001558-018 | GDH001 | 铬钝化模板 | 5830 | 2024-07-13 | 2024-07-13 | 3 | 2024-07-14 03:34:50 | 2024-07-14 03:35:32 | 江苏东方九天新能源材料有限公司 | 240383 | 5657 |  |  | 0.1 | 10330 | 760 | 1 | JG12240550932 |  | 1 | 乳化斑 花辊印重 条印 色差 | 1
铬钝化 | JG122405509422 | JG12240550942 | 东方铬钝化950 | 合格 | 合格品 | 甲 | 夏亚军 | 2789 | 2789 |  | 4870 | 0.1 | 760 | / |  | 30210015 | 光亮卷 | 0.1-SPCC | 30110014 | 铬钝化卷 | 0.1-SPCC |  | 10 | MO001462 | MO001462-012-02 | GDH001 | 铬钝化模板 | 5630 | 2024-07-10 | 2024-07-10 | 2 | 2024-07-14 00:13:21 | 2024-07-14 01:41:17 | 江苏东方九天新能源材料有限公司 |  | 5660 |  | 1 | 0.1 | 4870 | 760 | 1 | JG122405509422 |  | 1 |  | 1
铬钝化 | JG122405509421 | JG12240550942 | 东方铬钝化950 | 合格 | 合格品 | 甲 | 夏亚军 | 2813 | 2813 |  | 4900 | 0.1 | 760 | / |  | 30210015 | 光亮卷 | 0.1-SPCC | 30110014 | 铬钝化卷 | 0.1-SPCC |  | 10 | MO001462 | MO001462-012-01 | GDH001 | 铬钝化模板 | 5630 | 2024-07-10 | 2024-07-10 | 2 | 2024-07-14 00:13:21 | 2024-07-14 01:41:17 | 江苏东方九天新能源材料有限公司 |  | 5660 |  | 1 | 0.1 | 4900 | 760 | 1 | JG122405509421 |  | 1 |  | 1
铬钝化 | JG122406014123 | JG122406014123 | 东方铬钝化950 | 合格 | 合格品 | 甲 | 夏亚军 | 3030 | 3009 | 0.9931 | 5270 | 0.1 | 760 | / |  | 30210015 | 光亮卷 | 0.1-SPCC | 30110014 | 铬钝化卷 | 0.1-SPCC |  | 10 | MO001462 | MO001462-010 | GDH001 | 铬钝化模板 | 3030 | 2024-07-10 | 2024-07-10 | 2 | 2024-07-14 00:10:09 | 2024-07-14 00:10:42 | 江苏东方九天新能源材料有限公司 | 235573 | 5660 |  |  | 0.1 | 0 | 760 | 1 | JG122406014123 |  | 1 |  | 1
铬钝化 | JG12240551572 | JG12240551572 | 东方铬钝化950 | 合格 | 合格品 | 甲 | 夏亚军 | 6060 | 6043 | 0.9972 | 10590 | 0.1 | 760 | / |  | 30210015 | 光亮卷 | 0.1-SPCC | 30110014 | 铬钝化卷 | 0.1-SPCC |  | 10 | MO001462 | MO001462-003 | GDH001 | 铬钝化模板 | 6060 | 2024-07-10 | 2024-07-10 | 2 | 2024-07-13 22:20:49 | 2024-07-13 22:21:42 | 江苏东方九天新能源材料有限公司 | 235547 | 5660 |  |  | 0.1 | 0 | 760 | 1 | JG12240551572 |  | 1 |  | 1
铬钝化 | JG12240551241 | JG12240551241 | 东方铬钝化950 | 合格 | 让步接收 | 甲 | 夏亚军 | 6070 | 6047 | 0.9962 | 10460 | 0.1 | 760 | / | 色差，6320米横向72.3mm孔洞0.97平方毫米，条印，碱液斑 | 30210015 | 光亮卷 | 0.1-SPCC | 30110014 | 铬钝化卷 | 0.1-SPCC |  | 10 | MO001462 | MO001462-001 | GDH001 | 铬钝化模板 | 6070 | 2024-07-10 | 2024-07-10 | 2 | 2024-07-13 21:08:00 | 2024-07-13 21:09:46 | 江苏东方九天新能源材料有限公司 | 235538 | 5660 |  |  | 0.1 | 0 | 760 | 1 | JG12240551241 |  | 1 | S色差(色差 6320米1个孔洞 横向72.3 大小0.97 条印 碱液斑) | 1
铬钝化 | JG122405506613 | JG12240550661 | 东方铬钝化950 | 合格 | 让步接收 | 甲 | 夏亚军 | 2555 | 2555 |  | 4390 | 0.1 | 760 | / | 4130-4160米横向309.9-310.3mm6个孔洞 （大小0.18-0.53mm2) | 30210015 | 光亮卷 | 0.1-SPCC | 30110014 | 铬钝化卷 | 0.1-SPCC |  | 10 | MO001462 | MO001462-013-03 | GDH001 | 铬钝化模板 | 7590 | 2024-07-10 | 2024-07-10 | 2 | 2024-07-13 19:46:55 | 2024-07-13 19:49:40 | 江苏东方九天新能源材料有限公司 |  | 5660 |  | 1 | 0.1 | 4390 | 760 | 1 | JG122405506613 |  | 1 | S色差(色差 4130-4160米6个孔洞 横向309.9-310.3 大小0.18-0.53) | 1
铬钝化 | JG122405506612 | JG12240550661 | 东方铬钝化950 | 合格 | 合格品 | 甲 | 夏亚军 | 2503 | 2503 |  | 4300 | 0.1 | 760 | / |  | 30210015 | 光亮卷 | 0.1-SPCC | 30110014 | 铬钝化卷 | 0.1-SPCC |  | 10 | MO001462 | MO001462-013-02 | GDH001 | 铬钝化模板 | 7590 | 2024-07-10 | 2024-07-10 | 2 | 2024-07-13 19:46:55 | 2024-07-13 19:49:40 | 江苏东方九天新能源材料有限公司 |  | 5660 |  | 1 | 0.1 | 4300 | 760 | 1 | JG122405506612 |  | 1 |  | 1
铬钝化 | JG122405506611 | JG12240550661 | 东方铬钝化950 | 合格 | 合格品 | 甲 | 夏亚军 | 2503 | 2503 |  | 4300 | 0.1 | 760 | / |  | 30210015 | 光亮卷 | 0.1-SPCC | 30110014 | 铬钝化卷 | 0.1-SPCC |  | 10 | MO001462 | MO001462-013-01 | GDH001 | 铬钝化模板 | 7590 | 2024-07-10 | 2024-07-10 | 2 | 2024-07-13 19:46:55 | 2024-07-13 19:49:40 | 江苏东方九天新能源材料有限公司 |  | 5660 |  | 1 | 0.1 | 4300 | 760 | 1 | JG122405506611 |  | 1 |  | 1
铬钝化 | JG12240602711 | JG12240602711 | 东方铬钝化950 | 合格 | 合格品 | 乙 | 陈猛 | 7220 | 7187 | 0.9954 | 12550 | 0.1 | 760 | 、 |  | 30210015 | 光亮卷 | 0.1-SPCC | 30110014 | 铬钝化卷 | 0.1-SPCC |  | 10 | MO001558 | MO001558-020 | GDH001 | 铬钝化模板 | 7220 | 2024-07-13 | 2024-07-13 | 3 | 2024-07-13 16:38:18 | 2024-07-13 18:10:37 | 江苏东方九天新能源材料有限公司 | 240392 | 5657 |  |  | 0.1 | 12620 | 760 | 1 | JG12240602711 |  | 1 |  | 1
铬钝化 | JG12240602531 | JG12240602531 | 东方铬钝化950 | 合格 | 合格品 | 乙 | 陈猛 | 7160 | 7141 | 0.9973 | 12430 | 0.1 | 760 | 、 |  | 30210015 | 光亮卷 | 0.1-SPCC | 30110014 | 铬钝化卷 | 0.1-SPCC |  | 10 | MO001558 | MO001558-019 | GDH001 | 铬钝化模板 | 7160 | 2024-07-13 | 2024-07-13 | 3 | 2024-07-13 17:44:01 | 2024-07-13 17:44:37 | 江苏东方九天新能源材料有限公司 | 240391 | 5657 |  |  | 0.1 | 12510 | 760 | 1 | JG12240602531 |  | 1 |  | 1
铬钝化 | JG122405516713 | JG12240551671 | 东方铬钝化950 | 合格 | 合格品 | 乙 | 李志祥 | 2527 | 2527 |  | 4430 | 0.1 | 760 | 、 |  | 30210015 | 光亮卷 | 0.1-SPCC | 30110014 | 铬钝化卷 | 0.1-SPCC |  | 10 | MO001558 | MO001558-005-03 | GDH001 | 铬钝化模板 | 7460 | 2024-07-13 | 2024-07-13 | 3 | 2024-07-13 15:36:36 | 2024-07-13 16:36:52 | 江苏东方九天新能源材料有限公司 |  | 5657 |  | 1 | 0.1 | 4430 | 760 | 1 | JG122405516713 |  | 1 |  | 1
铬钝化 | JG122405516712 | JG12240551671 | 东方铬钝化950 | 合格 | 让步接收 | 乙 | 李志祥 | 2463 | 2463 |  | 4300 | 0.1 | 760 | 、 | 700米有异物掉入板面连续尖点 | 30210015 | 光亮卷 | 0.1-SPCC | 30110014 | 铬钝化卷 | 0.1-SPCC |  | 10 | MO001558 | MO001558-005-02 | GDH001 | 铬钝化模板 | 7460 | 2024-07-13 | 2024-07-13 | 3 | 2024-07-13 15:36:36 | 2024-07-13 16:36:52 | 江苏东方九天新能源材料有限公司 |  | 5657 |  | 1 | 0.1 | 4300 | 760 | 1 | JG122405516712 |  | 1 | 700米有异物掉入板面连续尖点 | 1
铬钝化 | JG122405516711 | JG12240551671 | 东方铬钝化950 | 合格 | 合格品 | 乙 | 李志祥 | 2465 | 2465 |  | 4300 | 0.1 | 760 | 、 |  | 30210015 | 光亮卷 | 0.1-SPCC | 30110014 | 铬钝化卷 | 0.1-SPCC |  | 10 | MO001558 | MO001558-005-01 | GDH001 | 铬钝化模板 | 7460 | 2024-07-13 | 2024-07-13 | 3 | 2024-07-13 15:36:36 | 2024-07-13 16:36:52 | 江苏东方九天新能源材料有限公司 |  | 5657 |  | 1 | 0.1 | 4300 | 760 | 1 | JG122405516711 |  | 1 |  | 1
铬钝化 | JG122406014222 | JG12240601422 | 东方铬钝化950 | 合格 | 让步接收 | 甲 | 夏亚军 | 2271 | 2271 |  | 4000 | 0.1 | 760 | / | 2920-2950米操397mm6个孔洞0.27-0.71平方毫米 | 30210015 | 光亮卷 | 0.1-SPCC | 30110014 | 铬钝化卷 | 0.1-SPCC |  | 10 | MO001462 | MO001462-015-02 | GDH001 | 铬钝化模板 | 6090 | 2024-07-10 | 2024-07-10 | 2 | 2024-07-13 08:06:32 | 2024-07-13 13:42:03 | 江苏东方九天新能源材料有限公司 |  | 5660 |  | 1 | 0.1 | 4000 | 760 | 1 | JG122406014222 |  | 1 | 2920-2950米6个孔洞大小0.27-0.71操397 | 1
铬钝化 | JG122406014221 | JG12240601422 | 东方铬钝化950 | 合格 | 合格品 | 甲 | 夏亚军 | 3777 | 3777 |  | 6600 | 0.1 | 760 | / |  | 30210015 | 光亮卷 | 0.1-SPCC | 30110014 | 铬钝化卷 | 0.1-SPCC |  | 10 | MO001462 | MO001462-015-01 | GDH001 | 铬钝化模板 | 6090 | 2024-07-10 | 2024-07-10 | 2 | 2024-07-13 08:06:32 | 2024-07-13 13:42:03 | 江苏东方九天新能源材料有限公司 |  | 5660 |  | 1 | 0.1 | 6600 | 760 | 1 | JG122406014221 |  | 1 |  | 1
铬钝化 | JG12240502411 | JG12240502411 | 东方铬钝化950 | 合格 | 让步接收 | 乙 | 李志祥 | 5690 | 5673 | 0.997 | 10030 | 0.1 | 760 | / | 9110-9129米操侧343mm3个孔洞（大小0.18-0.35mm2） | 30210015 | 光亮卷 | 0.1-SPCC | 30110014 | 铬钝化卷 | 0.1-SPCC |  | 10 | MO001462 | MO001462-007 | GDH001 | 铬钝化模板 | 5690 | 2024-07-10 | 2024-07-10 | 2 | 2024-07-13 13:40:06 | 2024-07-13 13:40:59 | 江苏东方九天新能源材料有限公司 | 235557 | 5657 |  |  | 0.1 | 0 | 760 | 1 | JG12240502411 |  | 1 | 色差 乳化斑重 9110-9129米3个孔洞大小0.18-0.35操343 | 1
铬钝化 | JG122406014121 | JG122406014121 | 东方铬钝化950 | 合格 | 合格品 | 乙 | 李志祥 | 3790 | 3779 | 0.9971 | 6610 | 0.1 | 760 | / |  | 30210015 | 光亮卷 | 0.1-SPCC | 30110014 | 铬钝化卷 | 0.1-SPCC |  | 10 | MO001462 | MO001462-011 | GDH001 | 铬钝化模板 | 3790 | 2024-07-10 | 2024-07-10 | 2 | 2024-07-13 11:25:10 | 2024-07-13 12:42:25 | 江苏东方九天新能源材料有限公司 | 235591 | 5657 |  |  | 0.1 | 0 | 760 | 1 | JG122406014121 |  | 1 | 色差 乳化斑 | 1
铬钝化 | JG12240502512112 | JG1224050251211 | 东方铬钝化950 | 合格 | 让步接收 | 乙 | 李志祥 | 2791 | 2791 |  | 4880 | 0.1 | 760 | / | 乳化斑，色差 | 30210015 | 光亮卷 | 0.1-SPCC | 30110014 | 铬钝化卷 | 0.1-SPCC |  | 10 | MO001462 | MO001462-025-02 | GDH001 | 铬钝化模板 | 5640 | 2024-07-10 | 2024-07-10 | 2 | 2024-07-13 10:24:17 | 2024-07-13 11:24:36 | 江苏东方九天新能源材料有限公司 |  | 5657 |  | 1 | 0.1 | 4880 | 760 | 1 | JG12240502512112 |  | 1 | 乳化斑 色差 | 1
铬钝化 | JG12240502512111 | JG1224050251211 | 东方铬钝化950 | 合格 | 让步接收 | 乙 | 李志祥 | 2817 | 2817 |  | 4900 | 0.1 | 760 | / | 乳化斑，色差 | 30210015 | 光亮卷 | 0.1-SPCC | 30110014 | 铬钝化卷 | 0.1-SPCC |  | 10 | MO001462 | MO001462-025-01 | GDH001 | 铬钝化模板 | 5640 | 2024-07-10 | 2024-07-10 | 2 | 2024-07-13 10:24:17 | 2024-07-13 11:24:36 | 江苏东方九天新能源材料有限公司 |  | 5657 |  | 1 | 0.1 | 4900 | 760 | 1 | JG12240502512111 |  | 1 | 乳化斑 色差 | 1
铬钝化 | JG12240601292 | JG12240601292 | 东方铬钝化950 | 合格 | 让步接收 | 乙 | 李志祥 | 5850 | 5839 | 0.9981 | 10210 | 0.1 | 760 | / | 7990米操286mm孔洞0.44平方毫米，8870米操386mm孔洞1.33平方毫米，乳化斑，色差 | 30210015 | 光亮卷 | 0.1-SPCC | 30110014 | 铬钝化卷 | 0.1-SPCC |  | 10 | MO001462 | MO001462-023 | GDH001 | 铬钝化模板 | 5850 | 2024-07-10 | 2024-07-10 | 2 | 2024-07-13 10:23:12 | 2024-07-13 10:24:07 | 江苏东方九天新能源材料有限公司 | 235617 | 5657 |  |  | 0.1 | 0 | 760 | 1 | JG12240601292 |  | 1 | 7990米孔洞大小0.44操286 8870米孔洞大小1.33操386 乳化斑 色差 | 1
铬钝化 | JG12240551581 | JG12240551581 | 东方铬钝化950 | 合格 | 让步接收 | 甲 | 夏亚军 | 7380 | 7343 | 0.995 | 12530 | 0.1 | 760 | / | 色差，195米横向325.1mm孔洞2.39平方毫米，碱液斑，条印 | 30210015 | 光亮卷 | 0.1-SPCC | 30110014 | 铬钝化卷 | 0.1-SPCC |  | 10 | MO001462 | MO001462-004 | GDH001 | 铬钝化模板 | 7380 | 2024-07-10 | 2024-07-10 | 2 | 2024-07-13 06:00:09 | 2024-07-13 06:01:37 | 江苏东方九天新能源材料有限公司 | 235548 | 5660 |  |  | 0.1 | 0 | 760 | 1 | JG12240551581 |  | 1 | S色差(色差 8610米1个孔洞 横向426.7 大小1.24 碱液斑 条印) | 1
铬钝化 | JG12240502441 | JG12240502441 | 东方铬钝化950 | 合格 | 合格品 | 甲 | 夏亚军 | 7580 | 7565 | 0.998 | 13010 | 0.1 | 760 | / | 3200米横向358mm1个孔洞 （大小1.4 mm2） | 30210015 | 光亮卷 | 0.1-SPCC | 30110014 | 铬钝化卷 | 0.1-SPCC |  | 10 | MO001462 | MO001462-006 | GDH001 | 铬钝化模板 | 7580 | 2024-07-10 | 2024-07-10 | 2 | 2024-07-13 04:34:35 | 2024-07-13 04:35:57 | 江苏东方九天新能源材料有限公司 | 235552 | 5660 |  |  | 0.1 | 0 | 760 | 1 | JG12240502441 |  | 1 | S色差(色差 3200米1个孔洞 横向358.0 大小1.4 碱液斑 条印) | 1
铬钝化 | JG122405516522 | JG12240551652 | 东方铬钝化950 | 合格 | 合格品 | 甲 | 夏亚军 | 2799 | 2799 |  | 4910 | 0.1 | 760 | / |  | 30210015 | 光亮卷 | 0.1-SPCC | 30110014 | 铬钝化卷 | 0.1-SPCC |  | 10 | MO001462 | MO001462-016-02 | GDH001 | 铬钝化模板 | 5690 | 2024-07-10 | 2024-07-10 | 2 | 2024-07-13 01:32:06 | 2024-07-13 01:33:04 | 江苏东方九天新能源材料有限公司 |  | 5660 |  | 1 | 0.1 | 4910 | 760 | 1 | JG122405516522 |  | 1 |  | 1
铬钝化 | JG122405516521 | JG12240551652 | 东方铬钝化950 | 合格 | 合格品 | 甲 | 夏亚军 | 2849 | 2849 |  | 4980 | 0.1 | 760 | / |  | 30210015 | 光亮卷 | 0.1-SPCC | 30110014 | 铬钝化卷 | 0.1-SPCC |  | 10 | MO001462 | MO001462-016-01 | GDH001 | 铬钝化模板 | 5690 | 2024-07-10 | 2024-07-10 | 2 | 2024-07-13 01:32:06 | 2024-07-13 01:33:04 | 江苏东方九天新能源材料有限公司 |  | 5660 |  | 1 | 0.1 | 4980 | 760 | 1 | JG122405516521 |  | 1 |  | 1
铬钝化 | JG122405512513 | JG12240551251 | 东方铬钝化950 | 合格 | 合格品 | 甲 | 夏亚军 | 2415 | 2415 |  | 4120 | 0.1 | 760 | / |  | 30210015 | 光亮卷 | 0.1-SPCC | 30110014 | 铬钝化卷 | 0.1-SPCC |  | 10 | MO001462 | MO001462-005-03 | GDH001 | 铬钝化模板 | 7580 | 2024-07-10 | 2024-07-10 | 2 | 2024-07-12 23:24:29 | 2024-07-12 23:27:53 | 江苏东方九天新能源材料有限公司 |  | 5660 |  | 1 | 0.1 | 4120 | 760 | 1 | JG122405512513 |  | 1 |  | 1
铬钝化 | JG122405512512 | JG12240551251 | 东方铬钝化950 | 合格 | 让步接收 | 甲 | 夏亚军 | 2525 | 2525 |  | 4300 | 0.1 | 760 | / | 2520米2个孔洞 横向188.8-189mm(大小0.62、0.53mm2) | 30210015 | 光亮卷 | 0.1-SPCC | 30110014 | 铬钝化卷 | 0.1-SPCC |  | 10 | MO001462 | MO001462-005-02 | GDH001 | 铬钝化模板 | 7580 | 2024-07-10 | 2024-07-10 | 2 | 2024-07-12 23:24:29 | 2024-07-12 23:27:53 | 江苏东方九天新能源材料有限公司 |  | 5660 |  | 1 | 0.1 | 4300 | 760 | 1 | JG122405512512 |  | 1 | S色差(色差 2520米2个孔洞 横向188.8-189.0 大小0.62-0.53) | 1
铬钝化 | JG122405512511 | JG12240551251 | 东方铬钝化950 | 合格 | 合格品 | 甲 | 夏亚军 | 2523 | 2523 |  | 4300 | 0.1 | 760 | / |  | 30210015 | 光亮卷 | 0.1-SPCC | 30110014 | 铬钝化卷 | 0.1-SPCC |  | 10 | MO001462 | MO001462-005-01 | GDH001 | 铬钝化模板 | 7580 | 2024-07-10 | 2024-07-10 | 2 | 2024-07-12 23:24:29 | 2024-07-12 23:27:53 | 江苏东方九天新能源材料有限公司 |  | 5660 |  | 1 | 0.1 | 4300 | 760 | 1 | JG122405512511 |  | 1 |  | 1
铬钝化 | JG12240550572 | JG12240550572 | 东方铬钝化950 | 合格 | 合格品 | 甲 | 夏亚军 | 5250 | 5223 | 0.9949 | 9150 | 0.1 | 760 | / | S色差(色差 黄斑 碱液斑 水锈斑) | 30210015 | 光亮卷 | 0.1-SPCC | 30110014 | 铬钝化卷 | 0.1-SPCC |  | 10 | MO001525 | MO001525-003 | GDH001 | 铬钝化模板 | 5250 | 2024-07-12 | 2024-07-12 | 3 | 2024-07-12 20:49:11 | 2024-07-12 20:50:49 | 江苏东方九天新能源材料有限公司 | 196325 | 5660 |  |  | 0.1 | 9210 | 760 | 1 | JG12240550572 |  | 1 | S色差(色差 黄斑 碱液斑 水锈斑) | 1
铬钝化 | JG122406024514 | JG122406024514 | 东方铬钝化950 | 合格 | 让步接收 | 甲 | 夏亚军 | 7480 | 7453 | 0.9964 | 13010 | 0.1 | 760 | / | 11600米1个孔洞 横向522.1mm(大小4.5mm2 ) | 30210015 | 光亮卷 | 0.1-SPCC | 30110014 | 铬钝化卷 | 0.1-SPCC |  | 10 | MO001535 | MO001535-003 | GDH001 | 铬钝化模板 | 7480 | 2024-07-12 | 2024-07-12 | 3 | 2024-07-12 20:46:12 | 2024-07-12 20:48:00 | 江苏东方九天新能源材料有限公司 | 238882 | 5660 |  |  | 0.1 | 0 | 760 | 1 | JG122406024514 |  | 1 | S色差(色差 11600米1个孔洞 横向522.1 大小4.5 条印 碱液斑) | 1
铬钝化 | JG12240551411 | JG12240551411 | 东方铬钝化950 | 合格 | 让步接收 | 甲 | 夏亚军 | 7100 | 7071 | 0.9959 | 12310 | 0.1 | 760 | / | 碱液斑 水锈斑 | 30210015 | 光亮卷 | 0.1-SPCC | 30110014 | 铬钝化卷 | 0.1-SPCC |  | 10 | MO001535 | MO001535-001 | GDH001 | 铬钝化模板 | 7100 | 2024-07-12 | 2024-07-12 | 3 | 2024-07-12 20:44:10 | 2024-07-12 20:45:24 | 江苏东方九天新能源材料有限公司 | 238880 | 5660 |  |  | 0.1 | 0 | 760 | 1 | JG12240551411 |  | 1 | S色差(色差 碱液斑 水锈斑) | 1
铬钝化 | JG122405516312 | JG12240551631 | 东方铬钝化950 | 合格 | 让步接收 | 甲 | 夏亚军 | 3703 | 3703 |  | 6490 | 0.1 | 760 | / | 10米1个孔洞 横向321.4 大小1.94 | 30210015 | 光亮卷 | 0.1-SPCC | 30110014 | 铬钝化卷 | 0.1-SPCC |  | 10 | MO001525 | MO001525-002-02 | GDH001 | 铬钝化模板 | 5730 | 2024-07-12 | 2024-07-12 | 3 | 2024-07-12 20:40:59 | 2024-07-12 20:42:50 | 江苏东方九天新能源材料有限公司 |  | 5660 |  | 1 | 0.1 | 6490 | 760 | 1 | JG122405516312 |  | 1 | S色差(色差 10米1个孔洞 横向321.4 大小1.94) | 1
铬钝化 | JG122405516311 | JG12240551631 | 东方铬钝化950 | 合格 | 合格品 | 甲 | 夏亚军 | 1997 | 1997 |  | 3500 | 0.1 | 760 | / |  | 30210015 | 光亮卷 | 0.1-SPCC | 30110014 | 铬钝化卷 | 0.1-SPCC |  | 10 | MO001525 | MO001525-002-01 | GDH001 | 铬钝化模板 | 5730 | 2024-07-12 | 2024-07-12 | 3 | 2024-07-12 20:40:59 | 2024-07-12 20:42:50 | 江苏东方九天新能源材料有限公司 |  | 5660 |  | 1 | 0.1 | 3500 | 760 | 1 | JG122405516311 |  | 1 |  | 1
铬钝化 | JG122405509413 | JG12240550941 | 东方铬钝化950 | 合格 | 让步接收 | 甲 | 韩康 | 2347 | 2347 |  | 4090 | 0.1 | 760 | / | 230米1个孔洞 横向30.4mm（大小2.6mm2) | 30210015 | 光亮卷 | 0.1-SPCC | 30110014 | 铬钝化卷 | 0.1-SPCC |  | 10 | MO001525 | MO001525-001-03 | GDH001 | 铬钝化模板 | 7090 | 2024-07-12 | 2024-07-12 | 3 | 2024-07-12 20:35:47 | 2024-07-12 20:40:40 | 江苏东方九天新能源材料有限公司 |  | 5660 |  | 1 | 0.1 | 4090 | 760 | 1 | JG122405509413 |  | 1 | S色差(色差 230米1个孔洞 横向30.4 大小2.6) | 1
铬钝化 | JG122405509412 | JG12240550941 | 东方铬钝化950 | 合格 | 合格品 | 甲 | 韩康 | 2357 | 2357 |  | 4100 | 0.1 | 760 | / |  | 30210015 | 光亮卷 | 0.1-SPCC | 30110014 | 铬钝化卷 | 0.1-SPCC |  | 10 | MO001525 | MO001525-001-02 | GDH001 | 铬钝化模板 | 7090 | 2024-07-12 | 2024-07-12 | 3 | 2024-07-12 20:35:47 | 2024-07-12 20:40:40 | 江苏东方九天新能源材料有限公司 |  | 5660 |  | 1 | 0.1 | 4100 | 760 | 1 | JG122405509412 |  | 1 |  | 1
铬钝化 | JG122405509411 | JG12240550941 | 东方铬钝化950 | 合格 | 合格品 | 甲 | 韩康 | 2357 | 2357 |  | 4100 | 0.1 | 760 | / |  | 30210015 | 光亮卷 | 0.1-SPCC | 30110014 | 铬钝化卷 | 0.1-SPCC |  | 10 | MO001525 | MO001525-001-01 | GDH001 | 铬钝化模板 | 7090 | 2024-07-12 | 2024-07-12 | 3 | 2024-07-12 20:35:47 | 2024-07-12 20:40:40 | 江苏东方九天新能源材料有限公司 |  | 5660 |  | 1 | 0.1 | 4100 | 760 | 1 | JG122405509411 |  | 1 |  | 1
铬钝化 | JG12240602412 | JG12240602412 | 东方铬钝化950 | 合格 | 合格品 | 乙 | 李志祥 | 5900 | 5877 | 0.9961 | 10310 | 0.1 | 760 | / |  | 30210015 | 光亮卷 | 0.1-SPCC | 30110014 | 铬钝化卷 | 0.1-SPCC |  | 10 | MO001462 | MO001462-028 | GDH001 | 铬钝化模板 | 5900 | 2024-07-10 | 2024-07-10 | 2 | 2024-07-12 19:49:15 | 2024-07-12 20:23:22 | 江苏东方九天新能源材料有限公司 | 235745 | 5657 |  |  | 0.1 | 0 | 760 | 1 | JG12240602412 |  | 1 | 乳化斑 辊印色差 | 1
铬钝化 | JG12240601362 | JG12240601362 | 东方铬钝化950 | 合格 | 让步接收 | 乙 | 李志祥 | 5840 | 5825 | 0.9974 | 10120 | 0.1 | 760 | / | 10030米操36mm孔洞（大小0.18mm2） | 30210015 | 光亮卷 | 0.1-SPCC | 30110014 | 铬钝化卷 | 0.1-SPCC |  | 10 | MO001462 | MO001462-018 | GDH001 | 铬钝化模板 | 5840 | 2024-07-10 | 2024-07-10 | 2 | 2024-07-12 19:48:15 | 2024-07-12 19:49:06 | 江苏东方九天新能源材料有限公司 | 235612 | 5657 |  |  | 0.1 | 0 | 760 | 1 | JG12240601362 |  | 1 | 色差 乳化斑 条印 辊印 10030米孔洞大小0.18操36 | 1
铬钝化 | JG12240551651 | JG12240551651 | 东方铬钝化950 | 合格 | 合格品 | 乙 | 李志祥 | 7510 | 7503 | 0.9991 | 13120 | 0.1 | 760 | / |  | 30210015 | 光亮卷 | 0.1-SPCC | 30110014 | 铬钝化卷 | 0.1-SPCC |  | 10 | MO001462 | MO001462-017 | GDH001 | 铬钝化模板 | 7510 | 2024-07-10 | 2024-07-10 | 2 | 2024-07-12 19:47:07 | 2024-07-12 19:47:34 | 江苏东方九天新能源材料有限公司 | 235611 | 5657 |  |  | 0.1 | 0 | 760 | 1 | JG12240551651 |  | 1 | 色差 乳化斑 条印 辊印 | 1
铬钝化 | JG1224060241112 | JG122406024111 | 东方铬钝化950 | 合格 | 让步接收 | 乙 | 李志祥 | 2651 | 2651 |  | 4640 | 0.1 | 760 | / | 2177米操侧211mm孔洞（大小0.27mm2） | 30210015 | 光亮卷 | 0.1-SPCC | 30110014 | 铬钝化卷 | 0.1-SPCC |  | 10 | MO001462 | MO001462-022-02 | GDH001 | 铬钝化模板 | 5360 | 2024-07-10 | 2024-07-10 | 2 | 2024-07-12 16:04:12 | 2024-07-12 16:52:39 | 江苏东方九天新能源材料有限公司 |  | 5657 |  | 1 | 0.1 | 4640 | 760 | 1 | JG1224060241112 |  | 1 | 2177米孔洞大小0.27操211 | 1
铬钝化 | JG1224060241111 | JG122406024111 | 东方铬钝化950 | 合格 | 合格品 | 乙 | 李志祥 | 2691 | 2691 |  | 4700 | 0.1 | 760 | / |  | 30210015 | 光亮卷 | 0.1-SPCC | 30110014 | 铬钝化卷 | 0.1-SPCC |  | 10 | MO001462 | MO001462-022-01 | GDH001 | 铬钝化模板 | 5360 | 2024-07-10 | 2024-07-10 | 2 | 2024-07-12 16:04:12 | 2024-07-12 16:52:39 | 江苏东方九天新能源材料有限公司 |  | 5657 |  | 1 | 0.1 | 4700 | 760 | 1 | JG1224060241111 |  | 1 |  | 1
铬钝化 | JG122406024213 | JG12240602421 | 东方铬钝化950 | 合格 | 让步接收 | 乙 | 李志祥 | 2505 | 2505 |  | 4360 | 0.1 | 760 | / | 乳化斑 条印 | 30210015 | 光亮卷 | 0.1-SPCC | 30110014 | 铬钝化卷 | 0.1-SPCC |  | 10 | MO001462 | MO001462-026-03 | GDH001 | 铬钝化模板 | 7560 | 2024-07-10 | 2024-07-10 | 2 | 2024-07-12 15:50:46 | 2024-07-12 15:52:03 | 江苏东方九天新能源材料有限公司 |  | 5657 |  | 1 | 0.1 | 4360 | 760 | 1 | JG122406024213 |  | 1 | 乳化斑 条印 | 1
铬钝化 | JG122406024212 | JG12240602421 | 东方铬钝化950 | 合格 | 让步接收 | 乙 | 李志祥 | 2525 | 2525 |  | 4380 | 0.1 | 760 | / | 乳化斑 条印 | 30210015 | 光亮卷 | 0.1-SPCC | 30110014 | 铬钝化卷 | 0.1-SPCC |  | 10 | MO001462 | MO001462-026-02 | GDH001 | 铬钝化模板 | 7560 | 2024-07-10 | 2024-07-10 | 2 | 2024-07-12 15:50:46 | 2024-07-12 15:52:03 | 江苏东方九天新能源材料有限公司 |  | 5657 |  | 1 | 0.1 | 4380 | 760 | 1 | JG122406024212 |  | 1 | 乳化斑 条印 | 1
铬钝化 | JG122406024211 | JG12240602421 | 东方铬钝化950 | 合格 | 让步接收 | 乙 | 李志祥 | 2522 | 2522 |  | 4380 | 0.1 | 760 | / | 乳化斑 条印 | 30210015 | 光亮卷 | 0.1-SPCC | 30110014 | 铬钝化卷 | 0.1-SPCC |  | 10 | MO001462 | MO001462-026-01 | GDH001 | 铬钝化模板 | 7560 | 2024-07-10 | 2024-07-10 | 2 | 2024-07-12 15:50:46 | 2024-07-12 15:52:03 | 江苏东方九天新能源材料有限公司 |  | 5657 |  | 1 | 0.1 | 4380 | 760 | 1 | JG122406024211 |  | 1 | 乳化斑 条印 | 1
铬钝化 | JG12240602541 | JG12240602541 | 东方铬钝化950 | 合格 | 让步接收 | 乙 | 李志祥 | 7460 | 7445 | 0.998 | 12990 | 0.1 | 760 | / | 白斑 乳化斑 边部辊印 色差 | 30210015 | 光亮卷 | 0.1-SPCC | 30110014 | 铬钝化卷 | 0.1-SPCC |  | 10 | MO001462 | MO001462-027 | GDH001 | 铬钝化模板 | 7460 | 2024-07-10 | 2024-07-10 | 2 | 2024-07-12 14:24:47 | 2024-07-12 14:25:23 | 江苏东方九天新能源材料有限公司 | 235740 | 5657 |  |  | 0.1 | 0 | 760 | 1 | JG12240602541 |  | 1 | 白斑 乳化斑 边部辊印 色差 | 1
铬钝化 | JG122405514122 | JG12240551412 | 东方铬钝化950 | 合格 | 让步接收 | 乙 | 李志祥 | 2805 | 2805 |  | 4930 | 0.1 | 760 | / | 乳化斑 | 30210015 | 光亮卷 | 0.1-SPCC | 30110014 | 铬钝化卷 | 0.1-SPCC |  | 10 | MO001535 | MO001535-002-02 | GDH001 | 铬钝化模板 | 5690 | 2024-07-12 | 2024-07-12 | 3 | 2024-07-12 13:20:35 | 2024-07-12 13:21:12 | 江苏东方九天新能源材料有限公司 |  | 5657 |  | 1 | 0.1 | 4930 | 760 | 1 | JG122405514122 |  | 1 | 乳化斑 | 1
铬钝化 | JG122405514121 | JG12240551412 | 东方铬钝化950 | 合格 | 让步接收 | 乙 | 李志祥 | 2855 | 2855 |  | 4990 | 0.1 | 760 | / | 乳化斑 | 30210015 | 光亮卷 | 0.1-SPCC | 30110014 | 铬钝化卷 | 0.1-SPCC |  | 10 | MO001535 | MO001535-002-01 | GDH001 | 铬钝化模板 | 5690 | 2024-07-12 | 2024-07-12 | 3 | 2024-07-12 13:20:35 | 2024-07-12 13:21:12 | 江苏东方九天新能源材料有限公司 |  | 5657 |  | 1 | 0.1 | 4990 | 760 | 1 | JG122405514121 |  | 1 | 乳化斑 | 1
铬钝化 | JG1224050332-13 | JG1224050332-1 | 东方铬钝化950 | 合格 | 合格品 | 乙 | 李志祥 | 2199 | 2199 |  | 4140 | 0.1 | 710 | / |  | 30210015 | 光亮卷 | 0.1-SPCC | 30110014 | 铬钝化卷 | 0.1-SPCC |  | 10 | MO001519 | MO001519-001-03 | GDH001 | 铬钝化模板 | 6585 | 2024-07-11 | 2024-07-11 | 3 | 2024-07-12 13:14:10 | 2024-07-12 13:15:45 | 江苏东方九天新能源材料有限公司 |  | 5657 |  | 1 | 0.1 | 4140 | 710 | 1 | JG1224050332-13 |  | 1 |  | 1
铬钝化 | JG1224050332-12 | JG1224050332-1 | 东方铬钝化950 | 合格 | 合格品 | 乙 | 李志祥 | 2183 | 2183 |  | 4100 | 0.1 | 710 | / |  | 30210015 | 光亮卷 | 0.1-SPCC | 30110014 | 铬钝化卷 | 0.1-SPCC |  | 10 | MO001519 | MO001519-001-02 | GDH001 | 铬钝化模板 | 6585 | 2024-07-11 | 2024-07-11 | 3 | 2024-07-12 13:14:10 | 2024-07-12 13:15:45 | 江苏东方九天新能源材料有限公司 |  | 5657 |  | 1 | 0.1 | 4100 | 710 | 1 | JG1224050332-12 |  | 1 |  | 1
铬钝化 | JG1224050332-11 | JG1224050332-1 | 东方铬钝化950 | 合格 | 让步接收 | 乙 | 李志祥 | 2179 | 2179 |  | 4100 | 0.1 | 710 | / | 857米操5672个孔洞13.52-8.4平方毫米，1124米操553mm孔洞0.71平方毫米 | 30210015 | 光亮卷 | 0.1-SPCC | 30110014 | 铬钝化卷 | 0.1-SPCC |  | 10 | MO001519 | MO001519-001-01 | GDH001 | 铬钝化模板 | 6585 | 2024-07-11 | 2024-07-11 | 3 | 2024-07-12 13:14:10 | 2024-07-12 13:15:45 | 江苏东方九天新能源材料有限公司 |  | 5657 |  | 1 | 0.1 | 4100 | 710 | 1 | JG1224050332-11 |  | 1 | 857米2个孔洞大小13.52-8.40操567 1124米孔洞大小0.71操553 | 1
铬钝化 | JG122406023822 | JG12240602382 | 东方铬钝化950 | 合格 | 合格品 | 乙 | 李志祥 | 2733 | 2733 |  | 4760 | 0.1 | 760 | / |  | 30210015 | 光亮卷 | 0.1-SPCC | 30110014 | 铬钝化卷 | 0.1-SPCC |  | 10 | MO001462 | MO001462-029-02 | GDH001 | 铬钝化模板 | 5610 | 2024-07-10 | 2024-07-10 | 2 | 2024-07-12 11:52:11 | 2024-07-12 11:52:56 | 江苏东方九天新能源材料有限公司 |  | 5657 |  | 1 | 0.1 | 4760 | 760 | 1 | JG122406023822 |  | 1 |  | 1
铬钝化 | JG122406023821 | JG12240602382 | 东方铬钝化950 | 合格 | 让步接收 | 乙 | 李志祥 | 2761 | 2761 |  | 4800 | 0.1 | 760 | / | 4194米操240mm孔洞大小0.18平方毫米 | 30210015 | 光亮卷 | 0.1-SPCC | 30110014 | 铬钝化卷 | 0.1-SPCC |  | 10 | MO001462 | MO001462-029-01 | GDH001 | 铬钝化模板 | 5610 | 2024-07-10 | 2024-07-10 | 2 | 2024-07-12 11:52:11 | 2024-07-12 11:52:56 | 江苏东方九天新能源材料有限公司 |  | 5657 |  | 1 | 0.1 | 4800 | 760 | 1 | JG122406023821 |  | 1 | 4194米孔洞大小0.18操240 | 1
铬钝化 | JG12240502412 | JG12240502412 | 东方铬钝化950 | 合格 | 让步接收 | 乙 | 李志祥 | 6370 | 6353 | 0.9973 | 11120 | 0.1 | 760 | / | 来料黄条印 辊印 色差 乳化斑 | 30210015 | 光亮卷 | 0.1-SPCC | 30110014 | 铬钝化卷 | 0.1-SPCC |  | 10 | MO001462 | MO001462-024 | GDH001 | 铬钝化模板 | 6370 | 2024-07-10 | 2024-07-10 | 2 | 2024-07-12 09:33:04 | 2024-07-12 11:12:11 | 江苏东方九天新能源材料有限公司 | 235621 | 5657 |  |  | 0.1 | 0 | 760 | 1 | JG12240502412 |  | 1 | 来料黄条印 辊印 色差 乳化斑 | 1
铬钝化 | JG122406023812 | JG12240602381 | 东方铬钝化950 | 合格 | 让步接收 | 甲 | 韩康 | 4277 | 4277 |  | 7440 | 0.1 | 760 | / | 2750米操34mm孔洞大小4.42平方毫米 | 30210015 | 光亮卷 | 0.1-SPCC | 30110014 | 铬钝化卷 | 0.1-SPCC |  | 10 | MO001462 | MO001462-021-02 | GDH001 | 铬钝化模板 | 6870 | 2024-07-10 | 2024-07-10 | 2 | 2024-07-12 08:05:56 | 2024-07-12 09:31:11 | 江苏东方九天新能源材料有限公司 |  | 5660 |  | 1 | 0.1 | 7440 | 760 | 1 | JG122406023812 |  | 1 | 2750米孔洞大小4.42操34 | 1
铬钝化 | JG122406023811 | JG12240602381 | 东方铬钝化950 | 合格 | 合格品 | 甲 | 韩康 | 2577 | 2577 |  | 4480 | 0.1 | 760 | / |  | 30210015 | 光亮卷 | 0.1-SPCC | 30110014 | 铬钝化卷 | 0.1-SPCC |  | 10 | MO001462 | MO001462-021-01 | GDH001 | 铬钝化模板 | 6870 | 2024-07-10 | 2024-07-10 | 2 | 2024-07-12 08:05:56 | 2024-07-12 09:31:11 | 江苏东方九天新能源材料有限公司 |  | 5660 |  | 1 | 0.1 | 4480 | 760 | 1 | JG122406023811 |  | 1 |  | 1
铬钝化 | JG122405516322 | JG12240551632 | 东方铬钝化950 | 合格 | 合格品 | 乙 | 李志祥 | 2303 | 2303 |  | 4040 | 0.1 | 760 | / |  | 30210015 | 光亮卷 | 0.1-SPCC | 30110014 | 铬钝化卷 | 0.1-SPCC |  | 10 | MO001511 | MO001511-001-02 | GDH001 | 铬钝化模板 | 5880 | 2024-07-11 | 2024-07-11 | 3 | 2024-07-12 08:52:39 | 2024-07-12 08:53:43 | 江苏东方九天新能源材料有限公司 |  | 5657 |  | 1 | 0.1 | 4040 | 760 | 1 | JG122405516322 |  | 1 | 1645米2个孔洞大小0.35-0.18操287 1859米孔洞大小1.47操411 乳化斑
铬钝化 | JG122405516321 | JG12240551632 | 东方铬钝化950 | 合格 | 合格品 | 乙 | 李志祥 | 3889 | 3889 |  | 6800 | 0.1 | 760 | / |  | 30210015 | 光亮卷 | 0.1-SPCC | 30110014 | 铬钝化卷 | 0.1-SPCC |  | 10 | MO001511 | MO001511-001-01 | GDH001 | 铬钝化模板 | 5880 | 2024-07-11 | 2024-07-11 | 3 | 2024-07-12 08:52:39 | 2024-07-12 08:53:43 | 江苏东方九天新能源材料有限公司 |  | 5657 |  | 1 | 0.1 | 6800 | 760 | 1 | JG122405516321 |  | 1 | 乳化斑 | 1
铬钝化 | JG122405505422 | JG12240550542 | 东方铬钝化950 | 合格 | 让步接收 | 乙 | 李志祥 | 2309 | 2309 |  | 3920 | 0.1 | 760 | / | 亮条印重，1033米操240mm孔洞1.86平方毫米，2137-2193米操225mm14个孔洞1.15-1.77平方毫米 | 30210015 | 光亮卷 | 0.1-SPCC | 30110014 | 铬钝化卷 | 0.1-SPCC |  | 10 | MO001507 | MO001507-001-02 | GDH001 | 铬钝化模板 | 5880 | 2024-07-11 | 2024-07-11 | 3 | 2024-07-12 08:50:19 | 2024-07-12 08:51:57 | 江苏东方九天新能源材料有限公司 |  | 5657 |  | 1 | 0.1 | 3920 | 760 | 1 | JG122405505422 |  | 1 | 亮条印重 1033米孔洞大小1.86操240 2137-2193米14个孔洞大小1.15-1.77操225 | 1
铬钝化 | JG122405505421 | JG12240550542 | 东方铬钝化950 | 合格 | 让步接收 | 乙 | 李志祥 | 3543 | 3543 |  | 6050 | 0.1 | 760 | / | 辊印重 | 30210015 | 光亮卷 | 0.1-SPCC | 30110014 | 铬钝化卷 | 0.1-SPCC |  | 10 | MO001507 | MO001507-001-01 | GDH001 | 铬钝化模板 | 5880 | 2024-07-11 | 2024-07-11 | 3 | 2024-07-12 08:50:19 | 2024-07-12 08:51:57 | 江苏东方九天新能源材料有限公司 |  | 5657 |  | 1 | 0.1 | 6050 | 760 | 1 | JG122405505421 |  | 1 | 辊印重 | 1
铬钝化 | JG122405505412 | JG12240550541 | 东方铬钝化950 | 合格 | 让步接收 | 乙 | 李志祥 | 4385 | 4385 |  | 7210 | 0.1 | 760 | / | 传大碎边 | 30210015 | 光亮卷 | 0.1-SPCC | 30110014 | 铬钝化卷 | 0.1-SPCC |  | 10 | MO001507 | MO001507-002-02 | GDH001 | 铬钝化模板 | 7050 | 2024-07-11 | 2024-07-11 | 3 | 2024-07-12 08:45:50 | 2024-07-12 08:47:45 | 江苏东方九天新能源材料有限公司 |  | 5657 |  | 1 | 0.1 | 7210 | 760 | 1 | JG122405505412 |  | 1 | 传大碎边 | 1
铬钝化 | JG122405505411 | JG12240550541 | 东方铬钝化950 | 合格 | 让步接收 | 乙 | 李志祥 | 2631 | 2631 |  | 4500 | 0.1 | 760 | / | 1090-1110米操213-214mm8个孔洞1.3-1.66平方毫米，1480米操266mm孔洞0.71平方毫米 | 30210015 | 光亮卷 | 0.1-SPCC | 30110014 | 铬钝化卷 | 0.1-SPCC |  | 10 | MO001507 | MO001507-002-01 | GDH001 | 铬钝化模板 | 7050 | 2024-07-11 | 2024-07-11 | 3 | 2024-07-12 08:45:50 | 2024-07-12 08:47:45 | 江苏东方九天新能源材料有限公司 |  | 5657 |  | 1 | 0.1 | 4500 | 760 | 1 | JG122405505411 |  | 1 | 1090-1110米8个孔洞大小1.3-1.66操213-214 1480米孔洞大小0.71操266 | 1
铬钝化 | JG1224055101112 | JG122405510111 | 东方铬钝化950 | 合格 | 让步接收 | 乙 | 李志祥 | 2609 | 2609 |  | 4620 | 0.1 | 760 | / | 卷芯收卷不齐 | 30210015 | 光亮卷 | 0.1-SPCC | 30110014 | 铬钝化卷 | 0.1-SPCC |  | 10 | MO001507 | MO001507-003-02 | GDH001 | 铬钝化模板 | 5320 | 2024-07-11 | 2024-07-11 | 3 | 2024-07-12 08:44:31 | 2024-07-12 08:45:21 | 江苏东方九天新能源材料有限公司 |  | 5657 |  | 1 | 0.1 | 4620 | 760 | 1 | JG1224055101112 |  | 1 | 卷芯收卷不齐 | 1
铬钝化 | JG1224055101111 | JG122405510111 | 东方铬钝化950 | 合格 | 合格品 | 乙 | 李志祥 | 2661 | 2661 |  | 4700 | 0.1 | 760 | / |  | 30210015 | 光亮卷 | 0.1-SPCC | 30110014 | 铬钝化卷 | 0.1-SPCC |  | 10 | MO001507 | MO001507-003-01 | GDH001 | 铬钝化模板 | 5320 | 2024-07-11 | 2024-07-11 | 3 | 2024-07-12 08:44:31 | 2024-07-12 08:45:21 | 江苏东方九天新能源材料有限公司 |  | 5657 |  | 1 | 0.1 | 4700 | 760 | 1 | JG1224055101111 |  | 1 |  | 1
铬钝化 | JG122405506521 | JG122405506521 | 东方铬钝化950 | 合格 | 让步接收 | 甲 | 夏亚军 | 7320 | 7231 | 0.9878 | 12330 | 0.1 | 760 | / | 色差 碱液斑 条印 | 30210015 | 光亮卷 | 0.1-SPCC | 30110014 | 铬钝化卷 | 0.1-SPCC |  | 10 | MO001462 | MO001462-009 | GDH001 | 铬钝化模板 | 7320 | 2024-07-10 | 2024-07-10 | 2 | 2024-07-12 06:40:34 | 2024-07-12 06:41:18 | 江苏东方九天新能源材料有限公司 | 235572 | 5660 |  |  | 0.1 | 0 | 760 | 1 | JG122405506521 |  | 1 | S色差(色差 碱液斑 条印) | 1
铬钝化 | JG12240550911 | JG12240550911 | 东方铬钝化950 | 合格 | 合格品 | 甲 | 夏亚军 | 7360 | 7347 | 0.9982 | 12850 | 0.1 | 760 | / | S色差(色差 碱液斑 条印) | 30210015 | 光亮卷 | 0.1-SPCC | 30110014 | 铬钝化卷 | 0.1-SPCC |  | 10 | MO001462 | MO001462-014 | GDH001 | 铬钝化模板 | 7360 | 2024-07-10 | 2024-07-10 | 2 | 2024-07-12 03:09:18 | 2024-07-12 03:10:41 | 江苏东方九天新能源材料有限公司 | 235598 | 5660 |  |  | 0.1 | 0 | 760 | 1 | JG12240550911 |  | 1 | S色差(色差 碱液斑 条印) | 1
铬钝化 | JG122405512422 | JG12240551242 | 东方铬钝化950 | 合格 | 合格品 | 甲 | 夏亚军 | 2345 | 2345 |  | 4000 | 0.1 | 760 | / | S色差(色差 碱液斑) | 30210015 | 光亮卷 | 0.1-SPCC | 30110014 | 铬钝化卷 | 0.1-SPCC |  | 10 | MO001499 | MO001499-006-02 | GDH001 | 铬钝化模板 | 6620 | 2024-07-11 | 2024-07-11 | 3 | 2024-07-11 20:34:18 | 2024-07-11 20:37:03 | 江苏东方九天新能源材料有限公司 |  | 5660 |  | 1 | 0.1 | 4000 | 760 | 1 | JG122405512422 |  | 1 | S色差(色差 碱液斑) | 1
铬钝化 | JG122405512421 | JG12240551242 | 东方铬钝化950 | 合格 | 合格品 | 甲 | 夏亚军 | 4253 | 4253 |  | 7200 | 0.1 | 760 | / | 色差 碱液斑 1565米1个孔洞 横向86.0 大小1.33 | 30210015 | 光亮卷 | 0.1-SPCC | 30110014 | 铬钝化卷 | 0.1-SPCC |  | 10 | MO001499 | MO001499-006-01 | GDH001 | 铬钝化模板 | 6620 | 2024-07-11 | 2024-07-11 | 3 | 2024-07-11 20:34:18 | 2024-07-11 20:37:03 | 江苏东方九天新能源材料有限公司 |  | 5660 |  | 1 | 0.1 | 7200 | 760 | 1 | JG122405512421 |  | 1 | S色差(色差 碱液斑 1565米1个孔洞 横向86.0 大小1.33 ) | 1
铬钝化 | JG12240551292 | JG12240551292 | 东方铬钝化950 | 合格 | 合格品 | 甲 | 夏亚军 | 5910 | 5781 | 0.9782 | 10010 | 0.1 | 760 | / | S色差(色差 条印 亮条印 碱液斑) | 30210015 | 光亮卷 | 0.1-SPCC | 30110014 | 铬钝化卷 | 0.1-SPCC |  | 10 | MO001499 | MO001499-005 | GDH001 | 铬钝化模板 | 5910 | 2024-07-11 | 2024-07-11 | 3 | 2024-07-11 20:30:53 | 2024-07-11 20:31:33 | 江苏东方九天新能源材料有限公司 | 237280 | 5660 |  |  | 0.1 | 0 | 760 | 1 | JG12240551292 |  | 1 | S色差(色差 条印 亮条印 碱液斑) | 1
铬钝化 | JG1224051322 | JG1224051322 | 东方铬钝化950 | 合格 | 合格品 | 甲 | 夏亚军 | 11445 | 5693 | 0.4974 | 9950 | 0.1 | 760 | / | 色差 条印 亮条印 碱液斑 | 30210015 | 光亮卷 | 0.1-SPCC | 30110014 | 铬钝化卷 | 0.1-SPCC |  | 10 | MO001499 | MO001499-004 | GDH001 | 铬钝化模板 | 11445 | 2024-07-11 | 2024-07-11 | 3 | 2024-07-11 20:29:06 | 2024-07-11 20:30:24 | 江苏东方九天新能源材料有限公司 | 237276 | 5660 |  |  | 0.1 | 0 | 760 | 1 | JG1224051322 |  | 1 | S色差(色差 条印 亮条印 碱液斑) | 1
铬钝化 | JG122405516222 | JG12240551622 | 东方铬钝化950 | 合格 | 合格品 | 甲 | 夏亚军 | 3569 | 3569 |  | 6260 | 0.1 | 760 | / | 色差 2890-2930米6个孔洞 横向173.6-173.8 大小0.27-0.53 白斑 碱液斑 | 30210015 | 光亮卷 | 0.1-SPCC | 30110014 | 铬钝化卷 | 0.1-SPCC |  | 10 | MO001499 | MO001499-003-02 | GDH001 | 铬钝化模板 | 5970 | 2024-07-11 | 2024-07-11 | 3 | 2024-07-11 20:24:12 | 2024-07-11 20:28:29 | 江苏东方九天新能源材料有限公司 |  | 5660 |  | 1 | 0.1 | 6260 | 760 | 1 | JG122405516222 |  | 1 | S色差(色差 2890-2930米6个孔洞 横向173.6-173.8 大小0.27-0.53 白斑 碱液斑) | 1
铬钝化 | JG122405516221 | JG12240551622 | 东方铬钝化950 | 合格 | 合格品 | 甲 | 夏亚军 | 2365 | 2365 |  | 4130 | 0.1 | 760 | / | 色差 2180米1个孔洞 横向28.1 大小2.03 白斑 碱液斑 | 30210015 | 光亮卷 | 0.1-SPCC | 30110014 | 铬钝化卷 | 0.1-SPCC |  | 10 | MO001499 | MO001499-003-01 | GDH001 | 铬钝化模板 | 5970 | 2024-07-11 | 2024-07-11 | 3 | 2024-07-11 20:24:12 | 2024-07-11 20:28:29 | 江苏东方九天新能源材料有限公司 |  | 5660 |  | 1 | 0.1 | 4130 | 760 | 1 | JG122405516221 |  | 1 | S色差(色差 2180米1个孔洞 横向28.1 大小2.03 白斑 碱液斑) | 1
铬钝化 | JG122405511713 | JG12240551171 | 东方铬钝化950 | 合格 | 合格品 | 甲 | 夏亚军 | 2453 | 2453 |  | 4290 | 0.1 | 760 | / |  | 30210015 | 光亮卷 | 0.1-SPCC | 30110014 | 铬钝化卷 | 0.1-SPCC |  | 10 | MO001499 | MO001499-002-03 | GDH001 | 铬钝化模板 | 7460 | 2024-07-11 | 2024-07-11 | 3 | 2024-07-11 20:22:06 | 2024-07-11 20:23:27 | 江苏东方九天新能源材料有限公司 |  | 5660 |  | 1 | 0.1 | 4290 | 760 | 1 | JG122405511713 |  | 1 |  | 1
铬钝化 | JG122405511712 | JG12240551171 | 东方铬钝化950 | 合格 | 合格品 | 甲 | 夏亚军 | 2461 | 2461 |  | 4290 | 0.1 | 760 | / |  | 30210015 | 光亮卷 | 0.1-SPCC | 30110014 | 铬钝化卷 | 0.1-SPCC |  | 10 | MO001499 | MO001499-002-02 | GDH001 | 铬钝化模板 | 7460 | 2024-07-11 | 2024-07-11 | 3 | 2024-07-11 20:22:06 | 2024-07-11 20:23:27 | 江苏东方九天新能源材料有限公司 |  | 5660 |  | 1 | 0.1 | 4290 | 760 | 1 | JG122405511712 |  | 1 |  | 1
铬钝化 | JG122405511711 | JG12240551171 | 东方铬钝化950 | 合格 | 合格品 | 甲 | 夏亚军 | 2457 | 2457 |  | 4290 | 0.1 | 760 | / |  | 30210015 | 光亮卷 | 0.1-SPCC | 30110014 | 铬钝化卷 | 0.1-SPCC |  | 10 | MO001499 | MO001499-002-01 | GDH001 | 铬钝化模板 | 7460 | 2024-07-11 | 2024-07-11 | 3 | 2024-07-11 20:22:06 | 2024-07-11 20:23:27 | 江苏东方九天新能源材料有限公司 |  | 5660 |  | 1 | 0.1 | 4290 | 760 | 1 | JG122405511711 |  | 1 |  | 1
铬钝化 | JG12240513212 | JG12240513212 | 东方铬钝化950 | 合格 | 合格品 | 甲 | 夏亚军 | 2640 | 2613 | 0.9898 | 4570 | 0.1 | 760 | / |  | 30210015 | 光亮卷 | 0.1-SPCC | 30110014 | 铬钝化卷 | 0.1-SPCC |  | 10 | MO001499 | MO001499-001 | GDH001 | 铬钝化模板 | 2640 | 2024-07-11 | 2024-07-11 | 3 | 2024-07-11 20:20:37 | 2024-07-11 20:21:17 | 江苏东方九天新能源材料有限公司 | 237273 | 5660 |  |  | 0.1 | 0 | 760 | 1 | JG12240513212 |  | 1 |  | 1
铬钝化 | JG12240550371 | JG12240550371 | 东方铬钝化950 | 合格 | 合格品 | 乙 | 李志祥 | 4280 | 4255 | 0.9942 | 6190 | 0.125 | 760 | / |  | 30210004 | 光亮卷 | 0.125-SPCC | 30110004 | 铬钝化卷 | 0.125-SPCC |  | 10 | MO001466 | MO001466-003 | GDH001 | 铬钝化模板 | 4280 | 2024-07-10 | 2024-07-10 | 3 | 2024-07-11 17:18:15 | 2024-07-11 17:41:32 | 江苏东方九天新能源材料有限公司 | 235771 | 5657 |  |  | 0.125 | 0 | 760 | 1 | JG12240550371 |  | 1 | 乳化斑 条印 | 1
铬钝化 | JG122405503722 | JG12240550372 | 东方铬钝化950 | 合格 | 合格品 | 乙 | 李志祥 | 4611 | 4611 |  | 6710 | 0.125 | 760 | / |  | 30210004 | 光亮卷 | 0.125-SPCC | 30110004 | 铬钝化卷 | 0.125-SPCC |  | 10 | MO001466 | MO001466-004-02 | GDH001 | 铬钝化模板 | 9220 | 2024-07-10 | 2024-07-10 | 3 | 2024-07-11 17:14:48 | 2024-07-11 17:15:56 | 江苏东方九天新能源材料有限公司 |  | 5657 |  | 1 | 0.125 | 6710 | 760 | 1 | JG122405503722 |  | 1 | 乳化斑 条印色差 | 1
铬钝化 | JG122405503721 | JG12240550372 | 东方铬钝化950 | 合格 | 合格品 | 乙 | 李志祥 | 4593 | 4593 |  | 6670 | 0.125 | 760 | / |  | 30210004 | 光亮卷 | 0.125-SPCC | 30110004 | 铬钝化卷 | 0.125-SPCC |  | 10 | MO001466 | MO001466-004-01 | GDH001 | 铬钝化模板 | 9220 | 2024-07-10 | 2024-07-10 | 3 | 2024-07-11 17:14:48 | 2024-07-11 17:15:56 | 江苏东方九天新能源材料有限公司 |  | 5657 |  | 1 | 0.125 | 6670 | 760 | 1 | JG122405503721 |  | 1 | 乳化斑 条印 色差 | 1
铬钝化 | JG122405515921 | JG12240551592 | 东方铬钝化950 | 合格 | 让步接收 | 乙 | 李志祥 | 3941 | 3941 |  | 5700 | 0.125 | 760 | / | 乳化斑 条印 色差 | 30210004 | 光亮卷 | 0.125-SPCC | 30110004 | 铬钝化卷 | 0.125-SPCC |  | 10 | MO001466 | MO001466-001-01 | GDH001 | 铬钝化模板 | 9020 | 2024-07-10 | 2024-07-10 | 3 | 2024-07-11 14:23:31 | 2024-07-11 15:38:54 | 江苏东方九天新能源材料有限公司 |  | 5657 |  | 1 | 0.125 | 5700 | 760 | 1 | JG122405515921 |  | 1 | 乳化斑 条印 色差 | 1
铬钝化 | JG122405515221 | JG12240551522 | 东方铬钝化950 | 合格 | 合格品 | 乙 | 李志祥 | 4553 | 4553 |  | 6600 | 0.125 | 760 | / | 辊印 色差 乳化斑 | 30210004 | 光亮卷 | 0.125-SPCC | 30110004 | 铬钝化卷 | 0.125-SPCC |  | 10 | MO001500 | MO001500-001-01 | GDH001 | 铬钝化模板 | 9100 | 2024-07-11 | 2024-07-11 | 3 | 2024-07-11 15:05:09 | 2024-07-11 15:06:04 | 江苏东方九天新能源材料有限公司 |  | 5656 |  | 1 | 0.125 | 6600 | 760 | 1 | JG122405515221 |  | 1 | S色差条印(辊印 色差 乳化斑) | 1
铬钝化 | JG122405516322 | JG12240551632 | 东方铬钝化950 | 合格 | 让步接收 | 乙 | 李志祥 | 2303 | 2303 |  | 4040 | 0.1 | 760 | / | 1645米操287mm2个孔洞0.35-0.18平方毫米，1859米操411mm孔洞1.41平方毫米 | 30210015 | 光亮卷 | 0.1-SPCC | 30110014 | 铬钝化卷 | 0.1-SPCC |  | 10 | MO001486 | MO001486-003-02 | GDH001 | 铬钝化模板 | 6220 | 2024-07-11 | 2024-07-11 | 3 | 2024-07-11 15:03:30 | 2024-07-11 15:05:00 | 江苏东方九天新能源材料有限公司 |  | 5657 |  | 1 | 0.1 | 4040 | 760 | 1 | JG122405516322 |  | 1 | K孔洞(1645米2个孔洞大小0.35-0.18操287 1859米孔洞大小1.41操411 辊印 色差) | 1
铬钝化 | JG122405516321 | JG12240551632 | 东方铬钝化950 | 合格 | 合格品 | 乙 | 李志祥 | 3889 | 3889 |  | 6800 | 0.1 | 760 | / |  | 30210015 | 光亮卷 | 0.1-SPCC | 30110014 | 铬钝化卷 | 0.1-SPCC |  | 10 | MO001486 | MO001486-003-01 | GDH001 | 铬钝化模板 | 6220 | 2024-07-11 | 2024-07-11 | 3 | 2024-07-11 15:03:30 | 2024-07-11 15:05:00 | 江苏东方九天新能源材料有限公司 |  | 5657 |  | 1 | 0.1 | 6800 | 760 | 1 | JG122405516321 |  | 1 | S色差条印(色差 条印 辊印) | 1
铬钝化 | JG122405514522 | JG12240551452 | 东方铬钝化950 | 合格 | 让步接收 | 乙 | 李志祥 | 4417 | 4417 |  | 6490 | 0.125 | 760 | / | 乳化斑 白条印 色差 | 30210004 | 光亮卷 | 0.125-SPCC | 30110004 | 铬钝化卷 | 0.125-SPCC |  | 10 | MO001466 | MO001466-002-02 | GDH001 | 铬钝化模板 | 9110 | 2024-07-10 | 2024-07-10 | 3 | 2024-07-11 14:19:56 | 2024-07-11 14:21:25 | 江苏东方九天新能源材料有限公司 |  | 5657 |  | 1 | 0.125 | 6490 | 760 | 1 | JG122405514522 |  | 1 | R乳化斑(乳化斑 白条印 色差) | 1
铬钝化 | JG122405514521 | JG12240551452 | 东方铬钝化950 | 合格 | 让步接收 | 乙 | 李志祥 | 4537 | 4537 |  | 6650 | 0.125 | 760 | / | 1605米操424mm孔洞0.18平方毫米，3031米操293mm孔洞1.24平方毫米，乳化斑，白条印，色差 | 30210004 | 光亮卷 | 0.125-SPCC | 30110004 | 铬钝化卷 | 0.125-SPCC |  | 10 | MO001466 | MO001466-002-01 | GDH001 | 铬钝化模板 | 9110 | 2024-07-10 | 2024-07-10 | 3 | 2024-07-11 14:19:56 | 2024-07-11 14:21:25 | 江苏东方九天新能源材料有限公司 |  | 5657 |  | 1 | 0.125 | 6650 | 760 | 1 | JG122405514521 |  | 1 | K孔洞(1605米孔洞大小0.18操424 3031米孔洞大小1.24操293 乳化斑 白条印 色差) | 1
铬钝化 | JG122406018112 | JG12240601811 | 东方铬钝化950 | 合格 | 让步接收 | 乙 | 李志祥 | 3807 | 3807 |  | 6880 | 0.1 | 710 | / | 5183-5191米操1.7-3mm7个孔洞2.83-8.4平方毫米，辊印，色差 | 30210015 | 光亮卷 | 0.1-SPCC | 30110014 | 铬钝化卷 | 0.1-SPCC |  | 10 | MO001472 | MO001472-002-02 | GDH001 | 铬钝化模板 | 6120 | 2024-07-10 | 2024-07-10 | 3 | 2024-07-11 13:34:55 | 2024-07-11 13:37:09 | 江苏东方九天新能源材料有限公司 |  | 5657 |  | 1 | 0.1 | 6880 | 710 | 1 | JG122406018112 |  | 1 | K孔洞(5183-5191米7个孔洞大小2.83-8.4操1.7-3 辊印 色差) | 1
铬钝化 | JG122406018111 | JG12240601811 | 东方铬钝化950 | 合格 | 让步接收 | 乙 | 李志祥 | 2273 | 2273 |  | 4180 | 0.1 | 710 | / | 卷芯传撞伤 缩芯 | 30210015 | 光亮卷 | 0.1-SPCC | 30110014 | 铬钝化卷 | 0.1-SPCC |  | 10 | MO001472 | MO001472-002-01 | GDH001 | 铬钝化模板 | 6120 | 2024-07-10 | 2024-07-10 | 3 | 2024-07-11 13:34:55 | 2024-07-11 13:37:09 | 江苏东方九天新能源材料有限公司 |  | 5657 |  | 1 | 0.1 | 4180 | 710 | 1 | JG122406018111 |  | 1 | K孔洞(卷芯传撞伤 缩芯) | 1
铬钝化 | JG12240551021 | JG12240551021 | 东方铬钝化950 | 合格 | 让步接收 | 乙 | 李志祥 | 6920 | 6899 | 0.997 | 12040 | 0.1 | 760 | / | 2030米操208mm孔洞0.71平方毫米，3764米操166mm孔洞0.18平方毫米 | 30210015 | 光亮卷 | 0.1-SPCC | 30110014 | 铬钝化卷 | 0.1-SPCC |  | 10 | MO001486 | MO001486-002 | GDH001 | 铬钝化模板 | 6920 | 2024-07-11 | 2024-07-11 | 3 | 2024-07-11 13:33:15 | 2024-07-11 13:33:56 | 江苏东方九天新能源材料有限公司 | 237057 | 5657 |  |  | 0.1 | 0 | 760 | 1 | JG12240551021 |  | 1 | 2030米孔洞大小0.71操208 3764米孔洞大小0.18操166 | 1
铬钝化 | JG12240551291 | JG12240551291 | 东方铬钝化950 | 合格 | 让步接收 | 乙 | 李志祥 | 6030 | 5962 | 0.9887 | 10300 | 0.1 | 760 | / | 2177米操364mm孔洞0.18平方毫米，尾操连续缺口 | 30210015 | 光亮卷 | 0.1-SPCC | 30110014 | 铬钝化卷 | 0.1-SPCC |  | 10 | MO001486 | MO001486-001 | GDH001 | 铬钝化模板 | 6030 | 2024-07-11 | 2024-07-11 | 3 | 2024-07-11 13:31:57 | 2024-07-11 13:32:55 | 江苏东方九天新能源材料有限公司 | 237055 | 5657 |  |  | 0.1 | 0 | 760 | 1 | JG12240551291 |  | 1 | 2177米孔洞大小0.18操364 尾操连续缺口 | 1
铬钝化 | JG12240602052 | JG1224060205 | 东方铬钝化950 | 合格 | 让步接收 | 乙 | 李志祥 | 3325 | 3325 |  | 6150 | 0.1 | 710 | / | 2534米操275mm孔洞6.01平方毫米 | 30210015 | 光亮卷 | 0.1-SPCC | 30110014 | 铬钝化卷 | 0.1-SPCC |  | 10 | MO001488 | MO001488-001-02 | GDH001 | 铬钝化模板 | 5526 | 2024-07-11 | 2024-07-11 | 3 | 2024-07-11 13:30:19 | 2024-07-11 13:31:26 | 江苏东方九天新能源材料有限公司 |  | 5657 |  | 1 | 0.1 | 6150 | 710 | 1 | JG12240602052 |  | 1 | K孔洞(2534米孔洞大小6.01操275) | 1
铬钝化 | JG12240602051 | JG1224060205 | 东方铬钝化950 | 合格 | 合格品 | 乙 | 李志祥 | 2185 | 2185 |  | 4030 | 0.1 | 710 | / |  | 30210015 | 光亮卷 | 0.1-SPCC | 30110014 | 铬钝化卷 | 0.1-SPCC |  | 10 | MO001488 | MO001488-001-01 | GDH001 | 铬钝化模板 | 5526 | 2024-07-11 | 2024-07-11 | 3 | 2024-07-11 13:30:19 | 2024-07-11 13:31:26 | 江苏东方九天新能源材料有限公司 |  | 5657 |  | 1 | 0.1 | 4030 | 710 | 1 | JG12240602051 |  | 1 |  | 1
铬钝化 | JG12240602201 | JG12240602201 | 东方铬钝化950 | 合格 | 让步接收 | 乙 | 李志祥 | 3714 | 3713 | 0.9997 | 6730 | 0.1 | 710 | / | 979米操72mm孔洞3.09平方毫米 | 30210015 | 光亮卷 | 0.1-SPCC | 30110014 | 铬钝化卷 | 0.1-SPCC |  | 10 | MO001472 | MO001472-001 | GDH001 | 铬钝化模板 | 3714 | 2024-07-10 | 2024-07-10 | 3 | 2024-07-11 13:29:31 | 2024-07-11 13:30:06 | 江苏东方九天新能源材料有限公司 | 235891 | 5657 |  |  | 0.1 | 0 | 710 | 1 | JG12240602201 |  | 1 | 979米孔洞大小3.09操72 | 1
铬钝化 | JG122406011911 | JG122406011911 | 东方铬钝化950 | 合格 | 让步接收 | 乙 | 李志祥 | 3308 | 3295 | 0.9961 | 6090 | 0.1 | 710 | / | 4974米操555mm孔洞1.59平方毫米 | 30210015 | 光亮卷 | 0.1-SPCC | 30110014 | 铬钝化卷 | 0.1-SPCC |  | 10 | MO001449 | MO001449-002 | GDH001 | 铬钝化模板 | 3308 | 2024-07-10 | 2024-07-10 | 3 | 2024-07-11 13:28:24 | 2024-07-11 13:28:59 | 江苏东方九天新能源材料有限公司 | 235227 | 5657 |  |  | 0.1 | 0 | 710 | 1 | JG122406011911 |  | 1 | 4974米孔洞大小1.59操555 | 1
铬钝化 | JG12240601932 | JG12240601932 | 东方铬钝化950 | 合格 | 让步接收 | 乙 | 李志祥 | 5210 | 5195 | 0.9971 | 9530 | 0.1 | 710 | / | 来料多个孔洞钝化未发现 | 30210015 | 光亮卷 | 0.1-SPCC | 30110014 | 铬钝化卷 | 0.1-SPCC |  | 10 | MO001449 | MO001449-001 | GDH001 | 铬钝化模板 | 5210 | 2024-07-10 | 2024-07-10 | 3 | 2024-07-11 13:27:19 | 2024-07-11 13:27:59 | 江苏东方九天新能源材料有限公司 | 235226 | 5657 |  |  | 0.1 | 0 | 710 | 1 | JG12240601932 |  | 1 | 来料多个孔洞钝化未发现 | 1
铬钝化 | JG12240601131 | JG12240601131 | 东方铬钝化950 | 合格 | 合格品 | 甲 | 韩康 | 5730 | 5717 | 0.9977 | 10430 | 0.1 | 710 | / |  | 30210015 | 光亮卷 | 0.1-SPCC | 30110014 | 铬钝化卷 | 0.1-SPCC |  | 10 | MO001266 | MO001266-008 | GDH001 | 铬钝化模板 | 5730 | 2024-07-06 | 2024-07-06 | 2 | 2024-07-11 08:06:56 | 2024-07-11 08:07:34 | 江苏东方九天新能源材料有限公司 | 208733 | 5660 |  |  | 0.1 | 10440 | 710 | 1 | JG12240601131 |  | 1 |  | 1
铬钝化 | JG1224060225 | JG1224060225 | 东方铬钝化950 | 合格 | 让步接收 | 甲 | 韩康 | 5540 | 5533 | 0.9987 | 10090 | 0.1 | 710 | / | 色差，8570米横向84.5mm孔洞1.24平方毫米，白斑，条印，辊印 | 30210015 | 光亮卷 | 0.1-SPCC | 30110014 | 铬钝化卷 | 0.1-SPCC |  | 10 | MO001266 | MO001266-006 | GDH001 | 铬钝化模板 | 5540 | 2024-07-06 | 2024-07-06 | 2 | 2024-07-11 06:50:15 | 2024-07-11 06:52:55 | 江苏东方九天新能源材料有限公司 | 208731 | 5660 |  |  | 0.1 | 10100 | 710 | 1 | JG1224060225 |  | 1 | S色差(色差 8570米1个孔洞 横向84.5 大小1.24 白斑 条印 辊印) | 1
铬钝化 | JG1224060229 | JG1224060229 | 东方铬钝化950 | 合格 | 合格品 | 甲 | 韩康 | 5570 | 5565 | 0.9991 | 10080 | 0.1 | 710 | / |  | 30210015 | 光亮卷 | 0.1-SPCC | 30110014 | 铬钝化卷 | 0.1-SPCC |  | 10 | MO001266 | MO001266-003 | GDH001 | 铬钝化模板 | 5570 | 2024-07-06 | 2024-07-06 | 2 | 2024-07-11 05:37:00 | 2024-07-11 05:37:27 | 江苏东方九天新能源材料有限公司 | 208725 | 5660 |  |  | 0.1 | 10110 | 710 | 1 | JG1224060229 |  | 1 |  | 1
铬钝化 | JG1224060226 | JG1224060226 | 东方铬钝化950 | 合格 | 合格品 | 甲 | 韩康 | 5572 | 5563 | 0.9984 | 10250 | 0.1 | 710 | / |  | 30210015 | 光亮卷 | 0.1-SPCC | 30110014 | 铬钝化卷 | 0.1-SPCC |  | 10 | MO001266 | MO001266-002 | GDH001 | 铬钝化模板 | 5572 | 2024-07-06 | 2024-07-06 | 2 | 2024-07-11 04:30:21 | 2024-07-11 04:31:07 | 江苏东方九天新能源材料有限公司 | 208703 | 5660 |  |  | 0.1 | 10240 | 710 | 1 | JG1224060226 |  | 1 |  | 1
铬钝化 | JG122405516821 | JG122405516821 | 东方铬钝化950 | 合格 | 合格品 | 甲 | 夏亚军 | 2170 | 2147 | 0.9894 | 3760 | 0.1 | 760 | / |  | 30210015 | 光亮卷 | 0.1-SPCC | 30110014 | 铬钝化卷 | 0.1-SPCC |  | 10 | MO001107 | MO001107-001 | GDH001 | 铬钝化模板 | 2170 | 2024-07-02 | 2024-07-02 | 2 | 2024-07-10 21:28:14 | 2024-07-10 21:52:12 | 江苏东方九天新能源材料有限公司 | 201013 | 5660 |  |  | 0.1 | 3760 | 760 | 1 | JG122405516821 |  | 1 |  | 1
铬钝化 | JG122405506412 | JG12240550641 | 东方铬钝化950 | 合格 | 让步接收 | 甲 | 夏亚军 | 3907 | 3907 |  | 6840 | 0.1 | 760 | / | S色差(色差 花辊印)，尾200米缩芯印重 | 30210015 | 光亮卷 | 0.1-SPCC | 30110014 | 铬钝化卷 | 0.1-SPCC |  | 10 | MO001445 | MO001445-001-02 | GDH001 | 铬钝化模板 | 6310 | 2024-07-10 | 2024-07-10 | 2 | 2024-07-10 20:44:22 | 2024-07-10 20:46:57 | 江苏东方九天新能源材料有限公司 |  | 5660 |  | 1 | 0.1 | 6840 | 760 | 1 | JG122405506412 |  | 1 | S色差(色差 花辊印) | 1
铬钝化 | JG122405506411 | JG12240550641 | 东方铬钝化950 | 合格 | 合格品 | 甲 | 夏亚军 | 2405 | 2405 |  | 4200 | 0.1 | 760 | / | S色差(色差 花辊印 3420米1个孔洞 横向501.6 大小1.06) | 30210015 | 光亮卷 | 0.1-SPCC | 30110014 | 铬钝化卷 | 0.1-SPCC |  | 10 | MO001445 | MO001445-001-01 | GDH001 | 铬钝化模板 | 6310 | 2024-07-10 | 2024-07-10 | 2 | 2024-07-10 20:44:22 | 2024-07-10 20:46:57 | 江苏东方九天新能源材料有限公司 |  | 5660 |  | 1 | 0.1 | 4200 | 760 | 1 | JG122405506411 |  | 1 | S色差(色差 花辊印 3420米1个孔洞 横向501.6 大小1.06) | 1
铬钝化 | JG122405506312 | JG12240550631 | 东方铬钝化950 | 合格 | 合格品 | 甲 | 夏亚军 | 4091 | 4091 |  | 7170 | 0.1 | 760 | / | S色差(色差 来料黄斑 ) | 30210015 | 光亮卷 | 0.1-SPCC | 30110014 | 铬钝化卷 | 0.1-SPCC |  | 10 | MO001445 | MO001445-002-02 | GDH001 | 铬钝化模板 | 6120 | 2024-07-10 | 2024-07-10 | 2 | 2024-07-10 20:41:57 | 2024-07-10 20:43:57 | 江苏东方九天新能源材料有限公司 |  | 5660 |  | 1 | 0.1 | 7170 | 760 | 1 | JG122405506312 |  | 1 | S色差(色差 来料黄斑 ) | 1
铬钝化 | JG122405506311 | JG12240550631 | 东方铬钝化950 | 合格 | 合格品 | 甲 | 夏亚军 | 2003 | 2003 |  | 3500 | 0.1 | 760 | / | S色差(色差 来料黄斑 ) | 30210015 | 光亮卷 | 0.1-SPCC | 30110014 | 铬钝化卷 | 0.1-SPCC |  | 10 | MO001445 | MO001445-002-01 | GDH001 | 铬钝化模板 | 6120 | 2024-07-10 | 2024-07-10 | 2 | 2024-07-10 20:41:57 | 2024-07-10 20:43:57 | 江苏东方九天新能源材料有限公司 |  | 5660 |  | 1 | 0.1 | 3500 | 760 | 1 | JG122405506311 |  | 1 | S色差(色差 来料黄斑 ) | 1
铬钝化 | JG122405506422 | JG12240550642 | 东方铬钝化950 | 合格 | 合格品 | 甲 | 韩康 | 3987 | 3987 |  | 6980 | 0.1 | 760 | / | S色差(色差 花辊印 ) | 30210015 | 光亮卷 | 0.1-SPCC | 30110014 | 铬钝化卷 | 0.1-SPCC |  | 10 | MO001445 | MO001445-003-02 | GDH001 | 铬钝化模板 | 6320 | 2024-07-10 | 2024-07-10 | 2 | 2024-07-10 20:38:39 | 2024-07-10 20:41:34 | 江苏东方九天新能源材料有限公司 |  | 5660 |  | 1 | 0.1 | 6980 | 760 | 1 | JG122405506422 |  | 1 | S色差(色差 花辊印 ) | 1
铬钝化 | JG122405506421 | JG12240550642 | 东方铬钝化950 | 合格 | 合格品 | 甲 | 韩康 | 2319 | 2319 |  | 4050 | 0.1 | 760 | / | S色差(色差 花辊印 ) | 30210015 | 光亮卷 | 0.1-SPCC | 30110014 | 铬钝化卷 | 0.1-SPCC |  | 10 | MO001445 | MO001445-003-01 | GDH001 | 铬钝化模板 | 6320 | 2024-07-10 | 2024-07-10 | 2 | 2024-07-10 20:38:39 | 2024-07-10 20:41:34 | 江苏东方九天新能源材料有限公司 |  | 5660 |  | 1 | 0.1 | 4050 | 760 | 1 | JG122405506421 |  | 1 | S色差(色差 花辊印 ) | 1
铬钝化 | JG12240602221 | JG12240602221 | 东方铬钝化950 | 合格 | 让步接收 | 乙 | 李志祥 | 4010 | 3887 | 0.9693 | 7070 | 0.1 | 710 | / | 色差 辊印 | 30210015 | 光亮卷 | 0.1-SPCC | 30110014 | 铬钝化卷 | 0.1-SPCC |  | 10 | MO001367 | MO001367-004 | GDH001 | 铬钝化模板 | 4010 | 2024-07-08 | 2024-07-08 | 2 | 2024-07-10 14:35:05 | 2024-07-10 15:23:57 | 江苏东方九天新能源材料有限公司 | 227672 | 5657 |  |  | 0.1 | 0 | 710 | 1 | JG12240602221 |  | 1 | 色差 辊印 | 1
铬钝化 | JG12240600101 | JG12240600101 | 东方铬钝化950 | 合格 | 让步接收 | 乙 | 李志祥 | 5576 | 5565 | 0.998 | 10140 | 0.1 | 710 | / | 4951米操31mm孔洞1.06平方毫米，辊印，色差 | 30210015 | 光亮卷 | 0.1-SPCC | 30110014 | 铬钝化卷 | 0.1-SPCC |  | 10 | MO001164 | MO001164-001 | GDH001 | 铬钝化模板 | 5576 | 2024-07-04 | 2024-07-04 | 2 | 2024-07-10 14:33:11 | 2024-07-10 14:34:44 | 江苏东方九天新能源材料有限公司 | 204183 | 5657 |  |  | 0.1 | 10160 | 710 | 1 | JG12240600101 |  | 1 | 4951米孔洞大小1.06操31 辊印 色差 | 1
铬钝化 | JG12240602181 | JG12240602181 | 东方铬钝化950 | 合格 | 让步接收 | 乙 | 李志祥 | 2490 | 2475 | 0.994 | 4570 | 0.1 | 710 | 、 | 卷芯折印 色差 缩芯 | 30210015 | 光亮卷 | 0.1-SPCC | 30110014 | 铬钝化卷 | 0.1-SPCC |  | 10 | MO001333 | MO001333-002 | GDH001 | 铬钝化模板 | 2490 | 2024-07-07 | 2024-07-07 | 2 | 2024-07-10 11:11:46 | 2024-07-10 12:43:00 | 江苏东方九天新能源材料有限公司 | 226107 | 5657 |  |  | 0.1 | 0 | 710 | 1 | JG12240602181 |  | 1 | 卷芯折印 色差 缩芯 | 1
铬钝化 | JG122405503022 | JG122405503022 | 东方铬钝化950 | 合格 | 合格品 | 乙 | 李志祥 | 2780 | 2765 | 0.9946 | 5120 | 0.1 | 710 | / |  | 30210015 | 光亮卷 | 0.1-SPCC | 30110014 | 铬钝化卷 | 0.1-SPCC |  | 10 | MO001367 | MO001367-003 | GDH001 | 铬钝化模板 | 2780 | 2024-07-08 | 2024-07-08 | 2 | 2024-07-10 11:09:31 | 2024-07-10 11:09:51 | 江苏东方九天新能源材料有限公司 | 227671 | 5657 |  |  | 0.1 | 0 | 710 | 1 | JG122405503022 |  | 1 |  | 1
铬钝化 | JG12240602782 | JG1224060278 | 东方铬钝化950 | 合格 | 合格品 | 甲 | 周建锋 | 6580 | 1631 |  | 2350 | 0.15 | 610 | / |  | 30210011 | 光亮卷 | 0.15-SPCC | 30110011 | 铬钝化卷 | 0.15-SPCC |  | 10 | MO001431 | MO001431-001-02 | GDH001 | 铬钝化模板 | 6580 | 2024-07-09 | 2024-07-09 | 2 | 2024-07-10 03:35:14 | 2024-07-10 11:05:33 | 江苏东方九天新能源材料有限公司 |  | 5659 |  | 1 | 0.15 | 0 | 610 | 1 | JG12240602782 |  | 1 |  | 1
铬钝化 | JG12240602781 | JG1224060278 | 东方铬钝化950 | 合格 | 合格品 | 甲 | 周建锋 | 6580 | 4345 |  | 6300 | 0.15 | 610 | / |  | 30210011 | 光亮卷 | 0.15-SPCC | 30110011 | 铬钝化卷 | 0.15-SPCC |  | 10 | MO001431 | MO001431-001-01 | GDH001 | 铬钝化模板 | 6580 | 2024-07-09 | 2024-07-09 | 2 | 2024-07-10 03:35:14 | 2024-07-10 11:05:33 | 江苏东方九天新能源材料有限公司 |  | 5659 |  | 1 | 0.15 | 0 | 610 | 1 | JG12240602781 |  | 1 |  | 1
铬钝化 | JG122406012022 | JG12240601202 | 东方铬钝化950 | 合格 | 合格品 | 甲 | 韩康 | 6540 | 4165 |  | 7610 | 0.1 | 710 | / |  | 30210015 | 光亮卷 | 0.1-SPCC | 30110014 | 铬钝化卷 | 0.1-SPCC |  | 10 | MO001266 | MO001266-012-02 | GDH001 | 铬钝化模板 | 6540 | 2024-07-06 | 2024-07-06 | 2 | 2024-07-10 08:17:05 | 2024-07-10 09:36:44 | 江苏东方九天新能源材料有限公司 |  | 5660 |  | 1 | 0.1 | 11940 | 710 | 1 | JG122406012022 |  | 1 |  | 1
铬钝化 | JG122406012021 | JG12240601202 | 东方铬钝化950 | 合格 | 合格品 | 甲 | 韩康 | 6540 | 2379 |  | 4340 | 0.1 | 710 | / |  | 30210015 | 光亮卷 | 0.1-SPCC | 30110014 | 铬钝化卷 | 0.1-SPCC |  | 10 | MO001266 | MO001266-012-01 | GDH001 | 铬钝化模板 | 6540 | 2024-07-06 | 2024-07-06 | 2 | 2024-07-10 08:17:05 | 2024-07-10 09:36:44 | 江苏东方九天新能源材料有限公司 |  | 5660 |  | 1 | 0.1 | 11940 | 710 | 1 | JG122406012021 |  | 1 |  | 1
铬钝化 | JG122406001212 | JG122406001212 | 东方铬钝化950 | 合格 | 合格品 | 甲 | 韩康 | 4050 | 4041 | 0.9978 | 7430 | 0.1 | 710 | / |  | 30210015 | 光亮卷 | 0.1-SPCC | 30110014 | 铬钝化卷 | 0.1-SPCC |  | 10 | MO001164 | MO001164-012 | GDH001 | 铬钝化模板 | 4050 | 2024-07-04 | 2024-07-04 | 2 | 2024-07-10 08:12:12 | 2024-07-10 08:12:45 | 江苏东方九天新能源材料有限公司 | 204194 | 5660 |  |  | 0.1 | 7440 | 710 | 1 | JG122406001212 |  | 1 |  | 1
铬钝化 | JG1224060206 | JG1224060206 | 东方铬钝化950 | 合格 | 合格品 | 甲 | 韩康 | 5550 | 5545 | 0.9991 | 10220 | 0.1 | 710 | / |  | 30210015 | 光亮卷 | 0.1-SPCC | 30110014 | 铬钝化卷 | 0.1-SPCC |  | 10 | MO001266 | MO001266-007 | GDH001 | 铬钝化模板 | 5550 | 2024-07-06 | 2024-07-06 | 2 | 2024-07-10 07:24:03 | 2024-07-10 07:26:33 | 江苏东方九天新能源材料有限公司 | 208732 | 5660 |  |  | 0.1 | 10230 | 710 | 1 | JG1224060206 |  | 1 |  | 1
铬钝化 | JG12240600011 | JG12240600011 | 东方铬钝化950 | 合格 | 合格品 | 甲 | 韩康 | 5710 | 5691 | 0.9967 | 10310 | 0.1 | 710 | / |  | 30210015 | 光亮卷 | 0.1-SPCC | 30110014 | 铬钝化卷 | 0.1-SPCC |  | 10 | MO001266 | MO001266-005 | GDH001 | 铬钝化模板 | 5710 | 2024-07-06 | 2024-07-06 | 2 | 2024-07-10 06:13:51 | 2024-07-10 06:14:21 | 江苏东方九天新能源材料有限公司 | 208730 | 5660 |  |  | 0.1 | 10340 | 710 | 1 | JG12240600011 |  | 1 |  | 1
铬钝化 | JG1224060210 | JG1224060210 | 东方铬钝化950 | 合格 | 合格品 | 甲 | 韩康 | 5490 | 5481 | 0.9984 | 10030 | 0.1 | 710 | / |  | 30210015 | 光亮卷 | 0.1-SPCC | 30110014 | 铬钝化卷 | 0.1-SPCC |  | 10 | MO001266 | MO001266-004 | GDH001 | 铬钝化模板 | 5490 | 2024-07-06 | 2024-07-06 | 2 | 2024-07-10 05:07:59 | 2024-07-10 05:08:43 | 江苏东方九天新能源材料有限公司 | 208729 | 5660 |  |  | 0.1 | 10040 | 710 | 1 | JG1224060210 |  | 1 |  | 1
铬钝化 | JG122405505212 | JG12240550521 | 东方铬钝化950 | 合格 | 合格品 | 甲 | 韩康 | 5710 | 2821 |  | 4940 | 0.1 | 760 | / |  | 30210015 | 光亮卷 | 0.1-SPCC | 30110014 | 铬钝化卷 | 0.1-SPCC |  | 10 | MO001107 | MO001107-018-02 | GDH001 | 铬钝化模板 | 5710 | 2024-07-02 | 2024-07-02 | 2 | 2024-07-09 23:09:22 | 2024-07-10 00:14:48 | 江苏东方九天新能源材料有限公司 |  | 5660 |  | 1 | 0.1 | 9980 | 760 | 1 | JG122405505212 |  | 1 |  | 1
铬钝化 | JG122405505211 | JG12240550521 | 东方铬钝化950 | 合格 | 合格品 | 甲 | 韩康 | 5710 | 2859 |  | 4990 | 0.1 | 760 | / |  | 30210015 | 光亮卷 | 0.1-SPCC | 30110014 | 铬钝化卷 | 0.1-SPCC |  | 10 | MO001107 | MO001107-018-01 | GDH001 | 铬钝化模板 | 5710 | 2024-07-02 | 2024-07-02 | 2 | 2024-07-09 23:09:22 | 2024-07-10 00:14:48 | 江苏东方九天新能源材料有限公司 |  | 5660 |  | 1 | 0.1 | 9980 | 760 | 1 | JG122405505211 |  | 1 |  | 1
铬钝化 | JG1224055053212 | JG122405505321 | 东方铬钝化950 | 合格 | 合格品 | 甲 | 韩康 | 5340 | 2619 |  | 4600 | 0.1 | 760 | / |  | 30210015 | 光亮卷 | 0.1-SPCC | 30110014 | 铬钝化卷 | 0.1-SPCC |  | 10 | MO001107 | MO001107-025-02 | GDH001 | 铬钝化模板 | 5340 | 2024-07-02 | 2024-07-02 | 2 | 2024-07-09 22:09:07 | 2024-07-09 23:04:56 | 江苏东方九天新能源材料有限公司 |  | 5660 |  | 1 | 0.1 | 0 | 760 | 1 | JG1224055053212 |  | 1 |  | 1
铬钝化 | JG1224055053211 | JG122405505321 | 东方铬钝化950 | 合格 | 合格品 | 甲 | 韩康 | 5340 | 2683 |  | 4680 | 0.1 | 760 | / |  | 30210015 | 光亮卷 | 0.1-SPCC | 30110014 | 铬钝化卷 | 0.1-SPCC |  | 10 | MO001107 | MO001107-025-01 | GDH001 | 铬钝化模板 | 5340 | 2024-07-02 | 2024-07-02 | 2 | 2024-07-09 22:09:07 | 2024-07-09 23:04:56 | 江苏东方九天新能源材料有限公司 |  | 5660 |  | 1 | 0.1 | 0 | 760 | 1 | JG1224055053211 |  | 1 |  | 1
铬钝化 | JG122405512612 | JG12240551261 | 东方铬钝化950 | 合格 | 合格品 | 乙 | 李志祥 | 6850 | 4287 |  | 7380 | 0.1 | 760 | / |  | 30210015 | 光亮卷 | 0.1-SPCC | 30110014 | 铬钝化卷 | 0.1-SPCC |  | 10 | MO001107 | MO001107-005-02 | GDH001 | 铬钝化模板 | 6850 | 2024-07-02 | 2024-07-02 | 2 | 2024-07-09 20:01:11 | 2024-07-09 20:52:30 | 江苏东方九天新能源材料有限公司 |  | 5657 |  | 1 | 0.1 | 11800 | 760 | 1 | JG122405512612 |  | 1 | 色差 辊印 | 1
铬钝化 | JG122405512611 | JG12240551261 | 东方铬钝化950 | 合格 | 让步接收 | 乙 | 李志祥 | 6850 | 2503 |  | 4300 | 0.1 | 760 | / | 2943米操侧372孔洞（大小5.66mm2）， 200米内板面顶伤 | 30210015 | 光亮卷 | 0.1-SPCC | 30110014 | 铬钝化卷 | 0.1-SPCC |  | 10 | MO001107 | MO001107-005-01 | GDH001 | 铬钝化模板 | 6850 | 2024-07-02 | 2024-07-02 | 2 | 2024-07-09 20:01:11 | 2024-07-09 20:52:30 | 江苏东方九天新能源材料有限公司 |  | 5657 |  | 1 | 0.1 | 11800 | 760 | 1 | JG122405512611 |  | 1 | 色差 辊印K孔洞(2943米孔洞大小5.66操372 200米内板面顶伤 乳化斑) | 1
铬钝化 | JG1224060209 | JG1224060209 | 东方铬钝化950 | 合格 | 合格品 | 乙 | 李志祥 | 5030 | 5027 | 0.9994 | 9220 | 0.1 | 710 | / |  | 30210015 | 光亮卷 | 0.1-SPCC | 30110014 | 铬钝化卷 | 0.1-SPCC |  | 10 | MO001164 | MO001164-005 | GDH001 | 铬钝化模板 | 5030 | 2024-07-04 | 2024-07-04 | 2 | 2024-07-09 18:31:37 | 2024-07-09 19:33:59 | 江苏东方九天新能源材料有限公司 | 204187 | 5657 |  |  | 0.1 | 9230 | 710 | 1 | JG1224060209 |  | 1 | 色差 辊印 | 1
铬钝化 | JG12240601161 | JG12240601161 | 东方铬钝化950 | 合格 | 合格品 | 乙 | 李志祥 | 5590 | 5575 | 0.9973 | 10260 | 0.1 | 710 | / |  | 30210015 | 光亮卷 | 0.1-SPCC | 30110014 | 铬钝化卷 | 0.1-SPCC |  | 10 | MO001164 | MO001164-003 | GDH001 | 铬钝化模板 | 5590 | 2024-07-04 | 2024-07-04 | 2 | 2024-07-09 18:29:53 | 2024-07-09 18:30:26 | 江苏东方九天新能源材料有限公司 | 204185 | 5657 |  |  | 0.1 | 10300 | 710 | 1 | JG12240601161 |  | 1 | 色差 辊印 | 1
铬钝化 | JG122406010812 | JG12240601081 | 东方铬钝化950 | 合格 | 让步接收 | 乙 | 李志祥 | 6570 | 4095 |  | 7530 | 0.1 | 710 | / | 粘钢折印 条印 色差 | 30210015 | 光亮卷 | 0.1-SPCC | 30110014 | 铬钝化卷 | 0.1-SPCC |  | 10 | MO001164 | MO001164-002-02 | GDH001 | 铬钝化模板 | 6570 | 2024-07-04 | 2024-07-04 | 2 | 2024-07-09 13:36:40 | 2024-07-09 14:52:52 | 江苏东方九天新能源材料有限公司 |  | 5657 |  | 1 | 0.1 | 12060 | 710 | 1 | JG122406010812 |  | 1 | 粘钢折印 条印 色差 | 1
铬钝化 | JG122406010811 | JG12240601081 | 东方铬钝化950 | 合格 | 让步接收 | 乙 | 李志祥 | 6570 | 2447 |  | 4500 | 0.1 | 710 | / | 粘钢折印 条印 色差 | 30210015 | 光亮卷 | 0.1-SPCC | 30110014 | 铬钝化卷 | 0.1-SPCC |  | 10 | MO001164 | MO001164-002-01 | GDH001 | 铬钝化模板 | 6570 | 2024-07-04 | 2024-07-04 | 2 | 2024-07-09 13:36:40 | 2024-07-09 14:52:52 | 江苏东方九天新能源材料有限公司 |  | 5657 |  | 1 | 0.1 | 12060 | 710 | 1 | JG122406010811 |  | 1 | 粘钢折印 条印 色差 | 1
铬钝化 | JG12240601241 | JG12240601241 | 东方铬钝化950 | 合格 | 让步接收 | 乙 | 李志祥 | 5500 | 5493 | 0.9987 | 9890 | 0.1 | 710 | / | 粘钢折印，条印，色差 | 30210015 | 光亮卷 | 0.1-SPCC | 30110014 | 铬钝化卷 | 0.1-SPCC |  | 10 | MO001164 | MO001164-006 | GDH001 | 铬钝化模板 | 5500 | 2024-07-04 | 2024-07-04 | 2 | 2024-07-09 12:34:43 | 2024-07-09 13:34:47 | 江苏东方九天新能源材料有限公司 | 204188 | 5657 |  |  | 0.1 | 9900 | 710 | 1 | JG12240601241 |  | 1 | 粘钢折印 条印 色差 | 1
铬钝化 | JG12240551662 | JG12240551662 | 东方铬钝化950 | 合格 | 让步接收 | 乙 | 李志祥 | 4260 | 4241 | 0.9955 | 7370 | 0.1 | 760 | / | 乳化斑，色差，条印，49-52米操484mm3个孔洞0.44-0.88平方毫米 | 30210015 | 光亮卷 | 0.1-SPCC | 30110014 | 铬钝化卷 | 0.1-SPCC |  | 10 | MO001048 | MO001048-019 | GDH001 | 铬钝化模板 | 4260 | 2024-06-30 | 2024-06-30 | 2 | 2024-07-09 11:48:20 | 2024-07-09 12:34:28 | 江苏东方九天新能源材料有限公司 | 197259 | 5657 |  |  | 0.1 | 0 | 760 | 1 | JG12240551662 |  | 1 | 乳化斑 色差 条印 49-52米3个孔洞大小0.44-0.88操484 | 1
铬钝化 | JG122405510112 | JG122405510112 | 东方铬钝化950 | 合格 | 合格品 | 乙 | 李志祥 | 1870 | 1853 | 0.9909 | 3250 | 0.1 | 760 | / |  | 30210015 | 光亮卷 | 0.1-SPCC | 30110014 | 铬钝化卷 | 0.1-SPCC |  | 10 | MO001268 | MO001268-001 | GDH001 | 铬钝化模板 | 1870 | 2024-07-06 | 2024-07-06 | 2 | 2024-07-09 11:19:23 | 2024-07-09 11:47:32 | 江苏东方九天新能源材料有限公司 | 208774 | 5657 |  |  | 0.1 | 0 | 760 | 1 | JG122405510112 |  | 1 | 乳化斑 色差 条印 | 1
铬钝化 | JG122405513411 | JG122405513411 | 东方铬钝化950 | 合格 | 让步接收 | 乙 | 李志祥 | 3712 | 3703 | 0.9976 | 6490 | 0.1 | 760 | / | 2450米来料因大孔洞板面轻微打皱，2450米操46mm孔洞21.13平方毫米，2276米操424mm孔洞0.18平方毫米 | 30210015 | 光亮卷 | 0.1-SPCC | 30110014 | 铬钝化卷 | 0.1-SPCC |  | 10 | MO001063 | MO001063-005 | GDH001 | 铬钝化模板 | 3712 | 2024-06-30 | 2024-06-30 | 2 | 2024-07-09 11:14:36 | 2024-07-09 11:16:53 | 江苏东方九天新能源材料有限公司 | 197697 | 5657 |  |  | 0.1 | 6500 | 760 | 1 | JG122405513411 |  | 1 | 2450米来料因大孔洞板面轻微打皱 2450米孔洞大小21.13操46 2276米孔洞大小0.18操424 色差 条印 辊印 | 1
铬钝化 | JG122405509212 | JG12240550921 | 东方铬钝化950 | 合格 | 合格品 | 乙 | 李志祥 | 6480 | 4121 |  | 7130 | 0.1 | 760 | / |  | 30210015 | 光亮卷 | 0.1-SPCC | 30110014 | 铬钝化卷 | 0.1-SPCC |  | 10 | MO001107 | MO001107-007-02 | GDH001 | 铬钝化模板 | 6480 | 2024-07-02 | 2024-07-02 | 2 | 2024-07-09 09:28:10 | 2024-07-09 10:37:32 | 江苏东方九天新能源材料有限公司 |  | 5657 |  | 1 | 0.1 | 11250 | 760 | 1 | JG122405509212 |  | 1 | S色差(色差 乳化斑 辊印) | 1
铬钝化 | JG122405509211 | JG12240550921 | 东方铬钝化950 | 合格 | 合格品 | 乙 | 李志祥 | 6480 | 2337 |  | 4050 | 0.1 | 760 | / |  | 30210015 | 光亮卷 | 0.1-SPCC | 30110014 | 铬钝化卷 | 0.1-SPCC |  | 10 | MO001107 | MO001107-007-01 | GDH001 | 铬钝化模板 | 6480 | 2024-07-02 | 2024-07-02 | 2 | 2024-07-09 09:28:10 | 2024-07-09 10:37:32 | 江苏东方九天新能源材料有限公司 |  | 5657 |  | 1 | 0.1 | 11250 | 760 | 1 | JG122405509211 |  | 1 | S色差(色差 乳化斑辊印) | 1
铬钝化 | JG122405511912 | JG12240551191 | 东方铬钝化950 | 合格 | 合格品 | 甲 | 韩康 | 6810 | 4227 |  | 7410 | 0.1 | 760 | / |  | 30210015 | 光亮卷 | 0.1-SPCC | 30110014 | 铬钝化卷 | 0.1-SPCC |  | 10 | MO001107 | MO001107-022-02 | GDH001 | 铬钝化模板 | 6810 | 2024-07-02 | 2024-07-02 | 2 | 2024-07-09 08:09:38 | 2024-07-09 09:23:05 | 江苏东方九天新能源材料有限公司 |  | 5660 |  | 1 | 0.1 | 11950 | 760 | 1 | JG122405511912 |  | 1 |  | 1
铬钝化 | JG122405511911 | JG12240551191 | 东方铬钝化950 | 合格 | 合格品 | 甲 | 韩康 | 6810 | 2541 |  | 4450 | 0.1 | 760 | / |  | 30210015 | 光亮卷 | 0.1-SPCC | 30110014 | 铬钝化卷 | 0.1-SPCC |  | 10 | MO001107 | MO001107-022-01 | GDH001 | 铬钝化模板 | 6810 | 2024-07-02 | 2024-07-02 | 2 | 2024-07-09 08:09:38 | 2024-07-09 09:23:05 | 江苏东方九天新能源材料有限公司 |  | 5660 |  | 1 | 0.1 | 11950 | 760 | 1 | JG122405511911 |  | 1 |  | 1
铬钝化 | JG12240551302 | JG12240551302 | 东方铬钝化950 | 合格 | 合格品 | 乙 | 李志祥 | 5600 | 4675 | 0.8348 | 8180 | 0.1 | 760 | / |  | 30210015 | 光亮卷 | 0.1-SPCC | 30110014 | 铬钝化卷 | 0.1-SPCC |  | 10 | MO001397 | MO001397-002 | GDH001 | 铬钝化模板 | 5600 | 2024-07-09 | 2024-07-09 | 2 | 2024-07-09 08:52:57 | 2024-07-09 08:53:30 | 江苏东方九天新能源材料有限公司 | 230673 | 5657 |  |  | 0.1 | 0 | 760 | 1 | JG12240551302 |  | 1 | 乳化斑 色差 条印 | 1
铬钝化 | JG122405507421 | JG122405507421 | 东方铬钝化950 | 合格 | 合格品 | 甲 | 夏亚军 | 3560 | 3531 | 0.9919 | 6160 | 0.1 | 760 | / |  | 30210015 | 光亮卷 | 0.1-SPCC | 30110014 | 铬钝化卷 | 0.1-SPCC |  | 10 | MO001107 | MO001107-024 | GDH001 | 铬钝化模板 | 3560 | 2024-07-02 | 2024-07-02 | 2 | 2024-07-09 08:08:16 | 2024-07-09 08:08:51 | 江苏东方九天新能源材料有限公司 | 201049 | 5660 |  |  | 0.1 | 6200 | 760 | 1 | JG122405507421 |  | 1 |  | 1
铬钝化 | JG122405511612 | JG12240551161 | 东方铬钝化950 | 合格 | 合格品 | 甲 | 夏亚军 | 5550 | 2737 |  | 4780 | 0.1 | 760 | / |  | 30210015 | 光亮卷 | 0.1-SPCC | 30110014 | 铬钝化卷 | 0.1-SPCC |  | 10 | MO001107 | MO001107-021-02 | GDH001 | 铬钝化模板 | 5550 | 2024-07-02 | 2024-07-02 | 2 | 2024-07-09 07:00:15 | 2024-07-09 07:01:45 | 江苏东方九天新能源材料有限公司 |  | 5660 |  | 1 | 0.1 | 9750 | 760 | 1 | JG122405511612 |  | 1 |  | 1
铬钝化 | JG122405511611 | JG12240551161 | 东方铬钝化950 | 合格 | 合格品 | 甲 | 夏亚军 | 5550 | 2797 |  | 4880 | 0.1 | 760 | / |  | 30210015 | 光亮卷 | 0.1-SPCC | 30110014 | 铬钝化卷 | 0.1-SPCC |  | 10 | MO001107 | MO001107-021-01 | GDH001 | 铬钝化模板 | 5550 | 2024-07-02 | 2024-07-02 | 2 | 2024-07-09 07:00:15 | 2024-07-09 07:01:45 | 江苏东方九天新能源材料有限公司 |  | 5660 |  | 1 | 0.1 | 9750 | 760 | 1 | JG122405511611 |  | 1 |  | 1
铬钝化 | JG12240602841 | JG12240602841 | 东方铬钝化950 | 合格 | 让步接收 | 甲 | 孙锋 | 3580 | 3871 | 1.0813 | 8350 | 0.1 | 610 | / | 内80米来料板面顶伤印重，亮斑 | 30210015 | 光亮卷 | 0.1-SPCC | 30110014 | 铬钝化卷 | 0.1-SPCC |  | 10 | MO001368 | MO001368-001 | GDH001 | 铬钝化模板 | 3580 | 2024-07-08 | 2024-07-08 | 2 | 2024-07-09 06:40:00 | 2024-07-09 06:41:27 | 江苏东方九天新能源材料有限公司 | 227673 | 5658 |  |  | 0.1 | 0 | 610 | 1 | JG12240602841 |  | 1 | 内80米来料板面顶伤印重，亮斑 | 0
铬钝化 | JG122405513722 | JG12240551372 | 东方铬钝化950 | 合格 | 合格品 | 甲 | 韩康 | 6200 | 3547 |  | 6130 | 0.1 | 760 | / |  | 30210015 | 光亮卷 | 0.1-SPCC | 30110014 | 铬钝化卷 | 0.1-SPCC |  | 10 | MO001107 | MO001107-016-02 | GDH001 | 铬钝化模板 | 6200 | 2024-07-02 | 2024-07-02 | 2 | 2024-07-09 04:42:00 | 2024-07-09 05:50:29 | 江苏东方九天新能源材料有限公司 |  | 5660 |  | 1 | 0.1 | 10720 | 760 | 1 | JG122405513722 |  | 1 |  | 1
铬钝化 | JG122405513721 | JG12240551372 | 东方铬钝化950 | 合格 | 合格品 | 甲 | 韩康 | 6200 | 2643 |  | 4570 | 0.1 | 760 | / |  | 30210015 | 光亮卷 | 0.1-SPCC | 30110014 | 铬钝化卷 | 0.1-SPCC |  | 10 | MO001107 | MO001107-016-01 | GDH001 | 铬钝化模板 | 6200 | 2024-07-02 | 2024-07-02 | 2 | 2024-07-09 04:42:00 | 2024-07-09 05:50:29 | 江苏东方九天新能源材料有限公司 |  | 5660 |  | 1 | 0.1 | 10720 | 760 | 1 | JG122405513721 |  | 1 |  | 1
铬钝化 | JG122405505712 | JG122405505712 | 东方铬钝化950 | 合格 | 合格品 | 乙 | 李志祥 | 4600 | 4571 | 0.9937 | 8000 | 0.1 | 760 | / |  | 30210015 | 光亮卷 | 0.1-SPCC | 30110014 | 铬钝化卷 | 0.1-SPCC |  | 10 | MO001107 | MO001107-015 | GDH001 | 铬钝化模板 | 4600 | 2024-07-02 | 2024-07-02 | 2 | 2024-07-08 16:35:24 | 2024-07-08 17:23:54 | 江苏东方九天新能源材料有限公司 | 201040 | 5657 |  |  | 0.1 | 8000 | 760 | 1 | JG122405505712 |  | 1 | 乳化斑 色差 条印 | 1
铬钝化 | JG122405510322 | JG122405510322 | 东方铬钝化950 | 合格 | 合格品 | 乙 | 李志祥 | 1942 | 1931 | 0.9943 | 3290 | 0.1 | 760 | / |  | 30210015 | 光亮卷 | 0.1-SPCC | 30110014 | 铬钝化卷 | 0.1-SPCC |  | 10 | MO001165 | MO001165-001 | GDH001 | 铬钝化模板 | 1942 | 2024-07-04 | 2024-07-04 | 2 | 2024-07-08 16:08:17 | 2024-07-08 16:35:07 | 江苏东方九天新能源材料有限公司 | 204225 | 5657 |  |  | 0.1 | 3300 | 760 | 1 | JG122405510322 |  | 1 |  | 1
铬钝化 | JG122405507622 | JG122405507622 | 东方铬钝化950 | 合格 | 合格品 | 乙 | 李志祥 | 2400 | 2373 | 0.9888 | 4140 | 0.1 | 760 | / |  | 30210015 | 光亮卷 | 0.1-SPCC | 30110014 | 铬钝化卷 | 0.1-SPCC |  | 10 | MO001063 | MO001063-006 | GDH001 | 铬钝化模板 | 2400 | 2024-06-30 | 2024-06-30 | 2 | 2024-07-08 15:41:27 | 2024-07-08 16:07:59 | 江苏东方九天新能源材料有限公司 | 197698 | 5657 |  |  | 0.1 | 4160 | 760 | 1 | JG122405507622 |  | 1 |  | 1
铬钝化 | JG122405513123 | JG12240551312 | 东方铬钝化950 | 合格 | 让步接收 | 乙 | 李志祥 | 7070 | 2307 |  | 4080 | 0.1 | 760 | / | 乳化斑 | 30210015 | 光亮卷 | 0.1-SPCC | 30110014 | 铬钝化卷 | 0.1-SPCC |  | 10 | MO001364 | MO001364-002-03 | GDH001 | 铬钝化模板 | 7070 | 2024-07-08 | 2024-07-08 | 2 | 2024-07-08 15:37:35 | 2024-07-08 15:40:53 | 江苏东方九天新能源材料有限公司 |  | 5657 |  | 1 | 0.1 | 0 | 760 | 1 | JG122405513123 |  | 1 | R乳化斑(乳化斑) | 1
铬钝化 | JG122405513122 | JG12240551312 | 东方铬钝化950 | 合格 | 让步接收 | 乙 | 李志祥 | 7070 | 2369 |  | 4130 | 0.1 | 760 | / | 乳化斑 | 30210015 | 光亮卷 | 0.1-SPCC | 30110014 | 铬钝化卷 | 0.1-SPCC |  | 10 | MO001364 | MO001364-002-02 | GDH001 | 铬钝化模板 | 7070 | 2024-07-08 | 2024-07-08 | 2 | 2024-07-08 15:37:35 | 2024-07-08 15:40:53 | 江苏东方九天新能源材料有限公司 |  | 5657 |  | 1 | 0.1 | 0 | 760 | 1 | JG122405513122 |  | 1 | R乳化斑(乳化斑) | 1
铬钝化 | JG122405513121 | JG12240551312 | 东方铬钝化950 | 合格 | 让步接收 | 乙 | 李志祥 | 7070 | 2373 |  | 4130 | 0.1 | 760 | / | 乳化斑 | 30210015 | 光亮卷 | 0.1-SPCC | 30110014 | 铬钝化卷 | 0.1-SPCC |  | 10 | MO001364 | MO001364-002-01 | GDH001 | 铬钝化模板 | 7070 | 2024-07-08 | 2024-07-08 | 2 | 2024-07-08 15:37:35 | 2024-07-08 15:40:53 | 江苏东方九天新能源材料有限公司 |  | 5657 |  | 1 | 0.1 | 0 | 760 | 1 | JG122405513121 |  | 1 | R乳化斑(乳化斑) | 1
铬钝化 | JG122405514313 | JG12240551431 | 东方铬钝化950 | 合格 | 让步接收 | 乙 | 李志祥 | 7440 | 2471 |  | 4320 | 0.1 | 760 | / | 乳化斑 | 30210015 | 光亮卷 | 0.1-SPCC | 30110014 | 铬钝化卷 | 0.1-SPCC |  | 10 | MO001364 | MO001364-001-03 | GDH001 | 铬钝化模板 | 7440 | 2024-07-08 | 2024-07-08 | 2 | 2024-07-08 15:33:57 | 2024-07-08 15:36:47 | 江苏东方九天新能源材料有限公司 |  | 5657 |  | 1 | 0.1 | 0 | 760 | 1 | JG122405514313 |  | 1 | R乳化斑(乳化斑) | 1
铬钝化 | JG122405514312 | JG12240551431 | 东方铬钝化950 | 合格 | 让步接收 | 乙 | 李志祥 | 7440 | 2471 |  | 4300 | 0.1 | 760 | / | 乳化斑 | 30210015 | 光亮卷 | 0.1-SPCC | 30110014 | 铬钝化卷 | 0.1-SPCC |  | 10 | MO001364 | MO001364-001-02 | GDH001 | 铬钝化模板 | 7440 | 2024-07-08 | 2024-07-08 | 2 | 2024-07-08 15:33:57 | 2024-07-08 15:36:47 | 江苏东方九天新能源材料有限公司 |  | 5657 |  | 1 | 0.1 | 0 | 760 | 1 | JG122405514312 |  | 1 | R乳化斑(乳化斑) | 1
铬钝化 | JG122405514311 | JG12240551431 | 东方铬钝化950 | 合格 | 让步接收 | 乙 | 李志祥 | 7440 | 2473 |  | 4300 | 0.1 | 760 | / | 3817米操296mm孔洞0.18平方毫米 乳化斑 | 30210015 | 光亮卷 | 0.1-SPCC | 30110014 | 铬钝化卷 | 0.1-SPCC |  | 10 | MO001364 | MO001364-001-01 | GDH001 | 铬钝化模板 | 7440 | 2024-07-08 | 2024-07-08 | 2 | 2024-07-08 15:33:57 | 2024-07-08 15:36:47 | 江苏东方九天新能源材料有限公司 |  | 5657 |  | 1 | 0.1 | 0 | 760 | 1 | JG122405514311 |  | 1 | K孔洞(3817米孔洞大小0.18操296 乳化斑) | 1
铬钝化 | JG122405504213 | JG122405504213 | 东方铬钝化950 | 合格 | 合格品 | 甲 | 韩康 | 2472 | 2472 | 1 | 4310 | 0.1 | 760 | / |  | 30210015 | 光亮卷 | 0.1-SPCC | 30110014 | 铬钝化卷 | 0.1-SPCC |  | 10 | MO001285 | MO001285-003 | GDH001 | 铬钝化模板 | 2472 | 2024-07-06 | 2024-07-06 | 2 | 2024-07-08 12:59:21 | 2024-07-08 12:59:47 | 江苏东方九天新能源材料有限公司 | 208955 | 5654 |  |  | 0.1 | 0 | 760 | 1 | JG122405504213 |  | 1 |  | 1
铬钝化 | JG122405504212 | JG122405504212 | 东方铬钝化950 | 合格 | 合格品 | 甲 | 韩康 | 2472 | 2472 | 1 | 4300 | 0.1 | 760 | / |  | 30210015 | 光亮卷 | 0.1-SPCC | 30110014 | 铬钝化卷 | 0.1-SPCC |  | 10 | MO001285 | MO001285-001 | GDH001 | 铬钝化模板 | 2472 | 2024-07-06 | 2024-07-06 | 2 | 2024-07-08 12:58:48 | 2024-07-08 12:59:13 | 江苏东方九天新能源材料有限公司 | 208951 | 5654 |  |  | 0.1 | 0 | 760 | 1 | JG122405504212 |  | 1 |  | 1
铬钝化 | JG122405504211 | JG122405504211 | 东方铬钝化950 | 合格 | 合格品 | 乙 | 韩康 | 2470 | 2470 | 1 | 4300 | 0.1 | 760 | / |  | 30210015 | 光亮卷 | 0.1-SPCC | 30110014 | 铬钝化卷 | 0.1-SPCC |  | 10 | MO001285 | MO001285-002 | GDH001 | 铬钝化模板 | 2470 | 2024-07-06 | 2024-07-06 | 2 | 2024-07-08 12:58:11 | 2024-07-08 12:58:37 | 江苏东方九天新能源材料有限公司 | 208953 | 5657 |  |  | 0.1 | 0 | 760 | 1 | JG122405504211 |  | 1 |  | 1
铬钝化 | JG12240551311 | JG12240551311 | 东方铬钝化950 | 合格 | 让步接收 | 乙 | 李志祥 | 7080 | 7059 | 0.997 | 12360 | 0.1 | 760 | / | 3924米操451mm孔洞0.8平方毫米，3934米操443mm孔洞2.74平方毫米，乳化斑，色差，条印 | 30210015 | 光亮卷 | 0.1-SPCC | 30110014 | 铬钝化卷 | 0.1-SPCC |  | 10 | MO001268 | MO001268-002 | GDH001 | 铬钝化模板 | 7080 | 2024-07-06 | 2024-07-06 | 2 | 2024-07-08 12:51:14 | 2024-07-08 12:52:08 | 江苏东方九天新能源材料有限公司 | 208775 | 5657 |  |  | 0.1 | 0 | 760 | 1 | JG12240551311 |  | 1 | 3924米孔洞大小0.8操451 3934米孔洞大小2.74操443 乳化斑 色差 条印 | 1
铬钝化 | JG122405512022 | JG122405512022 | 东方铬钝化950 | 合格 | 合格品 | 乙 | 李志祥 | 2438 | 2427 | 0.9955 | 4220 | 0.1 | 760 | / |  | 30210015 | 光亮卷 | 0.1-SPCC | 30110014 | 铬钝化卷 | 0.1-SPCC |  | 10 | MO001048 | MO001048-024 | GDH001 | 铬钝化模板 | 2438 | 2024-06-30 | 2024-06-30 | 2 | 2024-07-08 11:04:14 | 2024-07-08 11:27:21 | 江苏东方九天新能源材料有限公司 | 197264 | 5657 |  |  | 0.1 | 4240 | 760 | 1 | JG122405512022 |  | 1 |  | 1
铬钝化 | JG122405515512 | JG122405515512 | 东方铬钝化950 | 合格 | 让步接收 | 乙 | 李志祥 | 2432 | 2427 | 0.9979 | 4280 | 0.1 | 760 | / | 内600米松花印 色差 白斑 39米操32mm孔洞0.27平方毫米，45米操33mm孔洞0.27平方毫米 | 30210015 | 光亮卷 | 0.1-SPCC | 30110014 | 铬钝化卷 | 0.1-SPCC |  | 10 | MO001083 | MO001083-001 | GDH001 | 铬钝化模板 | 2432 | 2024-07-01 | 2024-07-01 | 2 | 2024-07-08 10:31:47 | 2024-07-08 11:04:01 | 江苏东方九天新能源材料有限公司 | 198559 | 5657 |  |  | 0.1 | 0 | 760 | 1 | JG122405515512 |  | 1 | 内600米松花印 色差 白斑 39米孔洞大小0.27操32 45米孔洞大小0.27操33 | 1
铬钝化 | JG1224055027212 | JG122405502721 | 东方铬钝化950 | 合格 | 合格品 | 乙 | 李志祥 | 5120 | 2523 |  | 4420 | 0.1 | 760 | / |  | 30210015 | 光亮卷 | 0.1-SPCC | 30110014 | 铬钝化卷 | 0.1-SPCC |  | 10 | MO001107 | MO001107-017-02 | GDH001 | 铬钝化模板 | 5120 | 2024-07-02 | 2024-07-02 | 2 | 2024-07-08 10:30:47 | 2024-07-08 10:31:37 | 江苏东方九天新能源材料有限公司 |  | 5657 |  | 1 | 0.1 | 8980 | 760 | 1 | JG1224055027212 |  | 1 |  | 1
铬钝化 | JG1224055027211 | JG122405502721 | 东方铬钝化950 | 合格 | 合格品 | 乙 | 李志祥 | 5120 | 2571 |  | 4500 | 0.1 | 760 | / |  | 30210015 | 光亮卷 | 0.1-SPCC | 30110014 | 铬钝化卷 | 0.1-SPCC |  | 10 | MO001107 | MO001107-017-01 | GDH001 | 铬钝化模板 | 5120 | 2024-07-02 | 2024-07-02 | 2 | 2024-07-08 10:30:47 | 2024-07-08 10:31:37 | 江苏东方九天新能源材料有限公司 |  | 5657 |  | 1 | 0.1 | 8980 | 760 | 1 | JG1224055027211 |  | 1 |  | 1
铬钝化 | JG122405515522 | JG12240551552 | 东方铬钝化950 | 合格 | 让步接收 | 甲 | 韩康 | 6315 | 2517 |  | 4460 | 0.1 | 760 | / | 亮斑，内150米来料碎边，尾100来料边部撞伤 | 30210015 | 光亮卷 | 0.1-SPCC | 30110014 | 铬钝化卷 | 0.1-SPCC |  | 10 | MO001107 | MO001107-023-02 | GDH001 | 铬钝化模板 | 6315 | 2024-07-02 | 2024-07-02 | 2 | 2024-07-08 08:21:21 | 2024-07-08 09:29:17 | 江苏东方九天新能源材料有限公司 |  | 5654 |  | 1 | 0.1 | 11150 | 760 | 1 | JG122405515522 |  | 1 | L亮斑(亮斑),S碎边(内150米来料碎边),Z撞伤(尾100来料边部撞伤) | 1
铬钝化 | JG122405515521 | JG12240551552 | 东方铬钝化950 | 合格 | 让步接收 | 甲 | 韩康 | 6315 | 3765 |  | 6650 | 0.1 | 760 | / | 亮斑，内150米来料碎边，尾100来料边部撞伤 | 30210015 | 光亮卷 | 0.1-SPCC | 30110014 | 铬钝化卷 | 0.1-SPCC |  | 10 | MO001107 | MO001107-023-01 | GDH001 | 铬钝化模板 | 6315 | 2024-07-02 | 2024-07-02 | 2 | 2024-07-08 08:21:21 | 2024-07-08 09:29:17 | 江苏东方九天新能源材料有限公司 |  | 5654 |  | 1 | 0.1 | 11150 | 760 | 1 | JG122405515521 |  | 1 | L亮斑(亮斑),S碎边(内150米来料碎边),Z撞伤(尾100来料边部撞伤) | 1
铬钝化 | JG1224060183 | JG1224060183 | 东方铬钝化950 | 合格 | 让步接收 | 甲 | 韩康 | 6670 | 6633 | 0.9945 | 8170 | 0.15 | 710 | / | 亮斑，内150米来料碎边，尾100来料边部撞伤 | 30210011 | 光亮卷 | 0.15-SPCC | 30110011 | 铬钝化卷 | 0.15-SPCC |  | 10 | MO001343 | MO001343-001 | GDH001 | 铬钝化模板 | 6670 | 2024-07-08 | 2024-07-08 | 2 | 2024-07-08 08:17:36 | 2024-07-08 08:20:16 | 江苏东方九天新能源材料有限公司 | 227151 | 5654 |  |  | 0.15 | 0 | 710 | 1 | JG1224060183 |  | 1 | L亮斑(亮斑),S碎边(内150米来料碎边),Z撞伤(尾100来料边部撞伤) | 1
铬钝化 | JG122405515012 | JG12240551501 | 东方铬钝化950 | 合格 | 合格品 | 甲 | 韩康 | 5110 | 2523 |  | 4430 | 0.1 | 760 | / |  | 30210015 | 光亮卷 | 0.1-SPCC | 30110014 | 铬钝化卷 | 0.1-SPCC |  | 10 | MO001107 | MO001107-020-02 | GDH001 | 铬钝化模板 | 5110 | 2024-07-02 | 2024-07-02 | 5 | 2024-07-08 07:30:22 | 2024-07-08 08:15:52 | 江苏东方九天新能源材料有限公司 |  | 5654 |  | 1 | 0.1 | 8930 | 760 | 1 | JG122405515012 |  | 1 |  | 1
铬钝化 | JG122405515011 | JG12240551501 | 东方铬钝化950 | 合格 | 让步接收 | 甲 | 韩康 | 5110 | 2553 |  | 4460 | 0.1 | 760 | / | 3926米横向392mm孔洞4.51平方毫米 | 30210015 | 光亮卷 | 0.1-SPCC | 30110014 | 铬钝化卷 | 0.1-SPCC |  | 10 | MO001107 | MO001107-020-01 | GDH001 | 铬钝化模板 | 5110 | 2024-07-02 | 2024-07-02 | 5 | 2024-07-08 07:30:22 | 2024-07-08 08:15:52 | 江苏东方九天新能源材料有限公司 |  | 5654 |  | 1 | 0.1 | 8930 | 760 | 1 | JG122405515011 |  | 1 | K孔洞(3926米横向392大小4.51) | 1
铬钝化 | JG12240551562 | JG12240551562 | 东方铬钝化950 | 合格 | 合格品 | 甲 | 韩康 | 5810 | 5717 | 0.984 | 9910 | 0.1 | 760 | / |  | 30210015 | 光亮卷 | 0.1-SPCC | 30110014 | 铬钝化卷 | 0.1-SPCC |  | 10 | MO001107 | MO001107-006 | GDH001 | 铬钝化模板 | 5810 | 2024-07-02 | 2024-07-02 | 2 | 2024-07-08 07:11:07 | 2024-07-08 07:20:04 | 江苏东方九天新能源材料有限公司 | 201012 | 5654 |  |  | 0.1 | 10050 | 760 | 1 | JG12240551562 |  | 1 | R乳化斑(来料板面乳化斑) | 1
铬钝化 | JG1224051402 | JG1224051402 | 东方铬钝化950 | 合格 | 让步接收 | 甲 | 韩康 | 5740 | 5737 | 0.9995 | 10010 | 0.1 | 760 | / | 1942米横向569.9mm孔洞2.56平方毫米 | 30210015 | 光亮卷 | 0.1-SPCC | 30110014 | 铬钝化卷 | 0.1-SPCC |  | 10 | MO001107 | MO001107-026 | GDH001 | 铬钝化模板 | 5740 | 2024-07-02 | 2024-07-02 | 2 | 2024-07-08 07:09:46 | 2024-07-08 07:10:41 | 江苏东方九天新能源材料有限公司 | 201059 | 5654 |  |  | 0.1 | 0 | 760 | 1 | JG1224051402 |  | 1 | 1942米横向569.9，大小2.56 | 1
铬钝化 | JG1224060231 | JG1224060231 | 东方铬钝化950 | 合格 | 让步接收 | 甲 | 韩康 | 7110 | 7085 | 0.9965 | 12900 | 0.1 | 710 | / | 亮斑，花辊印 | 30210015 | 光亮卷 | 0.1-SPCC | 30110014 | 铬钝化卷 | 0.1-SPCC |  | 10 | MO001164 | MO001164-013 | GDH001 | 铬钝化模板 | 7110 | 2024-07-04 | 2024-07-04 | 2 | 2024-07-08 07:08:53 | 2024-07-08 07:09:26 | 江苏东方九天新能源材料有限公司 | 204195 | 5654 |  |  | 0.1 | 12880 | 710 | 1 | JG1224060231 |  | 1 | 亮斑，花辊印 | 1
铬钝化 | JG12240602232 | JG1224060223 | 东方铬钝化950 | 合格 | 合格品 | 甲 | 韩康 | 6580 | 4125 |  | 7570 | 0.1 | 710 | / |  | 30210015 | 光亮卷 | 0.1-SPCC | 30110014 | 铬钝化卷 | 0.1-SPCC |  | 10 | MO001164 | MO001164-004-02 | GDH001 | 铬钝化模板 | 6580 | 2024-07-04 | 2024-07-04 | 2 | 2024-07-08 07:07:30 | 2024-07-08 07:08:24 | 江苏东方九天新能源材料有限公司 |  | 5654 |  | 1 | 0.1 | 12080 | 710 | 1 | JG12240602232 |  | 1 |  | 1
铬钝化 | JG12240602231 | JG1224060223 | 东方铬钝化950 | 合格 | 合格品 | 甲 | 韩康 | 6580 | 2455 |  | 4500 | 0.1 | 710 | / |  | 30210015 | 光亮卷 | 0.1-SPCC | 30110014 | 铬钝化卷 | 0.1-SPCC |  | 10 | MO001164 | MO001164-004-01 | GDH001 | 铬钝化模板 | 6580 | 2024-07-04 | 2024-07-04 | 2 | 2024-07-08 07:07:30 | 2024-07-08 07:08:24 | 江苏东方九天新能源材料有限公司 |  | 5654 |  | 1 | 0.1 | 12080 | 710 | 1 | JG12240602231 |  | 1 |  | 1
铬钝化 | JG1224060227 | JG1224060227 | 东方铬钝化950 | 合格 | 让步接收 | 甲 | 韩康 | 7560 | 7553 | 0.9991 | 13710 | 0.1 | 710 | / | 12073米横向143mm孔洞（大小3.7mm2） | 30210015 | 光亮卷 | 0.1-SPCC | 30110014 | 铬钝化卷 | 0.1-SPCC |  | 10 | MO001164 | MO001164-014 | GDH001 | 铬钝化模板 | 7560 | 2024-07-04 | 2024-07-04 | 2 | 2024-07-08 07:06:07 | 2024-07-08 07:07:04 | 江苏东方九天新能源材料有限公司 | 204196 | 5654 |  |  | 0.1 | 13720 | 710 | 1 | JG1224060227 |  | 1 | 12073米横向143，大小3.7 | 1
铬钝化 | JG12240601181 | JG12240601181 | 东方铬钝化950 | 合格 | 让步接收 | 甲 | 韩康 | 5570 | 5555 | 0.9973 | 10220 | 0.1 | 710 | / | 尾部200米顶伤印 | 30210015 | 光亮卷 | 0.1-SPCC | 30110014 | 铬钝化卷 | 0.1-SPCC |  | 10 | MO001266 | MO001266-014 | GDH001 | 铬钝化模板 | 5570 | 2024-07-06 | 2024-07-06 | 2 | 2024-07-08 07:05:04 | 2024-07-08 07:05:45 | 江苏东方九天新能源材料有限公司 | 208739 | 5654 |  |  | 0.1 | 10250 | 710 | 1 | JG12240601181 |  | 1 | 尾200米顶伤印 | 1
铬钝化 | JG1224060185 | JG1224060185 | 东方铬钝化950 | 合格 | 合格品 | 乙 | 李志祥 | 5610 | 5601 | 0.9984 | 7000 | 0.15 | 710 | / |  | 30210011 | 光亮卷 | 0.15-SPCC | 30110011 | 铬钝化卷 | 0.15-SPCC |  | 10 | MO001004 | MO001004-005 | GDH001 | 铬钝化模板 | 5610 | 2024-06-27 | 2024-06-27 | 2 | 2024-07-07 19:54:15 | 2024-07-08 07:04:18 | 江苏东方九天新能源材料有限公司 | 194383 | 5657 |  |  | 0.15 | 0 | 710 | 1 | JG1224060185 |  | 1 | 色差，辊印 | 1
铬钝化 | JG12240600041 | JG12240600041 | 东方铬钝化950 | 合格 | 合格品 | 甲 | 韩康 | 5480 | 5475 | 0.9991 | 9980 | 0.1 | 710 | / |  | 30210015 | 光亮卷 | 0.1-SPCC | 30110014 | 铬钝化卷 | 0.1-SPCC |  | 10 | MO001065 | MO001065-001 | GDH001 | 铬钝化模板 | 5480 | 2024-06-30 | 2024-06-30 | 2 | 2024-07-08 07:02:16 | 2024-07-08 07:02:41 | 江苏东方九天新能源材料有限公司 | 197702 | 5654 |  |  | 0.1 | 0 | 710 | 1 | JG12240600041 |  | 1 |  | 1
铬钝化 | JG1224060173 | JG1224060173 | 东方铬钝化950 | 合格 | 合格品 | 乙 | 李志祥 | 5720 | 5713 | 0.9988 | 7100 | 0.15 | 710 | / |  | 30210011 | 光亮卷 | 0.15-SPCC | 30110011 | 铬钝化卷 | 0.15-SPCC |  | 10 | MO001064 | MO001064-001 | GDH001 | 铬钝化模板 | 5720 | 2024-06-30 | 2024-06-30 | 2 | 2024-07-08 07:00:58 | 2024-07-08 07:01:42 | 江苏东方九天新能源材料有限公司 | 197699 | 5657 |  |  | 0.15 | 7070 | 710 | 1 | JG1224060173 |  | 1 | 色差，辊印 | 1
铬钝化 | JG1224060201 | JG1224060201 | 东方铬钝化950 | 合格 | 让步接收 | 乙 | 李志祥 | 5548 | 5491 | 0.9897 | 6810 | 0.15 | 710 | / | 1131米操侧532mm处孔洞（大小3.09mm2） | 30210011 | 光亮卷 | 0.15-SPCC | 30110011 | 铬钝化卷 | 0.15-SPCC |  | 10 | MO001004 | MO001004-004 | GDH001 | 铬钝化模板 | 5548 | 2024-06-27 | 2024-06-27 | 2 | 2024-07-07 19:51:51 | 2024-07-07 19:52:26 | 江苏东方九天新能源材料有限公司 | 194382 | 5657 |  |  | 0.15 | 6860 | 710 | 1 | JG1224060201 |  | 1 | 辊印 色差 1131米孔洞大小3.09操532 | 1
铬钝化 | JG1224060174 | JG1224060174 | 东方铬钝化950 | 合格 | 让步接收 | 乙 | 李志祥 | 5714 | 5699 | 0.9974 | 7070 | 0.15 | 710 | / | 辊印 色差 尾有锈斑 | 30210011 | 光亮卷 | 0.15-SPCC | 30110011 | 铬钝化卷 | 0.15-SPCC |  | 10 | MO001004 | MO001004-001 | GDH001 | 铬钝化模板 | 5714 | 2024-06-27 | 2024-06-27 | 2 | 2024-07-07 19:08:02 | 2024-07-07 19:08:36 | 江苏东方九天新能源材料有限公司 | 194377 | 5657 |  |  | 0.15 | 7090 | 710 | 1 | JG1224060174 |  | 1 | 辊印 色差 尾有锈斑 | 1
铬钝化 | JG1224060202 | JG1224060202 | 东方铬钝化950 | 合格 | 让步接收 | 乙 | 李志祥 | 5740 | 5725 | 0.9974 | 7070 | 0.15 | 710 | / | 辊印 色差 | 30210011 | 光亮卷 | 0.15-SPCC | 30110011 | 铬钝化卷 | 0.15-SPCC |  | 10 | MO001004 | MO001004-002 | GDH001 | 铬钝化模板 | 5740 | 2024-06-27 | 2024-06-27 | 2 | 2024-07-07 17:40:13 | 2024-07-07 18:22:30 | 江苏东方九天新能源材料有限公司 | 194379 | 5657 |  |  | 0.15 | 7080 | 710 | 1 | JG1224060202 |  | 1 | 辊印 色差 | 1
铬钝化 | JG12240600091 | JG12240600091 | 东方铬钝化950 | 合格 | 合格品 | 乙 | 李志祥 | 5670 | 5659 | 0.9981 | 10310 | 0.1 | 710 | / |  | 30210015 | 光亮卷 | 0.1-SPCC | 30110014 | 铬钝化卷 | 0.1-SPCC |  | 10 | MO001164 | MO001164-007 | GDH001 | 铬钝化模板 | 5670 | 2024-07-04 | 2024-07-04 | 2 | 2024-07-07 16:41:58 | 2024-07-07 17:39:29 | 江苏东方九天新能源材料有限公司 | 204189 | 5657 |  |  | 0.1 | 10290 | 710 | 1 | JG12240600091 |  | 1 |  | 1
铬钝化 | JG12240601801 | JG12240601801 | 东方铬钝化950 | 合格 | 让步接收 | 乙 | 李志祥 | 2682 | 2679 | 0.9989 | 4880 | 0.1 | 710 | / | 来料2639米传666-678米传4个0.03-0.96平方毫米(镀铬线未发现)，色差，条印，辊印 | 30210015 | 光亮卷 | 0.1-SPCC | 30110014 | 铬钝化卷 | 0.1-SPCC |  | 10 | MO001164 | MO001164-008 | GDH001 | 铬钝化模板 | 2682 | 2024-07-04 | 2024-07-04 | 2 | 2024-07-07 16:39:15 | 2024-07-07 16:39:51 | 江苏东方九天新能源材料有限公司 | 204190 | 5657 |  |  | 0.1 | 4900 | 710 | 1 | JG12240601801 |  | 1 | 来料孔洞钝化未发现 色差 条印 辊印 | 1
铬钝化 | JG122405513711 | JG122405513711 | 东方铬钝化950 | 合格 | 让步接收 | 乙 | 李志祥 | 2280 | 2207 | 0.968 | 3810 | 0.1 | 760 | / | 整卷板面凹印 辊印 | 30210015 | 光亮卷 | 0.1-SPCC | 30110014 | 铬钝化卷 | 0.1-SPCC |  | 10 | MO001107 | MO001107-004 | GDH001 | 铬钝化模板 | 2280 | 2024-07-02 | 2024-07-02 | 2 | 2024-07-07 16:14:48 | 2024-07-07 16:15:38 | 江苏东方九天新能源材料有限公司 | 201030 | 5657 |  |  | 0.1 | 3920 | 760 | 1 | JG122405513711 |  | 1 | 整卷板面凹印 辊印 | 1
铬钝化 | JG122405505822 | JG12240550582 | 东方铬钝化950 | 合格 | 让步接收 | 甲 | 韩康 | 5840 | 3719 |  | 6520 | 0.1 | 760 | / | 板面凹印，尾部公差高0.111 | 30210015 | 光亮卷 | 0.1-SPCC | 30110014 | 铬钝化卷 | 0.1-SPCC |  | 10 | MO001107 | MO001107-019-02 | GDH001 | 铬钝化模板 | 5840 | 2024-07-02 | 2024-07-02 | 2 | 2024-07-07 10:42:34 | 2024-07-07 10:43:41 | 江苏东方九天新能源材料有限公司 |  | 5654 |  | 1 | 0.1 | 10210 | 760 | 1 | JG122405505822 |  | 1 | A凹印(板面凹印) | 1
铬钝化 | JG122405505821 | JG12240550582 | 东方铬钝化950 | 合格 | 让步接收 | 甲 | 韩康 | 5840 | 1915 |  | 3350 | 0.1 | 760 | / | 板面凹印 | 30210015 | 光亮卷 | 0.1-SPCC | 30110014 | 铬钝化卷 | 0.1-SPCC |  | 10 | MO001107 | MO001107-019-01 | GDH001 | 铬钝化模板 | 5840 | 2024-07-02 | 2024-07-02 | 2 | 2024-07-07 10:42:34 | 2024-07-07 10:43:41 | 江苏东方九天新能源材料有限公司 |  | 5654 |  | 1 | 0.1 | 10210 | 760 | 1 | JG122405505821 |  | 1 | A凹印(板面凹印) | 1
铬钝化 | JG12240601952 | JG1224060195 | 东方铬钝化950 | 合格 | 合格品 | 乙 | 李志祥 | 6614 | 4127 |  | 7500 | 0.1 | 710 | / |  | 30210015 | 光亮卷 | 0.1-SPCC | 30110014 | 铬钝化卷 | 0.1-SPCC |  | 10 | MO001058 | MO001058-001-02 | GDH001 | 铬钝化模板 | 6614 | 2024-06-30 | 2024-06-30 | 2 | 2024-07-07 10:41:12 | 2024-07-07 10:41:54 | 江苏东方九天新能源材料有限公司 |  | 5657 |  | 1 | 0.1 | 12030 | 710 | 1 | JG12240601952 |  | 1 |  | 1
铬钝化 | JG12240601951 | JG1224060195 | 东方铬钝化950 | 合格 | 合格品 | 乙 | 李志祥 | 6614 | 2475 |  | 4500 | 0.1 | 710 | / |  | 30210015 | 光亮卷 | 0.1-SPCC | 30110014 | 铬钝化卷 | 0.1-SPCC |  | 10 | MO001058 | MO001058-001-01 | GDH001 | 铬钝化模板 | 6614 | 2024-06-30 | 2024-06-30 | 2 | 2024-07-07 10:41:12 | 2024-07-07 10:41:54 | 江苏东方九天新能源材料有限公司 |  | 5657 |  | 1 | 0.1 | 12030 | 710 | 1 | JG12240601951 |  | 1 |  | 1
铬钝化 | JG122405516813 | JG122405516813 | 东方铬钝化950 | 合格 | 让步接收 | 甲 | 夏亚军 | 3194 | 3167 | 0.9915 | 5530 | 0.1 | 760 | / | 水锈斑,辊印，2250-2280米横向0.38-2.50处8个孔洞3.71-93.3平方毫米，3800米横向583.6-583.0处2个孔洞3.27-1.86平方毫米，来料注有宽窄不一 | 30210015 | 光亮卷 | 0.1-SPCC | 30110014 | 铬钝化卷 | 0.1-SPCC |  | 10 | MO001048 | MO001048-025 | GDH001 | 铬钝化模板 | 3194 | 2024-06-30 | 2024-06-30 | 5 | 2024-07-07 08:04:53 | 2024-07-07 08:19:24 | 江苏东方九天新能源材料有限公司 | 197265 | 5654 |  |  | 0.1 | 5560 | 760 | 1 | JG122405516813 |  | 1 | X锈点(水锈斑 辊印2250-4000米操作侧来料边部撞伤擦边伤 碎边 2250-2280米8个孔洞 横向0.38-2.50 大小3.71-93.3 （来料注有宽窄不一） 3800米2个孔洞 横向583.6-583.0 大小3.27-1.86) | 1
铬钝化 | JG122405516822 | JG122405516822 | 东方铬钝化950 | 合格 | 让步接收 | 甲 | 夏亚军 | 3800 | 3691 | 0.9713 | 6400 | 0.1 | 760 | / | 色差 2400米左右折皱 折印 板面发黄 黄斑 锈斑 凹印 | 30210015 | 光亮卷 | 0.1-SPCC | 30110014 | 铬钝化卷 | 0.1-SPCC |  | 10 | MO001107 | MO001107-010 | GDH001 | 铬钝化模板 | 3800 | 2024-07-02 | 2024-07-02 | 2 | 2024-07-07 06:42:55 | 2024-07-07 07:49:36 | 江苏东方九天新能源材料有限公司 | 201035 | 5654 |  |  | 0.1 | 6600 | 760 | 1 | JG122405516822 |  | 1 | Z折皱(色差 2400米左右折皱 折印 板面发黄 黄斑 锈斑 凹印) | 1
铬钝化 | JG1224060182 | JG1224060182 | 东方铬钝化950 | 合格 | 合格品 | 乙 | 李志祥 | 6624 | 6625 | 1.0002 | 12120 | 0.1 | 710 | / |  | 30210015 | 光亮卷 | 0.1-SPCC | 30110014 | 铬钝化卷 | 0.1-SPCC |  | 10 | MO001082 | MO001082-007 | GDH001 | 铬钝化模板 | 6624 | 2024-07-01 | 2024-07-01 | 2 | 2024-07-06 16:51:31 | 2024-07-06 16:52:25 | 江苏东方九天新能源材料有限公司 | 198557 | 5657 |  |  | 0.1 | 0 | 710 | 1 | JG1224060182 |  | 1 | 色差 条印 辊印 | 1
铬钝化 | JG122406001022 | JG122406001022 | 东方铬钝化950 | 合格 | 合格品 | 乙 | 李志祥 | 3744 | 3739 | 0.9987 | 6790 | 0.1 | 710 | / |  | 30210015 | 光亮卷 | 0.1-SPCC | 30110014 | 铬钝化卷 | 0.1-SPCC |  | 10 | MO001058 | MO001058-002 | GDH001 | 铬钝化模板 | 3744 | 2024-06-30 | 2024-06-30 | 2 | 2024-07-06 16:46:25 | 2024-07-06 16:46:46 | 江苏东方九天新能源材料有限公司 | 197484 | 5657 |  |  | 0.1 | 6800 | 710 | 1 | JG122406001022 |  | 1 |  | 1
铬钝化 | JG122405510121 | JG12240551012 | 东方铬钝化950 | 合格 | 合格品 | 乙 | 李志祥 | 5440 | 2723 |  | 4800 | 0.1 | 760 | / |  | 30210015 | 光亮卷 | 0.1-SPCC | 30110014 | 铬钝化卷 | 0.1-SPCC |  | 10 | MO001107 | MO001107-013-01 | GDH001 | 铬钝化模板 | 5440 | 2024-07-02 | 2024-07-02 | 2 | 2024-07-04 07:18:48 | 2024-07-04 08:08:43 | 江苏东方九天新能源材料有限公司 |  | 5657 |  | 1 | 0.1 | 9600 | 760 | 1 | JG122405510121 |  | 1 |  | 1
铬钝化 | JG122405510122 | JG12240551012 | 东方铬钝化950 | 合格 | 合格品 | 乙 | 李志祥 | 5440 | 2697 |  | 4770 | 0.1 | 760 | / |  | 30210015 | 光亮卷 | 0.1-SPCC | 30110014 | 铬钝化卷 | 0.1-SPCC |  | 10 | MO001107 | MO001107-013-02 | GDH001 | 铬钝化模板 | 5440 | 2024-07-02 | 2024-07-02 | 2 | 2024-07-04 07:18:48 | 2024-07-04 08:08:43 | 江苏东方九天新能源材料有限公司 |  | 5657 |  | 1 | 0.1 | 9600 | 760 | 1 | JG122405510122 |  | 1 |  | 1
铬钝化 | JG1224055137122 | JG122405513712 | 东方铬钝化950 | 合格 | 合格品 | 乙 | 李志祥 | 5220 | 4045 |  | 7010 | 0.1 | 760 | / |  | 30210015 | 光亮卷 | 0.1-SPCC | 30110014 | 铬钝化卷 | 0.1-SPCC |  | 10 | MO001107 | MO001107-003-02 | GDH001 | 铬钝化模板 | 5220 | 2024-07-02 | 2024-07-02 | 2 | 2024-07-04 07:14:55 | 2024-07-04 07:18:21 | 江苏东方九天新能源材料有限公司 |  | 5657 |  | 1 | 0.1 | 9000 | 760 | 1 | JG1224055137122 |  | 1 | 辊印 白斑 碱液斑 锈斑 | 1
铬钝化 | JG12240551432 | JG12240551432 | 东方铬钝化950 | 合格 | 让步接收 | 乙 | 李志祥 | 6110 | 6077 | 0.9946 | 10620 | 0.1 | 760 | / | 3300米左右折印，尾部厚度偏厚 0.111mm | 30210015 | 光亮卷 | 0.1-SPCC | 30110014 | 铬钝化卷 | 0.1-SPCC |  | 10 | MO001107 | MO001107-009 | GDH001 | 铬钝化模板 | 6110 | 2024-07-02 | 2024-07-02 | 2 | 2024-07-04 06:21:35 | 2024-07-04 07:13:56 | 江苏东方九天新能源材料有限公司 | 201034 | 5656 |  |  | 0.1 | 10640 | 760 | 1 | JG12240551432 |  | 1 | 辊印 白斑 板面轻黄 3300米左右折印 | 1
铬钝化 | JG12240550692 | JG12240550692 | 东方铬钝化950 | 合格 | 合格品 | 甲 | 周建锋 | 6120 | 6101 | 0.9969 | 10690 | 0.1 | 760 | / |  | 30210015 | 光亮卷 | 0.1-SPCC | 30110014 | 铬钝化卷 | 0.1-SPCC |  | 10 | MO001048 | MO001048-006 | GDH001 | 铬钝化模板 | 6120 | 2024-06-30 | 2024-06-30 | 2 | 2024-07-03 13:31:30 | 2024-07-03 14:38:16 | 江苏东方九天新能源材料有限公司 | 197246 | 5658 |  |  | 0.1 | 10700 | 760 | 1 | JG12240550692 |  | 1 | S色差(色差 条印 辊印 亮斑 | 1
铬钝化 | JG12240551362 | JG12240551362 | 东方铬钝化950 | 合格 | 合格品 | 甲 | 周建锋 | 6085 | 5995 | 0.9852 | 10450 | 0.1 | 760 | / | 9457米横向15mm孔洞（大小1.77mm2） | 30210015 | 光亮卷 | 0.1-SPCC | 30110014 | 铬钝化卷 | 0.1-SPCC |  | 10 | MO001048 | MO001048-005 | GDH001 | 铬钝化模板 | 6085 | 2024-06-30 | 2024-06-30 | 2 | 2024-07-03 12:31:22 | 2024-07-03 13:30:14 | 江苏东方九天新能源材料有限公司 | 197245 | 5658 |  |  | 0.1 | 10590 | 760 | 1 | JG12240551362 |  | 1 | 9470米横向15MM大小1077MM孔洞，色差，辊印 | 1
铬钝化 | JG122405515021 | JG12240551502 | 东方铬钝化950 | 合格 | 合格品 | 甲 | 孙锋 | 8420 | 2811 |  | 4910 | 0.1 | 760 | / |  | 30210015 | 光亮卷 | 0.1-SPCC | 30110014 | 铬钝化卷 | 0.1-SPCC |  | 10 | MO001107 | MO001107-002-01 | GDH001 | 铬钝化模板 | 8420 | 2024-07-02 | 2024-07-02 | 2 | 2024-07-03 10:35:02 | 2024-07-03 12:30:51 | 江苏东方九天新能源材料有限公司 |  | 5658 |  | 1 | 0.1 | 14750 | 760 | 1 | JG122405515021 |  | 1 |  | 1
铬钝化 | JG122405515022 | JG12240551502 | 东方铬钝化950 | 合格 | 让步接收 | 甲 | 孙锋 | 8420 | 2817 |  | 4910 | 0.1 | 760 | / | 内150米左右板面折皱印 | 30210015 | 光亮卷 | 0.1-SPCC | 30110014 | 铬钝化卷 | 0.1-SPCC |  | 10 | MO001107 | MO001107-002-02 | GDH001 | 铬钝化模板 | 8420 | 2024-07-02 | 2024-07-02 | 2 | 2024-07-03 10:35:02 | 2024-07-03 12:30:51 | 江苏东方九天新能源材料有限公司 |  | 5658 |  | 1 | 0.1 | 14750 | 760 | 1 | JG122405515022 |  | 1 | Z折皱(内150米左右板面折皱印) | 1
铬钝化 | JG122405515023 | JG12240551502 | 东方铬钝化950 | 合格 | 让步接收 | 甲 | 孙锋 | 8420 | 2669 |  | 4670 | 0.1 | 760 | / | 1994米横向320mm，大小0.18mm2 | 30210015 | 光亮卷 | 0.1-SPCC | 30110014 | 铬钝化卷 | 0.1-SPCC |  | 10 | MO001107 | MO001107-002-03 | GDH001 | 铬钝化模板 | 8420 | 2024-07-02 | 2024-07-02 | 2 | 2024-07-03 10:35:02 | 2024-07-03 12:30:51 | 江苏东方九天新能源材料有限公司 |  | 5658 |  | 1 | 0.1 | 14750 | 760 | 1 | JG122405515023 |  | 1 | K孔洞(1994米横向320，大小0.18) | 1
铬钝化 | JG122405513922 | JG122405513922 | 东方铬钝化950 | 合格 | 合格品 | 甲 | 周建锋 | 2490 | 2467 | 0.9908 | 4210 | 0.1 | 760 | / | 内150米板面顶伤重 | 30210015 | 光亮卷 | 0.1-SPCC | 30110014 | 铬钝化卷 | 0.1-SPCC |  | 10 | MO001063 | MO001063-002 | GDH001 | 铬钝化模板 | 2490 | 2024-06-30 | 2024-06-30 | 2 | 2024-07-03 10:04:46 | 2024-07-03 10:34:35 | 江苏东方九天新能源材料有限公司 | 197694 | 5658 |  |  | 0.1 | 4240 | 760 | 1 | JG122405513922 |  | 1 | 内150米来料板面顶伤重 | 1
铬钝化 | JG122405513611 | JG122405513611 | 东方铬钝化950 | 合格 | 合格品 | 甲 | 孙锋 | 5615 | 5585 | 0.9947 | 9710 | 0.1 | 760 | / | 905米横向544mm处一个孔洞（3.98mm2） | 30210015 | 光亮卷 | 0.1-SPCC | 30110014 | 铬钝化卷 | 0.1-SPCC |  | 10 | MO001048 | MO001048-008 | GDH001 | 铬钝化模板 | 5615 | 2024-06-30 | 2024-06-30 | 2 | 2024-07-03 09:03:45 | 2024-07-03 10:03:49 | 江苏东方九天新能源材料有限公司 | 197248 | 5658 |  |  | 0.1 | 9750 | 760 | 1 | JG122405513611 |  | 1 | 来料板面辊印，白斑，线条印，振纹 | 1
铬钝化 | JG122405025021 | JG12240502502 | 东方铬钝化950 | 合格 | 合格品 | 乙 | 李志祥 | 6130 | 2369 |  | 4120 | 0.1 | 760 | / |  | 30210015 | 光亮卷 | 0.1-SPCC | 30110014 | 铬钝化卷 | 0.1-SPCC |  | 10 | MO001048 | MO001048-021-01 | GDH001 | 铬钝化模板 | 6130 | 2024-06-30 | 2024-06-30 | 2 | 2024-07-03 07:51:41 | 2024-07-03 09:02:48 | 江苏东方九天新能源材料有限公司 |  | 5657 |  | 1 | 0.1 | 10720 | 760 | 1 | JG122405025021 |  | 1 | 白条印 乳化斑 辊印 | 1
铬钝化 | JG122405025022 | JG12240502502 | 东方铬钝化950 | 合格 | 合格品 | 乙 | 李志祥 | 6130 | 3733 |  | 6520 | 0.1 | 760 | / | 5030米横向554mm孔洞（大小1.41mm2） | 30210015 | 光亮卷 | 0.1-SPCC | 30110014 | 铬钝化卷 | 0.1-SPCC |  | 10 | MO001048 | MO001048-021-02 | GDH001 | 铬钝化模板 | 6130 | 2024-06-30 | 2024-06-30 | 2 | 2024-07-03 07:51:41 | 2024-07-03 09:02:48 | 江苏东方九天新能源材料有限公司 |  | 5657 |  | 1 | 0.1 | 10720 | 760 | 1 | JG122405025022 |  | 1 | 白条印 乳化斑 辊印K孔洞(5030米横向554，大小1.41) | 1
铬钝化 | JG122405505111 | JG12240550511 | 东方铬钝化950 | 合格 | 合格品 | 乙 | 李志祥 | 7140 | 2379 |  | 4060 | 0.1 | 760 | / |  | 30210015 | 光亮卷 | 0.1-SPCC | 30110014 | 铬钝化卷 | 0.1-SPCC |  | 10 | MO001107 | MO001107-011-01 | GDH001 | 铬钝化模板 | 7140 | 2024-07-02 | 2024-07-02 | 2 | 2024-07-03 06:56:18 | 2024-07-03 07:51:06 | 江苏东方九天新能源材料有限公司 |  | 5657 |  | 1 | 0.1 | 12200 | 760 | 1 | JG122405505111 |  | 1 | 白条印 乳化斑 辊印 | 1
铬钝化 | JG122405505112 | JG12240550511 | 东方铬钝化950 | 合格 | 合格品 | 乙 | 李志祥 | 7140 | 2381 |  | 4060 | 0.1 | 760 | / |  | 30210015 | 光亮卷 | 0.1-SPCC | 30110014 | 铬钝化卷 | 0.1-SPCC |  | 10 | MO001107 | MO001107-011-02 | GDH001 | 铬钝化模板 | 7140 | 2024-07-02 | 2024-07-02 | 2 | 2024-07-03 06:56:18 | 2024-07-03 07:51:06 | 江苏东方九天新能源材料有限公司 |  | 5657 |  | 1 | 0.1 | 12200 | 760 | 1 | JG122405505112 |  | 1 | 白条印 乳化斑 辊印 | 1
铬钝化 | JG122405505113 | JG12240550511 | 东方铬钝化950 | 合格 | 合格品 | 乙 | 李志祥 | 7140 | 2355 |  | 4020 | 0.1 | 760 | / |  | 30210015 | 光亮卷 | 0.1-SPCC | 30110014 | 铬钝化卷 | 0.1-SPCC |  | 10 | MO001107 | MO001107-011-03 | GDH001 | 铬钝化模板 | 7140 | 2024-07-02 | 2024-07-02 | 2 | 2024-07-03 06:56:18 | 2024-07-03 07:51:06 | 江苏东方九天新能源材料有限公司 |  | 5657 |  | 1 | 0.1 | 12200 | 760 | 1 | JG122405505113 |  | 1 | 白条印 乳化斑 辊印 | 1
铬钝化 | JG122405503811 | JG12240550381 | 东方铬钝化950 | 合格 | 合格品 | 乙 | 李志祥 | 7520 | 2513 |  | 4380 | 0.1 | 760 | / |  | 30210015 | 光亮卷 | 0.1-SPCC | 30110014 | 铬钝化卷 | 0.1-SPCC |  | 10 | MO001107 | MO001107-012-01 | GDH001 | 铬钝化模板 | 7520 | 2024-07-02 | 2024-07-02 | 2 | 2024-07-03 05:02:36 | 2024-07-03 06:56:03 | 江苏东方九天新能源材料有限公司 |  | 5657 |  | 1 | 0.1 | 13160 | 760 | 1 | JG122405503811 |  | 1 | 白条印 乳化斑 辊印 | 1
铬钝化 | JG122405503812 | JG12240550381 | 东方铬钝化950 | 合格 | 合格品 | 乙 | 李志祥 | 7520 | 2513 |  | 4380 | 0.1 | 760 | / |  | 30210015 | 光亮卷 | 0.1-SPCC | 30110014 | 铬钝化卷 | 0.1-SPCC |  | 10 | MO001107 | MO001107-012-02 | GDH001 | 铬钝化模板 | 7520 | 2024-07-02 | 2024-07-02 | 2 | 2024-07-03 05:02:36 | 2024-07-03 06:56:03 | 江苏东方九天新能源材料有限公司 |  | 5657 |  | 1 | 0.1 | 13160 | 760 | 1 | JG122405503812 |  | 1 | 白条印 乳化斑 辊印 | 1
铬钝化 | JG122405503813 | JG12240550381 | 东方铬钝化950 | 合格 | 合格品 | 乙 | 李志祥 | 7520 | 2495 |  | 4360 | 0.1 | 760 | / |  | 30210015 | 光亮卷 | 0.1-SPCC | 30110014 | 铬钝化卷 | 0.1-SPCC |  | 10 | MO001107 | MO001107-012-03 | GDH001 | 铬钝化模板 | 7520 | 2024-07-02 | 2024-07-02 | 2 | 2024-07-03 05:02:36 | 2024-07-03 06:56:03 | 江苏东方九天新能源材料有限公司 |  | 5657 |  | 1 | 0.1 | 13160 | 760 | 1 | JG122405503813 |  | 1 | 白条印 乳化斑 辊印 | 1
铬钝化 | JG12240550382 | JG12240550382 | 东方铬钝化950 | 合格 | 合格品 | 乙 | 李志祥 | 6055 | 6031 | 0.996 | 10530 | 0.1 | 760 | / |  | 30210015 | 光亮卷 | 0.1-SPCC | 30110014 | 铬钝化卷 | 0.1-SPCC |  | 10 | MO001107 | MO001107-014 | GDH001 | 铬钝化模板 | 6055 | 2024-07-02 | 2024-07-02 | 2 | 2024-07-03 04:45:27 | 2024-07-03 05:00:59 | 江苏东方九天新能源材料有限公司 | 201039 | 5657 |  |  | 0.1 | 10550 | 760 | 1 | JG12240550382 |  | 1 | 白条印 乳化斑 辊印 | 1
铬钝化 | JG12240551262 | JG12240551262 | 东方铬钝化950 | 合格 | 让步接收 | 乙 | 李志祥 | 5780 | 5751 | 0.995 | 10130 | 0.1 | 760 | / | 色差 条印 4000米内黄条印 | 30210015 | 光亮卷 | 0.1-SPCC | 30110014 | 铬钝化卷 | 0.1-SPCC |  | 10 | MO001107 | MO001107-008 | GDH001 | 铬钝化模板 | 5780 | 2024-07-02 | 2024-07-02 | 2 | 2024-07-03 03:59:15 | 2024-07-03 04:09:19 | 江苏东方九天新能源材料有限公司 | 201033 | 5657 |  |  | 0.1 | 10200 | 760 | 1 | JG12240551262 |  | 1 | 色差 条印 4000米内黄条印 | 1
铬钝化 | JG12240601091 | JG12240601091 | 东方铬钝化950 | 合格 | 让步接收 | 乙 | 李志祥 | 5564 | 5547 | 0.9969 | 10090 | 0.1 | 710 | / | 色差 条印 4376米操80cm孔洞7.43平方毫米 | 30210015 | 光亮卷 | 0.1-SPCC | 30110014 | 铬钝化卷 | 0.1-SPCC |  | 10 | MO001065 | MO001065-004 | GDH001 | 铬钝化模板 | 5564 | 2024-06-30 | 2024-06-30 | 2 | 2024-07-03 03:56:57 | 2024-07-03 03:57:19 | 江苏东方九天新能源材料有限公司 | 197705 | 5657 |  |  | 0.1 | 0 | 710 | 1 | JG12240601091 |  | 1 | 色差 条印 | 1
铬钝化 | JG12240601141 | JG12240601141 | 东方铬钝化950 | 合格 | 让步接收 | 乙 | 李志祥 | 5480 | 5467 | 0.9976 | 9950 | 0.1 | 710 | / | 色差 条印 | 30210015 | 光亮卷 | 0.1-SPCC | 30110014 | 铬钝化卷 | 0.1-SPCC |  | 10 | MO001082 | MO001082-002 | GDH001 | 铬钝化模板 | 5480 | 2024-07-01 | 2024-07-01 | 2 | 2024-07-03 01:02:43 | 2024-07-03 03:56:40 | 江苏东方九天新能源材料有限公司 | 198552 | 5657 |  |  | 0.1 | 9970 | 710 | 1 | JG12240601141 |  | 1 | 色差 条印 | 1
铬钝化 | JG12240602241 | JG1224060224 | 东方铬钝化950 | 合格 | 合格品 | 乙 | 李志祥 | 6550 | 2437 |  | 4440 | 0.1 | 710 | / |  | 30210015 | 光亮卷 | 0.1-SPCC | 30110014 | 铬钝化卷 | 0.1-SPCC |  | 10 | MO001082 | MO001082-008-01 | GDH001 | 铬钝化模板 | 6550 | 2024-07-01 | 2024-07-01 | 2 | 2024-07-02 23:18:26 | 2024-07-03 01:02:27 | 江苏东方九天新能源材料有限公司 |  | 5657 |  | 1 | 0.1 | 0 | 710 | 1 | JG12240602241 |  | 1 |  | 1
铬钝化 | JG12240602242 | JG1224060224 | 东方铬钝化950 | 合格 | 合格品 | 乙 | 李志祥 | 6550 | 4111 |  | 7480 | 0.1 | 710 | / |  | 30210015 | 光亮卷 | 0.1-SPCC | 30110014 | 铬钝化卷 | 0.1-SPCC |  | 10 | MO001082 | MO001082-008-02 | GDH001 | 铬钝化模板 | 6550 | 2024-07-01 | 2024-07-01 | 2 | 2024-07-02 23:18:26 | 2024-07-03 01:02:27 | 江苏东方九天新能源材料有限公司 |  | 5657 |  | 1 | 0.1 | 0 | 710 | 1 | JG12240602242 |  | 1 |  | 1
铬钝化 | JG122406020811 | JG12240602081 | 东方铬钝化950 | 合格 | 合格品 | 乙 | 李志祥 | 4710 | 2363 |  | 4300 | 0.1 | 710 | / |  | 30210015 | 光亮卷 | 0.1-SPCC | 30110014 | 铬钝化卷 | 0.1-SPCC |  | 10 | MO001082 | MO001082-006-01 | GDH001 | 铬钝化模板 | 4710 | 2024-07-01 | 2024-07-01 | 2 | 2024-07-02 22:31:04 | 2024-07-02 23:18:02 | 江苏东方九天新能源材料有限公司 |  | 5657 |  | 1 | 0.1 | 0 | 710 | 1 | JG122406020811 |  | 1 |  | 1
铬钝化 | JG122406020812 | JG12240602081 | 东方铬钝化950 | 合格 | 合格品 | 乙 | 李志祥 | 4710 | 2345 |  | 4270 | 0.1 | 710 | / |  | 30210015 | 光亮卷 | 0.1-SPCC | 30110014 | 铬钝化卷 | 0.1-SPCC |  | 10 | MO001082 | MO001082-006-02 | GDH001 | 铬钝化模板 | 4710 | 2024-07-01 | 2024-07-01 | 2 | 2024-07-02 22:31:04 | 2024-07-02 23:18:02 | 江苏东方九天新能源材料有限公司 |  | 5657 |  | 1 | 0.1 | 0 | 710 | 1 | JG122406020812 |  | 1 |  | 1
铬钝化 | JG12240602141 | JG12240602141 | 东方铬钝化950 | 合格 | 让步接收 | 乙 | 李志祥 | 4500 | 4493 | 0.9984 | 8170 | 0.1 | 710 | / | 色差 辊印 条印 来料孔洞钝化未发现 | 30210015 | 光亮卷 | 0.1-SPCC | 30110014 | 铬钝化卷 | 0.1-SPCC |  | 10 | MO001065 | MO001065-003 | GDH001 | 铬钝化模板 | 4500 | 2024-06-30 | 2024-06-30 | 2 | 2024-07-02 22:29:57 | 2024-07-02 22:30:42 | 江苏东方九天新能源材料有限公司 | 197704 | 5657 |  |  | 0.1 | 0 | 710 | 1 | JG12240602141 |  | 1 | 色差 辊印 条印 来料孔洞钝化未发现 | 1
铬钝化 | JG12240601922 | JG12240601922 | 东方铬钝化950 | 合格 | 让步接收 | 乙 | 李志祥 | 3610 | 3609 | 0.9997 | 4550 | 0.15 | 710 | / | 色差 辊印 条印 | 30210011 | 光亮卷 | 0.15-SPCC | 30110011 | 铬钝化卷 | 0.15-SPCC |  | 10 | MO001102 | MO001102-001 | GDH001 | 铬钝化模板 | 3610 | 2024-07-02 | 2024-07-02 | 2 | 2024-07-02 21:36:31 | 2024-07-02 21:37:04 | 江苏东方九天新能源材料有限公司 | 200685 | 5657 |  |  | 0.15 | 0 | 710 | 1 | JG12240601922 |  | 1 | 色差 辊印 条印 | 1
铬钝化 | JG122406010821 | JG12240601082 | 东方铬钝化950 | 合格 | 合格品 | 甲 | 韩康 | 6510 | 2359 |  | 4300 | 0.1 | 710 | / |  | 30210015 | 光亮卷 | 0.1-SPCC | 30110014 | 铬钝化卷 | 0.1-SPCC |  | 10 | MO001082 | MO001082-001-01 | GDH001 | 铬钝化模板 | 6510 | 2024-07-01 | 2024-07-01 | 2 | 2024-07-02 20:17:13 | 2024-07-02 21:35:30 | 江苏东方九天新能源材料有限公司 |  | 5660 |  | 1 | 0.1 | 11880 | 710 | 1 | JG122406010821 |  | 1 |  | 1
铬钝化 | JG122406010822 | JG12240601082 | 东方铬钝化950 | 合格 | 合格品 | 甲 | 韩康 | 6510 | 4149 |  | 7560 | 0.1 | 710 | / |  | 30210015 | 光亮卷 | 0.1-SPCC | 30110014 | 铬钝化卷 | 0.1-SPCC |  | 10 | MO001082 | MO001082-001-02 | GDH001 | 铬钝化模板 | 6510 | 2024-07-01 | 2024-07-01 | 2 | 2024-07-02 20:17:13 | 2024-07-02 21:35:30 | 江苏东方九天新能源材料有限公司 |  | 5660 |  | 1 | 0.1 | 11880 | 710 | 1 | JG122406010822 |  | 1 |  | 1
铬钝化 | JG1224060186 | JG1224060186 | 东方铬钝化950 | 合格 | 让步接收 | 甲 | 韩康 | 5680 | 5659 | 0.9963 | 7030 | 0.15 | 710 | / | 色差 辊印 尾顶伤印 条印 | 30210011 | 光亮卷 | 0.15-SPCC | 30110011 | 铬钝化卷 | 0.15-SPCC |  | 10 | MO001064 | MO001064-002 | GDH001 | 铬钝化模板 | 5680 | 2024-06-30 | 2024-06-30 | 2 | 2024-07-02 19:44:29 | 2024-07-02 20:16:51 | 江苏东方九天新能源材料有限公司 | 197700 | 5660 |  |  | 0.15 | 7060 | 710 | 1 | JG1224060186 |  | 1 | S色差(色差 辊印 尾顶伤印 条印) | 1
铬钝化 | JG12240601231 | JG12240601231 | 东方铬钝化950 | 合格 | 合格品 | 甲 | 韩康 | 5540 | 5489 | 0.9908 | 10000 | 0.1 | 710 | / |  | 30210015 | 光亮卷 | 0.1-SPCC | 30110014 | 铬钝化卷 | 0.1-SPCC |  | 10 | MO001082 | MO001082-003 | GDH001 | 铬钝化模板 | 5540 | 2024-07-01 | 2024-07-01 | 2 | 2024-07-02 19:27:57 | 2024-07-02 19:36:05 | 江苏东方九天新能源材料有限公司 | 198553 | 5660 |  |  | 0.1 | 10100 | 710 | 1 | JG12240601231 |  | 1 |  | 1
铬钝化 | JG12240601941 | JG1224060194 | 东方铬钝化950 | 合格 | 协议品 | 甲 | 韩康 | 6654 | 891 |  | 1660 | 0.1 | 710 | / | 色差 条印 辊印 板面发黄 黄斑 短带 | 30210015 | 光亮卷 | 0.1-SPCC | 30110014 | 铬钝化卷 | 0.1-SPCC |  | 10 | MO001065 | MO001065-006-01 | GDH001 | 铬钝化模板 | 6654 | 2024-06-30 | 2024-06-30 | 2 | 2024-07-02 17:33:17 | 2024-07-02 18:29:47 | 江苏东方九天新能源材料有限公司 |  | 5660 |  | 1 | 0.1 | 0 | 710 | 1 | JG12240601941 |  | 1 | S色差(S色差(色差 条印 辊印 板面发黄 黄斑)) | 1
铬钝化 | JG12240601942 | JG1224060194 | 东方铬钝化950 | 合格 | 让步接收 | 甲 | 韩康 | 6654 | 5343 |  | 9830 | 0.1 | 710 | / | 色差 条印 碱液斑 辊印 | 30210015 | 光亮卷 | 0.1-SPCC | 30110014 | 铬钝化卷 | 0.1-SPCC |  | 10 | MO001065 | MO001065-006-02 | GDH001 | 铬钝化模板 | 6654 | 2024-06-30 | 2024-06-30 | 2 | 2024-07-02 17:33:17 | 2024-07-02 18:29:47 | 江苏东方九天新能源材料有限公司 |  | 5660 |  | 1 | 0.1 | 0 | 710 | 1 | JG12240601942 |  | 1 | S色差(色差 条印 碱液斑 辊印) | 1
铬钝化 | JG12240601151 | JG12240601151 | 东方铬钝化950 | 合格 | 合格品 | 甲 | 韩康 | 5590 | 5547 | 0.9923 | 10120 | 0.1 | 710 | / | 色差 条印 辊印 板面发黄 黄斑 | 30210015 | 光亮卷 | 0.1-SPCC | 30110014 | 铬钝化卷 | 0.1-SPCC |  | 10 | MO001082 | MO001082-005 | GDH001 | 铬钝化模板 | 5590 | 2024-07-01 | 2024-07-01 | 2 | 2024-07-02 17:00:25 | 2024-07-02 17:02:39 | 江苏东方九天新能源材料有限公司 | 198555 | 5660 |  |  | 0.1 | 10180 | 710 | 1 | JG12240601151 |  | 1 | S色差(色差 条印 辊印 板面发黄 黄斑) | 1
铬钝化 | JG12240601072 | JG12240601072 | 东方铬钝化950 | 合格 | 合格品 | 甲 | 韩康 | 6610 | 6615 | 1.0008 | 12110 | 0.1 | 710 | / | 撞伤 碱液斑 辊印 尾撞伤 顶伤印 黄斑 | 30210015 | 光亮卷 | 0.1-SPCC | 30110014 | 铬钝化卷 | 0.1-SPCC |  | 10 | MO001065 | MO001065-002 | GDH001 | 铬钝化模板 | 6610 | 2024-06-30 | 2024-06-30 | 2 | 2024-07-02 15:26:31 | 2024-07-02 15:28:16 | 江苏东方九天新能源材料有限公司 | 197703 | 5660 |  |  | 0.1 | 0 | 710 | 1 | JG12240601072 |  | 1 | Z撞伤(碱液斑 辊印 尾撞伤 顶伤印) | 1
铬钝化 | JG12240551542 | JG12240551542 | 东方铬钝化950 | 合格 | 合格品 | 甲 | 韩康 | 6010 | 5975 | 0.9942 | 10430 | 0.1 | 760 | / | 振纹 色差 振纹 松花印 | 30210015 | 光亮卷 | 0.1-SPCC | 30110014 | 铬钝化卷 | 0.1-SPCC |  | 10 | MO001048 | MO001048-007 | GDH001 | 铬钝化模板 | 6010 | 2024-06-30 | 2024-06-30 | 2 | 2024-07-02 14:06:15 | 2024-07-02 14:07:57 | 江苏东方九天新能源材料有限公司 | 197247 | 5660 |  |  | 0.1 | 10470 | 760 | 1 | JG12240551542 |  | 1 | Z振纹(色差 振纹 松花印) | 1
铬钝化 | JG12240550592 | JG12240550592 | 东方铬钝化950 | 合格 | 合格品 | 甲 | 韩康 | 5930 | 5909 | 0.9965 | 10320 | 0.1 | 760 | / | 色差 线条印 振纹 碱液斑 水锈斑 | 30210015 | 光亮卷 | 0.1-SPCC | 30110014 | 铬钝化卷 | 0.1-SPCC |  | 10 | MO001048 | MO001048-020 | GDH001 | 铬钝化模板 | 5930 | 2024-06-30 | 2024-06-30 | 2 | 2024-07-02 12:52:55 | 2024-07-02 12:54:55 | 江苏东方九天新能源材料有限公司 | 197260 | 5660 |  |  | 0.1 | 10340 | 760 | 1 | JG12240550592 |  | 1 | S色差(色差 线条印 振纹 碱液斑 水锈斑) | 1
铬钝化 | JG122405506812 | JG122405506812 | 东方铬钝化950 | 合格 | 合格品 | 甲 | 韩康 | 2424 | 2417 | 0.9971 | 4230 | 0.1 | 760 | / | 色差 內150米板面撞伤重 条印 辊印 | 30210015 | 光亮卷 | 0.1-SPCC | 30110014 | 铬钝化卷 | 0.1-SPCC |  | 10 | MO001063 | MO001063-003 | GDH001 | 铬钝化模板 | 2424 | 2024-06-30 | 2024-06-30 | 2 | 2024-07-02 11:20:25 | 2024-07-02 11:51:46 | 江苏东方九天新能源材料有限公司 | 197695 | 5660 |  |  | 0.1 | 4250 | 760 | 1 | JG122405506812 |  | 1 | S色差(色差 內150米板面撞伤重 条印 辊印) | 1
铬钝化 | JG122405513421 | JG122405513421 | 东方铬钝化950 | 合格 | 合格品 | 甲 | 韩康 | 2446 | 2433 | 0.9947 | 4270 | 0.1 | 760 | / | 色差 操轻微起筋 花辊印重 | 30210015 | 光亮卷 | 0.1-SPCC | 30110014 | 铬钝化卷 | 0.1-SPCC |  | 10 | MO001063 | MO001063-001 | GDH001 | 铬钝化模板 | 2446 | 2024-06-30 | 2024-06-30 | 2 | 2024-07-02 11:14:59 | 2024-07-02 11:19:57 | 江苏东方九天新能源材料有限公司 | 197693 | 5660 |  |  | 0.1 | 4300 | 760 | 1 | JG122405513421 |  | 1 | S色差(色差 操轻微起筋 花辊印重) | 1
铬钝化 | JG122405506911 | JG12240550691 | 东方铬钝化950 | 合格 | 合格品 | 甲 | 韩康 | 7750 | 4169 |  | 7300 | 0.1 | 760 | / | 色差 547米1个孔洞 横向60.7 大小0.53 条印 碱液斑 辊印) | 30210015 | 光亮卷 | 0.1-SPCC | 30110014 | 铬钝化卷 | 0.1-SPCC |  | 10 | MO001048 | MO001048-003-01 | GDH001 | 铬钝化模板 | 7750 | 2024-06-30 | 2024-06-30 | 2 | 2024-07-02 10:42:48 | 2024-07-02 10:47:16 | 江苏东方九天新能源材料有限公司 |  | 5660 |  | 1 | 0.1 | 13620 | 760 | 1 | JG122405506911 |  | 1 | S色差(色差 547米1个孔洞 横向60.7 大小053 条印 碱液斑 辊印) | 1
铬钝化 | JG122405506912 | JG12240550691 | 东方铬钝化950 | 合格 | 合格品 | 甲 | 韩康 | 7750 | 3553 |  | 6230 | 0.1 | 760 | / | 色差 条印 碱液斑 辊印) | 30210015 | 光亮卷 | 0.1-SPCC | 30110014 | 铬钝化卷 | 0.1-SPCC |  | 10 | MO001048 | MO001048-003-02 | GDH001 | 铬钝化模板 | 7750 | 2024-06-30 | 2024-06-30 | 2 | 2024-07-02 10:42:48 | 2024-07-02 10:47:16 | 江苏东方九天新能源材料有限公司 |  | 5660 |  | 1 | 0.1 | 13620 | 760 | 1 | JG122405506912 |  | 1 | S色差(色差 条印 碱液斑 辊印) | 1
铬钝化 | JG122405514421 | JG12240551442 | 东方铬钝化950 | 合格 | 合格品 | 乙 | 李志祥 | 5950 | 2333 |  | 4060 | 0.1 | 760 | / |  | 30210015 | 光亮卷 | 0.1-SPCC | 30110014 | 铬钝化卷 | 0.1-SPCC |  | 10 | MO001048 | MO001048-013-01 | GDH001 | 铬钝化模板 | 5950 | 2024-06-30 | 2024-06-30 | 2 | 2024-07-02 08:05:12 | 2024-07-02 09:19:40 | 江苏东方九天新能源材料有限公司 |  | 5657 |  | 1 | 0.1 | 10360 | 760 | 1 | JG122405514421 |  | 1 |  | 1
铬钝化 | JG122405514422 | JG12240551442 | 东方铬钝化950 | 合格 | 合格品 | 乙 | 李志祥 | 5950 | 3593 |  | 6280 | 0.1 | 760 | / |  | 30210015 | 光亮卷 | 0.1-SPCC | 30110014 | 铬钝化卷 | 0.1-SPCC |  | 10 | MO001048 | MO001048-013-02 | GDH001 | 铬钝化模板 | 5950 | 2024-06-30 | 2024-06-30 | 2 | 2024-07-02 08:05:12 | 2024-07-02 09:19:40 | 江苏东方九天新能源材料有限公司 |  | 5657 |  | 1 | 0.1 | 10360 | 760 | 1 | JG122405514422 |  | 1 |  | 1
铬钝化 | JG122405501811 | JG12240550181 | 东方铬钝化950 | 合格 | 合格品 | 乙 | 李志祥 | 7200 | 2409 |  | 4200 | 0.1 | 760 | / |  | 30210015 | 光亮卷 | 0.1-SPCC | 30110014 | 铬钝化卷 | 0.1-SPCC |  | 10 | MO001021 | MO001021-020-01 | GDH001 | 铬钝化模板 | 7200 | 2024-06-28 | 2024-06-28 | 2 | 2024-07-02 07:56:53 | 2024-07-02 08:04:57 | 江苏东方九天新能源材料有限公司 |  | 5657 |  | 1 | 0.1 | 12600 | 760 | 1 | JG122405501811 |  | 1 |  | 1
铬钝化 | JG122405501812 | JG12240550181 | 东方铬钝化950 | 合格 | 合格品 | 乙 | 李志祥 | 7200 | 2409 |  | 4200 | 0.1 | 760 | / |  | 30210015 | 光亮卷 | 0.1-SPCC | 30110014 | 铬钝化卷 | 0.1-SPCC |  | 10 | MO001021 | MO001021-020-02 | GDH001 | 铬钝化模板 | 7200 | 2024-06-28 | 2024-06-28 | 2 | 2024-07-02 07:56:53 | 2024-07-02 08:04:57 | 江苏东方九天新能源材料有限公司 |  | 5657 |  | 1 | 0.1 | 12600 | 760 | 1 | JG122405501812 |  | 1 |  | 1
铬钝化 | JG122405501813 | JG12240550181 | 东方铬钝化950 | 合格 | 合格品 | 乙 | 李志祥 | 7200 | 2343 |  | 4090 | 0.1 | 760 | / |  | 30210015 | 光亮卷 | 0.1-SPCC | 30110014 | 铬钝化卷 | 0.1-SPCC |  | 10 | MO001021 | MO001021-020-03 | GDH001 | 铬钝化模板 | 7200 | 2024-06-28 | 2024-06-28 | 2 | 2024-07-02 07:56:53 | 2024-07-02 08:04:57 | 江苏东方九天新能源材料有限公司 |  | 5657 |  | 1 | 0.1 | 12600 | 760 | 1 | JG122405501813 |  | 1 |  | 1
铬钝化 | JG122405506822 | JG122405506822 | 东方铬钝化950 | 合格 | 合格品 | 乙 | 李志祥 | 2462 | 2455 | 0.9972 | 4300 | 0.1 | 760 | / |  | 30210015 | 光亮卷 | 0.1-SPCC | 30110014 | 铬钝化卷 | 0.1-SPCC |  | 10 | MO001063 | MO001063-004 | GDH001 | 铬钝化模板 | 2462 | 2024-06-30 | 2024-06-30 | 2 | 2024-07-02 05:56:02 | 2024-07-02 05:58:00 | 江苏东方九天新能源材料有限公司 | 197696 | 5657 |  |  | 0.1 | 4300 | 760 | 1 | JG122405506822 |  | 1 | 色差 条印 来料黄条印 辊印 | 1
铬钝化 | JG12240601112 | JG12240601112 | 东方铬钝化950 | 合格 | 让步接收 | 乙 | 李志祥 | 6630 | 6611 | 0.9971 | 12250 | 0.1 | 710 | / | 色差 条印 | 30210015 | 光亮卷 | 0.1-SPCC | 30110014 | 铬钝化卷 | 0.1-SPCC |  | 10 | MO001065 | MO001065-005 | GDH001 | 铬钝化模板 | 6630 | 2024-06-30 | 2024-06-30 | 2 | 2024-07-02 04:13:37 | 2024-07-02 04:15:33 | 江苏东方九天新能源材料有限公司 | 197707 | 5657 |  |  | 0.1 | 0 | 710 | 1 | JG12240601112 |  | 1 | 色差 条印 | 1
铬钝化 | JG12240601071 | JG12240601071 | 东方铬钝化950 | 合格 | 让步接收 | 乙 | 李志祥 | 6594 | 6577 | 0.9974 | 12040 | 0.1 | 710 | / | 色差，辊印，条印，3865米操293mm2个孔洞1.33平方毫米 | 30210015 | 光亮卷 | 0.1-SPCC | 30110014 | 铬钝化卷 | 0.1-SPCC |  | 10 | MO001020 | MO001020-009 | GDH001 | 铬钝化模板 | 6594 | 2024-06-28 | 2024-06-28 | 2 | 2024-07-02 04:11:52 | 2024-07-02 04:12:58 | 江苏东方九天新能源材料有限公司 | 196317 | 5657 |  |  | 0.1 | 12080 | 710 | 1 | JG12240601071 |  | 1 | 色差 辊印 条印 3865米2个孔洞大小1.33操293 | 1
铬钝化 | JG122405503011 | JG12240550301 | 东方铬钝化950 | 合格 | 让步接收 | 乙 | 李志祥 | 6830 | 2275 |  | 4200 | 0.1 | 710 | / | 300米内水锈斑，100米内折印，辊印，色差，乳化斑 | 30210015 | 光亮卷 | 0.1-SPCC | 30110014 | 铬钝化卷 | 0.1-SPCC |  | 10 | MO001050 | MO001050-001-01 | GDH001 | 铬钝化模板 | 6830 | 2024-06-30 | 2024-06-30 | 2 | 2024-07-02 00:18:58 | 2024-07-02 04:10:16 | 江苏东方九天新能源材料有限公司 |  | 5657 |  | 1 | 0.1 | 12620 | 710 | 1 | JG122405503011 |  | 1 | S水锈斑(300米内水锈斑 100米内折印 辊印 色差 乳化斑) | 1
铬钝化 | JG122405503012 | JG12240550301 | 东方铬钝化950 | 合格 | 合格品 | 乙 | 李志祥 | 6830 | 2275 |  | 4200 | 0.1 | 710 | / |  | 30210015 | 光亮卷 | 0.1-SPCC | 30110014 | 铬钝化卷 | 0.1-SPCC |  | 10 | MO001050 | MO001050-001-02 | GDH001 | 铬钝化模板 | 6830 | 2024-06-30 | 2024-06-30 | 2 | 2024-07-02 00:18:58 | 2024-07-02 04:10:16 | 江苏东方九天新能源材料有限公司 |  | 5657 |  | 1 | 0.1 | 12620 | 710 | 1 | JG122405503012 |  | 1 |  | 1
铬钝化 | JG122405503013 | JG12240550301 | 东方铬钝化950 | 合格 | 让步接收 | 乙 | 李志祥 | 6830 | 2255 |  | 4180 | 0.1 | 710 | / | 2926米操222mm孔洞0.97平方毫米，色差，辊印 | 30210015 | 光亮卷 | 0.1-SPCC | 30110014 | 铬钝化卷 | 0.1-SPCC |  | 10 | MO001050 | MO001050-001-03 | GDH001 | 铬钝化模板 | 6830 | 2024-06-30 | 2024-06-30 | 2 | 2024-07-02 00:18:58 | 2024-07-02 04:10:16 | 江苏东方九天新能源材料有限公司 |  | 5657 |  | 1 | 0.1 | 12620 | 710 | 1 | JG122405503013 |  | 1 | K孔洞(2926米孔洞大小0.97操222 色差 辊印) | 1
铬钝化 | JG122406010011 | JG122406010011 | 东方铬钝化950 | 合格 | 让步接收 | 乙 | 李志祥 | 3400 | 3391 | 0.9974 | 6220 | 0.1 | 710 | / | 色差 辊印 条印 | 30210015 | 光亮卷 | 0.1-SPCC | 30110014 | 铬钝化卷 | 0.1-SPCC |  | 10 | MO001020 | MO001020-001 | GDH001 | 铬钝化模板 | 3400 | 2024-06-28 | 2024-06-28 | 2 | 2024-07-01 23:33:02 | 2024-07-02 00:14:27 | 江苏东方九天新能源材料有限公司 | 196304 | 5657 |  |  | 0.1 | 6200 | 710 | 1 | JG122406010011 |  | 1 | 色差 辊印 条印 | 1
铬钝化 | JG122406010012 | JG122406010012 | 东方铬钝化950 | 合格 | 让步接收 | 乙 | 李志祥 | 2300 | 2295 | 0.9978 | 4170 | 0.1 | 710 | / | 辊印 色差 条印 | 30210015 | 光亮卷 | 0.1-SPCC | 30110014 | 铬钝化卷 | 0.1-SPCC |  | 10 | MO001020 | MO001020-010 | GDH001 | 铬钝化模板 | 2300 | 2024-06-28 | 2024-06-28 | 2 | 2024-07-01 23:03:55 | 2024-07-01 23:32:39 | 江苏东方九天新能源材料有限公司 | 196302 | 5657 |  |  | 0.1 | 4180 | 710 | 1 | JG122406010012 |  | 1 | 色差 辊印 条印 | 1
铬钝化 | JG12240601911 | JG12240601911 | 东方铬钝化950 | 合格 | 让步接收 | 乙 | 李志祥 | 4782 | 4767 | 0.9969 | 5940 | 0.15 | 710 | / | 辊印 色差 条印 | 30210011 | 光亮卷 | 0.15-SPCC | 30110011 | 铬钝化卷 | 0.15-SPCC |  | 10 | MO001064 | MO001064-003 | GDH001 | 铬钝化模板 | 4782 | 2024-06-30 | 2024-06-30 | 2 | 2024-07-01 23:03:16 | 2024-07-01 23:03:43 | 江苏东方九天新能源材料有限公司 | 197701 | 5657 |  |  | 0.15 | 0 | 710 | 1 | JG12240601911 |  | 1 | 色差 辊印 条印 | 1
铬钝化 | JG1224060189 | JG1224060189 | 东方铬钝化950 | 合格 | 让步接收 | 乙 | 李志祥 | 5690 | 5687 | 0.9995 | 7070 | 0.15 | 710 | / | 辊印 色差 条印 | 30210011 | 光亮卷 | 0.15-SPCC | 30110011 | 铬钝化卷 | 0.15-SPCC |  | 10 | MO001004 | MO001004-003 | GDH001 | 铬钝化模板 | 5690 | 2024-06-27 | 2024-06-27 | 2 | 2024-07-01 21:08:11 | 2024-07-01 22:29:16 | 江苏东方九天新能源材料有限公司 | 194381 | 5657 |  |  | 0.15 | 7080 | 710 | 1 | JG1224060189 |  | 1 | 辊印 色差 条印 | 1
铬钝化 | JG1224060179 | JG1224060179 | 东方铬钝化950 | 合格 | 让步接收 | 甲 | 夏亚军 | 6710 | 6695 | 0.9978 | 8170 | 0.15 | 710 | / | 碎边 色差 条印 辊印 | 30210011 | 光亮卷 | 0.15-SPCC | 30110011 | 铬钝化卷 | 0.15-SPCC |  | 10 | MO001049 | MO001049-002 | GDH001 | 铬钝化模板 | 6710 | 2024-06-30 | 2024-06-30 | 2 | 2024-07-01 19:59:08 | 2024-07-01 20:05:25 | 江苏东方九天新能源材料有限公司 | 197292 | 5660 |  |  | 0.15 | 8170 | 710 | 1 | JG1224060179 |  | 1 | S碎边(碎边 色差 条印 辊印) | 1
铬钝化 | JG12240601912 | JG12240601912 | 东方铬钝化950 | 合格 | 让步接收 | 甲 | 夏亚军 | 2592 | 2591 | 0.9996 | 3250 | 0.15 | 710 | / | 色差 条印 辊印 | 30210011 | 光亮卷 | 0.15-SPCC | 30110011 | 铬钝化卷 | 0.15-SPCC |  | 10 | MO001084 | MO001084-001 | GDH001 | 铬钝化模板 | 2592 | 2024-07-01 | 2024-07-01 | 2 | 2024-07-01 18:59:38 | 2024-07-01 19:00:44 | 江苏东方九天新能源材料有限公司 | 198560 | 5660 |  |  | 0.15 | 0 | 710 | 1 | JG12240601912 |  | 1 | S色差(色差 条印 辊印) | 1
铬钝化 | JG1224060170 | JG1224060170 | 东方铬钝化950 | 合格 | 让步接收 | 甲 | 夏亚军 | 5610 | 5599 | 0.998 | 7030 | 0.15 | 710 | / | 色差 条印 辊印 | 30210011 | 光亮卷 | 0.15-SPCC | 30110011 | 铬钝化卷 | 0.15-SPCC |  | 10 | MO001049 | MO001049-003 | GDH001 | 铬钝化模板 | 5610 | 2024-06-30 | 2024-06-30 | 2 | 2024-07-01 18:30:05 | 2024-07-01 18:31:02 | 江苏东方九天新能源材料有限公司 | 197293 | 5660 |  |  | 0.15 | 7050 | 710 | 1 | JG1224060170 |  | 1 | S色差(色差 条印 辊印) | 1
铬钝化 | JG12240601921 | JG12240601921 | 东方铬钝化950 | 合格 | 合格品 | 甲 | 夏亚军 | 3810 | 3819 | 1.0024 | 4810 | 0.15 | 710 | / |  | 30210011 | 光亮卷 | 0.15-SPCC | 30110011 | 铬钝化卷 | 0.15-SPCC |  | 10 | MO001022 | MO001022-002 | GDH001 | 铬钝化模板 | 3810 | 2024-06-28 | 2024-06-28 | 2 | 2024-07-01 17:42:38 | 2024-07-01 17:43:17 | 江苏东方九天新能源材料有限公司 | 196377 | 5660 |  |  | 0.15 | 0 | 710 | 1 | JG12240601921 |  | 1 |  | 1
铬钝化 | JG1224060190 | JG1224060190 | 东方铬钝化950 | 合格 | 合格品 | 甲 | 夏亚军 | 5750 | 5751 | 1.0002 | 7150 | 0.15 | 710 | / |  | 30210011 | 光亮卷 | 0.15-SPCC | 30110011 | 铬钝化卷 | 0.15-SPCC |  | 10 | MO001022 | MO001022-001 | GDH001 | 铬钝化模板 | 5750 | 2024-06-28 | 2024-06-28 | 2 | 2024-07-01 17:11:22 | 2024-07-01 17:11:58 | 江苏东方九天新能源材料有限公司 | 196376 | 5660 |  |  | 0.15 | 0 | 710 | 1 | JG1224060190 |  | 1 |  | 1
铬钝化 | JG12240602082 | JG12240602082 | 东方铬钝化950 | 合格 | 合格品 | 甲 | 韩康 | 2346 | 2333 | 0.9945 | 4240 | 0.1 | 710 | / | 色差 326米1个孔洞 横向95.4 大小0.18 尾撞伤印 | 30210015 | 光亮卷 | 0.1-SPCC | 30110014 | 铬钝化卷 | 0.1*710*4240 |  | 10 | MO001082 | MO001082-004 | GDH001 | 铬钝化模板 | 2346 | 2024-07-01 | 2024-07-01 | 2 | 2024-07-01 15:54:51 | 2024-07-01 16:21:43 | 江苏东方九天新能源材料有限公司 | 198554 | 5660 |  |  | 0.1 | 4270 | 710 | 1 | JG12240602082 |  | 1 | S色差(色差 326米1个孔洞 横向95.4 大小0.18 尾撞伤印) | 1
铬钝化 | JG122405024811 | JG12240502481 | 东方铬钝化950 | 合格 | 合格品 | 甲 | 韩康 | 7550 | 2515 |  | 4400 | 0.1 | 760 | / |  | 30210015 | 光亮卷 | 0.1-SPCC | 30110014 | 铬钝化卷 | 0.1*760*4400 |  | 10 | MO001048 | MO001048-004-01 | GDH001 | 铬钝化模板 | 7550 | 2024-06-30 | 2024-06-30 | 2 | 2024-07-01 14:30:40 | 2024-07-01 15:53:50 | 江苏东方九天新能源材料有限公司 |  | 5660 |  | 1 | 0.1 | 13260 | 760 | 1 | JG122405024811 |  | 1 |  | 1
铬钝化 | JG122405024812 | JG12240502481 | 东方铬钝化950 | 合格 | 合格品 | 甲 | 韩康 | 7550 | 2513 |  | 4400 | 0.1 | 760 | / |  | 30210015 | 光亮卷 | 0.1-SPCC | 30110014 | 铬钝化卷 | 0.1*760*4400 |  | 10 | MO001048 | MO001048-004-02 | GDH001 | 铬钝化模板 | 7550 | 2024-06-30 | 2024-06-30 | 2 | 2024-07-01 14:30:40 | 2024-07-01 15:53:50 | 江苏东方九天新能源材料有限公司 |  | 5660 |  | 1 | 0.1 | 13260 | 760 | 1 | JG122405024812 |  | 1 |  | 1
铬钝化 | JG122405024813 | JG12240502481 | 东方铬钝化950 | 合格 | 合格品 | 甲 | 韩康 | 7550 | 2491 |  | 4360 | 0.1 | 760 | / |  | 30210015 | 光亮卷 | 0.1-SPCC | 30110014 | 铬钝化卷 | 0.1*760*4360 |  | 10 | MO001048 | MO001048-004-03 | GDH001 | 铬钝化模板 | 7550 | 2024-06-30 | 2024-06-30 | 2 | 2024-07-01 14:30:40 | 2024-07-01 15:53:50 | 江苏东方九天新能源材料有限公司 |  | 5660 |  | 1 | 0.1 | 13260 | 760 | 1 | JG122405024813 |  | 1 |  | 1
铬钝化 | JG122405502022 | JG12240550202 | 东方铬钝化950 | 合格 | 合格品 | 乙 | 李志祥 | 6710 | 4219 |  | 7370 | 0.1 | 760 | / |  | 30210015 | 光亮卷 | 0.1-SPCC | 30110014 | 铬钝化卷 | 0.1-SPCC |  | 10 | MO001092 | MO001092-001-02 | GDH001 | 铬钝化模板 | 6710 | 2024-07-01 | 2024-07-01 | 2 | 2024-07-01 15:12:59 | 2024-07-01 15:13:47 | 江苏东方九天新能源材料有限公司 |  | 5653 |  | 1 | 0.1 | 0 | 760 | 1 | JG122405502022 |  | 1 |  | 1
铬钝化 | JG122405502021 | JG12240550202 | 东方铬钝化950 | 合格 | 合格品 | 乙 | 李志祥 | 6710 | 2471 |  | 4300 | 0.1 | 760 | / |  | 30210015 | 光亮卷 | 0.1-SPCC | 30110014 | 铬钝化卷 | 0.1-SPCC |  | 10 | MO001092 | MO001092-001-01 | GDH001 | 铬钝化模板 | 6710 | 2024-07-01 | 2024-07-01 | 2 | 2024-07-01 15:12:59 | 2024-07-01 15:13:47 | 江苏东方九天新能源材料有限公司 |  | 5653 |  | 1 | 0.1 | 0 | 760 | 1 | JG122405502021 |  | 1 |  | 1
铬钝化 | JG122405504511 | JG12240550451 | 东方铬钝化950 | 合格 | 合格品 | 甲 | 韩康 | 7470 | 2495 |  | 4350 | 0.1 | 760 | / |  | 30210015 | 光亮卷 | 0.1-SPCC | 30110014 | 铬钝化卷 | 0.1*760*4350 |  | 10 | MO001048 | MO001048-002-01 | GDH001 | 铬钝化模板 | 7470 | 2024-06-30 | 2024-06-30 | 2 | 2024-07-01 14:28:11 | 2024-07-01 14:30:11 | 江苏东方九天新能源材料有限公司 |  | 5660 |  | 1 | 0.1 | 13100 | 760 | 1 | JG122405504511 |  | 1 |  | 1
铬钝化 | JG122405504512 | JG12240550451 | 东方铬钝化950 | 合格 | 合格品 | 甲 | 韩康 | 7470 | 2505 |  | 4350 | 0.1 | 760 | / |  | 30210015 | 光亮卷 | 0.1-SPCC | 30110014 | 铬钝化卷 | 0.1*760*4350 |  | 10 | MO001048 | MO001048-002-02 | GDH001 | 铬钝化模板 | 7470 | 2024-06-30 | 2024-06-30 | 2 | 2024-07-01 14:28:11 | 2024-07-01 14:30:11 | 江苏东方九天新能源材料有限公司 |  | 5660 |  | 1 | 0.1 | 13100 | 760 | 1 | JG122405504512 |  | 1 |  | 1
铬钝化 | JG122405504513 | JG12240550451 | 东方铬钝化950 | 合格 | 合格品 | 甲 | 韩康 | 7470 | 2447 |  | 4270 | 0.1 | 760 | / |  | 30210015 | 光亮卷 | 0.1-SPCC | 30110014 | 铬钝化卷 | 0.1*760*4270 |  | 10 | MO001048 | MO001048-002-03 | GDH001 | 铬钝化模板 | 7470 | 2024-06-30 | 2024-06-30 | 2 | 2024-07-01 14:28:11 | 2024-07-01 14:30:11 | 江苏东方九天新能源材料有限公司 |  | 5660 |  | 1 | 0.1 | 13100 | 760 | 1 | JG122405504513 |  | 1 |  | 1
铬钝化 | JG12240502371 | JG12240502371 | 东方铬钝化950 | 合格 | 合格品 | 甲 | 韩康 | 6120 | 6107 | 0.9979 | 10700 | 0.1 | 760 | / | S色差(色差 亮斑) | 30210015 | 光亮卷 | 0.1-SPCC | 30110014 | 铬钝化卷 | 0.1*760*10700 |  | 10 | MO001021 | MO001021-004 | GDH001 | 铬钝化模板 | 6120 | 2024-06-28 | 2024-06-28 | 2 | 2024-07-01 12:52:28 | 2024-07-01 14:27:44 | 江苏东方九天新能源材料有限公司 | 196321 | 5660 |  |  | 0.1 | 10770 | 760 | 1 | JG12240502371 |  | 1 | S色差(色差 亮斑) | 1
铬钝化 | JG12240502511 | JG12240502511 | 东方铬钝化950 | 合格 | 合格品 | 甲 | 韩康 | 5520 | 5485 | 0.9937 | 9610 | 0.1 | 760 | / | 色差 碱液斑 4970米1个孔洞 横向108.7 大小0.35 | 30210015 | 光亮卷 | 0.1-SPCC | 30110014 | 铬钝化卷 | 0.1*760*9610 |  | 10 | MO001048 | MO001048-001 | GDH001 | 铬钝化模板 | 5520 | 2024-06-30 | 2024-06-30 | 2 | 2024-07-01 11:52:34 | 2024-07-01 11:55:26 | 江苏东方九天新能源材料有限公司 | 197241 | 5660 |  |  | 0.1 | 9700 | 760 | 1 | JG12240502511 |  | 1 | S色差(色差 碱液斑 4970米1个孔洞 横向108.7 大小0.35) | 1
铬钝化 | JG122405505911 | JG12240550591 | 东方铬钝化950 | 合格 | 合格品 | 甲 | 韩康 | 7110 | 2325 |  | 4050 | 0.1 | 760 | / |  | 30210015 | 光亮卷 | 0.1-SPCC | 30110014 | 铬钝化卷 | 0.1*760*4050 |  | 10 | MO001048 | MO001048-018-01 | GDH001 | 铬钝化模板 | 7110 | 2024-06-30 | 2024-06-30 | 2 | 2024-07-01 10:49:04 | 2024-07-01 10:50:16 | 江苏东方九天新能源材料有限公司 |  | 5660 |  | 1 | 0.1 | 12260 | 760 | 1 | JG122405505911 |  | 1 |  | 1
铬钝化 | JG122405505912 | JG12240550591 | 东方铬钝化950 | 合格 | 合格品 | 甲 | 韩康 | 7110 | 2323 |  | 4050 | 0.1 | 760 | / |  | 30210015 | 光亮卷 | 0.1-SPCC | 30110014 | 铬钝化卷 | 0.1*760*4050 |  | 10 | MO001048 | MO001048-018-02 | GDH001 | 铬钝化模板 | 7110 | 2024-06-30 | 2024-06-30 | 2 | 2024-07-01 10:49:04 | 2024-07-01 10:50:16 | 江苏东方九天新能源材料有限公司 |  | 5660 |  | 1 | 0.1 | 12260 | 760 | 1 | JG122405505912 |  | 1 |  | 1
铬钝化 | JG122405505913 | JG12240550591 | 东方铬钝化950 | 合格 | 合格品 | 甲 | 韩康 | 7110 | 2435 |  | 4270 | 0.1 | 760 | / |  | 30210015 | 光亮卷 | 0.1-SPCC | 30110014 | 铬钝化卷 | 0.1*760*4270 |  | 10 | MO001048 | MO001048-018-03 | GDH001 | 铬钝化模板 | 7110 | 2024-06-30 | 2024-06-30 | 2 | 2024-07-01 10:49:04 | 2024-07-01 10:50:16 | 江苏东方九天新能源材料有限公司 |  | 5660 |  | 1 | 0.1 | 12260 | 760 | 1 | JG122405505913 |  | 1 |  | 1
铬钝化 | JG122405513612 | JG122405513612 | 东方铬钝化950 | 合格 | 合格品 | 乙 | 李志祥 | 1650 | 1634 | 0.9903 | 2860 | 0.1 | 760 | / | 1688米操580大小1.86，白斑 辊印 亮斑 碎边 | 30210015 | 光亮卷 | 0.1-SPCC | 30110014 | 铬钝化卷 | 0.1*760*2860 |  | 10 | MO001048 | MO001048-010 | GDH001 | 铬钝化模板 | 1650 | 2024-06-30 | 2024-06-30 | 2 | 2024-07-01 07:41:02 | 2024-07-01 07:58:02 | 江苏东方九天新能源材料有限公司 | 197250 | 5657 |  |  | 0.1 | 2870 | 760 | 1 | JG122405513612 |  | 1 | 白斑 辊印 亮斑 碎边 1688米操580大小1.86 | 1
铬钝化 | JG122405513511 | JG12240551351 | 东方铬钝化950 | 合格 | 合格品 | 乙 | 李志祥 | 7400 | 2479 |  | 4310 | 0.1 | 760 | / |  | 30210015 | 光亮卷 | 0.1-SPCC | 30110014 | 铬钝化卷 | 0.1*760*4310 |  | 10 | MO001048 | MO001048-015-01 | GDH001 | 铬钝化模板 | 7400 | 2024-06-30 | 2024-06-30 | 2 | 2024-07-01 06:51:32 | 2024-07-01 07:40:32 | 江苏东方九天新能源材料有限公司 |  | 5657 |  | 1 | 0.1 | 12940 | 760 | 1 | JG122405513511 |  | 1 |  | 1
铬钝化 | JG122405513512 | JG12240551351 | 东方铬钝化950 | 合格 | 合格品 | 乙 | 李志祥 | 7400 | 2479 |  | 4310 | 0.1 | 760 | / |  | 30210015 | 光亮卷 | 0.1-SPCC | 30110014 | 铬钝化卷 | 0.1*760*4310 |  | 10 | MO001048 | MO001048-015-02 | GDH001 | 铬钝化模板 | 7400 | 2024-06-30 | 2024-06-30 | 2 | 2024-07-01 06:51:32 | 2024-07-01 07:40:32 | 江苏东方九天新能源材料有限公司 |  | 5657 |  | 1 | 0.1 | 12940 | 760 | 1 | JG122405513512 |  | 1 |  | 1
铬钝化 | JG122405513513 | JG12240551351 | 东方铬钝化950 | 合格 | 合格品 | 乙 | 李志祥 | 7400 | 2405 |  | 4180 | 0.1 | 760 | / |  | 30210015 | 光亮卷 | 0.1-SPCC | 30110014 | 铬钝化卷 | 0.1*760*4180 |  | 10 | MO001048 | MO001048-015-03 | GDH001 | 铬钝化模板 | 7400 | 2024-06-30 | 2024-06-30 | 2 | 2024-07-01 06:51:32 | 2024-07-01 07:40:32 | 江苏东方九天新能源材料有限公司 |  | 5657 |  | 1 | 0.1 | 12940 | 760 | 1 | JG122405513513 |  | 1 |  | 1
铬钝化 | JG122405025011 | JG12240502501 | 东方铬钝化950 | 合格 | 合格品 | 乙 | 李志祥 | 7510 | 2491 |  | 4340 | 0.1 | 760 | / |  | 30210015 | 光亮卷 | 0.1-SPCC | 30110014 | 铬钝化卷 | 0.1*760*4340 |  | 10 | MO001048 | MO001048-011-01 | GDH001 | 铬钝化模板 | 7510 | 2024-06-30 | 2024-06-30 | 2 | 2024-07-01 04:59:22 | 2024-07-01 06:17:48 | 江苏东方九天新能源材料有限公司 |  | 5657 |  | 1 | 0.1 | 13100 | 760 | 1 | JG122405025011 |  | 1 |  | 1
铬钝化 | JG122405025012 | JG12240502501 | 东方铬钝化950 | 合格 | 合格品 | 乙 | 李志祥 | 7510 | 2491 |  | 4340 | 0.1 | 760 | / |  | 30210015 | 光亮卷 | 0.1-SPCC | 30110014 | 铬钝化卷 | 0.1*760*4340 |  | 10 | MO001048 | MO001048-011-02 | GDH001 | 铬钝化模板 | 7510 | 2024-06-30 | 2024-06-30 | 2 | 2024-07-01 04:59:22 | 2024-07-01 06:17:48 | 江苏东方九天新能源材料有限公司 |  | 5657 |  | 1 | 0.1 | 13100 | 760 | 1 | JG122405025012 |  | 1 |  | 1
铬钝化 | JG122405025013 | JG12240502501 | 东方铬钝化950 | 合格 | 合格品 | 乙 | 李志祥 | 7510 | 2397 |  | 4180 | 0.1 | 760 | / |  | 30210015 | 光亮卷 | 0.1-SPCC | 30110014 | 铬钝化卷 | 0.1*760*4180 |  | 10 | MO001048 | MO001048-011-03 | GDH001 | 铬钝化模板 | 7510 | 2024-06-30 | 2024-06-30 | 2 | 2024-07-01 04:59:22 | 2024-07-01 06:17:48 | 江苏东方九天新能源材料有限公司 |  | 5657 |  | 1 | 0.1 | 13100 | 760 | 1 | JG122405025013 |  | 1 |  | 1
铬钝化 | JG12240550892 | JG12240550892 | 东方铬钝化950 | 合格 | 合格品 | 乙 | 李志祥 | 5910 | 5883 | 0.9954 | 10280 | 0.1 | 760 | / |  | 30210015 | 光亮卷 | 0.1-SPCC | 30110014 | 铬钝化卷 | 0.1*760*10280 |  | 10 | MO001048 | MO001048-017 | GDH001 | 铬钝化模板 | 5910 | 2024-06-30 | 2024-06-30 | 2 | 2024-07-01 03:50:21 | 2024-07-01 04:54:51 | 江苏东方九天新能源材料有限公司 | 197257 | 5657 |  |  | 0.1 | 10370 | 760 | 1 | JG12240550892 |  | 1 |  | 1
铬钝化 | JG12240551352 | JG12240551352 | 东方铬钝化950 | 合格 | 合格品 | 乙 | 李志祥 | 6020 | 6003 | 0.9972 | 10470 | 0.1 | 760 | / |  | 30210015 | 光亮卷 | 0.1-SPCC | 30110014 | 铬钝化卷 | 0.1-SPCC |  | 10 | MO001048 | MO001048-016 | GDH001 | 铬钝化模板 | 6020 | 2024-06-30 | 2024-06-30 | 2 | 2024-07-01 02:35:30 | 2024-07-01 03:48:09 | 江苏东方九天新能源材料有限公司 | 197256 | 5657 |  |  | 0.1 | 10540 | 760 | 1 | JG12240551352 |  | 1 |  | 1
铬钝化 | JG12240502482 | JG12240502482 | 东方铬钝化950 | 合格 | 合格品 | 乙 | 李志祥 | 6100 | 6069 | 0.9949 | 10610 | 0.1 | 760 | / |  | 30210015 | 光亮卷 | 0.1-SPCC | 30110014 | 铬钝化卷 | 0.1-SPCC |  | 10 | MO001048 | MO001048-014 | GDH001 | 铬钝化模板 | 6100 | 2024-06-30 | 2024-06-30 | 2 | 2024-07-01 01:48:04 | 2024-07-01 02:31:28 | 江苏东方九天新能源材料有限公司 | 197254 | 5657 |  |  | 0.1 | 10690 | 760 | 1 | JG12240502482 |  | 1 | 白斑 辊印 乳化斑 色差 | 1
铬钝化 | JG122405512211 | JG12240551221 | 东方铬钝化950 | 合格 | 合格品 | 乙 | 李志祥 | 6850 | 4355 |  | 7600 | 0.1 | 760 | / |  | 30210015 | 光亮卷 | 0.1-SPCC | 30110014 | 铬钝化卷 | 0.1-SPCC |  | 10 | MO001048 | MO001048-023-02 | GDH001 | 铬钝化模板 | 6850 | 2024-06-30 | 2024-06-30 | 2 | 2024-06-30 23:51:39 | 2024-07-01 01:47:43 | 江苏东方九天新能源材料有限公司 |  | 5657 |  | 1 | 0.1 | 11960 | 760 | 1 | JG122405512211 |  | 1 | 白斑 辊印 乳化斑 色差 | 1
铬钝化 | JG122405512212 | JG12240551221 | 东方铬钝化950 | 合格 | 合格品 | 乙 | 李志祥 | 6850 | 2473 |  | 4330 | 0.1 | 760 | / | 2183/2932/3769/4155米操336/83/28/429大小0.44/0.8/2.12/0.18 | 30210015 | 光亮卷 | 0.1-SPCC | 30110014 | 铬钝化卷 | 0.1-SPCC |  | 10 | MO001048 | MO001048-023-01 | GDH001 | 铬钝化模板 | 6850 | 2024-06-30 | 2024-06-30 | 2 | 2024-06-30 23:51:39 | 2024-07-01 01:47:43 | 江苏东方九天新能源材料有限公司 |  | 5657 |  | 1 | 0.1 | 11960 | 760 | 1 | JG122405512212 |  | 1 | A暗线印(2183/2932/3769/4155米操336/83/28/429大小0.44/0.8/2.12/0.18) | 1