## sheet1
工序名称 | 批号 | 新卷号 | 出料厚度 | 出料宽度 | 出料长度 | 出料重量 | 膜名称 | 备注 | 机组名称 | 工序状态 | 检验结果 | 班组 | 参与人 | 来料重量 | 成品率 | 工序要求 | 来料编码 | 来料名称 | 来料规格 | 产品编码 | 产品名称 | 产品规格 | 排序 | 主计划号 | 子计划号 | 工序流程编码 | 工序流程名称 | 工单需求 | 计划开始时间 | 计划结束时间 | 工单状态 | 实际开始时间 | 产出时间 | 组织名称 | 卷号ID | 操作工人 | 报工人 | 检验 | 来料厚度 | 来料长度 | 来料宽度 | 是否分卷 | 原卷号 | 工单要求 | 是否成品 | 不良现象 | 入库审核
覆膜 | JG1224070009 | JG12240700093 | 0.15 | 610 | 4110 | 2024 | 明绿改性膜-1 | 两侧碎边缺口约3毫米，尾部缩芯折印 | 九天覆膜-5 | 合格 | 让步接收 | 甲 | 何志宏,桑永辉 | 2024 |  | / | 30110014 | 铬钝化卷 | 0.1-SPCC | 30311002 | 单面钢塑复合卷 | 0.15-SPCC | 10 | MO002048 | MO002048-006-03 | FM001 | 覆膜模板 | 6159 | 2024-07-25 | 2024-07-25 | 5 | 2024-07-29 04:57:08 | 2024-07-29 05:40:24 | 江苏九天光电科技有限公司 | 0 | 5751 |  | 1 | 0.15 | 4110 | 610 | 1 | JG12240700093 |  | 1 | 两侧碎边缺口约3毫米，尾部缩芯折印 | 1
覆膜 | JG1224070009 | JG12240700092 | 0.15 | 610 | 4550 | 2248 | 明绿改性膜-2 |  | 九天覆膜-5 | 合格 | 合格品 | 甲 | 何志宏,桑永辉 | 2248 |  | / | 30110014 | 铬钝化卷 | 0.1-SPCC | 30311002 | 单面钢塑复合卷 | 0.15-SPCC | 10 | MO002048 | MO002048-006-02 | FM001 | 覆膜模板 | 6159 | 2024-07-25 | 2024-07-25 | 5 | 2024-07-29 04:57:08 | 2024-07-29 05:40:24 | 江苏九天光电科技有限公司 | 0 | 5751 |  | 1 | 0.15 | 4550 | 610 | 1 | JG12240700092 |  | 1 |  | 1
覆膜 | JG1224070009 | JG12240700091 | 0.15 | 610 | 4500 | 2210 | 明绿改性膜-2 |  | 九天覆膜-5 | 合格 | 合格品 | 甲 | 何志宏,桑永辉 | 2210 |  | / | 30110014 | 铬钝化卷 | 0.1-SPCC | 30311002 | 单面钢塑复合卷 | 0.15-SPCC | 10 | MO002048 | MO002048-006-01 | FM001 | 覆膜模板 | 6159 | 2024-07-25 | 2024-07-25 | 5 | 2024-07-29 04:57:08 | 2024-07-29 05:40:24 | 江苏九天光电科技有限公司 | 0 | 5751 |  | 1 | 0.15 | 4500 | 610 | 1 | JG12240700091 |  | 1 |  | 1
覆膜 | JG12240701151 | JG122407011513 | 0.19 | 710 | 3230 | 1976 | 明绿改性膜-1 | 来料尾部缩芯折印 | 九天覆膜-9 | 合格 | 让步接收 | 甲 | 倪志宏,张文兵 | 1976 |  | / | 30110014 | 铬钝化卷 | 0.1-SPCC | 30312002 | 双面钢塑复合卷 | 0.19-SPCC | 10 | MO002113 | MO002113-009-03 | FM001 | 覆膜模板 | 5651 | 2024-07-27 | 2024-07-27 | 5 | 2024-07-29 04:23:38 | 2024-07-29 04:24:49 | 江苏九天光电科技有限公司 | 263170 | 5754 |  | 1 | 0.19 | 3230 | 710 | 1 | JG122407011513 |  | 1 |  | 1
覆膜 | JG12240701151 | JG122407011512 | 0.19 | 710 | 3400 | 2078 | 明绿改性膜-1 |  | 九天覆膜-9 | 合格 | 合格品 | 甲 | 倪志宏,张文兵 | 2078 |  | / | 30110014 | 铬钝化卷 | 0.1-SPCC | 30312002 | 双面钢塑复合卷 | 0.19-SPCC | 10 | MO002113 | MO002113-009-02 | FM001 | 覆膜模板 | 5651 | 2024-07-27 | 2024-07-27 | 5 | 2024-07-29 04:23:38 | 2024-07-29 04:24:49 | 江苏九天光电科技有限公司 | 263170 | 5754 |  | 1 | 0.19 | 3400 | 710 | 1 | JG122407011512 |  | 1 |  | 1
覆膜 | JG12240701151 | JG122407011511 | 0.19 | 710 | 3500 | 2148 | 明绿改性膜-1 |  | 九天覆膜-9 | 合格 | 合格品 | 甲 | 倪志宏,张文兵 | 2148 |  | / | 30110014 | 铬钝化卷 | 0.1-SPCC | 30312002 | 双面钢塑复合卷 | 0.19-SPCC | 10 | MO002113 | MO002113-009-01 | FM001 | 覆膜模板 | 5651 | 2024-07-27 | 2024-07-27 | 5 | 2024-07-29 04:23:38 | 2024-07-29 04:24:49 | 江苏九天光电科技有限公司 | 263170 | 5754 |  | 1 | 0.19 | 3500 | 710 | 1 | JG122407011511 |  | 1 |  | 1
覆膜 | JG12240602511 | JG122406025113 | 0.165 | 760 | 4490 | 2776 | 明绿改性膜-1 |  | 九天覆膜-9 | 合格 | 合格品 | 甲 | 倪志宏,张文兵 | 2776 |  | / | 30110014 | 铬钝化卷 | 0.1-SPCC | 30312001 | 双面钢塑复合卷 | 0.165-SPCC | 10 | MO001992 | MO001992-006-03 | FM001 | 覆膜模板 | 7391 | 2024-07-24 | 2024-07-24 | 3 | 2024-07-29 00:56:31 | 2024-07-29 02:30:52 | 江苏九天光电科技有限公司 | 0 | 5754 |  | 1 | 0.165 | 4490 | 760 | 1 | JG122406025113 |  | 1 |  | 1
覆膜 | JG12240602511 | JG122406025112 | 0.165 | 760 | 4200 | 2610 | 明绿改性膜-1 | Q起筋(2850米下膜中间膜起筋) | 九天覆膜-9 | 合格 | 让步接收 | 甲 | 倪志宏,张文兵 | 2610 |  | / | 30110014 | 铬钝化卷 | 0.1-SPCC | 30312001 | 双面钢塑复合卷 | 0.165-SPCC | 10 | MO001992 | MO001992-006-02 | FM001 | 覆膜模板 | 7391 | 2024-07-24 | 2024-07-24 | 3 | 2024-07-29 00:56:31 | 2024-07-29 02:30:52 | 江苏九天光电科技有限公司 | 0 | 5754 |  | 1 | 0.165 | 4200 | 760 | 1 | JG122406025112 |  | 1 | Q起筋(2850米下膜中间膜起筋) | 1
覆膜 | JG12240602511 | JG122406025111 | 0.165 | 760 | 4200 | 2604 | 明绿改性膜-1 | D顶伤印(板面偶有轻微凹印),C擦伤(1900-2180米操作侧5公分内划伤印重) | 九天覆膜-9 | 待判定 | 5 | 甲 | 倪志宏,张文兵 | 2604 |  | / | 30110014 | 铬钝化卷 | 0.1-SPCC | 30312001 | 双面钢塑复合卷 | 0.165-SPCC | 10 | MO001992 | MO001992-006-01 | FM001 | 覆膜模板 | 7391 | 2024-07-24 | 2024-07-24 | 3 | 2024-07-29 00:56:31 | 2024-07-29 02:30:52 | 江苏九天光电科技有限公司 | 0 | 5754 |  | 1 | 0.165 | 4200 | 760 | 1 | JG122406025111 |  | 1 | D顶伤印(板面偶有轻微凹印),C擦伤(1900-2180米操作侧5公分内划伤印重)
覆膜 | JG12240602641 | JG122406026413 | 0.165 | 760 | 4000 | 2524 | 明绿改性膜-1 | S色差条印(1),Z振纹(1),K孔洞(120米传动侧20公分处1个 大小1.15平方毫米 1350米操作侧27公分处1个 大小0.27平方毫米),B白斑(1) | 九天覆膜-9 | 合格 | 让步接收 | 甲 | 张文兵,倪志宏 | 2524 |  | / | 30110014 | 铬钝化卷 | 0.1-SPCC | 30312001 | 双面钢塑复合卷 | 0.165-SPCC | 10 | MO001868 | MO001868-004-03 | FM001 | 覆膜模板 | 6955 | 2024-07-21 | 2024-07-21 | 5 | 2024-07-28 22:00:41 | 2024-07-29 00:07:36 | 江苏九天光电科技有限公司 | 0 | 5754 |  | 1 | 0.165 | 4000 | 760 | 1 | JG122406026413 |  | 1 | S色差条印(1),Z振纹(1),K孔洞(120米传动侧20公分处1个 大小1.15平方毫米 1350米操作侧27公分处1个 大小0.27平方毫米),B白斑(1) | 1
覆膜 | JG12240602641 | JG122406026412 | 0.165 | 760 | 4000 | 2504 | 明绿改性膜-1 | B白斑(1),Z振纹(1),S色差条印(1)实际米数3970 | 九天覆膜-9 | 合格 | 让步接收 | 甲 | 张文兵,倪志宏 | 2504 |  | / | 30110014 | 铬钝化卷 | 0.1-SPCC | 30312001 | 双面钢塑复合卷 | 0.165-SPCC | 10 | MO001868 | MO001868-004-02 | FM001 | 覆膜模板 | 6955 | 2024-07-21 | 2024-07-21 | 5 | 2024-07-28 22:00:41 | 2024-07-29 00:07:36 | 江苏九天光电科技有限公司 | 0 | 5754 |  | 1 | 0.165 | 4000 | 760 | 1 | JG122406026412 |  | 1 | B白斑(1),Z振纹(1),S色差条印(1) | 1
覆膜 | JG12240602641 | JG122406026411 | 0.165 | 760 | 4000 | 2500 | 明绿改性膜-1 | Z振纹(1),S色差条印(1),B白斑(1)实际米数3970 | 九天覆膜-9 | 合格 | 让步接收 | 甲 | 张文兵,倪志宏 | 2500 |  | / | 30110014 | 铬钝化卷 | 0.1-SPCC | 30312001 | 双面钢塑复合卷 | 0.165-SPCC | 10 | MO001868 | MO001868-004-01 | FM001 | 覆膜模板 | 6955 | 2024-07-21 | 2024-07-21 | 5 | 2024-07-28 22:00:41 | 2024-07-29 00:07:36 | 江苏九天光电科技有限公司 | 0 | 5754 |  | 1 | 0.165 | 4000 | 760 | 1 | JG122406026411 |  | 1 | Z振纹(1),S色差条印(1),B白斑(1) | 1
覆膜 | JG122405024011 | JG1224050240113 | 0.165 | 760 | 4070 | 2606 | 明绿改性膜-1 |  | 九天覆膜-9 | 合格 | 合格品 | 甲 | 张文兵,倪志宏 | 2606 |  | / | 30110014 | 铬钝化卷 | 0.1-SPCC | 30312001 | 双面钢塑复合卷 | 0.165-SPCC | 10 | MO001980 | MO001980-004-03 | FM001 | 覆膜模板 | 7203 | 2024-07-24 | 2024-07-24 | 5 | 2024-07-28 19:27:09 | 2024-07-28 21:57:42 | 江苏九天光电科技有限公司 | 256224 | 5740 |  | 1 | 0.165 | 4070 | 760 | 1 | JG1224050240113 |  | 1 |  | 1
覆膜 | JG122405024011 | JG1224050240112 | 0.165 | 760 | 4000 | 2556 | 明绿改性膜-1 | 剥离低4.42 | 九天覆膜-9 | 合格 | 让步接收 | 甲 | 张文兵,倪志宏 | 2556 |  | / | 30110014 | 铬钝化卷 | 0.1-SPCC | 30312001 | 双面钢塑复合卷 | 0.165-SPCC | 10 | MO001980 | MO001980-004-02 | FM001 | 覆膜模板 | 7203 | 2024-07-24 | 2024-07-24 | 5 | 2024-07-28 19:27:09 | 2024-07-28 21:57:42 | 江苏九天光电科技有限公司 | 256224 | 5740 |  | 1 | 0.165 | 4000 | 760 | 1 | JG1224050240112 |  | 1 |  | 1
覆膜 | JG122405024011 | JG1224050240111 | 0.165 | 760 | 4050 | 2588 | 明绿改性膜-1 | K孔洞(1310米操作侧30公分处1个0.27平方毫米孔洞),S松花印(卷芯传动侧有轻微松花印),G辊印(传边3公分内有亮辊印) | 九天覆膜-9 | 合格 | 让步接收 | 乙 | 黄宏涛,李其华 | 2588 |  | / | 30110014 | 铬钝化卷 | 0.1-SPCC | 30312001 | 双面钢塑复合卷 | 0.165-SPCC | 10 | MO001980 | MO001980-004-01 | FM001 | 覆膜模板 | 7203 | 2024-07-24 | 2024-07-24 | 5 | 2024-07-28 19:27:09 | 2024-07-28 21:57:42 | 江苏九天光电科技有限公司 | 256224 | 5740 |  | 1 | 0.165 | 4050 | 760 | 1 | JG1224050240111 |  | 1 | K孔洞(1310米操作侧30公分处1个0.27平方毫米孔洞),S松花印(卷芯传动侧有轻微松花印),G辊印(传边3公分内有亮辊印) | 1
覆膜 | JG1224070251 | JG12240702512 | 0.248 | 610 | 3310 | 2922 | 明绿改性膜-1 |  | 九天覆膜-8 | 合格 | 合格品 | 乙 | 何志宏,桑永辉 | 2922 |  | / | 30110012 | 铬钝化卷 | 0.18-SPCC | 30312013 | 双面钢塑复合卷 | 0.248-SPCC | 10 | MO002116 | MO002116-012-02 | FM001 | 覆膜模板 | 5647 | 2024-07-27 | 2024-07-27 | 3 | 2024-07-28 17:35:05 | 2024-07-28 20:08:38 | 江苏九天光电科技有限公司 | 263202 | 5732 |  | 1 | 0.248 | 3310 | 610 | 1 | JG12240702512 |  | 1 |  | 1
覆膜 | JG1224070251 | JG12240702511 | 0.248 | 610 | 3340 | 2952 | 明绿改性膜-1 | S色差(900米处来膜收卷不齐导致两侧露白6-7毫米)内圈边0.251/0.181 中0.252/0.18边0.248/0.18 剥不离 | 九天覆膜-8 | 待判定 | 5 | 乙 | 何志宏,桑永辉 | 2952 |  | / | 30110012 | 铬钝化卷 | 0.18-SPCC | 30312013 | 双面钢塑复合卷 | 0.248-SPCC | 10 | MO002116 | MO002116-012-01 | FM001 | 覆膜模板 | 5647 | 2024-07-27 | 2024-07-27 | 3 | 2024-07-28 17:35:05 | 2024-07-28 20:08:38 | 江苏九天光电科技有限公司 | 263202 | 5732 |  | 1 | 0.248 | 3340 | 610 | 1 | JG12240702511 |  | 1 | S色差(900米处来膜收卷不齐导致两侧露白6-7毫米)
覆膜 | JG122406025911 | JG1224060259113 | 0.165 | 760 | 4100 | 2518 | 明绿改性膜-1 | 尾部有缩芯折印，操作侧花辊印，抗拉低313 | 九天覆膜-9 | 合格 | 让步接收 | 乙 | 黄宏涛,李其华 | 2518 |  | / | 30110014 | 铬钝化卷 | 0.1-SPCC | 30312001 | 双面钢塑复合卷 | 0.165-SPCC | 10 | MO001844 | MO001844-003-03 | FM001 | 覆膜模板 | 6711 | 2024-07-20 | 2024-07-20 | 5 | 2024-07-28 16:51:38 | 2024-07-28 19:22:40 | 江苏九天光电科技有限公司 | 0 | 5740 |  | 1 | 0.165 | 4100 | 760 | 1 | JG1224060259113 |  | 1 | 缩芯折印(尾部有缩芯折印，操作侧花辊印) | 1
覆膜 | JG122406025911 | JG1224060259112 | 0.165 | 760 | 4100 | 2526 | 明绿改性膜-1 | 950米传动侧23公分处1个0.7平方毫米孔洞 | 九天覆膜-9 | 合格 | 让步接收 | 乙 | 黄宏涛,李其华 | 2526 |  | / | 30110014 | 铬钝化卷 | 0.1-SPCC | 30312001 | 双面钢塑复合卷 | 0.165-SPCC | 10 | MO001844 | MO001844-003-02 | FM001 | 覆膜模板 | 6711 | 2024-07-20 | 2024-07-20 | 5 | 2024-07-28 16:51:38 | 2024-07-28 19:22:40 | 江苏九天光电科技有限公司 | 0 | 5740 |  | 1 | 0.165 | 4100 | 760 | 1 | JG1224060259112 |  | 1 | K孔洞(950米传动侧23公分处1个0.7平方毫米孔洞) | 1
覆膜 | JG122406025911 | JG1224060259111 | 0.165 | 760 | 3620 | 2228 | 明绿改性膜-1 | 操作侧粘钢折印重，宽约15公分，花辊印,抗拉低318 | 九天覆膜-9 | 合格 | 让步接收 | 乙 | 黄宏涛,李其华 | 2228 |  | / | 30110014 | 铬钝化卷 | 0.1-SPCC | 30312001 | 双面钢塑复合卷 | 0.165-SPCC | 10 | MO001844 | MO001844-003-01 | FM001 | 覆膜模板 | 6711 | 2024-07-20 | 2024-07-20 | 5 | 2024-07-28 16:51:38 | 2024-07-28 19:22:40 | 江苏九天光电科技有限公司 | 0 | 5740 |  | 1 | 0.165 | 3620 | 760 | 1 | JG1224060259111 |  | 1 | N粘钢折印(操作侧粘钢折印重，宽约15公分，花辊印) | 1
覆膜 | JG1224055101112 | JG1224055101112 | 0.165 | 760 | 4570 | 2816 | 明绿改性膜-1 | 来料收卷不齐两侧边部间断有5-7毫米宽撞伤皱印 | 九天覆膜-9 | 合格 | 让步接收 | 乙 | 黄宏涛,李其华 | 2609 | 1.0793 | / | 30110014 | 铬钝化卷 | 0.1-SPCC | 30312001 | 双面钢塑复合卷 | 0.165-SPCC | 10 | MO001868 | MO001868-001 | FM001 | 覆膜模板 | 2609 | 2024-07-21 | 2024-07-21 | 5 | 2024-07-28 16:02:30 | 2024-07-28 16:48:39 | 江苏九天光电科技有限公司 | 252543 | 5740 |  |  | 0.1 | 0 | 760 | 1 | JG1224055101112 |  | 1 | Z撞伤(来料收卷不齐两侧边部间断有5-7毫米宽撞伤皱印) | 1
覆膜 | JG12240602701 | JG122406027013 | 0.165 | 760 | 4070 | 2548 | 明绿改性膜-1 | 花辊印，亮斑，尾部有缩芯折印 | 九天覆膜-9 | 合格 | 让步接收 | 乙 | 黄宏涛,李其华 | 2548 |  | / | 30110014 | 铬钝化卷 | 0.1-SPCC | 30312001 | 双面钢塑复合卷 | 0.165-SPCC | 10 | MO001992 | MO001992-003-03 | FM001 | 覆膜模板 | 7029 | 2024-07-24 | 2024-07-24 | 5 | 2024-07-28 13:36:51 | 2024-07-28 15:43:51 | 江苏九天光电科技有限公司 | 0 | 5740 |  | 1 | 0.165 | 4070 | 760 | 1 | JG122406027013 |  | 1 | H花辊印(花辊印，亮斑),缩芯折印(尾部有缩芯折印) | 1
覆膜 | JG12240602701 | JG122406027012 | 0.165 | 760 | 4050 | 2532 | 明绿改性膜-1 | 花辊印，亮斑 | 九天覆膜-9 | 合格 | 让步接收 | 乙 | 黄宏涛,李其华 | 2532 |  | / | 30110014 | 铬钝化卷 | 0.1-SPCC | 30312001 | 双面钢塑复合卷 | 0.165-SPCC | 10 | MO001992 | MO001992-003-02 | FM001 | 覆膜模板 | 7029 | 2024-07-24 | 2024-07-24 | 5 | 2024-07-28 13:36:51 | 2024-07-28 15:43:51 | 江苏九天光电科技有限公司 | 0 | 5740 |  | 1 | 0.165 | 4050 | 760 | 1 | JG122406027012 |  | 1 | H花辊印(花辊印，亮斑) | 1
覆膜 | JG12240602701 | JG122406027011 | 0.165 | 760 | 4050 | 2536 | 明绿改性膜-1 | 花辊印，亮斑，抗拉低315 | 九天覆膜-9 | 合格 | 让步接收 | 乙 | 黄宏涛,李其华 | 2536 |  | / | 30110014 | 铬钝化卷 | 0.1-SPCC | 30312001 | 双面钢塑复合卷 | 0.165-SPCC | 10 | MO001992 | MO001992-003-01 | FM001 | 覆膜模板 | 7029 | 2024-07-24 | 2024-07-24 | 5 | 2024-07-28 13:36:51 | 2024-07-28 15:43:51 | 江苏九天光电科技有限公司 | 0 | 5740 |  | 1 | 0.165 | 4050 | 760 | 1 | JG122406027011 |  | 1 | H花辊印(花辊印，亮斑) | 1
覆膜 | JG12240601381 | JG122406013813 | 0.165 | 760 | 4100 | 2584 | 明绿改性膜-1 | 传边间断有轻微撞伤 | 九天覆膜-9 | 合格 | 让步接收 | 乙 | 黄宏涛,李其华 | 2584 |  | / | 30110014 | 铬钝化卷 | 0.1-SPCC | 30312001 | 双面钢塑复合卷 | 0.165-SPCC | 10 | MO002040 | MO002040-009-03 | FM001 | 覆膜模板 | 7063 | 2024-07-25 | 2024-07-25 | 5 | 2024-07-28 11:18:46 | 2024-07-28 13:22:58 | 江苏九天光电科技有限公司 | 0 | 5740 |  | 1 | 0.165 | 4100 | 760 | 1 | JG122406013813 |  | 1 | Z撞伤(传边间断有轻微撞伤) | 1
覆膜 | JG12240601381 | JG122406013812 | 0.165 | 760 | 4010 | 2526 | 明绿改性膜-1 |  | 九天覆膜-9 | 合格 | 合格品 | 乙 | 黄宏涛,李其华 | 2526 |  | / | 30110014 | 铬钝化卷 | 0.1-SPCC | 30312001 | 双面钢塑复合卷 | 0.165-SPCC | 10 | MO002040 | MO002040-009-02 | FM001 | 覆膜模板 | 7063 | 2024-07-25 | 2024-07-25 | 5 | 2024-07-28 11:18:46 | 2024-07-28 13:22:58 | 江苏九天光电科技有限公司 | 0 | 5740 |  | 1 | 0.165 | 4010 | 760 | 1 | JG122406013812 |  | 1 |  | 1
覆膜 | JG12240601381 | JG122406013811 | 0.165 | 760 | 4020 | 2530 | 明绿改性膜-1 |  | 九天覆膜-9 | 合格 | 合格品 | 乙 | 黄宏涛,李其华 | 2530 |  | / | 30110014 | 铬钝化卷 | 0.1-SPCC | 30312001 | 双面钢塑复合卷 | 0.165-SPCC | 10 | MO002040 | MO002040-009-01 | FM001 | 覆膜模板 | 7063 | 2024-07-25 | 2024-07-25 | 5 | 2024-07-28 11:18:46 | 2024-07-28 13:22:58 | 江苏九天光电科技有限公司 | 0 | 5740 |  | 1 | 0.165 | 4020 | 760 | 1 | JG122406013811 |  | 1 |  | 1
覆膜 | JG1224070215 | JG12240702152 | 0.248 | 610 | 3460 | 3074 | 明绿改性膜-1 | 膜起筋 | 九天覆膜-8 | 合格 | 让步接收 | 甲 | 成防萍,徐新圣 | 3074 |  | / | 30110012 | 铬钝化卷 | 0.18-SPCC | 30312013 | 双面钢塑复合卷 | 0.248-SPCC | 10 | MO002126 | MO002126-001-02 | FM001 | 覆膜模板 | 5897 | 2024-07-28 | 2024-07-28 | 5 | 2024-07-28 11:57:22 | 2024-07-28 11:58:44 | 江苏九天光电科技有限公司 | 0 | 5751 |  | 1 | 0.248 | 3460 | 610 | 1 | JG12240702152 |  | 1 |  | 1
覆膜 | JG1224070215 | JG12240702151 | 0.248 | 610 | 3460 | 3072 | 明绿改性膜-1 |  | 九天覆膜-8 | 合格 | 合格品 | 甲 | 成防萍,徐新圣 | 3072 |  | / | 30110012 | 铬钝化卷 | 0.18-SPCC | 30312013 | 双面钢塑复合卷 | 0.248-SPCC | 10 | MO002126 | MO002126-001-01 | FM001 | 覆膜模板 | 5897 | 2024-07-28 | 2024-07-28 | 5 | 2024-07-28 11:57:22 | 2024-07-28 11:58:44 | 江苏九天光电科技有限公司 | 0 | 5751 |  | 1 | 0.248 | 3460 | 610 | 1 | JG12240702151 |  | 1 |  | 1
覆膜 | JG122405506521 | JG1224055065213 | 0.165 | 760 | 4230 | 2688 | 明绿改性膜-1 | 尾部操边轻微撞伤 | 九天覆膜-9 | 合格 | 让步接收 | 乙 | 黄宏涛,李其华 | 2688 |  | / | 30110014 | 铬钝化卷 | 0.1-SPCC | 30312001 | 双面钢塑复合卷 | 0.165-SPCC | 10 | MO002040 | MO002040-003-03 | FM001 | 覆膜模板 | 7231 | 2024-07-25 | 2024-07-25 | 5 | 2024-07-28 07:03:18 | 2024-07-28 10:55:07 | 江苏九天光电科技有限公司 | 0 | 5754 |  | 1 | 0.165 | 4230 | 760 | 1 | JG1224055065213 |  | 1 | Z撞伤(尾部操边轻微撞伤) | 1
覆膜 | JG122405506521 | JG1224055065212 | 0.165 | 760 | 4010 | 2546 | 明绿改性膜-1 |  | 九天覆膜-9 | 合格 | 合格品 | 乙 | 黄宏涛,李其华 | 2546 |  | / | 30110014 | 铬钝化卷 | 0.1-SPCC | 30312001 | 双面钢塑复合卷 | 0.165-SPCC | 10 | MO002040 | MO002040-003-02 | FM001 | 覆膜模板 | 7231 | 2024-07-25 | 2024-07-25 | 5 | 2024-07-28 07:03:18 | 2024-07-28 10:55:07 | 江苏九天光电科技有限公司 | 0 | 5754 |  | 1 | 0.165 | 4010 | 760 | 1 | JG1224055065212 |  | 1 |  | 1
覆膜 | JG122405506521 | JG1224055065211 | 0.165 | 760 | 4050 | 2568 | 明绿改性膜-1 |  | 九天覆膜-9 | 合格 | 合格品 | 甲 | 倪志宏,张文兵 | 2568 |  | / | 30110014 | 铬钝化卷 | 0.1-SPCC | 30312001 | 双面钢塑复合卷 | 0.165-SPCC | 10 | MO002040 | MO002040-003-01 | FM001 | 覆膜模板 | 7231 | 2024-07-25 | 2024-07-25 | 5 | 2024-07-28 07:03:18 | 2024-07-28 10:55:07 | 江苏九天光电科技有限公司 | 0 | 5754 |  | 1 | 0.165 | 4050 | 760 | 1 | JG1224055065211 |  | 1 |  | 1