## sheet1
工序名称 | 新卷号 | 批号 | 机组名称 | 工序状态 | 检验结果 | 班组 | 参与人 | 来料重量 | 出料重量 | 成品率 | 出料长度 | 出料厚度 | 出料宽度 | 工序要求 | 备注 | 来料编码 | 来料名称 | 来料规格 | 产品编码 | 产品名称 | 产品规格 | 膜名称 | 排序 | 主计划号 | 子计划号 | 工序流程编码 | 工序流程名称 | 工单需求 | 计划开始时间 | 计划结束时间 | 工单状态 | 实际开始时间 | 产出时间 | 组织名称 | 卷号ID | 操作工人 | 报工人 | 检验 | 来料厚度 | 来料长度 | 来料宽度 | 是否分卷 | 原卷号 | 工单要求 | 是否成品 | 不良现象 | 入库审核
最终冷轧 | JG12240703891 | JG1224070389 | 九天750轧机 | 合格 | 合格品 | 乙 | 赵遂义 | 6830 | 6820 | 0.9985 | 12700 | 0.1 | 710 | 轧0.1(0.097-0.102)米数控制在12500-12600米不低于12500米不高于126000米 |  | 20100028 | 轧硬 | 0.4*710-SPCC | 30210015 | 光亮卷 | 0.1-SPCC |  | 30 | MO002019 | MO002019-001-01 | GLJ003 | 光亮卷前处理 模板 | 13740 | 2024-07-24 | 2024-07-24 | 3 | 2024-07-28 20:10:40 | 2024-07-28 20:11:40 | 江苏九天光电科技有限公司 | 256783 | 5809 |  |  | 0.4 | 3140 | 710 | 1 | JG12240703891
最终冷轧 | JG12240704071 | JG1224070407 | 九天750轧机 | 合格 | 合格品 | 乙 | 赵遂义 | 6858 | 6850 | 0.9988 | 12720 | 0.1 | 710 | 轧0.1(0.095-0.1)6.85-6.9吨卷轧制米数12600-12700米不低于12600米，厚度微调 |  | 20100028 | 轧硬 | 0.4*710-SPCC | 30210015 | 光亮卷 | 0.1-SPCC |  | 30 | MO001796 | MO001796-007-01 | GLJ003 | 光亮卷前处理 模板 | 13740 | 2024-07-19 | 2024-07-19 | 3 | 2024-07-28 17:59:56 | 2024-07-28 18:01:04 | 江苏九天光电科技有限公司 | 249141 | 5809 |  |  | 0.4 | 3145 | 710 | 1 | JG12240704071
最终冷轧 | JG12240703872 | JG1224070387 | 九天750轧机 | 合格 | 合格品 | 乙 | 赵遂义 | 6766 | 6760 | 0.9991 | 12520 | 0.1 | 710 | 轧0.1(0.097-0.102)米数控制在12500-12600米不低于12500米不高于126000米 |  | 20100028 | 轧硬 | 0.4*710-SPCC | 30210015 | 光亮卷 | 0.1-SPCC |  | 30 | MO002019 | MO002019-002-02 | GLJ003 | 光亮卷前处理 模板 | 13650 | 2024-07-24 | 2024-07-24 | 3 | 2024-07-28 17:58:05 | 2024-07-28 17:59:14 | 江苏九天光电科技有限公司 | 256786 | 5809 |  |  | 0.4 | 3105 | 710 | 1 | JG12240703872
最终冷轧 | JG12240704211 | JG1224070421 | 九天750轧机 | 合格 | 合格品 | 甲 | 蒋小冬 | 6848 | 6828 | 0.9971 | 12500 | 0.1 | 710 | 轧0.1(0.095-0.1)6.85-6.9吨卷轧制米数12600-12700米不低于12600米，厚度微调 |  | 20100028 | 轧硬 | 0.4*710-SPCC | 30210015 | 光亮卷 | 0.1-SPCC |  | 30 | MO001796 | MO001796-006-01 | GLJ003 | 光亮卷前处理 模板 | 13705 | 2024-07-19 | 2024-07-19 | 3 | 2024-07-28 07:05:35 | 2024-07-28 07:06:39 | 江苏九天光电科技有限公司 | 249140 | 5801 |  |  | 0.4 | 3145 | 710 | 1 | JG12240704211
最终冷轧 | JG12240704232 | JG1224070423 | 九天750轧机 | 合格 | 合格品 | 甲 | 张帅 | 6934 | 6920 | 0.998 | 12715 | 0.1 | 710 | 轧0.1(0.095-0.1)6.85-6.9吨卷轧制米数12600-12700米不低于12600米，厚度微调 |  | 20100028 | 轧硬 | 0.4*710-SPCC | 30210015 | 光亮卷 | 0.1-SPCC |  | 30 | MO001796 | MO001796-001-02 | GLJ003 | 光亮卷前处理 模板 | 13800 | 2024-07-19 | 2024-07-19 | 3 | 2024-07-28 05:33:52 | 2024-07-28 05:34:24 | 江苏九天光电科技有限公司 | 249135 | 5808 |  |  | 0.4 | 3185 | 710 | 1 | JG12240704232
最终冷轧 | JG1224070450 | JG1224070450 | 九天750轧机 | 合格 | 合格品 | 乙 | 赵遂义 | 5220 | 5210 | 0.9981 | 7200 | 0.15 | 610 | 轧0.15（0.147-0.153）5.18吨卷轧制米数7100-7200米不低于7100米不高于7200米；6.85吨轧制米数9500-9600米不低于9500米不高于9600米 |  | 20100023 | 轧硬 | 0.4*610-SPCC | 30210011 | 光亮卷 | 0.15-SPCC |  | 30 | MO001754 | MO001754-002 | GLJ003 | 光亮卷前处理 模板 | 5225 | 2024-07-18 | 2024-07-18 | 3 | 2024-07-27 22:50:41 | 2024-07-27 22:51:34 | 江苏九天光电科技有限公司 | 248043 | 5809 |  |  | 0.4 | 2780 | 610 | 1 | JG1224070450 |  |  |  | 0
最终冷轧 | JG1224070462 | JG1224070462 | 九天750轧机 | 合格 | 合格品 | 乙 | 赵遂义 | 5160 | 5150 | 0.9981 | 7150 | 0.15 | 610 | 轧0.15（0.147-0.153）5.18吨卷轧制米数7100-7200米不低于7100米不高于7200米；6.85吨轧制米数9500-9600米不低于9500米不高于9600米 |  | 20100023 | 轧硬 | 0.4*610-SPCC | 30210011 | 光亮卷 | 0.15-SPCC |  | 30 | MO001754 | MO001754-014 | GLJ003 | 光亮卷前处理 模板 | 5165 | 2024-07-18 | 2024-07-18 | 3 | 2024-07-27 22:49:28 | 2024-07-27 22:50:12 | 江苏九天光电科技有限公司 | 248055 | 5809 |  |  | 0.4 | 2750 | 610 | 1 | JG1224070462 |  |  |  | 0
最终冷轧 | JG1224070458 | JG1224070458 | 九天750轧机 | 合格 | 合格品 | 乙 | 赵遂义 | 5160 | 5150 | 0.9981 | 7120 | 0.15 | 610 | 轧0.15（0.147-0.153）5.18吨卷轧制米数7100-7200米不低于7100米不高于7200米；6.85吨轧制米数9500-9600米不低于9500米不高于9600米 |  | 20100023 | 轧硬 | 0.4*610-SPCC | 30210011 | 光亮卷 | 0.15-SPCC |  | 30 | MO001754 | MO001754-010 | GLJ003 | 光亮卷前处理 模板 | 5165 | 2024-07-18 | 2024-07-18 | 3 | 2024-07-27 22:48:05 | 2024-07-27 22:48:55 | 江苏九天光电科技有限公司 | 248051 | 5809 |  |  | 0.4 | 2750 | 610 | 1 | JG1224070458 |  |  |  | 0
最终冷轧 | JG1224070466 | JG1224070466 | 九天750轧机 | 合格 | 合格品 | 乙 | 赵遂义 | 5170 | 5160 | 0.9981 | 7130 | 0.15 | 610 | 轧0.15（0.147-0.153）5.18吨卷轧制米数7100-7200米不低于7100米不高于7200米；6.85吨轧制米数9500-9600米不低于9500米不高于9600米 |  | 20100023 | 轧硬 | 0.4*610-SPCC | 30210011 | 光亮卷 | 0.15-SPCC |  | 30 | MO001754 | MO001754-018 | GLJ003 | 光亮卷前处理 模板 | 5170 | 2024-07-18 | 2024-07-18 | 3 | 2024-07-27 20:44:11 | 2024-07-27 20:44:56 | 江苏九天光电科技有限公司 | 248059 | 5809 |  |  | 0.4 | 2750 | 610 | 1 | JG1224070466 |  |  |  | 0
最终冷轧 | JG1224070465 | JG1224070465 | 九天750轧机 | 合格 | 合格品 | 乙 | 赵遂义 | 5180 | 5170 | 0.9981 | 7180 | 0.15 | 610 | 轧0.15（0.147-0.153）5.18吨卷轧制米数7100-7200米不低于7100米不高于7200米；6.85吨轧制米数9500-9600米不低于9500米不高于9600米 |  | 20100023 | 轧硬 | 0.4*610-SPCC | 30210011 | 光亮卷 | 0.15-SPCC |  | 30 | MO001754 | MO001754-017 | GLJ003 | 光亮卷前处理 模板 | 5180 | 2024-07-18 | 2024-07-18 | 3 | 2024-07-27 20:42:47 | 2024-07-27 20:43:39 | 江苏九天光电科技有限公司 | 248058 | 5809 |  |  | 0.4 | 2750 | 610 | 1 | JG1224070465 |  |  |  | 0
最终冷轧 | JG1224070459 | JG1224070459 | 九天750轧机 | 合格 | 合格品 | 甲 | 张帅 | 6950 | 6930 | 0.9971 | 9580 | 0.15 | 610 | 轧0.15（0.147-0.153）5.18吨卷轧制米数7100-7200米不低于7100米不高于7200米；6.85吨轧制米数9500-9600米不低于9500米不高于9600米 |  | 20100023 | 轧硬 | 0.4*610-SPCC | 30210011 | 光亮卷 | 0.15-SPCC |  | 30 | MO001754 | MO001754-011 | GLJ003 | 光亮卷前处理 模板 | 6960 | 2024-07-18 | 2024-07-18 | 3 | 2024-07-27 15:47:58 | 2024-07-27 16:20:28 | 江苏九天光电科技有限公司 | 248052 | 5808 |  |  | 0.4 | 3680 | 610 | 1 | JG1224070459 |  |  |  | 0
最终冷轧 | JG1224070451 | JG1224070451 | 九天750轧机 | 合格 | 合格品 | 甲 | 蒋小冬 | 6840 | 6830 | 0.9985 | 9500 | 0.15 | 610 | 轧0.15（0.147-0.153）5.18吨卷轧制米数7100-7200米不低于7100米不高于7200米；6.85吨轧制米数9500-9600米不低于9500米不高于9600米 |  | 20100023 | 轧硬 | 0.4*610-SPCC | 30210011 | 光亮卷 | 0.15-SPCC |  | 30 | MO001754 | MO001754-003 | GLJ003 | 光亮卷前处理 模板 | 6845 | 2024-07-18 | 2024-07-18 | 3 | 2024-07-27 15:27:20 | 2024-07-27 15:27:58 | 江苏九天光电科技有限公司 | 248044 | 5808 |  |  | 0.4 | 3640 | 610 | 1 | JG1224070451 |  |  |  | 0
最终冷轧 | JG1224070455 | JG1224070455 | 九天750轧机 | 合格 | 合格品 | 甲 | 张帅 | 6840 | 6820 | 0.9971 | 9510 | 0.15 | 610 | 轧0.15（0.147-0.153）5.18吨卷轧制米数7100-7200米不低于7100米不高于7200米；6.85吨轧制米数9500-9600米不低于9500米不高于9600米 |  | 20100023 | 轧硬 | 0.4*610-SPCC | 30210011 | 光亮卷 | 0.15-SPCC |  | 30 | MO001754 | MO001754-007 | GLJ003 | 光亮卷前处理 模板 | 6845 | 2024-07-18 | 2024-07-18 | 3 | 2024-07-27 11:57:16 | 2024-07-27 12:36:32 | 江苏九天光电科技有限公司 | 248048 | 5808 |  |  | 0.4 | 3650 | 610 | 1 | JG1224070455 |  |  |  | 0
最终冷轧 | JG91240700041 | JG9124070004 | 九天750轧机 | 合格 | 合格品 | 甲 | 蒋小冬 | 5200 | 5190 | 0.9981 | 7200 | 0.15 | 610 | 轧0.15(0.148-0.153)米数控制在7100-7200米不低于7100米 |  | 20100023 | 轧硬 | 0.4*610-SPCC | 30210011 | 光亮卷 | 0.15-SPCC |  | 30 | MO001896 | MO001896-002-01 | GLJ003 | 光亮卷前处理 模板 | 10290 | 2024-07-22 | 2024-07-22 | 3 | 2024-07-27 11:28:33 | 2024-07-27 11:29:17 | 江苏九天光电科技有限公司 | 253369 | 5801 |  |  | 0.4 | 2785 | 610 | 1 | JG91240700041
最终冷轧 | JG91240700062 | JG9124070006 | 九天750轧机 | 合格 | 合格品 | 甲 | 张帅 | 5072 | 5050 | 0.9957 | 7160 | 0.15 | 610 | 轧0.15(0.148-0.153)米数控制在7100-7200米不低于7100米 |  | 20100023 | 轧硬 | 0.4*610-SPCC | 30210011 | 光亮卷 | 0.15-SPCC |  | 30 | MO001896 | MO001896-003-02 | GLJ003 | 光亮卷前处理 模板 | 10320 | 2024-07-22 | 2024-07-22 | 3 | 2024-07-27 08:49:29 | 2024-07-27 10:17:48 | 江苏九天光电科技有限公司 | 253370 | 5808 |  |  | 0.4 | 2720 | 610 | 1 | JG91240700062
最终冷轧 | JG1224060344 | JG1224060344 | 九天750轧机 | 合格 | 合格品 | 乙 | 赵遂义 | 7100 | 7090 | 0.9986 | 9550 | 0.15 | 610 | 轧0.15（0.152-0.157）米数控制在9500-9600米不低于9500米不高于9600米 |  | 20100023 | 轧硬 | 0.4*610-SPCC | 30210011 | 光亮卷 | 0.15-SPCC |  | 30 | MO001899 | MO001899-001 | GLJ003 | 光亮卷前处理 模板 | 7100 | 2024-07-22 | 2024-07-22 | 3 | 2024-07-27 07:48:25 | 2024-07-27 07:49:26 | 江苏九天光电科技有限公司 | 253383 | 5809 |  |  | 0.4 | 3780 | 610 | 1 | JG1224060344 |  |  |  | 0
最终冷轧 | JG91240700081 | JG9124070008 | 九天750轧机 | 合格 | 合格品 | 乙 | 赵遂义 | 5216 | 5210 | 0.9988 | 7200 | 0.15 | 610 | 轧0.15(0.148-0.153)米数控制在7100-7200米不低于7100米 |  | 20100023 | 轧硬 | 0.4*610-SPCC | 30210011 | 光亮卷 | 0.15-SPCC |  | 30 | MO001896 | MO001896-004-01 | GLJ003 | 光亮卷前处理 模板 | 10400 | 2024-07-22 | 2024-07-22 | 3 | 2024-07-27 06:10:35 | 2024-07-27 06:11:31 | 江苏九天光电科技有限公司 | 253373 | 5809 |  |  | 0.4 | 2785 | 610 | 1 | JG91240700081
最终冷轧 | JG1224070468 | JG1224070468 | 九天750轧机 | 合格 | 合格品 | 乙 | 赵遂义 | 6890 | 6880 | 0.9985 | 9520 | 0.15 | 610 | 轧0.15（0.147-0.153）5.18吨卷轧制米数7100-7200米不低于7100米不高于7200米；6.85吨轧制米数9500-9600米不低于9500米不高于9600米 |  | 20100023 | 轧硬 | 0.4*610-SPCC | 30210011 | 光亮卷 | 0.15-SPCC |  | 30 | MO001754 | MO001754-020 | GLJ003 | 光亮卷前处理 模板 | 6895 | 2024-07-18 | 2024-07-18 | 3 | 2024-07-27 06:08:47 | 2024-07-27 06:09:49 | 江苏九天光电科技有限公司 | 248061 | 5809 |  |  | 0.4 | 3670 | 610 | 1 | JG1224070468 |  |  |  | 0
最终冷轧 | JG91240700021 | JG9124070002 | 九天750轧机 | 合格 | 合格品 | 乙 | 赵遂义 | 5200 | 5190 | 0.9981 | 7150 | 0.15 | 610 | 轧0.15(0.148-0.153)米数控制在7100-7200米不低于7100米 |  | 20100023 | 轧硬 | 0.4*610-SPCC | 30210011 | 光亮卷 | 0.15-SPCC |  | 30 | MO001896 | MO001896-001-01 | GLJ003 | 光亮卷前处理 模板 | 10390 | 2024-07-22 | 2024-07-22 | 3 | 2024-07-27 04:41:26 | 2024-07-27 04:42:30 | 江苏九天光电科技有限公司 | 253364 | 5809 |  |  | 0.4 | 2785 | 610 | 1 | JG91240700021
最终冷轧 | JG91240700042 | JG9124070004 | 九天750轧机 | 合格 | 合格品 | 乙 | 赵遂义 | 5044 | 5030 | 0.9972 | 7120 | 0.15 | 610 | 轧0.15(0.148-0.153)米数控制在7100-7200米不低于7100米 |  | 20100023 | 轧硬 | 0.4*610-SPCC | 30210011 | 光亮卷 | 0.15-SPCC |  | 30 | MO001896 | MO001896-002-02 | GLJ003 | 光亮卷前处理 模板 | 10290 | 2024-07-22 | 2024-07-22 | 3 | 2024-07-27 04:39:44 | 2024-07-27 04:40:48 | 江苏九天光电科技有限公司 | 253369 | 5809 |  |  | 0.4 | 2705 | 610 | 1 | JG91240700042
最终冷轧 | JG91240700061 | JG9124070006 | 九天750轧机 | 合格 | 合格品 | 乙 | 赵遂义 | 5214 | 5200 | 0.9973 | 7160 | 0.15 | 610 | 轧0.15(0.148-0.153)米数控制在7100-7200米不低于7100米 |  | 20100023 | 轧硬 | 0.4*610-SPCC | 30210011 | 光亮卷 | 0.15-SPCC |  | 30 | MO001896 | MO001896-003-01 | GLJ003 | 光亮卷前处理 模板 | 10320 | 2024-07-22 | 2024-07-22 | 3 | 2024-07-27 02:23:41 | 2024-07-27 02:24:24 | 江苏九天光电科技有限公司 | 253370 | 5809 |  |  | 0.4 | 2790 | 610 | 1 | JG91240700061
最终冷轧 | JG91240700022 | JG9124070002 | 九天750轧机 | 合格 | 合格品 | 乙 | 赵遂义 | 5156 | 5140 | 0.9969 | 7160 | 0.15 | 610 | 轧0.15(0.148-0.153)米数控制在7100-7200米不低于7100米 |  | 20100023 | 轧硬 | 0.4*610-SPCC | 30210011 | 光亮卷 | 0.15-SPCC |  | 30 | MO001896 | MO001896-001-02 | GLJ003 | 光亮卷前处理 模板 | 10390 | 2024-07-22 | 2024-07-22 | 3 | 2024-07-27 02:22:10 | 2024-07-27 02:23:08 | 江苏九天光电科技有限公司 | 253364 | 5809 |  |  | 0.4 | 2755 | 610 | 1 | JG91240700022
最终冷轧 | JG91240700082 | JG9124070008 | 九天750轧机 | 合格 | 合格品 | 乙 | 赵遂义 | 5154 | 5140 | 0.9973 | 7120 | 0.15 | 610 | 轧0.15(0.148-0.153)米数控制在7100-7200米不低于7100米 |  | 20100023 | 轧硬 | 0.4*610-SPCC | 30210011 | 光亮卷 | 0.15-SPCC |  | 30 | MO001896 | MO001896-004-02 | GLJ003 | 光亮卷前处理 模板 | 10400 | 2024-07-22 | 2024-07-22 | 3 | 2024-07-27 02:20:31 | 2024-07-27 02:21:32 | 江苏九天光电科技有限公司 | 253373 | 5809 |  |  | 0.4 | 2765 | 610 | 1 | JG91240700082
最终冷轧 | JG1224070456 | JG1224070456 | 九天750轧机 | 合格 | 合格品 | 甲 | 蒋小冬 | 6850 | 6830 | 0.9971 | 9550 | 0.15 | 610 | 轧0.15（0.147-0.153）5.18吨卷轧制米数7100-7200米不低于7100米不高于7200米；6.85吨轧制米数9500-9600米不低于9500米不高于9600米 |  | 20100023 | 轧硬 | 0.4*610-SPCC | 30210011 | 光亮卷 | 0.15-SPCC |  | 30 | MO001754 | MO001754-008 | GLJ003 | 光亮卷前处理 模板 | 6850 | 2024-07-18 | 2024-07-18 | 3 | 2024-07-26 17:14:11 | 2024-07-26 17:40:16 | 江苏九天光电科技有限公司 | 248049 | 5801 |  |  | 0.4 | 3650 | 610 | 1 | JG1224070456 |  |  |  | 0
最终冷轧 | JG1224070460 | JG1224070460 | 九天750轧机 | 合格 | 合格品 | 甲 | 张帅 | 6920 | 6900 | 0.9971 | 9650 | 0.15 | 610 | 轧0.15（0.147-0.153）5.18吨卷轧制米数7100-7200米不低于7100米不高于7200米；6.85吨轧制米数9500-9600米不低于9500米不高于9600米 |  | 20100023 | 轧硬 | 0.4*610-SPCC | 30210011 | 光亮卷 | 0.15-SPCC |  | 30 | MO001754 | MO001754-012 | GLJ003 | 光亮卷前处理 模板 | 6930 | 2024-07-18 | 2024-07-18 | 3 | 2024-07-26 16:53:05 | 2024-07-26 16:53:29 | 江苏九天光电科技有限公司 | 248053 | 5808 |  |  | 0.4 | 3680 | 610 | 1 | JG1224070460 |  |  |  | 0
最终冷轧 | JG1224070312 | JG1224070312 | 九天750轧机 | 合格 | 合格品 | 甲 | 蒋小冬 | 6650 | 6620 | 0.9955 | 9360 | 0.15 | 610 | 轧0.15（0.147-0.152）5.2吨卷轧制米数7100-7200米，6.7吨卷轧制米数9400-9500米不低于9400米不高于9500米 |  | 20100023 | 轧硬 | 0.4*610-SPCC | 30210011 | 光亮卷 | 0.15-SPCC |  | 30 | MO001661 | MO001661-006 | GLJ003 | 光亮卷前处理 模板 | 6660 | 2024-07-16 | 2024-07-16 | 3 | 2024-07-26 15:49:05 | 2024-07-26 15:49:38 | 江苏九天光电科技有限公司 | 244109 | 5801 |  |  | 0.4 | 3550 | 610 | 1 | JG1224070312 |  |  |  | 0
最终冷轧 | JG1224070452 | JG1224070452 | 九天750轧机 | 合格 | 合格品 | 甲 | 蒋小冬 | 6830 | 6815 | 0.9978 | 9550 | 0.15 | 610 | 轧0.15（0.147-0.153）5.18吨卷轧制米数7100-7200米不低于7100米不高于7200米；6.85吨轧制米数9500-9600米不低于9500米不高于9600米 |  | 20100023 | 轧硬 | 0.4*610-SPCC | 30210011 | 光亮卷 | 0.15-SPCC |  | 30 | MO001754 | MO001754-004 | GLJ003 | 光亮卷前处理 模板 | 6830 | 2024-07-18 | 2024-07-18 | 3 | 2024-07-26 15:46:06 | 2024-07-26 15:46:41 | 江苏九天光电科技有限公司 | 248045 | 5801 |  |  | 0.4 | 3640 | 610 | 1 | JG1224070452 |  |  |  | 0
最终冷轧 | JG1224070310 | JG1224070310 | 九天750轧机 | 合格 | 合格品 | 甲 | 张帅 | 5210 | 5200 | 0.9981 | 7250 | 0.15 | 610 | 轧0.15（0.147-0.152）5.2吨卷轧制米数7100-7200米，6.7吨卷轧制米数9400-9500米不低于9400米不高于9500米 |  | 20100023 | 轧硬 | 0.4*610-SPCC | 30210011 | 光亮卷 | 0.15-SPCC |  | 30 | MO001661 | MO001661-004 | GLJ003 | 光亮卷前处理 模板 | 5215 | 2024-07-16 | 2024-07-16 | 3 | 2024-07-26 14:40:44 | 2024-07-26 14:41:13 | 江苏九天光电科技有限公司 | 244107 | 5808 |  |  | 0.4 | 2780 | 610 | 1 | JG1224070310 |  |  |  | 0
最终冷轧 | JG1224070244 | JG1224070244 | 九天750轧机 | 合格 | 合格品 | 甲 | 张帅 | 6850 | 6830 | 0.9971 | 9510 | 0.15 | 610 | 轧0.15（0.148-0.153）5.2吨卷轧制米数7100-7200米不超7250米，6.8-6.7吨卷轧制米数9500-9600米不超9600米 |  | 20100023 | 轧硬 | 0.4*610-SPCC | 30210011 | 光亮卷 | 0.15-SPCC |  | 30 | MO001447 | MO001447-010 | GLJ003 | 光亮卷前处理 模板 | 6855 | 2024-07-10 | 2024-07-10 | 2 | 2024-07-26 12:46:38 | 2024-07-26 12:47:05 | 江苏九天光电科技有限公司 | 235129 | 5808 |  |  | 0.4 | 3650 | 610 | 1 | JG1224070244 |  |  |  | 0
最终冷轧 | JG1224070331 | JG1224070331 | 九天750轧机 | 合格 | 合格品 | 甲 | 蒋小冬 | 6700 | 6690 | 0.9985 | 9450 | 0.15 | 610 | 轧0.15（0.147-0.152）5.2吨卷轧制米数7100-7200米，6.7吨卷轧制米数9400-9500米不低于9400米不高于9500米 |  | 20100023 | 轧硬 | 0.4*610-SPCC | 30210011 | 光亮卷 | 0.15-SPCC |  | 30 | MO001661 | MO001661-001 | GLJ003 | 光亮卷前处理 模板 | 6700 | 2024-07-16 | 2024-07-16 | 3 | 2024-07-26 10:17:31 | 2024-07-26 10:18:15 | 江苏九天光电科技有限公司 | 244104 | 5801 |  |  | 0.4 | 3565 | 610 | 1 | JG1224070331 |  |  |  | 0
最终冷轧 | JG1224070285 | JG1224070285 | 九天750轧机 | 合格 | 合格品 | 乙 | 赵遂义 | 5230 | 5220 | 0.9981 | 7200 | 0.15 | 610 | 轧0.15（0.148-0.153）5.2吨卷轧制米数7100-7200米，6.7吨轧制米数9450-9550米，7吨卷轧制米数9500-9600米 |  | 20100023 | 轧硬 | 0.4*610-SPCC | 30210011 | 光亮卷 | 0.15-SPCC |  | 30 | MO001477 | MO001477-005 | GLJ003 | 光亮卷前处理 模板 | 5235 | 2024-07-11 | 2024-07-11 | 3 | 2024-07-26 07:35:12 | 2024-07-26 07:35:53 | 江苏九天光电科技有限公司 | 236576 | 5809 |  |  | 0.4 | 2780 | 610 | 1 | JG1224070285 |  |  |  | 0
最终冷轧 | JG1224070332 | JG1224070332 | 九天750轧机 | 合格 | 合格品 | 乙 | 赵遂义 | 6690 | 6680 | 0.9985 | 9400 | 0.15 | 610 | 轧0.15（0.147-0.152）5.2吨卷轧制米数7100-7200米，6.7吨卷轧制米数9400-9500米不低于9400米不高于9500米 |  | 20100023 | 轧硬 | 0.4*610-SPCC | 30210011 | 光亮卷 | 0.15-SPCC |  | 30 | MO001661 | MO001661-002 | GLJ003 | 光亮卷前处理 模板 | 6690 | 2024-07-16 | 2024-07-16 | 3 | 2024-07-26 07:33:53 | 2024-07-26 07:34:37 | 江苏九天光电科技有限公司 | 244105 | 5809 |  |  | 0.4 | 3565 | 610 | 1 | JG1224070332 |  |  |  | 0
最终冷轧 | JG1224070454 | JG1224070454 | 九天750轧机 | 合格 | 合格品 | 乙 | 赵遂义 | 5174 | 5160 | 0.9973 | 7200 | 0.15 | 610 | 轧0.15（0.147-0.153）5.18吨卷轧制米数7100-7200米不低于7100米不高于7200米；6.85吨轧制米数9500-9600米不低于9500米不高于9600米 |  | 20100023 | 轧硬 | 0.4*610-SPCC | 30210011 | 光亮卷 | 0.15-SPCC |  | 30 | MO001754 | MO001754-006 | GLJ003 | 光亮卷前处理 模板 | 5175 | 2024-07-18 | 2024-07-18 | 3 | 2024-07-26 05:23:59 | 2024-07-26 05:24:48 | 江苏九天光电科技有限公司 | 248047 | 5809 |  |  | 0.4 | 2750 | 610 | 1 | JG1224070454 |  |  |  | 0
最终冷轧 | JG1224070463 | JG1224070463 | 九天750轧机 | 合格 | 合格品 | 乙 | 赵遂义 | 6814 | 6800 | 0.9979 | 9500 | 0.15 | 610 | 轧0.15（0.147-0.153）5.18吨卷轧制米数7100-7200米不低于7100米不高于7200米；6.85吨轧制米数9500-9600米不低于9500米不高于9600米 |  | 20100023 | 轧硬 | 0.4*610-SPCC | 30210011 | 光亮卷 | 0.15-SPCC |  | 30 | MO001754 | MO001754-015 | GLJ003 | 光亮卷前处理 模板 | 6815 | 2024-07-18 | 2024-07-18 | 3 | 2024-07-26 05:22:30 | 2024-07-26 05:23:16 | 江苏九天光电科技有限公司 | 248056 | 5809 |  |  | 0.4 | 3580 | 610 | 1 | JG1224070463 |  |  |  | 0
最终冷轧 | JG1224070467 | JG1224070467 | 九天750轧机 | 合格 | 合格品 | 乙 | 赵遂义 | 6910 | 6900 | 0.9986 | 9630 | 0.15 | 610 | 轧0.15（0.147-0.153）5.18吨卷轧制米数7100-7200米不低于7100米不高于7200米；6.85吨轧制米数9500-9600米不低于9500米不高于9600米 |  | 20100023 | 轧硬 | 0.4*610-SPCC | 30210011 | 光亮卷 | 0.15-SPCC |  | 30 | MO001754 | MO001754-019 | GLJ003 | 光亮卷前处理 模板 | 6915 | 2024-07-18 | 2024-07-18 | 5 | 2024-07-26 04:06:12 | 2024-07-26 04:06:59 | 江苏九天光电科技有限公司 | 248060 | 5809 |  |  | 0.4 | 3670 | 610 | 1 | JG1224070467 |  |  |  | 0
最终冷轧 | JG1224070287 | JG1224070287 | 九天750轧机 | 合格 | 合格品 | 乙 | 赵遂义 | 6740 | 6730 | 0.9985 | 9450 | 0.15 | 610 | 轧0.15（0.148-0.153）5.2吨卷轧制米数7100-7200米，6.7吨轧制米数9450-9550米，7吨卷轧制米数9500-9600米 |  | 20100023 | 轧硬 | 0.4*610-SPCC | 30210011 | 光亮卷 | 0.15-SPCC |  | 30 | MO001477 | MO001477-007 | GLJ003 | 光亮卷前处理 模板 | 6750 | 2024-07-11 | 2024-07-11 | 3 | 2024-07-26 04:04:47 | 2024-07-26 04:05:38 | 江苏九天光电科技有限公司 | 236578 | 5809 |  |  | 0.4 | 3590 | 610 | 1 | JG1224070287 |  |  |  | 0