## sheet1
工序名称 | 新卷号 | 批号 | 机组名称 | 工序状态 | 检验结果 | 班组 | 参与人 | 来料重量 | 出料重量 | 成品率 | 出料长度 | 出料厚度 | 出料宽度 | 工序要求 | 备注 | 来料编码 | 来料名称 | 来料规格 | 产品编码 | 产品名称 | 产品规格 | 膜名称 | 排序 | 主计划号 | 子计划号 | 工序流程编码 | 工序流程名称 | 工单需求 | 计划开始时间 | 计划结束时间 | 工单状态 | 实际开始时间 | 产出时间 | 组织名称 | 卷号ID | 操作工人 | 报工人 | 检验 | 来料厚度 | 来料长度 | 来料宽度 | 是否分卷 | 原卷号 | 工单要求 | 是否成品 | 不良现象 | 入库审核
镍钝化 | DL002407001023 | DL00240700102 | 东方镍钝化750 | 合格 | 合格品 | 乙 | 王晶晶 | 1772 | 1772 |  | 1510 | 0.254 | 590 | 海金杜门：750镍钝化工段镀镍，镍层要求A＞1.9μm，B＞0.38μm，上铁管芯，转东方退火工段 | Y氧化边(料双边氧化色差，来料板面暗线印，轻振纹，偶有擦划伤，镀后不明显。来料尾20米顶伤划伤挫伤印) | 20600002 | 镍钝化卷半成品 | 0.254-SPCC | 31310013 | 镍钝化卷 | 0.254-SPCC |  | 10 | MO001967 | MO001967-004-03 | NDH001 | 镍钝化模板 | 5150 | 2024-07-24 | 2024-07-25 | 5 | 2024-07-25 18:46:33 | 2024-07-25 19:00:45 | 江苏东方九天新能源材料有限公司 |  | 5699 |  | 1 | 0.254 | 1510 | 590 | 1 | DL002407001023 | 海金杜门(0.254*590)厚度±0.01，HV90-110,粗糙度0.075-0.5，镍层厚度≥1.9μM/0.38μM，东方退火 |  | Y氧化边(料双边氧化色差，来料板面暗线印，轻振纹，偶有擦划伤，镀后不明显。来料尾20米顶伤划伤挫伤印)
镍钝化 | DL002407001022 | DL00240700102 | 东方镍钝化750 | 合格 | 合格品 | 乙 | 王晶晶 | 1554 | 1554 |  | 1330 | 0.254 | 590 | 海金杜门：750镍钝化工段镀镍，镍层要求A＞1.9μm，B＞0.38μm，上铁管芯，转东方退火工段 | Y氧化边(料双边氧化色差，来料板面暗线印，轻振纹，偶有擦划伤，镀后不明显。内10米板面脱镍) | 20600002 | 镍钝化卷半成品 | 0.254-SPCC | 31310013 | 镍钝化卷 | 0.254-SPCC |  | 10 | MO001967 | MO001967-004-02 | NDH001 | 镍钝化模板 | 5150 | 2024-07-24 | 2024-07-25 | 5 | 2024-07-25 18:46:33 | 2024-07-25 19:00:45 | 江苏东方九天新能源材料有限公司 |  | 5699 |  | 1 | 0.254 | 1330 | 590 | 1 | DL002407001022 | 海金杜门(0.254*590)厚度±0.01，HV90-110,粗糙度0.075-0.5，镍层厚度≥1.9μM/0.38μM，东方退火 |  | Y氧化边(料双边氧化色差，来料板面暗线印，轻振纹，偶有擦划伤，镀后不明显。内10米板面脱镍)
镍钝化 | DL002407001021 | DL00240700102 | 东方镍钝化750 | 合格 | 合格品 | 乙 | 王晶晶 | 1710 | 1710 |  | 1460 | 0.254 | 590 | 海金杜门：750镍钝化工段镀镍，镍层要求A＞1.9μm，B＞0.38μm，上铁管芯，转东方退火工段 | Y氧化边(来料双边氧化色差，来料板面暗线印，轻振纹，偶有擦划伤，镀后不明显。来料内20米顶伤划伤挫伤印，来料内100米操边10公分压伤印) | 20600002 | 镍钝化卷半成品 | 0.254-SPCC | 31310013 | 镍钝化卷 | 0.254-SPCC |  | 10 | MO001967 | MO001967-004-01 | NDH001 | 镍钝化模板 | 5150 | 2024-07-24 | 2024-07-25 | 5 | 2024-07-25 18:46:33 | 2024-07-25 19:00:45 | 江苏东方九天新能源材料有限公司 |  | 5699 |  | 1 | 0.254 | 1460 | 590 | 1 | DL002407001021 | 海金杜门(0.254*590)厚度±0.01，HV90-110,粗糙度0.075-0.5，镍层厚度≥1.9μM/0.38μM，东方退火 |  | Y氧化边(来料双边氧化色差，来料板面暗线印，轻振纹，偶有擦划伤，镀后不明显。来料内20米顶伤划伤挫伤印，来料内100米操边10公分压伤印)
镍钝化 | DL002407004323 | DL00240700432 | 东方镍钝化750 | 合格 | 合格品 | 乙 | 王晶晶 | 1724 | 1724 |  | 1460 | 0.254 | 590 | 海金杜门：750镍钝化工段镀镍，镍层要求A＞1.9μm，B＞0.38μm，上铁管芯，转东方退火工段 | Y氧化边(来料双边氧化色差，暗线印，镀后不明显。来料板面偶有擦划伤) | 20600002 | 镍钝化卷半成品 | 0.254-SPCC | 31310013 | 镍钝化卷 | 0.254-SPCC |  | 10 | MO001967 | MO001967-006-03 | NDH001 | 镍钝化模板 | 5525 | 2024-07-24 | 2024-07-25 | 5 | 2024-07-25 13:54:09 | 2024-07-25 17:55:14 | 江苏东方九天新能源材料有限公司 |  | 5699 |  | 1 | 0.254 | 1460 | 590 | 1 | DL002407004323 | 海金杜门(0.254*590)厚度±0.01，HV90-110,粗糙度0.075-0.5，镍层厚度≥1.9μM/0.38μM，东方退火 |  | Y氧化边(来料双边氧化色差，暗线印，镀后不明显。来料板面偶有擦划伤)
镍钝化 | DL002407004322 | DL00240700432 | 东方镍钝化750 | 合格 | 合格品 | 乙 | 王晶晶 | 1870 | 1870 |  | 1580 | 0.254 | 590 | 海金杜门：750镍钝化工段镀镍，镍层要求A＞1.9μm，B＞0.38μm，上铁管芯，转东方退火工段 | Y氧化边(来料双边氧化色差，暗线印，镀后不明显。来料板面偶有擦划伤，) | 20600002 | 镍钝化卷半成品 | 0.254-SPCC | 31310013 | 镍钝化卷 | 0.254-SPCC |  | 10 | MO001967 | MO001967-006-02 | NDH001 | 镍钝化模板 | 5525 | 2024-07-24 | 2024-07-25 | 5 | 2024-07-25 13:54:09 | 2024-07-25 17:55:14 | 江苏东方九天新能源材料有限公司 |  | 5699 |  | 1 | 0.254 | 1580 | 590 | 1 | DL002407004322 | 海金杜门(0.254*590)厚度±0.01，HV90-110,粗糙度0.075-0.5，镍层厚度≥1.9μM/0.38μM，东方退火 |  | Y氧化边(来料双边氧化色差，暗线印，镀后不明显。来料板面偶有擦划伤，)
镍钝化 | DL002407004321 | DL00240700432 | 东方镍钝化750 | 合格 | 合格品 | 乙 | 王晶晶 | 1870 | 1870 |  | 1580 | 0.254 | 590 | 海金杜门：750镍钝化工段镀镍，镍层要求A＞1.9μm，B＞0.38μm，上铁管芯，转东方退火工段 | Y氧化边(来料双边氧化色差，暗线印，镀后不明显。来料板面偶有擦划伤，来料内20米顶伤划伤挫伤印.来料内150米操边轻微撞伤) | 20600002 | 镍钝化卷半成品 | 0.254-SPCC | 31310013 | 镍钝化卷 | 0.254-SPCC |  | 10 | MO001967 | MO001967-006-01 | NDH001 | 镍钝化模板 | 5525 | 2024-07-24 | 2024-07-25 | 5 | 2024-07-25 13:54:09 | 2024-07-25 17:55:14 | 江苏东方九天新能源材料有限公司 |  | 5699 |  | 1 | 0.254 | 1580 | 590 | 1 | DL002407004321 | 海金杜门(0.254*590)厚度±0.01，HV90-110,粗糙度0.075-0.5，镍层厚度≥1.9μM/0.38μM，东方退火 |  | Y氧化边(来料双边氧化色差，暗线印，镀后不明显。来料板面偶有擦划伤，来料内20米顶伤划伤挫伤印.来料内150米操边轻微撞伤)
镍钝化 | DL002407004313 | DL00240700431 | 东方镍钝化750 | 合格 | 合格品 | 甲 | 王贺阳 | 1966 | 1966 |  | 1650 | 0.254 | 590 | 海金杜门：750镍钝化工段镀镍，镍层要求A＞1.9μm，B＞0.38μm，上铁管芯，转东方退火工段 | Y氧化边(来料双边氧化色差，暗线印，镀后不明显。来料板面偶有擦划伤，来料尾20米顶伤划伤挫伤印) | 20600002 | 镍钝化卷半成品 | 0.254-SPCC | 31310013 | 镍钝化卷 | 0.254-SPCC |  | 10 | MO001967 | MO001967-008-03 | NDH001 | 镍钝化模板 | 5760 | 2024-07-24 | 2024-07-25 | 5 | 2024-07-25 07:21:27 | 2024-07-25 09:52:40 | 江苏东方九天新能源材料有限公司 |  | 5698 |  | 1 | 0.254 | 1650 | 590 | 1 | DL002407004313 | 海金杜门(0.254*590)厚度±0.01，HV90-110,粗糙度0.075-0.5，镍层厚度≥1.9μM/0.38μM，东方退火 |  | Y氧化边(来料双边氧化色差，暗线印，镀后不明显。来料板面偶有擦划伤，来料尾20米顶伤划伤挫伤印，来料尾60米传边大黑斑，镀后水锈白斑)
镍钝化 | DL002407004312 | DL00240700431 | 东方镍钝化750 | 合格 | 合格品 | 甲 | 王贺阳 | 1944 | 1944 |  | 1630 | 0.254 | 590 | 海金杜门：750镍钝化工段镀镍，镍层要求A＞1.9μm，B＞0.38μm，上铁管芯，转东方退火工段 | Y氧化边(来料双边氧化色差色差条印暗线印振纹镀后不明显来料板面偶有挫划伤) | 20600002 | 镍钝化卷半成品 | 0.254-SPCC | 31310013 | 镍钝化卷 | 0.254-SPCC |  | 10 | MO001967 | MO001967-008-02 | NDH001 | 镍钝化模板 | 5760 | 2024-07-24 | 2024-07-25 | 5 | 2024-07-25 07:21:27 | 2024-07-25 09:52:40 | 江苏东方九天新能源材料有限公司 |  | 5698 |  | 1 | 0.254 | 1630 | 590 | 1 | DL002407004312 | 海金杜门(0.254*590)厚度±0.01，HV90-110,粗糙度0.075-0.5，镍层厚度≥1.9μM/0.38μM，东方退火 |  | Y氧化边(来料双边氧化色差色差条印暗线印振纹镀后不明显来料板面偶有挫划伤)
镍钝化 | DL002407004311 | DL00240700431 | 东方镍钝化750 | 合格 | 合格品 | 甲 | 王贺阳 | 1936 | 1936 |  | 1630 | 0.254 | 590 | 海金杜门：750镍钝化工段镀镍，镍层要求A＞1.9μm，B＞0.38μm，上铁管芯，转东方退火工段 | Y氧化边(来料双边氧化色差色差条印暗线印振纹镀后不明显来料板面偶有挫划伤内20米顶伤划伤挫伤) | 20600002 | 镍钝化卷半成品 | 0.254-SPCC | 31310013 | 镍钝化卷 | 0.254-SPCC |  | 10 | MO001967 | MO001967-008-01 | NDH001 | 镍钝化模板 | 5760 | 2024-07-24 | 2024-07-25 | 5 | 2024-07-25 07:21:27 | 2024-07-25 09:52:40 | 江苏东方九天新能源材料有限公司 |  | 5698 |  | 1 | 0.254 | 1630 | 590 | 1 | DL002407004311 | 海金杜门(0.254*590)厚度±0.01，HV90-110,粗糙度0.075-0.5，镍层厚度≥1.9μM/0.38μM，东方退火 |  | Y氧化边(来料双边氧化色差色差条印暗线印振纹镀后不明显来料板面偶有挫划伤内20米顶伤划伤挫伤)
镍钝化 | DL002407004723 | DL00240700472 | 东方镍钝化750 | 合格 | 合格品 | 甲 | 王贺阳 | 1904 | 1904 |  | 1620 | 0.254 | 590 | 海金杜门：750镍钝化工段镀镍，镍层要求A＞1.9μm，B＞0.38μm，上铁管芯，转东方退火工段 | Y氧化边(来料双边氧化色差，暗线印，镀后不明显。来料板面偶有擦划伤，来料尾20米顶伤划伤挫伤印。来料传侧2公分粘钢印) | 20600002 | 镍钝化卷半成品 | 0.254-SPCC | 31310013 | 镍钝化卷 | 0.254-SPCC |  | 10 | MO001967 | MO001967-001-03 | NDH001 | 镍钝化模板 | 5690 | 2024-07-24 | 2024-07-25 | 5 | 2024-07-25 08:43:46 | 2024-07-25 08:47:32 | 江苏东方九天新能源材料有限公司 |  | 5698 |  | 1 | 0.254 | 1620 | 590 | 1 | DL002407004723 | 海金杜门(0.254*590)厚度±0.01，HV90-110,粗糙度0.075-0.5，镍层厚度≥1.9μM/0.38μM，东方退火 |  | Y氧化边(来料双边氧化色差，暗线印，镀后不明显。来料板面偶有擦划伤，来料尾20米顶伤划伤挫伤印。来料传侧2公分粘钢印)
镍钝化 | DL002407004722 | DL00240700472 | 东方镍钝化750 | 合格 | 合格品 | 甲 | 王贺阳 | 1914 | 1914 |  | 1630 | 0.254 | 590 | 海金杜门：750镍钝化工段镀镍，镍层要求A＞1.9μm，B＞0.38μm，上铁管芯，转东方退火工段 | Y氧化边(来料双边氧化色差，暗线印，镀后不明显。来料板面偶有擦划伤) | 20600002 | 镍钝化卷半成品 | 0.254-SPCC | 31310013 | 镍钝化卷 | 0.254-SPCC |  | 10 | MO001967 | MO001967-001-02 | NDH001 | 镍钝化模板 | 5690 | 2024-07-24 | 2024-07-25 | 5 | 2024-07-25 08:43:46 | 2024-07-25 08:47:32 | 江苏东方九天新能源材料有限公司 |  | 5698 |  | 1 | 0.254 | 1630 | 590 | 1 | DL002407004722 | 海金杜门(0.254*590)厚度±0.01，HV90-110,粗糙度0.075-0.5，镍层厚度≥1.9μM/0.38μM，东方退火 |  | Y氧化边(来料双边氧化色差，暗线印，镀后不明显。来料板面偶有擦划伤)
镍钝化 | DL002407004721 | DL00240700472 | 东方镍钝化750 | 合格 | 合格品 | 甲 | 王贺阳 | 1912 | 1912 |  | 1630 | 0.254 | 590 | 海金杜门：750镍钝化工段镀镍，镍层要求A＞1.9μm，B＞0.38μm，上铁管芯，转东方退火工段 | Y氧化边(来料双边氧化色差，暗线印，镀后不明显。来料板面偶有擦划伤，来料内20米顶伤划伤挫伤印) | 20600002 | 镍钝化卷半成品 | 0.254-SPCC | 31310013 | 镍钝化卷 | 0.254-SPCC |  | 10 | MO001967 | MO001967-001-01 | NDH001 | 镍钝化模板 | 5690 | 2024-07-24 | 2024-07-25 | 5 | 2024-07-25 08:43:46 | 2024-07-25 08:47:32 | 江苏东方九天新能源材料有限公司 |  | 5698 |  | 1 | 0.254 | 1630 | 590 | 1 | DL002407004721 | 海金杜门(0.254*590)厚度±0.01，HV90-110,粗糙度0.075-0.5，镍层厚度≥1.9μM/0.38μM，东方退火 |  | Y氧化边(来料双边氧化色差，暗线印，镀后不明显。来料板面偶有擦划伤，来料内20米顶伤划伤挫伤印)
镍钝化 | DL002407001413 | DL00240700141 | 东方镍钝化750 | 合格 | 合格品 | 甲 | 王贺阳 | 1806 | 1806 |  | 1550 | 0.254 | 590 | 海金杜门：750镍钝化工段镀镍，镍层要求A＞1.9μm，B＞0.38μm，上铁管芯，转东方退火工段 |  | 20600002 | 镍钝化卷半成品 | 0.254-SPCC | 31310013 | 镍钝化卷 | 0.254-SPCC |  | 10 | MO001967 | MO001967-005-03 | NDH001 | 镍钝化模板 | 5345 | 2024-07-24 | 2024-07-25 | 5 | 2024-07-24 21:17:16 | 2024-07-25 01:16:05 | 江苏东方九天新能源材料有限公司 |  | 5698 |  | 1 | 0.254 | 1550 | 590 | 1 | DL002407001413 | 海金杜门(0.254*590)厚度±0.01，HV90-110,粗糙度0.075-0.5，镍层厚度≥1.9μM/0.38μM，东方退火 |  | 来料双边氧化色差),D顶伤印(来料板面偶有挫划伤 尾20米顶伤划伤挫伤)来料尾50米操侧2㎝划伤
镍钝化 | DL002407001412 | DL00240700141 | 东方镍钝化750 | 合格 | 合格品 | 甲 | 王贺阳 | 1786 | 1786 |  | 1530 | 0.254 | 590 | 海金杜门：750镍钝化工段镀镍，镍层要求A＞1.9μm，B＞0.38μm，上铁管芯，转东方退火工段 | Y氧化边(来料双边氧化色差板面偶有挫划伤) | 20600002 | 镍钝化卷半成品 | 0.254-SPCC | 31310013 | 镍钝化卷 | 0.254-SPCC |  | 10 | MO001967 | MO001967-005-02 | NDH001 | 镍钝化模板 | 5345 | 2024-07-24 | 2024-07-25 | 5 | 2024-07-24 21:17:16 | 2024-07-25 01:16:05 | 江苏东方九天新能源材料有限公司 |  | 5698 |  | 1 | 0.254 | 1530 | 590 | 1 | DL002407001412 | 海金杜门(0.254*590)厚度±0.01，HV90-110,粗糙度0.075-0.5，镍层厚度≥1.9μM/0.38μM，东方退火 |  | Y氧化边(来料双边氧化色差板面偶有挫划伤)
镍钝化 | DL002407001411 | DL00240700141 | 东方镍钝化750 | 合格 | 合格品 | 甲 | 王贺阳 | 1782 | 1782 |  | 1530 | 0.254 | 590 | 海金杜门：750镍钝化工段镀镍，镍层要求A＞1.9μm，B＞0.38μm，上铁管芯，转东方退火工段 | Y氧化边(来料双边氧化色差),D顶伤印(来料板面偶有挫划伤内20米顶伤划伤挫伤) | 20600002 | 镍钝化卷半成品 | 0.254-SPCC | 31310013 | 镍钝化卷 | 0.254-SPCC |  | 10 | MO001967 | MO001967-005-01 | NDH001 | 镍钝化模板 | 5345 | 2024-07-24 | 2024-07-25 | 5 | 2024-07-24 21:17:16 | 2024-07-25 01:16:05 | 江苏东方九天新能源材料有限公司 |  | 5698 |  | 1 | 0.254 | 1530 | 590 | 1 | DL002407001411 | 海金杜门(0.254*590)厚度±0.01，HV90-110,粗糙度0.075-0.5，镍层厚度≥1.9μM/0.38μM，东方退火 |  | Y氧化边(来料双边氧化色差),D顶伤印(来料板面偶有挫划伤内20米顶伤划伤挫伤)
镍钝化 | DL002407004713 | DL00240700471 | 东方镍钝化750 | 合格 | 合格品 | 乙 | 王晶晶 | 1940 | 1940 |  | 1650 | 0.254 | 590 | 海金杜门：750镍钝化工段镀镍，镍层要求A＞1.9μm，B＞0.38μm，上铁管芯，转东方退火工段 | Y氧化边(来料双边氧化色差，来料板面暗线印，轻振纹，偶有擦划伤，镀后不明显。来料尾20米顶伤划伤挫伤印) | 20600002 | 镍钝化卷半成品 | 0.254-SPCC | 31310013 | 镍钝化卷 | 0.254-SPCC |  | 10 | MO001967 | MO001967-002-03 | NDH001 | 镍钝化模板 | 5730 | 2024-07-24 | 2024-07-25 | 5 | 2024-07-24 17:04:07 | 2024-07-24 21:12:45 | 江苏东方九天新能源材料有限公司 |  | 5699 |  | 1 | 0.254 | 1650 | 590 | 1 | DL002407004713 | 海金杜门(0.254*590)厚度±0.01，HV90-110,粗糙度0.075-0.5，镍层厚度≥1.9μM/0.38μM，东方退火 |  | Y氧化边(来料双边氧化色差，来料板面暗线印，轻振纹，偶有擦划伤，镀后不明显。来料尾20米顶伤划伤挫伤印)
镍钝化 | DL002407004712 | DL00240700471 | 东方镍钝化750 | 合格 | 合格品 | 乙 | 王晶晶 | 1920 | 1920 |  | 1620 | 0.254 | 590 | 海金杜门：750镍钝化工段镀镍，镍层要求A＞1.9μm，B＞0.38μm，上铁管芯，转东方退火工段 | Y氧化边(来料双边氧化色差，来料板面暗线印，轻振纹，偶有擦划伤，镀后不明显。尾20米传边撞伤) | 20600002 | 镍钝化卷半成品 | 0.254-SPCC | 31310013 | 镍钝化卷 | 0.254-SPCC |  | 10 | MO001967 | MO001967-002-02 | NDH001 | 镍钝化模板 | 5730 | 2024-07-24 | 2024-07-25 | 5 | 2024-07-24 17:04:07 | 2024-07-24 21:12:45 | 江苏东方九天新能源材料有限公司 |  | 5699 |  | 1 | 0.254 | 1620 | 590 | 1 | DL002407004712 | 海金杜门(0.254*590)厚度±0.01，HV90-110,粗糙度0.075-0.5，镍层厚度≥1.9μM/0.38μM，东方退火 |  | Y氧化边(来料双边氧化色差，来料板面暗线印，轻振纹，偶有擦划伤，镀后不明显。尾20米传边撞伤)
镍钝化 | DL002407004711 | DL00240700471 | 东方镍钝化750 | 合格 | 合格品 | 乙 | 王晶晶 | 1918 | 1918 |  | 1620 | 0.254 | 590 | 海金杜门：750镍钝化工段镀镍，镍层要求A＞1.9μm，B＞0.38μm，上铁管芯，转东方退火工段 | Y氧化边(来料双边氧化色差，来料板面暗线印，轻振纹，偶有擦划伤，镀后不明显。来料内20米顶伤划伤挫伤印) | 20600002 | 镍钝化卷半成品 | 0.254-SPCC | 31310013 | 镍钝化卷 | 0.254-SPCC |  | 10 | MO001967 | MO001967-002-01 | NDH001 | 镍钝化模板 | 5730 | 2024-07-24 | 2024-07-25 | 5 | 2024-07-24 17:04:07 | 2024-07-24 21:12:45 | 江苏东方九天新能源材料有限公司 |  | 5699 |  | 1 | 0.254 | 1620 | 590 | 1 | DL002407004711 | 海金杜门(0.254*590)厚度±0.01，HV90-110,粗糙度0.075-0.5，镍层厚度≥1.9μM/0.38μM，东方退火 |  | Y氧化边(来料双边氧化色差，来料板面暗线印，轻振纹，偶有擦划伤，镀后不明显。来料内20米顶伤划伤挫伤印，来料内40米传边2公分粘钢)
镍钝化 | DL0024070014212 | DL002407001421 | 东方镍钝化750 | 合格 | 合格品 | 乙 | 王晶晶 | 2176 | 2176 |  | 1840 | 0.254 | 590 | 海金杜门：750镍钝化工段镀镍，镍层要求A＞1.9μm，B＞0.38μm，上铁管芯，转东方退火工段 | Y氧化边(来料双边氧化色差，来料板面暗线印，偶有擦划伤，镀后不明显。来料尾20米顶伤划伤挫伤印) | 20600002 | 镍钝化卷半成品 | 0.254-SPCC | 31310013 | 镍钝化卷 | 0.254-SPCC |  | 10 | MO001967 | MO001967-007-02 | NDH001 | 镍钝化模板 | 4340 | 2024-07-24 | 2024-07-25 | 5 | 2024-07-24 13:49:12 | 2024-07-24 17:03:48 | 江苏东方九天新能源材料有限公司 |  | 5699 |  | 1 | 0.254 | 1840 | 590 | 1 | DL0024070014212 | 海金杜门(0.254*590)厚度±0.01，HV90-110,粗糙度0.075-0.5，镍层厚度≥1.9μM/0.38μM，东方退火 |  | Y氧化边(来料双边氧化色差，来料板面暗线印，偶有擦划伤，镀后不明显。来料尾20米顶伤划伤挫伤印)
镍钝化 | DL0024070014211 | DL002407001421 | 东方镍钝化750 | 合格 | 合格品 | 乙 | 王晶晶 | 2202 | 2202 |  | 1850 | 0.254 | 590 | 海金杜门：750镍钝化工段镀镍，镍层要求A＞1.9μm，B＞0.38μm，上铁管芯，转东方退火工段 | Y氧化边(来料双边氧化色差，来料板面暗线印，偶有擦划伤，镀后不明显。来料内20米顶伤划伤挫伤印) | 20600002 | 镍钝化卷半成品 | 0.254-SPCC | 31310013 | 镍钝化卷 | 0.254-SPCC |  | 10 | MO001967 | MO001967-007-01 | NDH001 | 镍钝化模板 | 4340 | 2024-07-24 | 2024-07-25 | 5 | 2024-07-24 13:49:12 | 2024-07-24 17:03:48 | 江苏东方九天新能源材料有限公司 |  | 5699 |  | 1 | 0.254 | 1850 | 590 | 1 | DL0024070014211 | 海金杜门(0.254*590)厚度±0.01，HV90-110,粗糙度0.075-0.5，镍层厚度≥1.9μM/0.38μM，东方退火 |  | Y氧化边(来料双边氧化色差，来料板面暗线印，偶有擦划伤，镀后不明显。来料内20米顶伤划伤挫伤印)
镍钝化 | DL0024070011111 | DL002407001111 | 东方镍钝化750 | 合格 | 合格品 | 乙 | 王晶晶 | 1980 | 1980 |  | 1700 | 0.254 | 590 | 海金杜门：750镍钝化工段镀镍，镍层要求A＞1.9μm，B＞0.38μm，上铁管芯，转东方退火工段 | Y氧化边(来料双边氧化色差，来料板面暗线印，偶有擦划伤，镀后不明显。来料内20米顶伤划伤挫伤印) | 20600002 | 镍钝化卷半成品 | 0.254-SPCC | 31310013 | 镍钝化卷 | 0.254-SPCC |  | 10 | MO001967 | MO001967-003-01 | NDH001 | 镍钝化模板 | 3965 | 2024-07-24 | 2024-07-25 | 5 | 2024-07-24 10:43:48 | 2024-07-24 13:48:57 | 江苏东方九天新能源材料有限公司 |  | 5699 |  | 1 | 0.254 | 1700 | 590 | 1 | DL0024070011111 | 海金杜门(0.254*590)厚度±0.01，HV90-110,粗糙度0.075-0.5，镍层厚度≥1.9μM/0.38μM，东方退火 |  | Y氧化边(来料双边氧化色差，来料板面暗线印，偶有擦划伤，镀后不明显。来料内20米顶伤划伤挫伤印)
镍钝化 | DL0024070011112 | DL002407001111 | 东方镍钝化750 | 合格 | 合格品 | 乙 | 王晶晶 | 2020 | 2020 |  | 1730 | 0.254 | 590 | 海金杜门：750镍钝化工段镀镍，镍层要求A＞1.9μm，B＞0.38μm，上铁管芯，转东方退火工段 | Y氧化边(来料双边氧化色差，来料板面暗线印，偶有擦划伤，镀后不明显。来料内20米顶伤划伤挫伤印) | 20600002 | 镍钝化卷半成品 | 0.254-SPCC | 31310013 | 镍钝化卷 | 0.254-SPCC |  | 10 | MO001967 | MO001967-003-02 | NDH001 | 镍钝化模板 | 3965 | 2024-07-24 | 2024-07-25 | 5 | 2024-07-24 10:43:48 | 2024-07-24 13:48:57 | 江苏东方九天新能源材料有限公司 |  | 5699 |  | 1 | 0.254 | 1730 | 590 | 1 | DL0024070011112 | 海金杜门(0.254*590)厚度±0.01，HV90-110,粗糙度0.075-0.5，镍层厚度≥1.9μM/0.38μM，东方退火 |  | Y氧化边(来料双边氧化色差，来料板面暗线印，偶有擦划伤，镀后不明显。来料内20米顶伤划伤挫伤印)
镍钝化 | DL002407001122 | DL00240700112 | 东方镍钝化750 | 合格 | 合格品 | 甲 | 王贺阳 | 1904 | 1904 |  | 1630 | 0.254 | 590 | 海金杜门:750镍钝化工段镀镍，镍层要求A＞1.9μm，B＞0.38μm，上铁管芯，转东方退火工段 | Y氧化边(来料双边氧化色差，来料板面暗线印，轻振纹，偶有擦划伤，镀后不明显。) | 20600002 | 镍钝化卷半成品 | 0.254-SPCC | 31310013 | 镍钝化卷 | 0.254-SPCC |  | 10 | MO001954 | MO001954-001-02 | NDH001 | 镍钝化模板 | 5650 | 2024-07-23 | 2024-07-25 | 5 | 2024-07-24 07:10:06 | 2024-07-24 10:43:05 | 江苏东方九天新能源材料有限公司 |  | 5698 |  | 1 | 0.254 | 1630 | 590 | 1 | DL002407001122 | 海金杜门（0.254*590）厚度±0.01，HV90-110,粗糙度0.075-0.5，镍层厚度≥1.9μM/0.38μM |  | Y氧化边(来料双边氧化色差，来料板面暗线印，轻振纹，偶有擦划伤，镀后不明显。)
镍钝化 | DL002407001121 | DL00240700112 | 东方镍钝化750 | 合格 | 合格品 | 甲 | 王贺阳 | 1902 | 1902 |  | 1630 | 0.254 | 590 | 海金杜门:750镍钝化工段镀镍，镍层要求A＞1.9μm，B＞0.38μm，上铁管芯，转东方退火工段 | Y氧化边(来料双边氧化色差，来料板面暗线印，轻振纹，偶有擦划伤，镀后不明显。来料内20米顶伤划伤挫伤印) | 20600002 | 镍钝化卷半成品 | 0.254-SPCC | 31310013 | 镍钝化卷 | 0.254-SPCC |  | 10 | MO001954 | MO001954-001-01 | NDH001 | 镍钝化模板 | 5650 | 2024-07-23 | 2024-07-25 | 5 | 2024-07-24 07:10:06 | 2024-07-24 10:43:05 | 江苏东方九天新能源材料有限公司 |  | 5698 |  | 1 | 0.254 | 1630 | 590 | 1 | DL002407001121 | 海金杜门（0.254*590）厚度±0.01，HV90-110,粗糙度0.075-0.5，镍层厚度≥1.9μM/0.38μM |  | Y氧化边(来料双边氧化色差，来料板面暗线印，轻振纹，偶有擦划伤，镀后不明显。来料内20米顶伤划伤挫伤印)
镍钝化 | DL002407001123 | DL00240700112 | 东方镍钝化750 | 合格 | 合格品 | 乙 | 王晶晶 | 1864 | 1864 |  | 1600 | 0.254 | 590 | 海金杜门:750镍钝化工段镀镍，镍层要求A＞1.9μm，B＞0.38μm，上铁管芯，转东方退火工段 | Y氧化边(来料双边氧化色差，来料板面暗线印，轻振纹，偶有擦划伤，镀后不明显。来料尾20米顶伤划伤挫伤印。来料尾100米多个顶伤，传边大黑斑) | 20600002 | 镍钝化卷半成品 | 0.254-SPCC | 31310013 | 镍钝化卷 | 0.254-SPCC |  | 10 | MO001954 | MO001954-001-03 | NDH001 | 镍钝化模板 | 5650 | 2024-07-23 | 2024-07-25 | 5 | 2024-07-24 07:10:06 | 2024-07-24 10:43:05 | 江苏东方九天新能源材料有限公司 |  | 5698 |  | 1 | 0.254 | 1600 | 590 | 1 | DL002407001123 | 海金杜门（0.254*590）厚度±0.01，HV90-110,粗糙度0.075-0.5，镍层厚度≥1.9μM/0.38μM |  | Y氧化边(来料双边氧化色差，来料板面暗线印，轻振纹，偶有擦划伤，镀后不明显。来料尾20米顶伤划伤挫伤印。来料尾100米多个顶伤，传边大黑斑)
镍钝化 | DL002405511313 | DL00240551131 | 东方镍钝化750 | 合格 | 合格品 | 乙 | 王晶晶 | 1976 | 1976 |  | 2070 | 0.203 | 590 | 海金杜门：750镍钝化工段镀镍，镍层要求A＞1.9μm，B＞1.27μm，上铁管芯，转东方退火工段 | S色差(来料双边氧化色差)C挫伤(来料板面偶有挫伤)D顶伤(尾20米来料板面挫伤划伤，顶伤) | 20600001 | 镍钝化卷半成品 | 0.203-SPCC | 31310012 | 镍钝化卷 | 0.203-SPCC |  | 10 | MO001772 | MO001772-002-03 | NDH001 | 镍钝化模板 | 5900 | 2024-07-19 | 2024-07-21 | 3 | 2024-07-21 02:46:42 | 2024-07-21 08:19:01 | 江苏东方九天新能源材料有限公司 |  | 5699 |  | 1 | 0.203 | 2070 | 590 | 1 | DL002405511313 | 海金杜门:(0.203*590)厚度±0.01，HV90-110,粗糙度0.075-0.5，镍层厚度≥1.9μM/1.27μM；转东方退火 |  | S色差(来料双边氧化色差)C挫伤(来料板面偶有挫伤)D顶伤(尾20米来料板面挫伤划伤，顶伤)
镍钝化 | DL002405511312 | DL00240551131 | 东方镍钝化750 | 合格 | 合格品 | 乙 | 王晶晶 | 2004 | 2004 |  | 2100 | 0.203 | 590 | 海金杜门：750镍钝化工段镀镍，镍层要求A＞1.9μm，B＞1.27μm，上铁管芯，转东方退火工段 | C挫伤(来料板面偶有挫伤)S色差(来料双边氧化色差) | 20600001 | 镍钝化卷半成品 | 0.203-SPCC | 31310012 | 镍钝化卷 | 0.203-SPCC |  | 10 | MO001772 | MO001772-002-02 | NDH001 | 镍钝化模板 | 5900 | 2024-07-19 | 2024-07-21 | 3 | 2024-07-21 02:46:42 | 2024-07-21 08:19:01 | 江苏东方九天新能源材料有限公司 |  | 5699 |  | 1 | 0.203 | 2100 | 590 | 1 | DL002405511312 | 海金杜门:(0.203*590)厚度±0.01，HV90-110,粗糙度0.075-0.5，镍层厚度≥1.9μM/1.27μM；转东方退火 |  | C挫伤(来料板面偶有挫伤)S色差(来料双边氧化色差)
镍钝化 | DL002405511311 | DL00240551131 | 东方镍钝化750 | 合格 | 合格品 | 乙 | 王晶晶 | 2004 | 2004 |  | 2100 | 0.203 | 590 | 海金杜门：750镍钝化工段镀镍，镍层要求A＞1.9μm，B＞1.27μm，上铁管芯，转东方退火工段 | Z撞伤(内170米来料操作测边部撞伤（木耳边）)C挫伤(来料板面偶有挫伤) | 20600001 | 镍钝化卷半成品 | 0.203-SPCC | 31310012 | 镍钝化卷 | 0.203-SPCC |  | 10 | MO001772 | MO001772-002-01 | NDH001 | 镍钝化模板 | 5900 | 2024-07-19 | 2024-07-21 | 3 | 2024-07-21 02:46:42 | 2024-07-21 08:19:01 | 江苏东方九天新能源材料有限公司 |  | 5699 |  | 1 | 0.203 | 2100 | 590 | 1 | DL002405511311 | 海金杜门:(0.203*590)厚度±0.01，HV90-110,粗糙度0.075-0.5，镍层厚度≥1.9μM/1.27μM；转东方退火 |  | Z撞伤(内170米来料操作测边部撞伤（木耳边）)C挫伤(来料板面偶有挫伤)
镍钝化 | DL002405511323 | DL00240551132 | 东方镍钝化750 | 合格 | 合格品 | 乙 | 王晶晶 | 2002 | 2002 |  | 2090 | 0.203 | 590 | 海金杜门：750镍钝化工段镀镍，镍层要求A＞1.9μm，B＞1.27μm，上铁管芯，转东方退火工段 | D顶伤(尾25米来料板面划伤顶伤)S色差(来料双边氧化色差，来料板面横辊印)C挫伤(来料板面偶有挫伤) | 20600001 | 镍钝化卷半成品 | 0.203-SPCC | 31310012 | 镍钝化卷 | 0.203-SPCC |  | 10 | MO001772 | MO001772-003-03 | NDH001 | 镍钝化模板 | 5860 | 2024-07-19 | 2024-07-21 | 3 | 2024-07-20 21:58:31 | 2024-07-21 02:42:40 | 江苏东方九天新能源材料有限公司 |  | 5699 |  | 1 | 0.203 | 2090 | 590 | 1 | DL002405511323 | 海金杜门:(0.203*590)厚度±0.01，HV90-110,粗糙度0.075-0.5，镍层厚度≥1.9μM/1.27μM；转东方退火 |  | D顶伤(尾25米来料板面划伤顶伤)S色差(来料双边氧化色差，来料板面横辊印)C挫伤(来料板面偶有挫伤)
镍钝化 | DL002405511322 | DL00240551132 | 东方镍钝化750 | 合格 | 合格品 | 乙 | 王晶晶 | 1980 | 1980 |  | 2060 | 0.203 | 590 | 海金杜门：750镍钝化工段镀镍，镍层要求A＞1.9μm，B＞1.27μm，上铁管芯，转东方退火工段 | C挫伤(来料板面偶有挫伤，来料板面横辊印)S色差(来料双边氧化色差) | 20600001 | 镍钝化卷半成品 | 0.203-SPCC | 31310012 | 镍钝化卷 | 0.203-SPCC |  | 10 | MO001772 | MO001772-003-02 | NDH001 | 镍钝化模板 | 5860 | 2024-07-19 | 2024-07-21 | 3 | 2024-07-20 21:58:31 | 2024-07-21 02:42:40 | 江苏东方九天新能源材料有限公司 |  | 5699 |  | 1 | 0.203 | 2060 | 590 | 1 | DL002405511322 | 海金杜门:(0.203*590)厚度±0.01，HV90-110,粗糙度0.075-0.5，镍层厚度≥1.9μM/1.27μM；转东方退火 |  | C挫伤(来料板面偶有挫伤，来料板面横辊印)S色差(来料双边氧化色差)
镍钝化 | DL002405511321 | DL00240551132 | 东方镍钝化750 | 合格 | 合格品 | 乙 | 王晶晶 | 1976 | 1976 |  | 2060 | 0.203 | 590 | 海金杜门：750镍钝化工段镀镍，镍层要求A＞1.9μm，B＞1.27μm，上铁管芯，转东方退火工段 | S色差(来料双边氧化色差，暗线印镀后不明显)C挫伤(来料板面偶有挫伤，来料目标横辊印)D顶伤(内20米来料板面划伤顶伤) | 20600001 | 镍钝化卷半成品 | 0.203-SPCC | 31310012 | 镍钝化卷 | 0.203-SPCC |  | 10 | MO001772 | MO001772-003-01 | NDH001 | 镍钝化模板 | 5860 | 2024-07-19 | 2024-07-21 | 3 | 2024-07-20 21:58:31 | 2024-07-21 02:42:40 | 江苏东方九天新能源材料有限公司 |  | 5699 |  | 1 | 0.203 | 2060 | 590 | 1 | DL002405511321 | 海金杜门:(0.203*590)厚度±0.01，HV90-110,粗糙度0.075-0.5，镍层厚度≥1.9μM/1.27μM；转东方退火 |  | S色差(来料双边氧化色差，暗线印镀后不明显)C挫伤(来料板面偶有挫伤，来料目标横辊印)D顶伤(内20米来料板面划伤顶伤)
镍钝化 | DL002405509823 | DL00240550982 | 东方镍钝化750 | 合格 | 合格品 | 甲 | 王贺阳 | 1920 | 1920 |  | 2000 | 0.203 | 590 | 海金杜门：750镍钝化工段镀镍，镍层要求A＞1.9μm，B＞1.27μm，上铁管芯，转东方退火工段 | Y氧化边( 来料双边氧化色差，来料板面暗线印，轻振纹，偶有擦划伤，镀后不明显。来料尾20米顶伤划伤挫伤印) | 20600001 | 镍钝化卷半成品 | 0.203-SPCC | 31310012 | 镍钝化卷 | 0.203-SPCC |  | 10 | MO001772 | MO001772-001-03 | NDH001 | 镍钝化模板 | 5730 | 2024-07-19 | 2024-07-21 | 3 | 2024-07-20 16:08:26 | 2024-07-20 21:19:33 | 江苏东方九天新能源材料有限公司 |  | 5698 |  | 1 | 0.203 | 2000 | 590 | 1 | DL002405509823 | 海金杜门:(0.203*590)厚度±0.01，HV90-110,粗糙度0.075-0.5，镍层厚度≥1.9μM/1.27μM；转东方退火 |  | Y氧化边( 来料双边氧化色差，来料板面暗线印，轻振纹，偶有擦划伤，镀后不明显。来料尾20米顶伤划伤挫伤印)
镍钝化 | DL002405509822 | DL00240550982 | 东方镍钝化750 | 合格 | 合格品 | 甲 | 王贺阳 | 1950 | 1950 |  | 2030 | 0.203 | 590 | 海金杜门：750镍钝化工段镀镍，镍层要求A＞1.9μm，B＞1.27μm，上铁管芯，转东方退火工段 | Y氧化边( 来料双边氧化色差，来料板面暗线印，轻振纹，偶有擦划伤，镀后不明显。) | 20600001 | 镍钝化卷半成品 | 0.203-SPCC | 31310012 | 镍钝化卷 | 0.203-SPCC |  | 10 | MO001772 | MO001772-001-02 | NDH001 | 镍钝化模板 | 5730 | 2024-07-19 | 2024-07-21 | 3 | 2024-07-20 16:08:26 | 2024-07-20 21:19:33 | 江苏东方九天新能源材料有限公司 |  | 5698 |  | 1 | 0.203 | 2030 | 590 | 1 | DL002405509822 | 海金杜门:(0.203*590)厚度±0.01，HV90-110,粗糙度0.075-0.5，镍层厚度≥1.9μM/1.27μM；转东方退火 |  | Y氧化边( 来料双边氧化色差，来料板面暗线印，轻振纹，偶有擦划伤，镀后不明显。)
镍钝化 | DL002405509821 | DL00240550982 | 东方镍钝化750 | 合格 | 合格品 | 甲 | 王贺阳 | 1952 | 1952 |  | 2030 | 0.203 | 590 | 海金杜门：750镍钝化工段镀镍，镍层要求A＞1.9μm，B＞1.27μm，上铁管芯，转东方退火工段 | Y氧化边( 来料双边氧化色差，来料板面暗线印，轻振纹，偶有擦划伤，镀后不明显。来料内20米顶伤划伤挫伤印) | 20600001 | 镍钝化卷半成品 | 0.203-SPCC | 31310012 | 镍钝化卷 | 0.203-SPCC |  | 10 | MO001772 | MO001772-001-01 | NDH001 | 镍钝化模板 | 5730 | 2024-07-19 | 2024-07-21 | 3 | 2024-07-20 16:08:26 | 2024-07-20 21:19:33 | 江苏东方九天新能源材料有限公司 |  | 5698 |  | 1 | 0.203 | 2030 | 590 | 1 | DL002405509821 | 海金杜门:(0.203*590)厚度±0.01，HV90-110,粗糙度0.075-0.5，镍层厚度≥1.9μM/1.27μM；转东方退火 |  | Y氧化边( 来料双边氧化色差，来料板面暗线印，轻振纹，偶有擦划伤，镀后不明显。来料内20米顶伤划伤挫伤印)
镍钝化 | DL0024055115122 | DL002405511512 | 东方镍钝化750 | 合格 | 合格品 | 甲 | 王贺阳 | 1894 | 1894 |  | 1980 | 0.203 | 590 | 海金杜门：750镍钝化工段镀镍，镍层要求A＞1.9μm，B＞1.27μm，上铁管芯，转东方退火工段 | S色差条印(来料双边氧化色差，来料板面暗线印，偶有擦划伤，镀后不明显。来料尾20米顶伤划伤挫伤印停机印) | 20600001 | 镍钝化卷半成品 | 0.203-SPCC | 31310012 | 镍钝化卷 | 0.203-SPCC |  | 10 | MO001772 | MO001772-004-02 | NDH001 | 镍钝化模板 | 3680 | 2024-07-19 | 2024-07-21 | 3 | 2024-07-20 12:43:41 | 2024-07-20 16:06:27 | 江苏东方九天新能源材料有限公司 |  | 5698 |  | 1 | 0.203 | 1980 | 590 | 1 | DL0024055115122 | 海金杜门:(0.203*590)厚度±0.01，HV90-110,粗糙度0.075-0.5，镍层厚度≥1.9μM/1.27μM；转东方退火 |  | S色差条印(来料双边氧化色差，来料板面暗线印，偶有擦划伤，镀后不明显。来料尾20米顶伤划伤挫伤印停机印)
镍钝化 | DL0024055115121 | DL002405511512 | 东方镍钝化750 | 合格 | 合格品 | 甲 | 王贺阳 | 1870 | 1870 |  | 1950 | 0.203 | 590 | 海金杜门：750镍钝化工段镀镍，镍层要求A＞1.9μm，B＞1.27μm，上铁管芯，转东方退火工段 | S色差条印(来料双边氧化色差，来料板面暗线印，偶有擦划伤，镀后不明显。来料内20米顶伤划伤挫伤印) | 20600001 | 镍钝化卷半成品 | 0.203-SPCC | 31310012 | 镍钝化卷 | 0.203-SPCC |  | 10 | MO001772 | MO001772-004-01 | NDH001 | 镍钝化模板 | 3680 | 2024-07-19 | 2024-07-21 | 3 | 2024-07-20 12:43:41 | 2024-07-20 16:06:27 | 江苏东方九天新能源材料有限公司 |  | 5698 |  | 1 | 0.203 | 1950 | 590 | 1 | DL0024055115121 | 海金杜门:(0.203*590)厚度±0.01，HV90-110,粗糙度0.075-0.5，镍层厚度≥1.9μM/1.27μM；转东方退火 |  | S色差条印(来料双边氧化色差，来料板面暗线印，偶有擦划伤，镀后不明显。来料内20米顶伤划伤挫伤印)
镍钝化 | DL0024055098122 | DL002405509812 | 东方镍钝化750 | 合格 | 合格品 | 甲 | 王贺阳 | 1924 | 1924 |  | 2010 | 0.203 | 590 | 海金杜门：750镍钝化工段镀镍，镍层要求A＞1.9μm，B＞1.27μm，上铁管芯，转东方退火工段 | Y氧化边(来料双边氧化色差，来料板面暗线印，偶有擦划伤，镀后不明显。来料尾20米顶伤划伤挫伤印) | 20600001 | 镍钝化卷半成品 | 0.203-SPCC | 31310012 | 镍钝化卷 | 0.203-SPCC |  | 10 | MO001772 | MO001772-005-02 | NDH001 | 镍钝化模板 | 3730 | 2024-07-19 | 2024-07-21 | 3 | 2024-07-20 09:19:00 | 2024-07-20 12:35:08 | 江苏东方九天新能源材料有限公司 |  | 5698 |  | 1 | 0.203 | 2010 | 590 | 1 | DL0024055098122 | 海金杜门:(0.203*590)厚度±0.01，HV90-110,粗糙度0.075-0.5，镍层厚度≥1.9μM/1.27μM；转东方退火 |  | Y氧化边(来料双边氧化色差，来料板面暗线印，偶有擦划伤，镀后不明显。来料尾20米顶伤划伤挫伤印)
镍钝化 | DL0024055098121 | DL002405509812 | 东方镍钝化750 | 合格 | 合格品 | 甲 | 王贺阳 | 1862 | 1862 |  | 1950 | 0.203 | 590 | 海金杜门：750镍钝化工段镀镍，镍层要求A＞1.9μm，B＞1.27μm，上铁管芯，转东方退火工段 | Y氧化边(来料双边氧化色差，来料板面暗线印，偶有擦划伤，镀后不明显。) | 20600001 | 镍钝化卷半成品 | 0.203-SPCC | 31310012 | 镍钝化卷 | 0.203-SPCC |  | 10 | MO001772 | MO001772-005-01 | NDH001 | 镍钝化模板 | 3730 | 2024-07-19 | 2024-07-21 | 3 | 2024-07-20 09:19:00 | 2024-07-20 12:35:08 | 江苏东方九天新能源材料有限公司 |  | 5698 |  | 1 | 0.203 | 1950 | 590 | 1 | DL0024055098121 | 海金杜门:(0.203*590)厚度±0.01，HV90-110,粗糙度0.075-0.5，镍层厚度≥1.9μM/1.27μM；转东方退火 |  | Y氧化边(来料双边氧化色差，来料板面暗线印，偶有擦划伤，镀后不明显。)
镍钝化 | DL0024055109-222 | DL0024055109-22 | 东方镍钝化750 | 合格 | 合格品 | 乙 | 王晶晶 | 835 | 835 |  | 1510 | 0.12 | 590 | 泰德通：750镍钝化工段镀镍，HV100-120,镀层≥1.2μM，纸管芯 ,整卷发货 | Y氧化边(来料双边氧化色差，板面偶有挫划伤，线条印镀后不明显，来料板面中间小顶伤) | 20600023 | 镍钝化卷半成品 | 0.12-SPCC | 31310005 | 镍钝化卷 | 0.12-SPCC |  | 10 | MO001784 | MO001784-005-02 | NDH001 | 镍钝化模板 | 1720 | 2024-07-19 | 2024-07-21 | 3 | 2024-07-20 06:45:18 | 2024-07-20 09:05:18 | 江苏东方九天新能源材料有限公司 |  | 5699 |  | 1 | 0.12 | 1510 | 590 | 1 | DL0024055109-222 | 泰德通（0.12*590）双面镀镍，镀层厚度≥1.2um，HV90-110；卷重≤1.5吨 | 1 | Y氧化边(来料双边氧化色差，板面偶有挫划伤，线条印镀后不明显，来料板面中间小顶伤) | 1
镍钝化 | DL0024055109-221 | DL0024055109-22 | 东方镍钝化750 | 合格 | 让步接收 | 乙 | 王晶晶 | 887 | 887 |  | 1600 | 0.12 | 590 | 泰德通：750镍钝化工段镀镍，HV100-120,镀层≥1.2μM，纸管芯 ,整卷发货 | Y氧化边(来料双边氧化色差，板面偶有挫划伤，线条印镀后不明显，来料内30米顶伤印，来料板面中间小顶伤) | 20600023 | 镍钝化卷半成品 | 0.12-SPCC | 31310005 | 镍钝化卷 | 0.12-SPCC |  | 10 | MO001784 | MO001784-005-01 | NDH001 | 镍钝化模板 | 1720 | 2024-07-19 | 2024-07-21 | 3 | 2024-07-20 06:45:18 | 2024-07-20 09:05:18 | 江苏东方九天新能源材料有限公司 |  | 5699 |  | 1 | 0.12 | 1600 | 590 | 1 | DL0024055109-221 | 泰德通（0.12*590）双面镀镍，镀层厚度≥1.2um，HV90-110；卷重≤1.5吨 | 1 | Y氧化边(来料双边氧化色差，板面偶有挫划伤，线条印镀后不明显，来料内30米顶伤印，来料板面中间小顶伤) | 1
镍钝化 | DL0024055109-2113 | DL0024055109-211 | 东方镍钝化750 | 合格 | 合格品 | 乙 | 王晶晶 | 863 | 863 |  | 1550 | 0.12 | 590 | 泰德通：750镍钝化工段镀镍，HV100-120,镀层≥1.2μM，纸管芯 ,整卷发货 | S色差(来料双边氧化色差，板面线条印镀后不明显)C挫伤(来料板面偶有挫伤) | 20600023 | 镍钝化卷半成品 | 0.12-SPCC | 31310005 | 镍钝化卷 | 0.12-SPCC |  | 10 | MO001784 | MO001784-004-03 | NDH001 | 镍钝化模板 | 2620 | 2024-07-19 | 2024-07-21 | 3 | 2024-07-20 03:06:27 | 2024-07-20 06:43:54 | 江苏东方九天新能源材料有限公司 |  | 5699 |  | 1 | 0.12 | 1550 | 590 | 1 | DL0024055109-2113 | 泰德通（0.12*590）双面镀镍，镀层厚度≥1.2um，HV90-110；卷重≤1.5吨 | 1 | S色差(来料双边氧化色差，板面线条印镀后不明显)C挫伤(来料板面偶有挫伤) | 1
镍钝化 | DL0024055109-2112 | DL0024055109-211 | 东方镍钝化750 | 合格 | 合格品 | 乙 | 王晶晶 | 903 | 903 |  | 1600 | 0.12 | 590 | 泰德通：750镍钝化工段镀镍，HV100-120,镀层≥1.2μM，纸管芯 ,整卷发货 | C挫伤(来料板面偶有挫伤)S色差(来料双边氧化色差，板面线条印镀后不明显) | 20600023 | 镍钝化卷半成品 | 0.12-SPCC | 31310005 | 镍钝化卷 | 0.12-SPCC |  | 10 | MO001784 | MO001784-004-02 | NDH001 | 镍钝化模板 | 2620 | 2024-07-19 | 2024-07-21 | 3 | 2024-07-20 03:06:27 | 2024-07-20 06:43:54 | 江苏东方九天新能源材料有限公司 |  | 5699 |  | 1 | 0.12 | 1600 | 590 | 1 | DL0024055109-2112 | 泰德通（0.12*590）双面镀镍，镀层厚度≥1.2um，HV90-110；卷重≤1.5吨 | 1 | C挫伤(来料板面偶有挫伤)S色差(来料双边氧化色差，板面线条印镀后不明显) | 1
镍钝化 | DL0024055109-2111 | DL0024055109-211 | 东方镍钝化750 | 合格 | 合格品 | 乙 | 王晶晶 | 893 | 893 |  | 1600 | 0.12 | 590 | 泰德通：750镍钝化工段镀镍，HV100-120,镀层≥1.2μM，纸管芯 ,整卷发货 | S色差(来料双边氧化色差，板面线条印镀后不明显)C挫伤(来料板面偶有挫伤) | 20600023 | 镍钝化卷半成品 | 0.12-SPCC | 31310005 | 镍钝化卷 | 0.12-SPCC |  | 10 | MO001784 | MO001784-004-01 | NDH001 | 镍钝化模板 | 2620 | 2024-07-19 | 2024-07-21 | 3 | 2024-07-20 03:06:27 | 2024-07-20 06:43:54 | 江苏东方九天新能源材料有限公司 |  | 5699 |  | 1 | 0.12 | 1600 | 590 | 1 | DL0024055109-2111 | 泰德通（0.12*590）双面镀镍，镀层厚度≥1.2um，HV90-110；卷重≤1.5吨 | 1 | S色差(来料双边氧化色差，板面线条印镀后不明显)C挫伤(来料板面偶有挫伤) | 1
镍钝化 | JL0024030032-122 | JL0024030032-12 | 东方镍钝化750 | 合格 | 让步接收 | 乙 | 王晶晶 | 713 | 713 |  | 1270 | 0.12 | 590 | 泰德通：750镍钝化工段镀镍，HV100-120,镀层≥1.2μM，纸管芯 ,整卷发货 | S色差(来料双边氧化色差)X细划伤(来料板面偶有挫划伤) | 20600023 | 镍钝化卷半成品 | 0.12-SPCC | 31310005 | 镍钝化卷 | 0.12-SPCC |  | 10 | MO001784 | MO001784-002-02 | NDH001 | 镍钝化模板 | 1860 | 2024-07-19 | 2024-07-21 | 3 | 2024-07-19 23:57:37 | 2024-07-20 03:05:19 | 江苏东方九天新能源材料有限公司 |  | 5698 |  | 1 | 0.12 | 1270 | 590 | 1 | JL0024030032-122 | 泰德通（0.12*590）双面镀镍，镀层厚度≥1.2um，HV90-110；卷重≤1.5吨 | 1 | S色差(来料双边氧化色差)X细划伤(来料板面偶有挫划伤) | 1
镍钝化 | JL0024030032-121 | JL0024030032-12 | 东方镍钝化750 | 待判定 | 返工 | 乙 | 王晶晶 | 845 | 845 |  | 1500 | 0.12 | 590 | 泰德通：750镍钝化工段镀镍，HV100-120,镀层≥1.2μM，纸管芯 ,整卷发货 | X细划伤(来料板面偶有细划伤内120米多条细划伤)S色差(来料双边氧化色差) | 20600023 | 镍钝化卷半成品 | 0.12-SPCC | 31310005 | 镍钝化卷 | 0.12-SPCC |  | 10 | MO001784 | MO001784-002-01 | NDH001 | 镍钝化模板 | 1860 | 2024-07-19 | 2024-07-21 | 3 | 2024-07-19 23:57:37 | 2024-07-20 03:05:19 | 江苏东方九天新能源材料有限公司 |  | 5698 |  | 1 | 0.12 | 1500 | 590 | 1 | JL0024030032-121 | 泰德通（0.12*590）双面镀镍，镀层厚度≥1.2um，HV90-110；卷重≤1.5吨 | 1 | X细划伤(来料板面偶有细划伤内120米多条细划伤)S色差(来料双边氧化色差)
镍钝化 | DL0024055109-114 | DL0024055109-11 | 东方镍钝化750 | 合格 | 让步接收 | 乙 | 王晶晶 | 921 | 921 |  | 1670 | 0.12 | 590 | 泰德通：750镍钝化工段镀镍，HV100-120,镀层≥1.2μM，纸管芯 ,整卷发货 | S色差(来料双边氧化色差)X细划伤(来料板面偶有细划伤，挫伤) | 20600023 | 镍钝化卷半成品 | 0.12-SPCC | 31310005 | 镍钝化卷 | 0.12-SPCC |  | 10 | MO001784 | MO001784-003-04 | NDH001 | 镍钝化模板 | 4300 | 2024-07-19 | 2024-07-21 | 3 | 2024-07-19 18:24:46 | 2024-07-19 23:55:55 | 江苏东方九天新能源材料有限公司 |  | 5698 |  | 1 | 0.12 | 1670 | 590 | 1 | DL0024055109-114 | 泰德通（0.12*590）双面镀镍，镀层厚度≥1.2um，HV90-110；卷重≤1.5吨 | 1 | S色差(来料双边氧化色差)X细划伤(来料板面偶有细划伤，挫伤) | 1
镍钝化 | DL0024055109-113 | DL0024055109-11 | 东方镍钝化750 | 合格 | 让步接收 | 乙 | 王晶晶 | 991 | 991 |  | 1800 | 0.12 | 590 | 泰德通：750镍钝化工段镀镍，HV100-120,镀层≥1.2μM，纸管芯 ,整卷发货 | X细划伤(来料板面偶有细划伤，挫伤)S色差(来料双边氧化色差) | 20600023 | 镍钝化卷半成品 | 0.12-SPCC | 31310005 | 镍钝化卷 | 0.12-SPCC |  | 10 | MO001784 | MO001784-003-03 | NDH001 | 镍钝化模板 | 4300 | 2024-07-19 | 2024-07-21 | 3 | 2024-07-19 18:24:46 | 2024-07-19 23:55:55 | 江苏东方九天新能源材料有限公司 |  | 5698 |  | 1 | 0.12 | 1800 | 590 | 1 | DL0024055109-113 | 泰德通（0.12*590）双面镀镍，镀层厚度≥1.2um，HV90-110；卷重≤1.5吨 | 1 | X细划伤(来料板面偶有细划伤，挫伤)S色差(来料双边氧化色差) | 1
镍钝化 | DL0024055109-112 | DL0024055109-11 | 东方镍钝化750 | 合格 | 让步接收 | 甲 | 王贺阳 | 991 | 991 |  | 1800 | 0.12 | 590 | 泰德通：750镍钝化工段镀镍，HV100-120,镀层≥1.2μM，纸管芯 ,整卷发货 | S色差(来料双边氧化色差)X细划伤(来料板面偶有细划伤，挫伤) | 20600023 | 镍钝化卷半成品 | 0.12-SPCC | 31310005 | 镍钝化卷 | 0.12-SPCC |  | 10 | MO001784 | MO001784-003-02 | NDH001 | 镍钝化模板 | 4300 | 2024-07-19 | 2024-07-21 | 3 | 2024-07-19 18:24:46 | 2024-07-19 23:55:55 | 江苏东方九天新能源材料有限公司 |  | 5698 |  | 1 | 0.12 | 1800 | 590 | 1 | DL0024055109-112 | 泰德通（0.12*590）双面镀镍，镀层厚度≥1.2um，HV90-110；卷重≤1.5吨 | 1 | S色差(来料双边氧化色差)X细划伤(来料板面偶有细划伤，挫伤) | 1
镍钝化 | DL0024055109-111 | DL0024055109-11 | 东方镍钝化750 | 合格 | 让步接收 | 甲 | 王贺阳 | 991 | 991 |  | 1800 | 0.12 | 590 | 泰德通：750镍钝化工段镀镍，HV100-120,镀层≥1.2μM，纸管芯 ,整卷发货 | X细划伤(来料板面偶有细划伤，挫伤)S色差(来料双边氧化色差) | 20600023 | 镍钝化卷半成品 | 0.12-SPCC | 31310005 | 镍钝化卷 | 0.12-SPCC |  | 10 | MO001784 | MO001784-003-01 | NDH001 | 镍钝化模板 | 4300 | 2024-07-19 | 2024-07-21 | 3 | 2024-07-19 18:24:46 | 2024-07-19 23:55:55 | 江苏东方九天新能源材料有限公司 |  | 5698 |  | 1 | 0.12 | 1800 | 590 | 1 | DL0024055109-111 | 泰德通（0.12*590）双面镀镍，镀层厚度≥1.2um，HV90-110；卷重≤1.5吨 | 1 | X细划伤(来料板面偶有细划伤，挫伤)S色差(来料双边氧化色差) | 1
镍钝化 | DL0024055105-212 | DL0024055105-21 | 东方镍钝化750 | 合格 | 合格品 | 甲 | 王贺阳 | 923 | 923 |  | 1680 | 0.12 | 590 | 泰德通：750镍钝化工段镀镍，HV100-120,镀层≥1.2μM，纸管芯 ,整卷发货 | Y氧化边(来料双边氧化色差，来料横辊印) | 20600023 | 镍钝化卷半成品 | 0.12-SPCC | 31310005 | 镍钝化卷 | 0.12-SPCC |  | 10 | MO001784 | MO001784-001-02 | NDH001 | 镍钝化模板 | 1890 | 2024-07-19 | 2024-07-21 | 3 | 2024-07-19 15:52:45 | 2024-07-19 18:14:46 | 江苏东方九天新能源材料有限公司 |  | 5698 |  | 1 | 0.12 | 1680 | 590 | 1 | DL0024055105-212 | 泰德通（0.12*590）双面镀镍，镀层厚度≥1.2um，HV90-110；卷重≤1.5吨 | 1 | Y氧化边(来料双边氧化色差，来料横辊印) | 1
镍钝化 | DL0024055105-211 | DL0024055105-21 | 东方镍钝化750 | 合格 | 让步接收 | 甲 | 王贺阳 | 905 | 905 |  | 1650 | 0.12 | 590 | 泰德通：750镍钝化工段镀镍，HV100-120,镀层≥1.2μM，纸管芯 ,整卷发货 | Y氧化边(来料双边氧化色差，来料横辊印，来料1195米处板面挫划伤印) | 20600023 | 镍钝化卷半成品 | 0.12-SPCC | 31310005 | 镍钝化卷 | 0.12-SPCC |  | 10 | MO001784 | MO001784-001-01 | NDH001 | 镍钝化模板 | 1890 | 2024-07-19 | 2024-07-21 | 3 | 2024-07-19 15:52:45 | 2024-07-19 18:14:46 | 江苏东方九天新能源材料有限公司 |  | 5698 |  | 1 | 0.12 | 1650 | 590 | 1 | DL0024055105-211 | 泰德通（0.12*590）双面镀镍，镀层厚度≥1.2um，HV90-110；卷重≤1.5吨 | 1 | Y氧化边(来料双边氧化色差，来料横辊印，来料1195米处板面挫划伤印) | 1
镍钝化 | JL002403004123 | JL00240300412 | 东方镍钝化750 | 合格 | 让步接收 | 乙 | 王晶晶 | 2156 | 2156 |  | 1720 | 0.254 | 630 | 海金杜门：750镍钝化工段镀镍，镍层要求A＞1.9μm，B＞0.38μm，上铁管芯，转东方退火工段 | S色差(来料双边氧化色差，来料板面横辊印，线条印，镀后不明显。来料板面偶有挫划伤，来料尾20米顶伤划伤挫伤印，内150米操边1公分处顶伤) | 20600002 | 镍钝化卷半成品 | 0.254-SPCC | 31310013 | 镍钝化卷 | 0.254-SPCC |  | 10 | MO001386 | MO001386-004-03 | NDH001 | 镍钝化模板 | 6400 | 2024-07-11 | 2024-07-12 | 2 | 2024-07-11 14:33:14 | 2024-07-11 18:40:16 | 江苏东方九天新能源材料有限公司 |  | 5699 |  | 1 | 0.254 | 1720 | 630 | 1 | JL002403004123 | 海金杜门(0.254*630):厚度±0.01，HV90-110,粗糙度0.075-0.5，镍层厚度≥1.9μM/0.38μM | 1 | S色差(来料双边氧化色差，来料板面横辊印，线条印，镀后不明显。来料板面偶有挫划伤，来料尾20米顶伤划伤挫伤印，内150米操边1公分处顶伤)来料1015米传边10公分处尖顶伤。来料尾100米操边1公分处顶伤 | 1
镍钝化 | JL002403004122 | JL00240300412 | 东方镍钝化750 | 合格 | 让步接收 | 乙 | 王晶晶 | 2136 | 2136 |  | 1700 | 0.254 | 630 | 海金杜门：750镍钝化工段镀镍，镍层要求A＞1.9μm，B＞0.38μm，上铁管芯，转东方退火工段 | S色差(来料双边氧化色差，来料板面横辊印，线条印，镀后不明显。来料板面偶有挫划伤。内150米操边1公分处顶伤) | 20600002 | 镍钝化卷半成品 | 0.254-SPCC | 31310013 | 镍钝化卷 | 0.254-SPCC |  | 10 | MO001386 | MO001386-004-02 | NDH001 | 镍钝化模板 | 6400 | 2024-07-11 | 2024-07-12 | 2 | 2024-07-11 14:33:14 | 2024-07-11 18:40:16 | 江苏东方九天新能源材料有限公司 |  | 5699 |  | 1 | 0.254 | 1700 | 630 | 1 | JL002403004122 | 海金杜门(0.254*630):厚度±0.01，HV90-110,粗糙度0.075-0.5，镍层厚度≥1.9μM/0.38μM | 1 | S色差(来料双边氧化色差，来料板面横辊印，线条印，镀后不明显。来料板面偶有挫划伤。内150米操边1公分处顶伤) | 1
镍钝化 | JL002403004121 | JL00240300412 | 东方镍钝化750 | 合格 | 让步接收 | 乙 | 王晶晶 | 2138 | 2138 |  | 1700 | 0.254 | 630 | 海金杜门：750镍钝化工段镀镍，镍层要求A＞1.9μm，B＞0.38μm，上铁管芯，转东方退火工段 | S色差(来料双边氧化色差，来料板面横辊印，线条印，镀后不明显。来料板面偶有挫划伤，来料内20米顶伤划伤挫伤印，来料160米处1黑斑，镀后水锈黄斑) | 20600002 | 镍钝化卷半成品 | 0.254-SPCC | 31310013 | 镍钝化卷 | 0.254-SPCC |  | 10 | MO001386 | MO001386-004-01 | NDH001 | 镍钝化模板 | 6400 | 2024-07-11 | 2024-07-12 | 2 | 2024-07-11 14:33:14 | 2024-07-11 18:40:16 | 江苏东方九天新能源材料有限公司 |  | 5699 |  | 1 | 0.254 | 1700 | 630 | 1 | JL002403004121 | 海金杜门(0.254*630):厚度±0.01，HV90-110,粗糙度0.075-0.5，镍层厚度≥1.9μM/0.38μM | 1 | S色差(来料双边氧化色差，来料板面横辊印，线条印，镀后不明显。来料板面偶有挫划伤，来料内20米顶伤划伤挫伤印，来料160米处1黑斑，镀后水锈黄斑) | 1
镍钝化 | JL002401008123 | JL00240100812 | 东方镍钝化750 | 合格 | 让步接收 | 乙 | 王晶晶 | 1836 | 1836 |  | 1460 | 0.254 | 630 | 海金杜门：750镍钝化工段镀镍，镍层要求A＞1.9μm，B＞0.38μm，上铁管芯，转东方退火工段 | S色差(来料双边氧化色差，来料板面横辊印，线条印，镀后不明显。来料板面偶有挫划伤，来料尾30米顶伤划伤挫伤印) | 20600002 | 镍钝化卷半成品 | 0.254-SPCC | 31310013 | 镍钝化卷 | 0.254-SPCC |  | 10 | MO001386 | MO001386-002-03 | NDH001 | 镍钝化模板 | 5400 | 2024-07-11 | 2024-07-12 | 2 | 2024-07-11 11:24:16 | 2024-07-11 14:21:08 | 江苏东方九天新能源材料有限公司 |  | 5699 |  | 1 | 0.254 | 1460 | 630 | 1 | JL002401008123 | 海金杜门(0.254*630):厚度±0.01，HV90-110,粗糙度0.075-0.5，镍层厚度≥1.9μM/0.38μM | 1 | S色差(来料双边氧化色差，来料板面横辊印，线条印，镀后不明显。来料板面偶有挫划伤，来料尾30米顶伤划伤挫伤印) | 1
镍钝化 | JL002401008122 | JL00240100812 | 东方镍钝化750 | 合格 | 让步接收 | 乙 | 王晶晶 | 1802 | 1802 |  | 1430 | 0.254 | 630 | 海金杜门：750镍钝化工段镀镍，镍层要求A＞1.9μm，B＞0.38μm，上铁管芯，转东方退火工段 | S色差(来料双边氧化色差，来料板面横辊印，线条印，镀后不明显。来料板面偶有挫划伤) | 20600002 | 镍钝化卷半成品 | 0.254-SPCC | 31310013 | 镍钝化卷 | 0.254-SPCC |  | 10 | MO001386 | MO001386-002-02 | NDH001 | 镍钝化模板 | 5400 | 2024-07-11 | 2024-07-12 | 2 | 2024-07-11 11:24:16 | 2024-07-11 14:21:08 | 江苏东方九天新能源材料有限公司 |  | 5699 |  | 1 | 0.254 | 1430 | 630 | 1 | JL002401008122 | 海金杜门(0.254*630):厚度±0.01，HV90-110,粗糙度0.075-0.5，镍层厚度≥1.9μM/0.38μM | 1 | S色差(来料双边氧化色差，来料板面横辊印，线条印，镀后不明显。来料板面偶有挫划伤) | 1
镍钝化 | JL002401008121 | JL00240100812 | 东方镍钝化750 | 合格 | 让步接收 | 乙 | 王晶晶 | 1800 | 1800 |  | 1430 | 0.254 | 630 | 海金杜门：750镍钝化工段镀镍，镍层要求A＞1.9μm，B＞0.38μm，上铁管芯，转东方退火工段 | S色差(来料双边氧化色差，来料板面横辊印，线条印，镀后不明显。来料板面偶有挫划伤，来料内20米顶伤划伤挫伤印。来料内100米传边轻微撞伤) | 20600002 | 镍钝化卷半成品 | 0.254-SPCC | 31310013 | 镍钝化卷 | 0.254-SPCC |  | 10 | MO001386 | MO001386-002-01 | NDH001 | 镍钝化模板 | 5400 | 2024-07-11 | 2024-07-12 | 2 | 2024-07-11 11:24:16 | 2024-07-11 14:21:08 | 江苏东方九天新能源材料有限公司 |  | 5699 |  | 1 | 0.254 | 1430 | 630 | 1 | JL002401008121 | 海金杜门(0.254*630):厚度±0.01，HV90-110,粗糙度0.075-0.5，镍层厚度≥1.9μM/0.38μM | 1 | S色差(来料双边氧化色差，来料板面横辊印，线条印，镀后不明显。来料板面偶有挫划伤，来料内20米顶伤划伤挫伤印。来料内100米传边轻微撞伤) | 1
镍钝化 | JL002401008113 | JL00240100811 | 东方镍钝化750 | 合格 | 让步接收 | 乙 | 王晶晶 | 1816 | 1816 |  | 1440 | 0.254 | 630 | 海金杜门：750镍钝化工段镀镍，镍层要求A＞1.9μm，B＞0.38μm，上铁管芯，转东方退火工段 | 来料板面双边氧化色差，来料板面横辊印，线条印，镀后不明显，来料板面偶有挫划伤，来料内200米操边撞伤，来料尾20米顶伤划伤挫伤印 | 20600002 | 镍钝化卷半成品 | 0.254-SPCC | 31310013 | 镍钝化卷 | 0.254-SPCC |  | 10 | MO001386 | MO001386-001-03 | NDH001 | 镍钝化模板 | 5570 | 2024-07-11 | 2024-07-12 | 2 | 2024-07-11 08:09:17 | 2024-07-11 10:54:07 | 江苏东方九天新能源材料有限公司 |  | 5698 |  | 1 | 0.254 | 1440 | 630 | 1 | JL002401008113 | 海金杜门(0.254*630):厚度±0.01，HV90-110,粗糙度0.075-0.5，镍层厚度≥1.9μM/0.38μM | 1 | 来料板面双边氧化色差，来料板面横辊印，线条印，镀后不明显，来料板面偶有挫划伤，来料内200米操边撞伤，来料尾20米顶伤划伤挫伤印
镍钝化 | JL002401008112 | JL00240100811 | 东方镍钝化750 | 合格 | 让步接收 | 甲 | 王贺阳 | 1900 | 1900 |  | 1500 | 0.254 | 630 | 海金杜门：750镍钝化工段镀镍，镍层要求A＞1.9μm，B＞0.38μm，上铁管芯，转东方退火工段 | 来料双边氧化色差，板面偶有挫划伤，来料操边1公分色差，来料板面线条印，来料尾50米操边撞伤 | 20600002 | 镍钝化卷半成品 | 0.254-SPCC | 31310013 | 镍钝化卷 | 0.254-SPCC |  | 10 | MO001386 | MO001386-001-02 | NDH001 | 镍钝化模板 | 5570 | 2024-07-11 | 2024-07-12 | 2 | 2024-07-11 08:09:17 | 2024-07-11 10:54:07 | 江苏东方九天新能源材料有限公司 |  | 5698 |  | 1 | 0.254 | 1500 | 630 | 1 | JL002401008112 | 海金杜门(0.254*630):厚度±0.01，HV90-110,粗糙度0.075-0.5，镍层厚度≥1.9μM/0.38μM | 1 | 来料双边氧化色差，板面偶有挫划伤，来料操边1公分色差，来料板面线条印，来料尾50米操边撞伤 | 1
镍钝化 | JL002401008111 | JL00240100811 | 东方镍钝化750 | 合格 | 让步接收 | 甲 | 王贺阳 | 1900 | 1900 |  | 1500 | 0.254 | 630 | 海金杜门：750镍钝化工段镀镍，镍层要求A＞1.9μm，B＞0.38μm，上铁管芯，转东方退火工段 | 来料双边氧化色差，来料板面偶有挫划伤，来料内20米顶伤划伤挫伤印，来料1105米处水印，来料板面线印，来料操边1公分色差 | 20600002 | 镍钝化卷半成品 | 0.254-SPCC | 31310013 | 镍钝化卷 | 0.254-SPCC |  | 10 | MO001386 | MO001386-001-01 | NDH001 | 镍钝化模板 | 5570 | 2024-07-11 | 2024-07-12 | 2 | 2024-07-11 08:09:17 | 2024-07-11 10:54:07 | 江苏东方九天新能源材料有限公司 |  | 5698 |  | 1 | 0.254 | 1500 | 630 | 1 | JL002401008111 | 海金杜门(0.254*630):厚度±0.01，HV90-110,粗糙度0.075-0.5，镍层厚度≥1.9μM/0.38μM | 1 | 来料双边氧化色差，来料板面偶有挫划伤，来料内20米顶伤划伤挫伤印，来料1105米处水印，来料板面线印，来料操边1公分色差
镍钝化 | JL002403004112 | JL00240300411 | 东方镍钝化750 | 合格 | 合格品 | 甲 | 王贺阳 | 2334 | 2334 |  | 1850 | 0.254 | 630 | 海金杜门：750镍钝化工段镀镍，镍层要求A＞1.9μm，B＞0.38μm，上铁管芯，转东方退火工段 |  | 20600002 | 镍钝化卷半成品 | 0.254-SPCC | 31310013 | 镍钝化卷 | 0.254-SPCC |  | 10 | MO001386 | MO001386-003-02 | NDH001 | 镍钝化模板 | 6470 | 2024-07-11 | 2024-07-12 | 2 | 2024-07-11 02:32:40 | 2024-07-11 07:08:20 | 江苏东方九天新能源材料有限公司 |  | 5698 |  | 1 | 0.254 | 1850 | 630 | 1 | JL002403004112 | 海金杜门(0.254*630):厚度±0.01，HV90-110,粗糙度0.075-0.5，镍层厚度≥1.9μM/0.38μM | 1 | 来料双氧化边 色差 线条印 边部粘钢折印 板面偶有挫划伤 | 1
镍钝化 | JL002403004111 | JL00240300411 | 东方镍钝化750 | 合格 | 让步接收 | 甲 | 王贺阳 | 1720 | 1720 |  | 1360 | 0.254 | 630 | 海金杜门：750镍钝化工段镀镍，镍层要求A＞1.9μm，B＞0.38μm，上铁管芯，转东方退火工段 | 内500m操侧1cm镀层低，内700m-940m 、尾部230m A面划伤重 | 20600002 | 镍钝化卷半成品 | 0.254-SPCC | 31310013 | 镍钝化卷 | 0.254-SPCC |  | 10 | MO001386 | MO001386-003-01 | NDH001 | 镍钝化模板 | 6470 | 2024-07-11 | 2024-07-12 | 2 | 2024-07-11 02:32:40 | 2024-07-11 07:08:20 | 江苏东方九天新能源材料有限公司 |  | 5698 |  | 1 | 0.254 | 1360 | 630 | 1 | JL002403004111 | 海金杜门(0.254*630):厚度±0.01，HV90-110,粗糙度0.075-0.5，镍层厚度≥1.9μM/0.38μM | 1 | C挫伤(内500m操侧1cm镀层底，【700m-935m 尾230m A面挫划伤重】来料双氧化边 色差 线条印 边部粘钢折印 板面偶有挫划伤) | 1
镍钝化 | JL002403004113 | JL00240300411 | 东方镍钝化750 | 合格 | 让步接收 | 甲 | 王贺阳 | 2448 | 2448 |  | 1940 | 0.254 | 630 | 海金杜门：750镍钝化工段镀镍，镍层要求A＞1.9μm，B＞0.38μm，上铁管芯，转东方退火工段 | 来料双氧化边 色差 线条印 边部粘钢折印 板面偶有挫划伤 尾20m顶伤划伤挫伤停机印 | 20600002 | 镍钝化卷半成品 | 0.254-SPCC | 31310013 | 镍钝化卷 | 0.254-SPCC |  | 10 | MO001386 | MO001386-003-03 | NDH001 | 镍钝化模板 | 6470 | 2024-07-11 | 2024-07-12 | 2 | 2024-07-11 02:32:40 | 2024-07-11 07:08:20 | 江苏东方九天新能源材料有限公司 |  | 5698 |  | 1 | 0.254 | 1940 | 630 | 1 | JL002403004113 | 海金杜门(0.254*630):厚度±0.01，HV90-110,粗糙度0.075-0.5，镍层厚度≥1.9μM/0.38μM | 1 | 来料双氧化边 色差 线条印 边部粘钢折印 板面偶有挫划伤 尾20m顶伤划伤挫伤停机印 | 1