## sheet1
工序名称 | 批号 | 新卷号 | 出料厚度 | 出料宽度 | 出料长度 | 出料重量 | 膜名称 | 备注 | 机组名称 | 工序状态 | 检验结果 | 班组 | 参与人 | 来料重量 | 成品率 | 工序要求 | 来料编码 | 来料名称 | 来料规格 | 产品编码 | 产品名称 | 产品规格 | 排序 | 主计划号 | 子计划号 | 工序流程编码 | 工序流程名称 | 工单需求 | 计划开始时间 | 计划结束时间 | 工单状态 | 实际开始时间 | 产出时间 | 组织名称 | 卷号ID | 操作工人 | 报工人 | 检验 | 来料厚度 | 来料长度 | 来料宽度 | 是否分卷 | 原卷号 | 工单要求 | 是否成品 | 不良现象 | 入库审核
铬钝化 | JG122407035122 | JG1224070351222 | 0.1 | 760 | 7410 | 4203 |  |  | 东方铬钝化950 | 合格 | 合格品 | 乙 | 李志祥 | 4203 |  | / | 30210015 | 光亮卷 | 0.1-SPCC | 30110014 | 铬钝化卷 | 0.1-SPCC | 10 | MO002194 | MO002194-003-02 | GDH001 | 铬钝化模板 | 6680 | 2024-07-29 | 2024-07-29 | 5 | 2024-07-30 07:40:34 | 2024-07-30 07:41:15 | 江苏东方九天新能源材料有限公司 |  | 5657 |  | 1 | 0.1 | 7410 | 760 | 1 | JG1224070351222 |  | 1 | 色差 乳化斑 | 1
铬钝化 | JG122407035122 | JG1224070351221 | 0.1 | 760 | 4290 | 2451 |  |  | 东方铬钝化950 | 合格 | 合格品 | 乙 | 李志祥 | 2451 |  | / | 30210015 | 光亮卷 | 0.1-SPCC | 30110014 | 铬钝化卷 | 0.1-SPCC | 10 | MO002194 | MO002194-003-01 | GDH001 | 铬钝化模板 | 6680 | 2024-07-29 | 2024-07-29 | 5 | 2024-07-30 07:40:34 | 2024-07-30 07:41:14 | 江苏东方九天新能源材料有限公司 |  | 5657 |  | 1 | 0.1 | 4290 | 760 | 1 | JG1224070351221 |  | 1 | 色差 乳化斑 | 1
铬钝化 | JG122407034412 | JG1224070344122 | 0.1 | 760 | 7300 | 4151 |  |  | 东方铬钝化950 | 合格 | 合格品 | 乙 | 李志祥 | 4151 |  | / | 30210015 | 光亮卷 | 0.1-SPCC | 30110014 | 铬钝化卷 | 0.1-SPCC | 10 | MO002194 | MO002194-002-02 | GDH001 | 铬钝化模板 | 6570 | 2024-07-29 | 2024-07-29 | 5 | 2024-07-30 05:17:59 | 2024-07-30 06:18:51 | 江苏东方九天新能源材料有限公司 |  | 5657 |  | 1 | 0.1 | 7300 | 760 | 1 | JG1224070344122 |  | 1 | 乳化斑重 白斑 | 1
铬钝化 | JG122407034412 | JG1224070344121 | 0.1 | 760 | 4180 | 2383 |  |  | 东方铬钝化950 | 合格 | 合格品 | 乙 | 李志祥 | 2383 |  | / | 30210015 | 光亮卷 | 0.1-SPCC | 30110014 | 铬钝化卷 | 0.1-SPCC | 10 | MO002194 | MO002194-002-01 | GDH001 | 铬钝化模板 | 6570 | 2024-07-29 | 2024-07-29 | 5 | 2024-07-30 05:17:59 | 2024-07-30 06:18:51 | 江苏东方九天新能源材料有限公司 |  | 5657 |  | 1 | 0.1 | 4180 | 760 | 1 | JG1224070344121 |  | 1 | 乳化斑重 白斑 | 1
铬钝化 | JG12240703472 | JG122407034723 | 0.1 | 760 | 4890 | 2763 |  | 来料黄条印 ,840米板面大块白斑 ,乳化斑 | 东方铬钝化950 | 合格 | 让步接收 | 乙 | 李志祥 | 2763 |  | / | 30210015 | 光亮卷 | 0.1-SPCC | 30110014 | 铬钝化卷 | 0.1-SPCC | 10 | MO002194 | MO002194-006-03 | GDH001 | 铬钝化模板 | 8430 | 2024-07-29 | 2024-07-29 | 5 | 2024-07-30 02:55:59 | 2024-07-30 04:45:18 | 江苏东方九天新能源材料有限公司 |  | 5657 |  | 1 | 0.1 | 4890 | 760 | 1 | JG122407034723 |  | 1 | 来料黄条印 840米板面大块白斑 乳化斑 | 1
铬钝化 | JG12240703472 | JG122407034722 | 0.1 | 760 | 4960 | 2815 |  | 来料黄条印 乳化斑 | 东方铬钝化950 | 合格 | 让步接收 | 乙 | 李志祥 | 2815 |  | / | 30210015 | 光亮卷 | 0.1-SPCC | 30110014 | 铬钝化卷 | 0.1-SPCC | 10 | MO002194 | MO002194-006-02 | GDH001 | 铬钝化模板 | 8430 | 2024-07-29 | 2024-07-29 | 5 | 2024-07-30 02:55:59 | 2024-07-30 04:45:17 | 江苏东方九天新能源材料有限公司 |  | 5657 |  | 1 | 0.1 | 4960 | 760 | 1 | JG122407034722 |  | 1 | 来料黄条印 乳化斑 | 1
铬钝化 | JG12240703472 | JG122407034721 | 0.1 | 760 | 4960 | 2815 |  | 来料黄条印 乳化斑 | 东方铬钝化950 | 合格 | 让步接收 | 乙 | 李志祥 | 2815 |  | / | 30210015 | 光亮卷 | 0.1-SPCC | 30110014 | 铬钝化卷 | 0.1-SPCC | 10 | MO002194 | MO002194-006-01 | GDH001 | 铬钝化模板 | 8430 | 2024-07-29 | 2024-07-29 | 5 | 2024-07-30 02:55:59 | 2024-07-30 04:45:17 | 江苏东方九天新能源材料有限公司 |  | 5657 |  | 1 | 0.1 | 4960 | 760 | 1 | JG122407034721 |  | 1 | 来料黄条印 乳化斑 | 1
铬钝化 | JG12240703502 | JG122407035023 | 0.1 | 760 | 4910 | 2801 |  | 花辊印，尾部公差高0.113mm | 东方铬钝化950 | 待判定 |  | 乙 | 李志祥 | 2801 |  | / | 30210015 | 光亮卷 | 0.1-SPCC | 30110014 | 铬钝化卷 | 0.1-SPCC | 10 | MO002194 | MO002194-012-03 | GDH001 | 铬钝化模板 | 8480 | 2024-07-29 | 2024-07-29 | 3 | 2024-07-30 01:28:32 | 2024-07-30 02:55:32 | 江苏东方九天新能源材料有限公司 |  | 5657 |  | 1 | 0.1 | 4910 | 760 | 1 | JG122407035023 |  | 1 | 花辊印
铬钝化 | JG12240703502 | JG122407035022 | 0.1 | 760 | 4920 | 2821 |  | 花辊印 | 东方铬钝化950 | 合格 | 让步接收 | 乙 | 李志祥 | 2821 |  | / | 30210015 | 光亮卷 | 0.1-SPCC | 30110014 | 铬钝化卷 | 0.1-SPCC | 10 | MO002194 | MO002194-012-02 | GDH001 | 铬钝化模板 | 8480 | 2024-07-29 | 2024-07-29 | 3 | 2024-07-30 01:28:32 | 2024-07-30 02:55:32 | 江苏东方九天新能源材料有限公司 |  | 5657 |  | 1 | 0.1 | 4920 | 760 | 1 | JG122407035022 |  | 1 | 花辊印 | 1
铬钝化 | JG12240703502 | JG122407035021 | 0.1 | 760 | 4920 | 2821 |  | 花辊印 | 东方铬钝化950 | 合格 | 让步接收 | 乙 | 李志祥 | 2821 |  | / | 30210015 | 光亮卷 | 0.1-SPCC | 30110014 | 铬钝化卷 | 0.1-SPCC | 10 | MO002194 | MO002194-012-01 | GDH001 | 铬钝化模板 | 8480 | 2024-07-29 | 2024-07-29 | 3 | 2024-07-30 01:28:32 | 2024-07-30 02:55:32 | 江苏东方九天新能源材料有限公司 |  | 5657 |  | 1 | 0.1 | 4920 | 760 | 1 | JG122407035021 |  | 1 | 花辊印 | 1
铬钝化 | JG12240703602 | JG122407036023 | 0.1 | 760 | 4710 | 2679 |  | 花辊印 亮条印 3741米操169mm孔洞0.44平方毫米 | 东方铬钝化950 | 合格 | 让步接收 | 乙 | 李志祥 | 2679 |  | / | 30210015 | 光亮卷 | 0.1-SPCC | 30110014 | 铬钝化卷 | 0.1-SPCC | 10 | MO002194 | MO002194-001-03 | GDH001 | 铬钝化模板 | 8190 | 2024-07-29 | 2024-07-29 | 5 | 2024-07-29 22:59:11 | 2024-07-30 00:56:30 | 江苏东方九天新能源材料有限公司 |  | 5657 |  | 1 | 0.1 | 4710 | 760 | 1 | JG122407036023 |  | 1 | 花辊印 亮条印 3741米孔洞大小0.44操169 | 1
铬钝化 | JG12240703602 | JG122407036022 | 0.1 | 760 | 4800 | 2743 |  | 花辊印 亮条印 | 东方铬钝化950 | 合格 | 让步接收 | 乙 | 李志祥 | 2743 |  | / | 30210015 | 光亮卷 | 0.1-SPCC | 30110014 | 铬钝化卷 | 0.1-SPCC | 10 | MO002194 | MO002194-001-02 | GDH001 | 铬钝化模板 | 8190 | 2024-07-29 | 2024-07-29 | 5 | 2024-07-29 22:59:11 | 2024-07-30 00:56:30 | 江苏东方九天新能源材料有限公司 |  | 5657 |  | 1 | 0.1 | 4800 | 760 | 1 | JG122407036022 |  | 1 | 花辊印 亮条印 | 1
铬钝化 | JG12240703602 | JG122407036021 | 0.1 | 760 | 4800 | 2745 |  | 花辊印 亮条印 | 东方铬钝化950 | 合格 | 让步接收 | 乙 | 李志祥 | 2745 |  | / | 30210015 | 光亮卷 | 0.1-SPCC | 30110014 | 铬钝化卷 | 0.1-SPCC | 10 | MO002194 | MO002194-001-01 | GDH001 | 铬钝化模板 | 8190 | 2024-07-29 | 2024-07-29 | 5 | 2024-07-29 22:59:11 | 2024-07-30 00:56:30 | 江苏东方九天新能源材料有限公司 |  | 5657 |  | 1 | 0.1 | 4800 | 760 | 1 | JG122407036021 |  | 1 | 花辊印 亮条印 | 1
铬钝化 | JG12240701041 | JG122407010413 | 0.1 | 760 | 4060 | 2319 |  | 乳化斑 | 东方铬钝化950 | 合格 | 让步接收 | 乙 | 李志祥 | 2319 |  | / | 30210015 | 光亮卷 | 0.1-SPCC | 30110014 | 铬钝化卷 | 0.1-SPCC | 10 | MO002194 | MO002194-009-03 | GDH001 | 铬钝化模板 | 7330 | 2024-07-29 | 2024-07-29 | 5 | 2024-07-29 22:57:51 | 2024-07-29 22:58:59 | 江苏东方九天新能源材料有限公司 |  | 5657 |  | 1 | 0.1 | 4060 | 760 | 1 | JG122407010413 |  | 1 | 乳化斑 | 1
铬钝化 | JG12240701041 | JG122407010412 | 0.1 | 760 | 4200 | 2407 |  | 乳化斑 | 东方铬钝化950 | 合格 | 让步接收 | 乙 | 李志祥 | 2407 |  | / | 30210015 | 光亮卷 | 0.1-SPCC | 30110014 | 铬钝化卷 | 0.1-SPCC | 10 | MO002194 | MO002194-009-02 | GDH001 | 铬钝化模板 | 7330 | 2024-07-29 | 2024-07-29 | 5 | 2024-07-29 22:57:51 | 2024-07-29 22:58:59 | 江苏东方九天新能源材料有限公司 |  | 5657 |  | 1 | 0.1 | 4200 | 760 | 1 | JG122407010412 |  | 1 | 乳化斑 | 1
铬钝化 | JG12240701041 | JG122407010411 | 0.1 | 760 | 4200 | 2401 |  | 乳化斑 | 东方铬钝化950 | 合格 | 让步接收 | 乙 | 李志祥 | 2401 |  | / | 30210015 | 光亮卷 | 0.1-SPCC | 30110014 | 铬钝化卷 | 0.1-SPCC | 10 | MO002194 | MO002194-009-01 | GDH001 | 铬钝化模板 | 7330 | 2024-07-29 | 2024-07-29 | 5 | 2024-07-29 22:57:51 | 2024-07-29 22:58:59 | 江苏东方九天新能源材料有限公司 |  | 5657 |  | 1 | 0.1 | 4200 | 760 | 1 | JG122407010411 |  | 1 | 乳化斑 | 1
铬钝化 | JG12240502382 | JG12240502382 | 0.1 | 533 | 3710 | 1510 |  | 3450米横向13.68mm孔洞（大小0.28mm2），3670米来料板面停机斑，并包外 | 东方铬钝化750 | 合格 | 让步接收 | 甲 | 孙锋 | 1510 | 1 | 、 | 30210015 | 光亮卷 | 0.1-SPCC | 30110014 | 铬钝化卷 | 0.1-SPCC | 10 | MO002129 | MO002129-001 | GDH001 | 铬钝化模板 | 1510 | 2024-07-28 | 2024-07-28 | 5 | 2024-07-29 16:17:10 | 2024-07-29 16:19:04 | 江苏东方九天新能源材料有限公司 | 263891 | 5658 |  |  | 0.1 | 3730 | 533 | 1 | JG12240502382 |  | 1 | 3450米横向13.68，大小0.28，并包外，色差 辊印 木耳边，黑斑，3670米来料板面停机斑 | 1
铬钝化 | 4505080042 | 4505080042 | 0.1 | 490 | 10730 | 3975 |  | 辊印，白斑 | 东方铬钝化750 | 合格 | 让步接收 | 甲 | 孙锋 | 3964 | 1.0028 | / | 30210015 | 光亮卷 | 0.1-SPCC | 30110014 | 铬钝化卷 | 0.1-SPCC | 10 | MO002175 | MO002175-003 | GDH001 | 铬钝化模板 | 3964 | 2024-07-29 | 2024-07-29 | 5 | 2024-07-29 16:12:48 | 2024-07-29 16:16:19 | 江苏东方九天新能源材料有限公司 | 267400 | 5658 |  |  | 0.1 | 0 | 490 | 1 | 4505080042 |  | 1 | 色差 辊印 白斑 | 1
铬钝化 | JG1224060275112 | JG1224060275112 | 0.1 | 475 | 5340 | 1940 |  | 锈斑点 并包外 | 东方铬钝化750 | 合格 | 让步接收 | 甲 | 周建锋 | 3890 | 0.4987 | / | 30210015 | 光亮卷 | 0.1-SPCC | 30110014 | 铬钝化卷 | 0.1-SPCC | 10 | MO002175 | MO002175-002 | GDH001 | 铬钝化模板 | 3890 | 2024-07-29 | 2024-07-29 | 5 | 2024-07-29 16:10:20 | 2024-07-29 16:11:45 | 江苏东方九天新能源材料有限公司 | 267399 | 5658 |  |  | 0.1 | 0 | 475 | 1 | JG1224060275112 |  | 1 | 色差 辊印 白斑 ，锈斑点 并包外 | 1
铬钝化 | JG1224060275111 | JG1224060275111 | 0.1 | 475 | 5330 | 1940 |  | 锈斑 并包内（未取样） | 东方铬钝化750 | 合格 | 让步接收 | 甲 | 孙锋 | 3890 | 0.4987 | / | 30210015 | 光亮卷 | 0.1-SPCC | 30110014 | 铬钝化卷 | 0.1-SPCC | 10 | MO002175 | MO002175-001 | GDH001 | 铬钝化模板 | 3890 | 2024-07-29 | 2024-07-29 | 5 | 2024-07-29 16:07:29 | 2024-07-29 16:10:03 | 江苏东方九天新能源材料有限公司 | 267398 | 5658 |  |  | 0.1 | 0 | 475 | 1 | JG1224060275111 |  | 1 | 色差 辊印 白斑 锈斑 并包内 | 1
铬钝化 | 4505080041 | 4505080041 | 0.1 | 406 | 10710 | 3308 |  | 亮斑，锈斑点 | 东方铬钝化750 | 合格 | 让步接收 | 甲 | 孙锋 | 3320 | 0.9964 | / | 30210015 | 光亮卷 | 0.1-SPCC | 30110014 | 铬钝化卷 | 0.1-SPCC | 10 | MO002176 | MO002176-001 | GDH001 | 铬钝化模板 | 3320 | 2024-07-29 | 2024-07-29 | 5 | 2024-07-29 16:04:42 | 2024-07-29 16:05:52 | 江苏东方九天新能源材料有限公司 | 267404 | 5658 |  |  | 0.1 | 0 | 406 | 1 | 4505080041 |  | 1 | 色差，辊印，白斑，亮斑，锈斑点 | 1
铬钝化 | JG12240703471 | JG12240703471 | 0.125 | 760 | 6880 | 4839 |  |  | 东方铬钝化950 | 合格 | 合格品 | 乙 | 李志祥 | 4960 | 0.9756 | / | 30210004 | 光亮卷 | 0.125-SPCC | 30110004 | 铬钝化卷 | 0.125-SPCC | 10 | MO002159 | MO002159-001 | GDH001 | 铬钝化模板 | 4960 | 2024-07-29 | 2024-07-29 | 5 | 2024-07-29 14:12:09 | 2024-07-29 14:12:45 | 江苏东方九天新能源材料有限公司 | 266783 | 5653 |  |  | 0.125 | 6920 | 760 | 1 | JG12240703471 |  | 1 |  | 1
铬钝化 | JG1224040094-11 | JG1224040094-11 | 0.1 | 710 | 7040 | 3861 |  | 两边边浪大 顶伤印 | 东方铬钝化950 | 合格 | 让步接收 | 乙 | 李志祥 | 3874 | 0.9966 | / | 30210015 | 光亮卷 | 0.1-SPCC | 30110014 | 铬钝化卷 | 0.1-SPCC | 10 | MO002160 | MO002160-001 | GDH001 | 铬钝化模板 | 3874 | 2024-07-29 | 2024-07-29 | 5 | 2024-07-29 14:02:00 | 2024-07-29 14:04:04 | 江苏东方九天新能源材料有限公司 | 266785 | 5653 |  |  | 0.1 | 0 | 710 | 1 | JG1224040094-11 |  | 1 | S色差(色差 两边边浪大顶伤印) | 1
铬钝化 | JG122406014112 | JG1224060141122 | 0.1 | 760 | 4520 | 2573 |  |  | 东方铬钝化950 | 合格 | 合格品 | 甲 | 韩康 | 2573 |  | / | 30210015 | 光亮卷 | 0.1-SPCC | 30110014 | 铬钝化卷 | 0.1-SPCC | 10 | MO001947 | MO001947-001-02 | GDH001 | 铬钝化模板 | 10460 | 2024-07-23 | 2024-07-23 | 5 | 2024-07-29 13:38:53 | 2024-07-29 13:39:50 | 江苏东方九天新能源材料有限公司 |  | 5660 |  | 1 | 0.1 | 4520 | 760 | 1 | JG1224060141122 |  | 1 |  | 1
铬钝化 | JG122406014112 | JG1224060141121 | 0.1 | 760 | 4600 | 2631 |  |  | 东方铬钝化950 | 合格 | 合格品 | 甲 | 韩康 | 2631 |  | / | 30210015 | 光亮卷 | 0.1-SPCC | 30110014 | 铬钝化卷 | 0.1-SPCC | 10 | MO001947 | MO001947-001-01 | GDH001 | 铬钝化模板 | 10460 | 2024-07-23 | 2024-07-23 | 5 | 2024-07-29 13:38:53 | 2024-07-29 13:39:50 | 江苏东方九天新能源材料有限公司 |  | 5660 |  | 1 | 0.1 | 4600 | 760 | 1 | JG1224060141121 |  | 1 |  | 1
铬钝化 | JG0023120024-1 | JG0023120024-1 | 0.1 | 610 | 11890 | 5584 |  |  | 东方铬钝化750 | 合格 | 合格品 | 甲 | 李澍 | 5675 | 0.984 | / | 30210015 | 光亮卷 | 0.1-SPCC | 30110014 | 铬钝化卷 | 0.1-SPCC | 10 | MO002063 | MO002063-001 | GDH001 | 铬钝化模板 | 5675 | 2024-07-25 | 2024-07-25 | 5 | 2024-07-29 10:58:59 | 2024-07-29 11:00:09 | 江苏东方九天新能源材料有限公司 | 259718 | 5629 |  |  | 0.1 | 0 | 610 | 1 | JG0023120024-1 |  | 1 |  | 1
铬钝化 | JG1224055048121 | JG1224055048121 | 0.1 | 760 | 4360 | 2489 |  | S色差(色差 花辊印) | 东方铬钝化950 | 合格 | 让步接收 | 乙 | 李志祥 | 2489 | 1 | / | 30210015 | 光亮卷 | 0.1-SPCC | 30110014 | 铬钝化卷 | 0.1-SPCC | 10 | MO002062 | MO002062-001 | GDH001 | 铬钝化模板 | 2489 | 2024-07-25 | 2024-07-25 | 5 | 2024-07-29 10:56:31 | 2024-07-29 10:57:58 | 江苏东方九天新能源材料有限公司 | 259676 | 5657 |  |  | 0.1 | 0 | 760 | 1 | JG1224055048121 |  | 1 | S色差(色差 花辊印) | 1
铬钝化 | JG122405025122 | JG122405025122 | 0.1 | 533 | 3090 | 1260 |  | 并包内 | 东方铬钝化750 | 合格 | 合格品 | 乙 | 李澍 | 1260 | 1 | / | 30210015 | 光亮卷 | 0.1-SPCC | 30110014 | 铬钝化卷 | 0.1-SPCC/ | 10 | MO002049 | MO002049-001 | GDH001 | 铬钝化模板 | 1260 | 2024-07-25 | 2024-07-25 | 5 | 2024-07-29 10:52:26 | 2024-07-29 10:53:06 | 江苏东方九天新能源材料有限公司 | 205708 | 5656 |  |  | 0.1 | 3100 | 533 | 1 | JG122405025122 |  | 1 | 并包内 | 1