## sheet1
工序名称 | 批号 | 新卷号 | 出料厚度 | 出料宽度 | 出料长度 | 出料重量 | 膜名称 | 备注 | 机组名称 | 工序状态 | 检验结果 | 班组 | 参与人 | 来料重量 | 成品率 | 工序要求 | 来料编码 | 来料名称 | 来料规格 | 产品编码 | 产品名称 | 产品规格 | 排序 | 主计划号 | 子计划号 | 工序流程编码 | 工序流程名称 | 工单需求 | 计划开始时间 | 计划结束时间 | 工单状态 | 实际开始时间 | 产出时间 | 组织名称 | 卷号ID | 操作工人 | 报工人 | 检验 | 来料厚度 | 来料长度 | 来料宽度 | 是否分卷 | 原卷号 | 工单要求 | 是否成品 | 不良现象 | 入库审核
覆膜 | JG1224070260 | JG12240702603 | 0.25 | 610 | 2360 | 1864 | 明绿改性膜-2 | 板面振纹较重 | 九天覆膜-5 | 合格 | 让步接收 | 甲 | 成防萍,徐新圣 | 1864 |  | / | 30110011 | 铬钝化卷 | 0.15-SPCC | 30312017 | 双面钢塑复合卷 | 0.25-SPCC | 10 | MO002149 | MO002149-002-03 | FM001 | 覆膜模板 | 6953 | 2024-07-29 | 2024-07-29 | 5 | 2024-07-29 10:24:25 | 2024-07-29 10:28:52 | 江苏九天光电科技有限公司 | 0 | 5751 |  | 1 | 0.25 | 2360 | 610 | 1 | JG12240702603 |  | 1 | Z振纹(板面振纹较重) | 1
覆膜 | JG1224070260 | JG12240702602 | 0.25 | 610 | 4730 | 3720 | 明绿纯EAA膜 | 下膜内80米传动侧6CM膜起筋间断性 第一卷尾传动侧膜起筋 | 九天覆膜-5 | 合格 | 让步接收 | 甲 | 成防萍,徐新圣 | 3720 |  | / | 30110011 | 铬钝化卷 | 0.15-SPCC | 30312017 | 双面钢塑复合卷 | 0.25-SPCC | 10 | MO002149 | MO002149-002-02 | FM001 | 覆膜模板 | 6953 | 2024-07-29 | 2024-07-29 | 5 | 2024-07-29 10:24:25 | 2024-07-29 10:28:52 | 江苏九天光电科技有限公司 | 0 | 5751 |  | 1 | 0.25 | 4730 | 610 | 1 | JG12240702602 |  | 1 | S色差(下膜内80米传动侧6CM膜起筋间断性 第一卷尾传动侧膜起筋 ) | 1
覆膜 | JG1224070260 | JG12240702601 | 0.25 | 610 | 2310 | 1804 | 明绿改性膜-2 | 2000米传动侧1.5CM处0.11平方毫米孔洞 色差 振纹重，尾80米缩芯折印有小气泡 | 九天覆膜-5 | 合格 | 让步接收 | 甲 | 成防萍,徐新圣 | 1804 |  | / | 30110011 | 铬钝化卷 | 0.15-SPCC | 30312017 | 双面钢塑复合卷 | 0.25-SPCC | 10 | MO002149 | MO002149-002-01 | FM001 | 覆膜模板 | 6953 | 2024-07-29 | 2024-07-29 | 5 | 2024-07-29 10:24:25 | 2024-07-29 10:28:52 | 江苏九天光电科技有限公司 | 0 | 5751 |  | 1 | 0.25 | 2310 | 610 | 1 | JG12240702601 |  | 1 | S色差(2000米传动侧1.5CM孔洞大小0.1 色差 振纹 ) | 1
覆膜 | JG1224070307 | JG12240703073 | 0.25 | 610 | 2390 | 1816 | 明绿纯EAA膜 | 卷芯引带25米传动侧虫斑 色差，条印，白斑 尾部胶带膜未处理 | 九天覆膜-5 | 合格 | 让步接收 | 甲 | 成防萍,徐新圣 | 1816 |  | / | 30110011 | 铬钝化卷 | 0.15-SPCC | 30312017 | 双面钢塑复合卷 | 0.25-SPCC | 10 | MO002149 | MO002149-001-03 | FM001 | 覆膜模板 | 6673 | 2024-07-29 | 2024-07-29 | 5 | 2024-07-29 10:14:45 | 2024-07-29 10:19:39 | 江苏九天光电科技有限公司 | 0 | 5751 |  | 1 | 0.25 | 2390 | 610 | 1 | JG12240703073 |  | 1 | S色差(卷芯引带25米传动侧虫斑 尾部胶带膜未处理) | 1
覆膜 | JG1224070307 | JG12240703072 | 0.25 | 610 | 4720 | 3568 | 明绿纯EAA膜 | 卷芯引带传边6毫米处膜起筋 （来膜翘边严重造成） 第一胶带处下膜3处膜起筋 第一卷尾部有一条膜起筋 | 九天覆膜-5 | 合格 | 让步接收 | 甲 | 成防萍,徐新圣 | 3568 |  | / | 30110011 | 铬钝化卷 | 0.15-SPCC | 30312017 | 双面钢塑复合卷 | 0.25-SPCC | 10 | MO002149 | MO002149-001-02 | FM001 | 覆膜模板 | 6673 | 2024-07-29 | 2024-07-29 | 5 | 2024-07-29 10:14:45 | 2024-07-29 10:19:39 | 江苏九天光电科技有限公司 | 0 | 5751 |  | 1 | 0.25 | 4720 | 610 | 1 | JG12240703072 |  | 1 | S色差(卷芯引带传边6毫米处膜起筋 第一卷尾部有一条膜起筋) | 1
覆膜 | JG1224070307 | JG12240703071 | 0.25 | 610 | 2310 | 1750 | 明绿改性膜-2 | 板面振纹，黄条印重 | 九天覆膜-5 | 合格 | 让步接收 | 甲 | 成防萍,徐新圣 | 1750 |  | / | 30110011 | 铬钝化卷 | 0.15-SPCC | 30312017 | 双面钢塑复合卷 | 0.25-SPCC | 10 | MO002149 | MO002149-001-01 | FM001 | 覆膜模板 | 6673 | 2024-07-29 | 2024-07-29 | 5 | 2024-07-29 10:14:45 | 2024-07-29 10:19:39 | 江苏九天光电科技有限公司 | 0 | 5751 |  | 1 | 0.25 | 2310 | 610 | 1 | JG12240703071 |  | 1 |  | 1
覆膜 | JG1224070258 | JG12240702583 | 0.25 | 610 | 2310 | 1846 | 明绿改性膜-2 | 板面振纹有小亮斑 白斑 | 九天覆膜-5 | 合格 | 让步接收 | 甲 | 成防萍,徐新圣 | 1846 |  | / | 30110011 | 铬钝化卷 | 0.15-SPCC | 30312017 | 双面钢塑复合卷 | 0.25-SPCC | 10 | MO002149 | MO002149-003-03 | FM001 | 覆膜模板 | 5297 | 2024-07-29 | 2024-07-29 | 5 | 2024-07-29 09:59:16 | 2024-07-29 10:07:17 | 江苏九天光电科技有限公司 | 0 | 5751 |  | 1 | 0.25 | 2310 | 610 | 1 | JG12240702583 |  | 1 | Z振纹(板面振纹有小亮斑 白斑) | 1
覆膜 | JG1224070258 | JG12240702582 | 0.25 | 610 | 2320 | 1840 | 明绿改性膜-2 | 内500米振纹重 | 九天覆膜-5 | 合格 | 让步接收 | 甲 | 成防萍,徐新圣 | 1840 |  | / | 30110011 | 铬钝化卷 | 0.15-SPCC | 30312017 | 双面钢塑复合卷 | 0.25-SPCC | 10 | MO002149 | MO002149-003-02 | FM001 | 覆膜模板 | 5297 | 2024-07-29 | 2024-07-29 | 5 | 2024-07-29 09:59:16 | 2024-07-29 10:07:17 | 江苏九天光电科技有限公司 | 0 | 5751 |  | 1 | 0.25 | 2320 | 610 | 1 | JG12240702582 |  | 1 | Z振纹(内50米振纹重) | 1
覆膜 | JG1224070258 | JG12240702581 | 0.25 | 610 | 2330 | 1826 | 明绿改性膜-2 | 板面偶有黄斑 黄条印 | 九天覆膜-5 | 合格 | 让步接收 | 甲 | 成防萍,徐新圣 | 1826 |  | / | 30110011 | 铬钝化卷 | 0.15-SPCC | 30312017 | 双面钢塑复合卷 | 0.25-SPCC | 10 | MO002149 | MO002149-003-01 | FM001 | 覆膜模板 | 5297 | 2024-07-29 | 2024-07-29 | 5 | 2024-07-29 09:59:16 | 2024-07-29 10:07:17 | 江苏九天光电科技有限公司 | 0 | 5751 |  | 1 | 0.25 | 2330 | 610 | 1 | JG12240702581 |  | 1 | S色差(板面偶有黄斑 黄条印)S色差(板面偶有黄斑 黄条印) | 1