## sheet1
工序名称 | 批号 | 新卷号 | 出料厚度 | 出料宽度 | 出料长度 | 出料重量 | 膜名称 | 备注 | 机组名称 | 工序状态 | 检验结果 | 班组 | 参与人 | 来料重量 | 成品率 | 工序要求 | 来料编码 | 来料名称 | 来料规格 | 产品编码 | 产品名称 | 产品规格 | 排序 | 主计划号 | 子计划号 | 工序流程编码 | 工序流程名称 | 工单需求 | 计划开始时间 | 计划结束时间 | 工单状态 | 实际开始时间 | 产出时间 | 组织名称 | 卷号ID | 操作工人 | 报工人 | 检验 | 来料厚度 | 来料长度 | 来料宽度 | 是否分卷 | 原卷号 | 工单要求 | 是否成品 | 不良现象 | 入库审核
铬钝化 | JG12240703452 | JG122407034522 | 0.1 | 760 | 4870 | 2780 |  | 亮斑，碱液斑，白斑 | 东方铬钝化950 | 合格 | 让步接收 | 甲 | 韩康 | 2780 |  | / | 30210015 | 光亮卷 | 0.1-SPCC | 30110014 | 铬钝化卷 | 0.1-SPCC | 10 | MO002194 | MO002194-011-02 | GDH001 | 铬钝化模板 | 5640 | 2024-07-29 | 2024-07-29 | 5 | 2024-07-30 18:02:44 | 2024-07-30 18:56:12 | 江苏东方九天新能源材料有限公司 |  | 5654 |  | 1 | 0.1 | 4870 | 760 | 1 | JG122407034522 |  | 1 | 亮斑碱液斑白斑 | 1
铬钝化 | JG12240703452 | JG122407034521 | 0.1 | 760 | 4930 | 2831 |  | 碱液斑，白斑，亮斑 | 东方铬钝化950 | 合格 | 让步接收 | 甲 | 韩康 | 2831 |  | / | 30210015 | 光亮卷 | 0.1-SPCC | 30110014 | 铬钝化卷 | 0.1-SPCC | 10 | MO002194 | MO002194-011-01 | GDH001 | 铬钝化模板 | 5640 | 2024-07-29 | 2024-07-29 | 5 | 2024-07-30 18:02:44 | 2024-07-30 18:56:12 | 江苏东方九天新能源材料有限公司 |  | 5654 |  | 1 | 0.1 | 4930 | 760 | 1 | JG122407034521 |  | 1 | 碱液斑白斑亮斑 | 1
铬钝化 | JG12240701072 | JG122407010722 | 0.1 | 760 | 4840 | 2833 |  | 亮斑,碱液斑,白斑,2300米横向589MM孔洞8.9平方毫米 | 东方铬钝化950 | 合格 | 让步接收 | 甲 | 韩康 | 2833 |  | / | 30210015 | 光亮卷 | 0.1-SPCC | 30110014 | 铬钝化卷 | 0.1-SPCC | 10 | MO002194 | MO002194-010-02 | GDH001 | 铬钝化模板 | 5710 | 2024-07-29 | 2024-07-29 | 5 | 2024-07-30 17:20:45 | 2024-07-30 18:02:21 | 江苏东方九天新能源材料有限公司 |  | 5654 |  | 1 | 0.1 | 4840 | 760 | 1 | JG122407010722 |  | 1 | 亮斑碱液斑白斑2300米横向589大小8.9 | 1
铬钝化 | JG12240701072 | JG122407010721 | 0.1 | 760 | 4870 | 2860 |  | 碱液斑，白斑，亮斑 | 东方铬钝化950 | 合格 | 让步接收 | 甲 | 韩康 | 2860 |  | / | 30210015 | 光亮卷 | 0.1-SPCC | 30110014 | 铬钝化卷 | 0.1-SPCC | 10 | MO002194 | MO002194-010-01 | GDH001 | 铬钝化模板 | 5710 | 2024-07-29 | 2024-07-29 | 5 | 2024-07-30 17:20:45 | 2024-07-30 18:02:21 | 江苏东方九天新能源材料有限公司 |  | 5654 |  | 1 | 0.1 | 4870 | 760 | 1 | JG122407010721 |  | 1 | 碱液斑白斑亮斑 | 1
铬钝化 | JG12240701021 | JG12240701021 | 0.125 | 760 | 6900 | 4831 |  | 白斑,碱液斑,亮斑,色差,小黄点,锈点 | 东方铬钝化950 | 合格 | 让步接收 | 甲 | 韩康 | 4850 | 0.9961 | / | 30210004 | 光亮卷 | 0.125-SPCC | 30110004 | 铬钝化卷 | 0.125-SPCC | 10 | MO002195 | MO002195-001 | GDH001 | 铬钝化模板 | 4850 | 2024-07-29 | 2024-07-29 | 5 | 2024-07-30 16:10:45 | 2024-07-30 16:53:28 | 江苏东方九天新能源材料有限公司 | 268030 | 5654 |  |  | 0.125 | 0 | 760 | 1 | JG12240701021 |  | 1 | 白斑碱液斑亮斑色差小黄点锈点 | 1
铬钝化 | JG12240701062 | JG122407010623 | 0.1 | 760 | 4720 | 2700 |  |  | 东方铬钝化950 | 合格 | 合格品 | 甲 | 韩康 | 2700 |  | / | 30210015 | 光亮卷 | 0.1-SPCC | 30110014 | 铬钝化卷 | 0.1-SPCC | 10 | MO002194 | MO002194-004-03 | GDH001 | 铬钝化模板 | 8240 | 2024-07-29 | 2024-07-29 | 5 | 2024-07-30 14:38:48 | 2024-07-30 16:10:31 | 江苏东方九天新能源材料有限公司 |  | 5654 |  | 1 | 0.1 | 4720 | 760 | 1 | JG122407010623 |  | 1 | 白斑碱液斑亮斑 | 1
铬钝化 | JG12240701062 | JG122407010622 | 0.1 | 760 | 4800 | 2755 |  |  | 东方铬钝化950 | 合格 | 合格品 | 甲 | 韩康 | 2755 |  | / | 30210015 | 光亮卷 | 0.1-SPCC | 30110014 | 铬钝化卷 | 0.1-SPCC | 10 | MO002194 | MO002194-004-02 | GDH001 | 铬钝化模板 | 8240 | 2024-07-29 | 2024-07-29 | 5 | 2024-07-30 14:38:48 | 2024-07-30 16:10:31 | 江苏东方九天新能源材料有限公司 |  | 5654 |  | 1 | 0.1 | 4800 | 760 | 1 | JG122407010622 |  | 1 | 亮斑碱液斑白斑 | 1
铬钝化 | JG12240701062 | JG122407010621 | 0.1 | 760 | 4800 | 2755 |  |  | 东方铬钝化950 | 合格 | 合格品 | 甲 | 韩康 | 2755 |  | / | 30210015 | 光亮卷 | 0.1-SPCC | 30110014 | 铬钝化卷 | 0.1-SPCC | 10 | MO002194 | MO002194-004-01 | GDH001 | 铬钝化模板 | 8240 | 2024-07-29 | 2024-07-29 | 5 | 2024-07-30 14:38:48 | 2024-07-30 16:10:31 | 江苏东方九天新能源材料有限公司 |  | 5654 |  | 1 | 0.1 | 4800 | 760 | 1 | JG122407010621 |  | 1 | 碱液斑白斑亮斑 | 1
铬钝化 | JG122407010121 | JG1224070101213 | 0.1 | 760 | 4310 | 2475 |  |  | 东方铬钝化950 | 合格 | 合格品 | 甲 | 韩康 | 2475 |  | / | 30210015 | 光亮卷 | 0.1-SPCC | 30110014 | 铬钝化卷 | 0.1-SPCC | 10 | MO002194 | MO002194-005-03 | GDH001 | 铬钝化模板 | 7560 | 2024-07-29 | 2024-07-29 | 5 | 2024-07-30 12:58:30 | 2024-07-30 14:38:29 | 江苏东方九天新能源材料有限公司 |  | 5654 |  | 1 | 0.1 | 4310 | 760 | 1 | JG1224070101213 |  | 1 | 碱液斑白斑亮斑 | 1
铬钝化 | JG122407010121 | JG1224070101212 | 0.1 | 760 | 4360 | 2515 |  |  | 东方铬钝化950 | 合格 | 合格品 | 甲 | 韩康 | 2515 |  | / | 30210015 | 光亮卷 | 0.1-SPCC | 30110014 | 铬钝化卷 | 0.1-SPCC | 10 | MO002194 | MO002194-005-02 | GDH001 | 铬钝化模板 | 7560 | 2024-07-29 | 2024-07-29 | 5 | 2024-07-30 12:58:30 | 2024-07-30 14:38:29 | 江苏东方九天新能源材料有限公司 |  | 5654 |  | 1 | 0.1 | 4360 | 760 | 1 | JG1224070101212 |  | 1 | 碱液斑亮斑白斑 | 1
铬钝化 | JG122407010121 | JG1224070101211 | 0.1 | 760 | 4360 | 2533 |  |  | 东方铬钝化950 | 合格 | 合格品 | 甲 | 韩康 | 2533 |  | / | 30210015 | 光亮卷 | 0.1-SPCC | 30110014 | 铬钝化卷 | 0.1-SPCC | 10 | MO002194 | MO002194-005-01 | GDH001 | 铬钝化模板 | 7560 | 2024-07-29 | 2024-07-29 | 5 | 2024-07-30 12:58:30 | 2024-07-30 14:38:29 | 江苏东方九天新能源材料有限公司 |  | 5654 |  | 1 | 0.1 | 4360 | 760 | 1 | JG1224070101211 |  | 1 | 碱液斑白斑亮斑 | 1
铬钝化 | JG12240701052 | JG122407010523 | 0.1 | 760 | 4610 | 2675 |  |  | 东方铬钝化950 | 合格 | 合格品 | 甲 | 韩康 | 2675 |  | / | 30210015 | 光亮卷 | 0.1-SPCC | 30110014 | 铬钝化卷 | 0.1-SPCC | 10 | MO002194 | MO002194-013-03 | GDH001 | 铬钝化模板 | 8100 | 2024-07-29 | 2024-07-29 | 5 | 2024-07-30 11:01:23 | 2024-07-30 12:58:16 | 江苏东方九天新能源材料有限公司 |  | 5654 |  | 1 | 0.1 | 4610 | 760 | 1 | JG122407010523 |  | 1 | 亮斑碱液斑白斑 | 1
铬钝化 | JG12240701052 | JG122407010522 | 0.1 | 760 | 4620 | 2691 |  |  | 东方铬钝化950 | 合格 | 合格品 | 甲 | 韩康 | 2691 |  | / | 30210015 | 光亮卷 | 0.1-SPCC | 30110014 | 铬钝化卷 | 0.1-SPCC | 10 | MO002194 | MO002194-013-02 | GDH001 | 铬钝化模板 | 8100 | 2024-07-29 | 2024-07-29 | 5 | 2024-07-30 11:01:23 | 2024-07-30 12:58:16 | 江苏东方九天新能源材料有限公司 |  | 5654 |  | 1 | 0.1 | 4620 | 760 | 1 | JG122407010522 |  | 1 | 碱液斑白斑亮斑 | 1
铬钝化 | JG12240701052 | JG122407010521 | 0.1 | 760 | 4630 | 2699 |  |  | 东方铬钝化950 | 合格 | 合格品 | 甲 | 韩康 | 2699 |  | / | 30210015 | 光亮卷 | 0.1-SPCC | 30110014 | 铬钝化卷 | 0.1-SPCC | 10 | MO002194 | MO002194-013-01 | GDH001 | 铬钝化模板 | 8100 | 2024-07-29 | 2024-07-29 | 5 | 2024-07-30 11:01:23 | 2024-07-30 12:58:16 | 江苏东方九天新能源材料有限公司 |  | 5654 |  | 1 | 0.1 | 4630 | 760 | 1 | JG122407010521 |  | 1 | 亮斑白斑碱液斑 | 1
铬钝化 | JG12240701022 | JG122407010223 | 0.1 | 760 | 4710 | 2661 |  |  | 东方铬钝化950 | 合格 | 合格品 | 甲 | 韩康 | 2661 |  | / | 30210015 | 光亮卷 | 0.1-SPCC | 30110014 | 铬钝化卷 | 0.1-SPCC | 10 | MO002194 | MO002194-007-03 | GDH001 | 铬钝化模板 | 8160 | 2024-07-29 | 2024-07-29 | 5 | 2024-07-30 09:15:25 | 2024-07-30 11:01:04 | 江苏东方九天新能源材料有限公司 |  | 5654 |  | 1 | 0.1 | 4710 | 760 | 1 | JG122407010223 |  | 1 | 来料黄条印碱液斑白斑亮斑来料板面中间线辊印重 | 1
铬钝化 | JG12240701022 | JG122407010222 | 0.1 | 760 | 4820 | 2735 |  |  | 东方铬钝化950 | 合格 | 合格品 | 甲 | 韩康 | 2735 |  | / | 30210015 | 光亮卷 | 0.1-SPCC | 30110014 | 铬钝化卷 | 0.1-SPCC | 10 | MO002194 | MO002194-007-02 | GDH001 | 铬钝化模板 | 8160 | 2024-07-29 | 2024-07-29 | 5 | 2024-07-30 09:15:25 | 2024-07-30 11:01:04 | 江苏东方九天新能源材料有限公司 |  | 5654 |  | 1 | 0.1 | 4820 | 760 | 1 | JG122407010222 |  | 1 | 来料黄条印碱液斑亮斑白斑来料板面中间线辊印重 | 1
铬钝化 | JG12240701022 | JG122407010221 | 0.1 | 760 | 4820 | 2733 |  |  | 东方铬钝化950 | 合格 | 合格品 | 甲 | 韩康 | 2733 |  | / | 30210015 | 光亮卷 | 0.1-SPCC | 30110014 | 铬钝化卷 | 0.1-SPCC | 10 | MO002194 | MO002194-007-01 | GDH001 | 铬钝化模板 | 8160 | 2024-07-29 | 2024-07-29 | 5 | 2024-07-30 09:15:25 | 2024-07-30 11:01:04 | 江苏东方九天新能源材料有限公司 |  | 5654 |  | 1 | 0.1 | 4820 | 760 | 1 | JG122407010221 |  | 1 | 来料黄条印碱液斑白斑亮斑来料板面中间线辊印重 | 1
铬钝化 | JG122407036821 | JG1224070368213 | 0.1 | 760 | 4470 | 2527 |  |  | 东方铬钝化950 | 合格 | 合格品 | 乙 | 李志祥 | 2527 |  | / | 30210015 | 光亮卷 | 0.1-SPCC | 30110014 | 铬钝化卷 | 0.1-SPCC | 10 | MO002194 | MO002194-008-03 | GDH001 | 铬钝化模板 | 7810 | 2024-07-29 | 2024-07-29 | 5 | 2024-07-30 08:01:30 | 2024-07-30 09:12:33 | 江苏东方九天新能源材料有限公司 |  | 5657 |  | 1 | 0.1 | 4470 | 760 | 1 | JG1224070368213 |  | 1 | 乳化斑 色差 | 1
铬钝化 | JG122407036821 | JG1224070368212 | 0.1 | 760 | 4560 | 2615 |  |  | 东方铬钝化950 | 合格 | 合格品 | 乙 | 李志祥 | 2615 |  | / | 30210015 | 光亮卷 | 0.1-SPCC | 30110014 | 铬钝化卷 | 0.1-SPCC | 10 | MO002194 | MO002194-008-02 | GDH001 | 铬钝化模板 | 7810 | 2024-07-29 | 2024-07-29 | 5 | 2024-07-30 08:01:30 | 2024-07-30 09:12:33 | 江苏东方九天新能源材料有限公司 |  | 5657 |  | 1 | 0.1 | 4560 | 760 | 1 | JG1224070368212 |  | 1 | 乳化斑 色差 | 1
铬钝化 | JG122407036821 | JG1224070368211 | 0.1 | 760 | 4560 | 2615 |  |  | 东方铬钝化950 | 合格 | 合格品 | 乙 | 李志祥 | 2615 |  | / | 30210015 | 光亮卷 | 0.1-SPCC | 30110014 | 铬钝化卷 | 0.1-SPCC | 10 | MO002194 | MO002194-008-01 | GDH001 | 铬钝化模板 | 7810 | 2024-07-29 | 2024-07-29 | 5 | 2024-07-30 08:01:30 | 2024-07-30 09:12:33 | 江苏东方九天新能源材料有限公司 |  | 5657 |  | 1 | 0.1 | 4560 | 760 | 1 | JG1224070368211 |  | 1 | 乳化斑 色差 | 1