## sheet1
工序名称 | 新卷号 | 批号 | 机组名称 | 班组 | 参与人 | 不良现象 | 判定结果 | 来料重量 | 出料重量 | 出料长度 | 出料厚度 | 出料宽度 | 工序要求 | 来料编码 | 来料名称 | 来料规格 | 产品编码 | 产品名称 | 产品规格 | 子计划号 | 实际开始时间 | 实际结束时间 | 卷号ID | 操作工人 | 报工人 | 来料厚度 | 来料长度 | 来料宽度 | 子计划号要求 | 报表审核 | 审核人
分剪 | DU65240700052/1 | DU65240700052 | 东方分剪5# | 乙 | 张建勇 | 来料厚度公差偏低1.046mm | 报废品 | 0 | 54 | 0 | 1.06 | 32 | 1：排刀规格 32MM*19C 南通光阳（优钢 SK85） 2：成品内孔φ500MM，成品外径≤850MM 单托重量≤2吨;注：包装前先用塑料打包带横向打一道再包包装纸 ， 每一托成品上放一块300MM长的样品；厚度公差：+0.005mm/-0.01mm；宽度公差：+0/-0.1mm | 31110032 | 优钢卷 | 1.06-SK85 | 31120031 | 优钢分切带 | 1.06-SK85 | MO002173-001-01 | 2024-07-30 19:07:44 | 2024-07-30 19:10:10 |  | 5652 |  | 1.06 | 0 | 32
分剪 | DU65240700052/2 | DU65240700052 | 东方分剪5# | 乙 | 张建勇 |  | 合格品 | 0 | 54 | 0 | 1.06 | 32 | 1：排刀规格 32MM*19C 南通光阳（优钢 SK85） 2：成品内孔φ500MM，成品外径≤850MM 单托重量≤2吨;注：包装前先用塑料打包带横向打一道再包包装纸 ， 每一托成品上放一块300MM长的样品；厚度公差：+0.005mm/-0.01mm；宽度公差：+0/-0.1mm | 31110032 | 优钢卷 | 1.06-SK85 | 31120031 | 优钢分切带 | 1.06-SK85 | MO002173-001-02 | 2024-07-30 19:07:44 | 2024-07-30 19:10:10 |  | 5652 |  | 1.06 | 0 | 32
分剪 | DU65240700052/3 | DU65240700052 | 东方分剪5# | 乙 | 张建勇 |  | 合格品 | 0 | 55 | 0 | 1.06 | 32 | 1：排刀规格 32MM*19C 南通光阳（优钢 SK85） 2：成品内孔φ500MM，成品外径≤850MM 单托重量≤2吨;注：包装前先用塑料打包带横向打一道再包包装纸 ， 每一托成品上放一块300MM长的样品；厚度公差：+0.005mm/-0.01mm；宽度公差：+0/-0.1mm | 31110032 | 优钢卷 | 1.06-SK85 | 31120031 | 优钢分切带 | 1.06-SK85 | MO002173-001-03 | 2024-07-30 19:07:44 | 2024-07-30 19:10:10 |  | 5652 |  | 1.06 | 0 | 32
分剪 | DU65240700052/4 | DU65240700052 | 东方分剪5# | 乙 | 张建勇 |  | 合格品 | 0 | 55 | 0 | 1.06 | 32 | 1：排刀规格 32MM*19C 南通光阳（优钢 SK85） 2：成品内孔φ500MM，成品外径≤850MM 单托重量≤2吨;注：包装前先用塑料打包带横向打一道再包包装纸 ， 每一托成品上放一块300MM长的样品；厚度公差：+0.005mm/-0.01mm；宽度公差：+0/-0.1mm | 31110032 | 优钢卷 | 1.06-SK85 | 31120031 | 优钢分切带 | 1.06-SK85 | MO002173-001-04 | 2024-07-30 19:07:44 | 2024-07-30 19:10:10 |  | 5652 |  | 1.06 | 0 | 32
分剪 | DU65240700052/5 | DU65240700052 | 东方分剪5# | 乙 | 张建勇 |  | 合格品 | 0 | 55 | 0 | 1.06 | 32 | 1：排刀规格 32MM*19C 南通光阳（优钢 SK85） 2：成品内孔φ500MM，成品外径≤850MM 单托重量≤2吨;注：包装前先用塑料打包带横向打一道再包包装纸 ， 每一托成品上放一块300MM长的样品；厚度公差：+0.005mm/-0.01mm；宽度公差：+0/-0.1mm | 31110032 | 优钢卷 | 1.06-SK85 | 31120031 | 优钢分切带 | 1.06-SK85 | MO002173-001-05 | 2024-07-30 19:07:44 | 2024-07-30 19:10:10 |  | 5652 |  | 1.06 | 0 | 32
分剪 | DU65240700052/6 | DU65240700052 | 东方分剪5# | 乙 | 张建勇 | 来料脱皮重 | 报废品 | 0 | 55 | 0 | 1.06 | 32 | 1：排刀规格 32MM*19C 南通光阳（优钢 SK85） 2：成品内孔φ500MM，成品外径≤850MM 单托重量≤2吨;注：包装前先用塑料打包带横向打一道再包包装纸 ， 每一托成品上放一块300MM长的样品；厚度公差：+0.005mm/-0.01mm；宽度公差：+0/-0.1mm | 31110032 | 优钢卷 | 1.06-SK85 | 31120031 | 优钢分切带 | 1.06-SK85 | MO002173-001-06 | 2024-07-30 19:07:44 | 2024-07-30 19:10:10 |  | 5652 |  | 1.06 | 0 | 32
分剪 | DU65240700052/7 | DU65240700052 | 东方分剪5# | 乙 | 张建勇 |  | 合格品 | 0 | 55 | 0 | 1.06 | 32 | 1：排刀规格 32MM*19C 南通光阳（优钢 SK85） 2：成品内孔φ500MM，成品外径≤850MM 单托重量≤2吨;注：包装前先用塑料打包带横向打一道再包包装纸 ， 每一托成品上放一块300MM长的样品；厚度公差：+0.005mm/-0.01mm；宽度公差：+0/-0.1mm | 31110032 | 优钢卷 | 1.06-SK85 | 31120031 | 优钢分切带 | 1.06-SK85 | MO002173-001-07 | 2024-07-30 19:07:44 | 2024-07-30 19:10:10 |  | 5652 |  | 1.06 | 0 | 32
分剪 | DU65240700052/8 | DU65240700052 | 东方分剪5# | 乙 | 张建勇 |  | 合格品 | 0 | 55 | 0 | 1.06 | 32 | 1：排刀规格 32MM*19C 南通光阳（优钢 SK85） 2：成品内孔φ500MM，成品外径≤850MM 单托重量≤2吨;注：包装前先用塑料打包带横向打一道再包包装纸 ， 每一托成品上放一块300MM长的样品；厚度公差：+0.005mm/-0.01mm；宽度公差：+0/-0.1mm | 31110032 | 优钢卷 | 1.06-SK85 | 31120031 | 优钢分切带 | 1.06-SK85 | MO002173-001-08 | 2024-07-30 19:07:44 | 2024-07-30 19:10:10 |  | 5652 |  | 1.06 | 0 | 32
分剪 | DU65240700052/9 | DU65240700052 | 东方分剪5# | 乙 | 张建勇 |  | 合格品 | 0 | 55 | 0 | 1.06 | 32 | 1：排刀规格 32MM*19C 南通光阳（优钢 SK85） 2：成品内孔φ500MM，成品外径≤850MM 单托重量≤2吨;注：包装前先用塑料打包带横向打一道再包包装纸 ， 每一托成品上放一块300MM长的样品；厚度公差：+0.005mm/-0.01mm；宽度公差：+0/-0.1mm | 31110032 | 优钢卷 | 1.06-SK85 | 31120031 | 优钢分切带 | 1.06-SK85 | MO002173-001-09 | 2024-07-30 19:07:44 | 2024-07-30 19:10:10 |  | 5652 |  | 1.06 | 0 | 32
分剪 | DU65240700052/10 | DU65240700052 | 东方分剪5# | 乙 | 张建勇 |  | 合格品 | 0 | 55 | 0 | 1.06 | 32 | 1：排刀规格 32MM*19C 南通光阳（优钢 SK85） 2：成品内孔φ500MM，成品外径≤850MM 单托重量≤2吨;注：包装前先用塑料打包带横向打一道再包包装纸 ， 每一托成品上放一块300MM长的样品；厚度公差：+0.005mm/-0.01mm；宽度公差：+0/-0.1mm | 31110032 | 优钢卷 | 1.06-SK85 | 31120031 | 优钢分切带 | 1.06-SK85 | MO002173-001-10 | 2024-07-30 19:07:44 | 2024-07-30 19:10:10 |  | 5652 |  | 1.06 | 0 | 32
分剪 | DU65240700052/11 | DU65240700052 | 东方分剪5# | 乙 | 张建勇 |  | 合格品 | 0 | 55 | 0 | 1.06 | 32 | 1：排刀规格 32MM*19C 南通光阳（优钢 SK85） 2：成品内孔φ500MM，成品外径≤850MM 单托重量≤2吨;注：包装前先用塑料打包带横向打一道再包包装纸 ， 每一托成品上放一块300MM长的样品；厚度公差：+0.005mm/-0.01mm；宽度公差：+0/-0.1mm | 31110032 | 优钢卷 | 1.06-SK85 | 31120031 | 优钢分切带 | 1.06-SK85 | MO002173-001-11 | 2024-07-30 19:07:44 | 2024-07-30 19:10:10 |  | 5652 |  | 1.06 | 0 | 32
分剪 | DU65240700052/12 | DU65240700052 | 东方分剪5# | 乙 | 张建勇 |  | 合格品 | 0 | 55 | 0 | 1.06 | 32 | 1：排刀规格 32MM*19C 南通光阳（优钢 SK85） 2：成品内孔φ500MM，成品外径≤850MM 单托重量≤2吨;注：包装前先用塑料打包带横向打一道再包包装纸 ， 每一托成品上放一块300MM长的样品；厚度公差：+0.005mm/-0.01mm；宽度公差：+0/-0.1mm | 31110032 | 优钢卷 | 1.06-SK85 | 31120031 | 优钢分切带 | 1.06-SK85 | MO002173-001-12 | 2024-07-30 19:07:44 | 2024-07-30 19:10:10 |  | 5652 |  | 1.06 | 0 | 32
分剪 | DU65240700052/13 | DU65240700052 | 东方分剪5# | 乙 | 张建勇 |  | 合格品 | 0 | 55 | 0 | 1.06 | 32 | 1：排刀规格 32MM*19C 南通光阳（优钢 SK85） 2：成品内孔φ500MM，成品外径≤850MM 单托重量≤2吨;注：包装前先用塑料打包带横向打一道再包包装纸 ， 每一托成品上放一块300MM长的样品；厚度公差：+0.005mm/-0.01mm；宽度公差：+0/-0.1mm | 31110032 | 优钢卷 | 1.06-SK85 | 31120031 | 优钢分切带 | 1.06-SK85 | MO002173-001-13 | 2024-07-30 19:07:44 | 2024-07-30 19:10:10 |  | 5652 |  | 1.06 | 0 | 32
分剪 | DU65240700052/14 | DU65240700052 | 东方分剪5# | 乙 | 张建勇 |  | 合格品 | 0 | 55 | 0 | 1.06 | 32 | 1：排刀规格 32MM*19C 南通光阳（优钢 SK85） 2：成品内孔φ500MM，成品外径≤850MM 单托重量≤2吨;注：包装前先用塑料打包带横向打一道再包包装纸 ， 每一托成品上放一块300MM长的样品；厚度公差：+0.005mm/-0.01mm；宽度公差：+0/-0.1mm | 31110032 | 优钢卷 | 1.06-SK85 | 31120031 | 优钢分切带 | 1.06-SK85 | MO002173-001-14 | 2024-07-30 19:07:44 | 2024-07-30 19:10:10 |  | 5652 |  | 1.06 | 0 | 32
分剪 | DU65240700052/15 | DU65240700052 | 东方分剪5# | 乙 | 张建勇 |  | 合格品 | 0 | 55 | 0 | 1.06 | 32 | 1：排刀规格 32MM*19C 南通光阳（优钢 SK85） 2：成品内孔φ500MM，成品外径≤850MM 单托重量≤2吨;注：包装前先用塑料打包带横向打一道再包包装纸 ， 每一托成品上放一块300MM长的样品；厚度公差：+0.005mm/-0.01mm；宽度公差：+0/-0.1mm | 31110032 | 优钢卷 | 1.06-SK85 | 31120031 | 优钢分切带 | 1.06-SK85 | MO002173-001-15 | 2024-07-30 19:07:44 | 2024-07-30 19:10:10 |  | 5652 |  | 1.06 | 0 | 32
分剪 | DU65240700052/16 | DU65240700052 | 东方分剪5# | 乙 | 张建勇 |  | 合格品 | 0 | 55 | 0 | 1.06 | 32 | 1：排刀规格 32MM*19C 南通光阳（优钢 SK85） 2：成品内孔φ500MM，成品外径≤850MM 单托重量≤2吨;注：包装前先用塑料打包带横向打一道再包包装纸 ， 每一托成品上放一块300MM长的样品；厚度公差：+0.005mm/-0.01mm；宽度公差：+0/-0.1mm | 31110032 | 优钢卷 | 1.06-SK85 | 31120031 | 优钢分切带 | 1.06-SK85 | MO002173-001-16 | 2024-07-30 19:07:44 | 2024-07-30 19:10:10 |  | 5652 |  | 1.06 | 0 | 32
分剪 | DU65240700052/17 | DU65240700052 | 东方分剪5# | 乙 | 张建勇 | 来料厚度公差高1.068mm | 报废品 | 0 | 55 | 0 | 1.06 | 32 | 1：排刀规格 32MM*19C 南通光阳（优钢 SK85） 2：成品内孔φ500MM，成品外径≤850MM 单托重量≤2吨;注：包装前先用塑料打包带横向打一道再包包装纸 ， 每一托成品上放一块300MM长的样品；厚度公差：+0.005mm/-0.01mm；宽度公差：+0/-0.1mm | 31110032 | 优钢卷 | 1.06-SK85 | 31120031 | 优钢分切带 | 1.06-SK85 | MO002173-001-17 | 2024-07-30 19:07:44 | 2024-07-30 19:10:10 |  | 5652 |  | 1.06 | 0 | 32
分剪 | DU65240700052/18 | DU65240700052 | 东方分剪5# | 乙 | 张建勇 | 来料厚度公差高1.069mm | 报废品 | 0 | 55 | 0 | 1.06 | 32 | 1：排刀规格 32MM*19C 南通光阳（优钢 SK85） 2：成品内孔φ500MM，成品外径≤850MM 单托重量≤2吨;注：包装前先用塑料打包带横向打一道再包包装纸 ， 每一托成品上放一块300MM长的样品；厚度公差：+0.005mm/-0.01mm；宽度公差：+0/-0.1mm | 31110032 | 优钢卷 | 1.06-SK85 | 31120031 | 优钢分切带 | 1.06-SK85 | MO002173-001-18 | 2024-07-30 19:07:44 | 2024-07-30 19:10:10 |  | 5652 |  | 1.06 | 0 | 32
分剪 | DU65240700052/19 | DU65240700052 | 东方分剪5# | 乙 | 张建勇 | 来料厚度公差高1.070mm | 报废品 | 0 | 55 | 0 | 1.06 | 32 | 1：排刀规格 32MM*19C 南通光阳（优钢 SK85） 2：成品内孔φ500MM，成品外径≤850MM 单托重量≤2吨;注：包装前先用塑料打包带横向打一道再包包装纸 ， 每一托成品上放一块300MM长的样品；厚度公差：+0.005mm/-0.01mm；宽度公差：+0/-0.1mm | 31110032 | 优钢卷 | 1.06-SK85 | 31120031 | 优钢分切带 | 1.06-SK85 | MO002173-001-19 | 2024-07-30 19:07:44 | 2024-07-30 19:10:10 |  | 5652 |  | 1.06 | 0 | 32