## sheet1
工序名称 | 新卷号 | 批号 | 机组名称 | 工序状态 | 检验结果 | 班组 | 参与人 | 来料重量 | 出料重量 | 成材率 | 出料长度 | 出料厚度 | 出料宽度 | 工序要求 | 备注 | 来料编码 | 来料名称 | 来料规格 | 产品编码 | 产品名称 | 产品规格 | 膜名称 | 排序 | 主计划号 | 子计划号 | 工序流程编码 | 工序流程名称 | 工单需求 | 计划开始时间 | 计划结束时间 | 工单状态 | 实际开始时间 | 产出时间 | 组织名称 | 卷号ID | 操作工人 | 报工人 | 检验 | 来料厚度 | 来料长度 | 来料宽度 | 是否分卷 | 原卷号 | 工单要求 | 是否成品 | 不良现象 | 是否入库 | 入库审核
最终平整 | JG12240701952 | JG1224070195 | 九天850平整 | 合格 | 合格品 | 乙 | 钱九龙 | 3132 | 3132 | 1 | 6800 | 0.1 | 610 | 平整 |  | 20100023 | 轧硬 | 0.4*610-SPCC | 30210015 | 光亮卷 | 0.1-SPCC |  | 60 | MO001528 | MO001528-007-02 | GLJ003 | 光亮卷前处理 模板 | 6335 | 2024-07-12 | 2024-07-12 | 5 | 2024-07-30 16:34:43 | 2024-07-30 17:53:41 | 江苏九天光电科技有限公司 |  | 钱九龙 |  | 1 | 0.1 | 6800 | 610 | 1 | JG12240701952 |  | 1 |  | 是 | 1
最终平整 | JG12240701951 | JG1224070195 | 九天850平整 | 合格 | 让步接收 | 乙 | 钱九龙 | 3094 | 3094 | 1 | 6700 | 0.1 | 610 | 平整 | K孔洞(482米传34毫米1个0.12，510米传33/26毫米2个0.12平方毫米)。厚薄公差（内圈实测0.108-0.109） | 20100023 | 轧硬 | 0.4*610-SPCC | 30210015 | 光亮卷 | 0.1-SPCC |  | 60 | MO001528 | MO001528-007-01 | GLJ003 | 光亮卷前处理 模板 | 6335 | 2024-07-12 | 2024-07-12 | 5 | 2024-07-30 16:34:43 | 2024-07-30 17:53:41 | 江苏九天光电科技有限公司 |  | 钱九龙 |  | 1 | 0.1 | 6700 | 610 | 1 | JG12240701951 |  | 1 | K孔洞(482米传34毫米0.12，510米传33/26毫米0.12平方毫米) | 是 | 1
最终平整 | JG12240701982 | JG1224070198 | 九天850平整 | 合格 | 合格品 | 乙 | 张兴华 | 3122 | 3122 | 1 | 6730 | 0.1 | 610 | 平整 |  | 20100023 | 轧硬 | 0.4*610-SPCC | 30210015 | 光亮卷 | 0.1-SPCC |  | 60 | MO001528 | MO001528-010-02 | GLJ003 | 光亮卷前处理 模板 | 6305 | 2024-07-12 | 2024-07-12 | 5 | 2024-07-30 14:55:13 | 2024-07-30 16:34:21 | 江苏九天光电科技有限公司 |  | 张兴华 |  | 1 | 0.1 | 6730 | 610 | 1 | JG12240701982 |  | 1 |  | 是 | 1
最终平整 | JG12240701981 | JG1224070198 | 九天850平整 | 合格 | 合格品 | 乙 | 张兴华 | 3090 | 3090 | 1 | 6660 | 0.1 | 610 | 平整 |  | 20100023 | 轧硬 | 0.4*610-SPCC | 30210015 | 光亮卷 | 0.1-SPCC |  | 60 | MO001528 | MO001528-010-01 | GLJ003 | 光亮卷前处理 模板 | 6305 | 2024-07-12 | 2024-07-12 | 5 | 2024-07-30 14:55:13 | 2024-07-30 16:34:21 | 江苏九天光电科技有限公司 |  | 张兴华 |  | 1 | 0.1 | 6660 | 610 | 1 | JG12240701981 |  | 1 |  | 是 | 1
最终平整 | JG12240702122 | JG1224070212 | 九天850平整 | 合格 | 合格品 | 乙 | 钱九龙 | 3138 | 3138 | 1 | 6820 | 0.1 | 610 | 平整 |  | 20100023 | 轧硬 | 0.4*610-SPCC | 30210015 | 光亮卷 | 0.1-SPCC |  | 60 | MO001528 | MO001528-016-02 | GLJ003 | 光亮卷前处理 模板 | 6330 | 2024-07-12 | 2024-07-12 | 5 | 2024-07-30 13:33:49 | 2024-07-30 14:54:54 | 江苏九天光电科技有限公司 |  | 钱九龙 |  | 1 | 0.1 | 6820 | 610 | 1 | JG12240702122 |  | 1 |  | 是 | 1
最终平整 | JG12240702121 | JG1224070212 | 九天850平整 | 合格 | 让步接收 | 乙 | 钱九龙 | 3090 | 3090 | 1 | 6700 | 0.1 | 610 | 平整 | K孔洞(79//83米传547毫米0.06/0.12，83米传527/530毫米0.12/0.09,124米传564毫米0.03平方毫米)，基板 | 20100023 | 轧硬 | 0.4*610-SPCC | 30210015 | 光亮卷 | 0.1-SPCC |  | 60 | MO001528 | MO001528-016-01 | GLJ003 | 光亮卷前处理 模板 | 6330 | 2024-07-12 | 2024-07-12 | 5 | 2024-07-30 13:33:49 | 2024-07-30 14:54:54 | 江苏九天光电科技有限公司 |  | 钱九龙 |  | 1 | 0.1 | 6700 | 610 | 1 | JG12240702121 |  | 1 | K孔洞(79//83米传547毫米0.06/0.12，83米传527/530毫米0.12/0.09,124米传564毫米0.03平方毫米) | 是 | 1
最终平整 | JG12240701892 | JG1224070189 | 九天850平整 | 合格 | 让步接收 | 乙 | 张兴华 | 3102 | 3102 | 1 | 6800 | 0.1 | 610 | 平整 | 孔洞(2157米传144毫米0.21平方毫米)基板 | 20100023 | 轧硬 | 0.4*610-SPCC | 30210015 | 光亮卷 | 0.1-SPCC |  | 60 | MO001528 | MO001528-001-02 | GLJ003 | 光亮卷前处理 模板 | 6315 | 2024-07-12 | 2024-07-12 | 5 | 2024-07-30 12:02:13 | 2024-07-30 13:33:27 | 江苏九天光电科技有限公司 |  | 张兴华 |  | 1 | 0.1 | 6800 | 610 | 1 | JG12240701892 |  | 1 | K孔洞(2157米传144毫米0.21平方毫米) | 是 | 1
最终平整 | JG12240701891 | JG1224070189 | 九天850平整 | 合格 | 让步接收 | 乙 | 张兴华 | 3104 | 3104 | 1 | 6830 | 0.1 | 610 | 平整 | 内458米（夹纸）孔洞多作废带，下道剪下退平整。孔洞(363-458米传1-45毫米18个0.03-0.21平方毫米已夹纸)。 | 20100023 | 轧硬 | 0.4*610-SPCC | 30210015 | 光亮卷 | 0.1-SPCC |  | 60 | MO001528 | MO001528-001-01 | GLJ003 | 光亮卷前处理 模板 | 6315 | 2024-07-12 | 2024-07-12 | 5 | 2024-07-30 12:02:13 | 2024-07-30 13:33:27 | 江苏九天光电科技有限公司 |  | 张兴华 |  | 1 | 0.1 | 6830 | 610 | 1 | JG12240701891 |  | 1 | K孔洞(363-458米传1-45毫米18个0.03-0.21平方毫米已夹纸) | 是 | 1
最终平整 | JG12240701162 | JG1224070116 | 九天850平整 | 合格 | 合格品 | 甲 | 刘勇 | 2530 | 2494 | 0.9858 | 4580 | 0.1 | 710 | 平整 |  | 20100028 | 轧硬 | 0.4*710-SPCC | 30210015 | 光亮卷 | 0.1-SPCC |  | 60 | MO001211 | MO001211-007-02 | GLJ003 | 光亮卷前处理 模板 | 8340 | 2024-07-05 | 2024-07-05 | 5 | 2024-07-30 04:51:40 | 2024-07-30 04:52:09 | 江苏九天光电科技有限公司 | 206676 | 刘勇 |  |  | 0.1 | 4600 | 710 | 1 | JG12240701162 |  | 1 |  | 是 | 1
最终平整 | JG12240701322 | JG1224070132 | 九天850平整 | 合格 | 合格品 | 甲 | 马晓飞 | 6298 | 6250 | 0.9924 | 11360 | 0.1 | 710 | 平整 |  | 20100028 | 轧硬 | 0.4*710-SPCC | 30210015 | 光亮卷 | 0.1-SPCC |  | 60 | MO001228 | MO001228-002-02 | GLJ003 | 光亮卷前处理 模板 | 8280 | 2024-07-05 | 2024-07-05 | 5 | 2024-07-30 04:50:49 | 2024-07-30 04:51:23 | 江苏九天光电科技有限公司 | 206994 | 马晓飞 |  |  | 0.1 | 11500 | 710 | 1 | JG12240701322 |  | 1 |  | 是 | 1
最终平整 | JG1224070287 | JG1224070287 | 九天850平整 | 合格 | 让步接收 | 甲 | 刘勇 | 6638 | 6564 | 0.9889 | 9350 | 0.15 | 610 | 平整 | T停机印(4220米) | 20100023 | 轧硬 | 0.4*610-SPCC | 30210011 | 光亮卷 | 0.15-SPCC |  | 60 | MO001477 | MO001477-007 | GLJ003 | 光亮卷前处理 模板 | 6750 | 2024-07-11 | 2024-07-11 | 5 | 2024-07-30 00:29:38 | 2024-07-30 00:30:31 | 江苏九天光电科技有限公司 | 236578 | 刘勇 |  |  | 0.15 | 9420 | 610 | 1 | JG1224070287 |  | 1 | T停机斑(4220米) | 是 | 1
最终平整 | DL002407004721 | DL002407004721 | 九天850平整 | 合格 | 让步接收 | 乙 | 钱九龙 | 1912 | 1880 | 0.9833 | 1640 | 0.254 | 590 | 海金杜门：光电850平整用普光棍Ra0.1-0.18um干平整，速度60-80m/min,厚度公差：0.244-0.264mm，硬度90-117HV，粗糙度0.075-0.5μm.转东方分剪, | 来料横辊印，头尾挫划伤，小白斑点，色差条印，振纹，内20米标记划伤重，尾部120米传3厘米有个黑斑油泥 | 31310013 | 镍钝化卷 | 0.254-SPCC | 31310013 | 镍钝化卷 | 0.254-SPCC |  | 10 | MO002166 | MO002166-002 | NDHJ001 | 预镀镍模板 | 1912 | 2024-07-29 | 2024-07-30 | 5 | 2024-07-29 17:28:57 | 2024-07-29 18:15:15 | 江苏九天光电科技有限公司 | 266859 | 张兴华 |  |  | 0.254 | 1630 | 590 | 1 | DL002407004721 | 海金杜门：（0.254*590）平整后转东方分剪 | 1 | S色差(来料横辊印，头尾挫划伤，小白斑点，色差条印，振纹，内20米标记划伤重，尾部120米传3厘米有个黑斑油泥) | 是 | 1
最终平整 | DL002407004713 | DL002407004713 | 九天850平整 | 合格 | 让步接收 | 乙 | 张兴华 | 1940 | 1916 | 0.9876 | 1640 | 0.254 | 590 | 海金杜门：光电850平整用普光棍Ra0.1-0.18um干平整，速度60-80m/min,厚度公差：0.244-0.264mm，硬度90-117HV，粗糙度0.075-0.5μm.转东方分剪, | 来料横辊印，头尾挫划伤，小白斑点，色差条印，振纹，1300米传2-3厘米开始粘钢折印 | 31310013 | 镍钝化卷 | 0.254-SPCC | 31310013 | 镍钝化卷 | 0.254-SPCC |  | 10 | MO002166 | MO002166-001 | NDHJ001 | 预镀镍模板 | 1940 | 2024-07-29 | 2024-07-30 | 5 | 2024-07-29 16:51:27 | 2024-07-29 17:28:46 | 江苏九天光电科技有限公司 | 266857 | 张兴华 |  |  | 0.254 | 1650 | 590 | 1 | DL002407004713 | 海金杜门：（0.254*590）平整后转东方分剪 | 1 | Z折印(来料横辊印，头尾挫划伤，小白斑点，色差条印，振纹，1300米传2-3厘米开始粘钢折印) | 是 | 1
最终平整 | DL002407004722 | DL002407004722 | 九天850平整 | 合格 | 让步接收 | 乙 | 钱九龙 | 1914 | 1886 | 0.9854 | 1620 | 0.254 | 590 | 海金杜门：光电850平整用普光棍Ra0.1-0.18um干平整，速度60-80m/min,厚度公差：0.244-0.264mm，硬度90-117HV，粗糙度0.075-0.5μm.转东方分剪, | 来料横辊印，头尾挫划伤，小白斑点，色差条印，振纹，1200米传1-2厘米开始粘钢折印，1300米开始间断4-6厘米折印 | 31310013 | 镍钝化卷 | 0.254-SPCC | 31310013 | 镍钝化卷 | 0.254-SPCC |  | 10 | MO002166 | MO002166-003 | NDHJ001 | 预镀镍模板 | 1914 | 2024-07-29 | 2024-07-30 | 5 | 2024-07-29 16:15:56 | 2024-07-29 16:51:15 | 江苏九天光电科技有限公司 | 266861 | 张兴华 |  |  | 0.254 | 1630 | 590 | 1 | DL002407004722 | 海金杜门：（0.254*590）平整后转东方分剪 | 1 | Z折印(来料横辊印，头尾挫划伤，小白斑点，色差条印，振纹，1200米传1-2厘米开始粘钢折印，1300米开始间断4-6厘米折印) | 是 | 1
最终平整 | DL002407004322 | DL002407004322 | 九天850平整 | 合格 | 让步接收 | 乙 | 张兴华 | 1870 | 1836 | 0.9818 | 1570 | 0.254 | 590 | 海金杜门：（0.254*590）平整后转东方分剪 | 来料横辊印，头尾挫划伤，小白斑点，色差条印，振纹， | 31310013 | 镍钝化卷 | 0.254-SPCC | 31310013 | 镍钝化卷 | 0.254-SPCC |  | 10 | MO002145 | MO002145-005 | NDHJ001 | 预镀镍模板 | 1870 | 2024-07-28 | 2024-07-28 | 5 | 2024-07-29 15:35:00 | 2024-07-29 16:15:32 | 江苏九天光电科技有限公司 | 264144 | 张兴华 |  |  | 0.254 | 1580 | 590 | 1 | DL002407004322 | 海金杜门：（0.254*590）平整后转东方分剪 | 1 | S色差(来料横辊印，头尾挫划伤，小白斑点，色差条印，振纹，) | 是 | 1
最终平整 | DL002407004313 | DL002407004313 | 九天850平整 | 合格 | 让步接收 | 乙 | 钱九龙 | 1966 | 1924 | 0.9786 | 1640 | 0.254 | 590 | 海金杜门：（0.254*590）平整后转东方分剪 | 来料横辊印，头尾挫划伤，小白斑点，色差条印，振纹，尾部80米左右操3-6厘米间断轻粘钢折印 | 31310013 | 镍钝化卷 | 0.254-SPCC | 31310013 | 镍钝化卷 | 0.254-SPCC |  | 10 | MO002145 | MO002145-008 | NDHJ001 | 预镀镍模板 | 1966 | 2024-07-28 | 2024-07-28 | 5 | 2024-07-29 14:44:40 | 2024-07-29 15:34:42 | 江苏九天光电科技有限公司 | 264147 | 张兴华 |  |  | 0.254 | 0 | 590 | 1 | DL002407004313 | 海金杜门：（0.254*590）平整后转东方分剪 | 1 | Z折印(来料横辊印，头尾挫划伤，小白斑点，色差条印，振纹，尾部80米左右操3-6厘米间断轻粘钢折印) | 是 | 1
最终平整 | DL002407001121 | DL002407001121 | 九天850平整 | 合格 | 让步接收 | 乙 | 钱九龙 | 1902 | 1870 | 0.9832 | 1620 | 0.254 | 590 | 海金杜门：（0.254*590）平整后转东方分剪 | 来料横辊印，头尾挫划伤，小白斑点，色差条印，振纹，680米标记上下传20厘米左右虫斑，内40米传边部油印斑，1350米操1-2厘米开始粘钢折印，上表面螺旋纹已换辊 | 31310013 | 镍钝化卷 | 0.254-SPCC | 31310013 | 镍钝化卷 | 0.254-SPCC |  | 10 | MO002145 | MO002145-001 | NDHJ001 | 预镀镍模板 | 1902 | 2024-07-28 | 2024-07-28 | 5 | 2024-07-29 12:55:17 | 2024-07-29 14:43:56 | 江苏九天光电科技有限公司 | 264132 | 张兴华 |  |  | 0.254 | 1630 | 590 | 1 | DL002407001121 | 海金杜门：（0.254*590）平整后转东方分剪 | 1 | Z折印(来料横辊印，头尾挫划伤，小白斑点，色差条印，振纹，680米标记上下传20厘米左右虫斑，内40米传边部油印斑，1350米操1-2厘米开始粘钢折印，上表面螺旋纹已换辊) | 是 | 1
最终平整 | DL002407001023 | DL002407001023 | 九天850平整 | 合格 | 让步接收 | 乙 | 张兴华 | 1772 | 1746 | 0.9853 | 1500 | 0.254 | 590 | 海金杜门：（0.254*590）平整后转东方分剪 | 来料横辊印，头尾挫划伤，小白斑点，色差条印，振纹，1270米传1-2厘米传开始粘钢折印，粘钢轻挫伤，平后看不清楚 | 31310013 | 镍钝化卷 | 0.254-SPCC | 31310013 | 镍钝化卷 | 0.254-SPCC |  | 10 | MO002145 | MO002145-003 | NDHJ001 | 预镀镍模板 | 1772 | 2024-07-28 | 2024-07-28 | 5 | 2024-07-29 11:53:15 | 2024-07-29 12:54:59 | 江苏九天光电科技有限公司 | 264142 | 张兴华 |  |  | 0.254 | 1510 | 590 | 1 | DL002407001023 | 海金杜门：（0.254*590）平整后转东方分剪 | 1 | Z折印(来料横辊印，头尾挫划伤，小白斑点，色差条印，振纹，1270米传1-2厘米传开始粘钢折印，粘钢轻挫伤，平后看不清楚) | 是 | 1
最终平整 | DL002407001412 | DL002407001412 | 九天850平整 | 合格 | 让步接收 | 乙 | 张兴华 | 1786 | 1756 | 0.9832 | 1520 | 0.254 | 590 | 海金杜门：（0.254*590）平整后转东方分剪 | 来料横辊印，头尾挫划伤，小白斑点，色差条印，振纹，1350米操1-2厘米开始粘钢折印 | 31310013 | 镍钝化卷 | 0.254-SPCC | 31310013 | 镍钝化卷 | 0.254-SPCC |  | 10 | MO002145 | MO002145-009 | NDHJ001 | 预镀镍模板 | 1786 | 2024-07-28 | 2024-07-28 | 5 | 2024-07-29 10:40:15 | 2024-07-29 11:53:04 | 江苏九天光电科技有限公司 | 264148 | 张兴华 |  |  | 0.254 | 0 | 590 | 1 | DL002407001412 | 海金杜门：（0.254*590）平整后转东方分剪 | 1 | Z折印(来料横辊印，头尾挫划伤，小白斑点，色差条印，振纹，1350米操1-2厘米开始粘钢折印) | 是 | 1
最终平整 | DL002407001411 | DL002407001411 | 九天850平整 | 合格 | 让步接收 | 乙 | 钱九龙 | 1782 | 1752 | 0.9832 | 1520 | 0.254 | 590 | 海金杜门：（0.254*590）平整后转东方分剪 | 来料横辊印，头尾挫划伤，小白斑点，色差条印，振纹，1300米有一段传1厘米轻粘钢折印 | 31310013 | 镍钝化卷 | 0.254-SPCC | 31310013 | 镍钝化卷 | 0.254-SPCC |  | 80 | MO002138 | MO002138-001 | NDHJ001 | 预镀镍模板 | 1782 | 2024-07-28 | 2024-07-28 | 5 | 2024-07-29 09:54:41 | 2024-07-29 10:39:58 | 江苏九天光电科技有限公司 | 264036 | 张兴华 |  |  | 0.254 | 0 | 590 | 1 | DL002407001411 | 海金杜门：（0.254*590）平整后转东方分剪 | 1 | S色差(来料横辊印，头尾挫划伤，小白斑点，色差条印，振纹，1300米有一段传1厘米轻粘钢折印) | 是 | 1
最终平整 | DL002407004323 | DL002407004323 | 九天850平整 | 合格 | 让步接收 | 乙 | 张兴华 | 1724 | 1684 | 0.9768 | 1440 | 0.254 | 590 | 海金杜门：（0.254*590）平整后转东方分剪 | 来料横辊印，头尾挫划伤，小白斑点，色差条印，振纹，内30米新辊油斑 | 31310013 | 镍钝化卷 | 0.254-SPCC | 31310013 | 镍钝化卷 | 0.254-SPCC |  | 10 | MO002145 | MO002145-002 | NDHJ001 | 预镀镍模板 | 1724 | 2024-07-28 | 2024-07-28 | 5 | 2024-07-29 08:54:44 | 2024-07-29 09:54:29 | 江苏九天光电科技有限公司 | 264141 | 张兴华 |  |  | 0.254 | 1460 | 590 | 1 | DL002407004323 | 海金杜门：（0.254*590）平整后转东方分剪 | 1 | S色差(来料横辊印，头尾挫划伤，小白斑点，色差条印，振纹，内30米新辊油斑) | 是 | 1
最终平整 | JG1224070453 | JG1224070453 | 九天850平整 | 合格 | 合格品 | 甲 | 马晓飞 | 5070 | 5030 | 0.9921 | 7100 | 0.15 | 610 | 平整 |  | 20100023 | 轧硬 | 0.4*610-SPCC | 30210011 | 光亮卷 | 0.15-SPCC |  | 60 | MO001754 | MO001754-005 | GLJ003 | 光亮卷前处理 模板 | 5165 | 2024-07-18 | 2024-07-18 | 5 | 2024-07-29 04:58:45 | 2024-07-29 04:59:10 | 江苏九天光电科技有限公司 | 248046 | 马晓飞 |  |  | 0.15 | 7150 | 610 | 1 | JG1224070453 |  | 1 |  | 是 | 1
最终平整 | JG1224070289 | JG1224070289 | 九天850平整 | 合格 | 合格品 | 甲 | 刘勇 | 5170 | 5124 | 0.9911 | 7130 | 0.15 | 610 | 平整 |  | 20100023 | 轧硬 | 0.4*610-SPCC | 30210011 | 光亮卷 | 0.15-SPCC |  | 60 | MO001477 | MO001477-009 | GLJ003 | 光亮卷前处理 模板 | 5235 | 2024-07-11 | 2024-07-11 | 5 | 2024-07-29 03:29:13 | 2024-07-29 03:29:34 | 江苏九天光电科技有限公司 | 236580 | 刘勇 |  |  | 0.15 | 7213 | 610 | 1 | JG1224070289 |  | 1 |  | 是 | 1
最终平整 | JG1224070295 | JG1224070295 | 九天850平整 | 合格 | 合格品 | 甲 | 马晓飞 | 6610 | 6600 | 0.9985 | 9540 | 0.15 | 610 | 平整 |  | 20100023 | 轧硬 | 0.4*610-SPCC | 30210011 | 光亮卷 | 0.15-SPCC |  | 60 | MO001477 | MO001477-015 | GLJ003 | 光亮卷前处理 模板 | 13400 | 2024-07-11 | 2024-07-11 | 5 | 2024-07-29 02:37:49 | 2024-07-29 02:38:17 | 江苏九天光电科技有限公司 | 236586 | 马晓飞 |  |  | 0.15 | 9540 | 610 | 1 | JG1224070295 |  | 1 |  | 是 | 1
最终平整 | JG1224070278 | JG1224070278 | 九天850平整 | 合格 | 让步接收 | 甲 | 刘勇 | 5156 | 5126 | 0.9942 | 7170 | 0.15 | 610 | 平整 | 孔洞(114-142米传1-57毫米6个0.06-0.12平方毫米已夹纸)。内142米（夹纸）孔洞多作废带，下道剪下退平整。 | 20100023 | 轧硬 | 0.4*610-SPCC | 30210011 | 光亮卷 | 0.15-SPCC |  | 60 | MO001447 | MO001447-008 | GLJ003 | 光亮卷前处理 模板 | 5215 | 2024-07-10 | 2024-07-10 | 5 | 2024-07-29 01:38:54 | 2024-07-29 01:40:04 | 江苏九天光电科技有限公司 | 235127 | 刘勇 |  |  | 0.15 | 7226 | 610 | 1 | JG1224070278 |  | 1 | K孔洞(114-142米传1-57毫米6个0.06-0.12平方毫米已夹纸) | 是 | 1
最终平整 | JG1224070311 | JG1224070311 | 九天850平整 | 合格 | 合格品 | 甲 | 马晓飞 | 6570 | 6544 | 0.996 | 9470 | 0.15 | 610 | 平整 |  | 20100023 | 轧硬 | 0.4*610-SPCC | 30210011 | 光亮卷 | 0.15-SPCC |  | 60 | MO001661 | MO001661-005 | GLJ003 | 光亮卷前处理 模板 | 6665 | 2024-07-16 | 2024-07-16 | 5 | 2024-07-29 00:55:12 | 2024-07-29 00:55:34 | 江苏九天光电科技有限公司 | 244108 | 马晓飞 |  |  | 0.15 | 9500 | 610 | 1 | JG1224070311 |  | 1 |  | 是 | 1
最终平整 | JG122407035222 | JG12240703522 | 九天850平整 | 合格 | 合格品 | 甲 | 刘勇 | 4148 | 4148 | 1 | 7300 | 0.1 | 760 | 平整 |  | 20500018 | 光亮卷半成品 | 0.1-SPCC | 30210015 | 光亮卷 | 0.1-SPCC |  | 60 | MO002097 | MO002097-001-02 | GLJ003 | 光亮卷前处理 模板 | 8380 | 2024-07-26 | 2024-07-26 | 5 | 2024-07-28 21:17:48 | 2024-07-28 23:50:01 | 江苏九天光电科技有限公司 |  | 刘勇 |  | 1 | 0.1 | 7300 | 760 | 1 | JG122407035222 |  | 1 |  | 是 | 1
最终平整 | JG122407035221 | JG12240703522 | 九天850平整 | 合格 | 合格品 | 甲 | 刘勇 | 4146 | 4146 | 1 | 7300 | 0.1 | 760 | 平整 |  | 20500018 | 光亮卷半成品 | 0.1-SPCC | 30210015 | 光亮卷 | 0.1-SPCC |  | 60 | MO002097 | MO002097-001-01 | GLJ003 | 光亮卷前处理 模板 | 8380 | 2024-07-26 | 2024-07-26 | 5 | 2024-07-28 21:17:48 | 2024-07-28 23:50:01 | 江苏九天光电科技有限公司 |  | 刘勇 |  | 1 | 0.1 | 7300 | 760 | 1 | JG122407035221 |  | 1 |  | 是 | 1
最终平整 | DL002407004711 | DL002407004711 | 九天850平整 | 合格 | 让步接收 | 乙 | 钱九龙 | 1918 | 1884 | 0.9823 | 1610 | 0.254 | 590 | 海金杜门：（0.254*590）平整后转东方分剪 | 来料横辊印，头尾挫划伤，小白斑点，色差条印，振纹，1300-1500米左右传1-2厘米粘钢折印 | 31310013 | 镍钝化卷 | 0.254-SPCC | 31310013 | 镍钝化卷 | 0.254-SPCC |  | 80 | MO002138 | MO002138-003 | NDHJ001 | 预镀镍模板 | 1918 | 2024-07-28 | 2024-07-28 | 5 | 2024-07-28 19:51:52 | 2024-07-28 20:24:39 | 江苏九天光电科技有限公司 | 264038 | 张兴华 |  |  | 0.254 | 0 | 590 | 1 | DL002407004711 | 海金杜门：（0.254*590）平整后转东方分剪 | 1 | Z折印(来料横辊印，头尾挫划伤，小白斑点，色差条印，振纹，1300-1500米左右传1-2厘米粘钢折印) | 是 | 1
最终平整 | DL002407004311 | DL002407004311 | 九天850平整 | 合格 | 让步接收 | 乙 | 张兴华 | 1936 | 1904 | 0.9835 | 1620 | 0.254 | 590 | 海金杜门：（0.254*590）平整后转东方分剪 | 来料横辊印，头尾挫划伤，小白斑点，色差条印，振纹，1250米操1-2厘米开始粘钢折印，结束3厘米左右 | 31310013 | 镍钝化卷 | 0.254-SPCC | 31310013 | 镍钝化卷 | 0.254-SPCC |  | 80 | MO002138 | MO002138-002 | NDHJ001 | 预镀镍模板 | 1936 | 2024-07-28 | 2024-07-28 | 5 | 2024-07-28 18:57:56 | 2024-07-28 19:51:39 | 江苏九天光电科技有限公司 | 264037 | 张兴华 |  |  | 0.254 | 0 | 590 | 1 | DL002407004311 | 海金杜门：（0.254*590）平整后转东方分剪 | 1 | Z折印(来料横辊印，头尾挫划伤，小白斑点，色差条印，振纹，1250米操1-2厘米开始粘钢折印，结束3厘米左右) | 是 | 1
最终平整 | DL002407001021 | DL002407001021 | 九天850平整 | 合格 | 让步接收 | 乙 | 张兴华 | 1710 | 1676 | 0.9801 | 1450 | 0.254 | 590 | 海金杜门：（0.254*590）平整后转东方分剪 | 来料横辊印，头尾挫划伤，小白斑点，色差条印，振纹，1300米开始传1-2厘米粘钢折印 | 31310013 | 镍钝化卷 | 0.254-SPCC | 31310013 | 镍钝化卷 | 0.254-SPCC |  | 10 | MO002145 | MO002145-007 | NDHJ001 | 预镀镍模板 | 1710 | 2024-07-28 | 2024-07-28 | 5 | 2024-07-28 18:10:00 | 2024-07-28 18:57:38 | 江苏九天光电科技有限公司 | 264146 | 张兴华 |  |  | 0.254 | 1460 | 590 | 1 | DL002407001021 | 海金杜门：（0.254*590）平整后转东方分剪 | 1 | Z折印(来料横辊印，头尾挫划伤，小白斑点，色差条印，振纹，1300米开始1-2厘米粘钢折印) | 是 | 1
最终平整 | DL002407001123 | DL002407001123 | 九天850平整 | 合格 | 让步接收 | 乙 | 张兴华 | 1864 | 1824 | 0.9785 | 1580 | 0.254 | 590 | 海金杜门：（0.254*590）平整后转东方分剪 | 来料横辊印，头尾挫划伤，小白斑点，色差条印，振纹，1200米左右操1-2厘米粘钢折印结束3-4厘米折印 | 31310013 | 镍钝化卷 | 0.254-SPCC | 31310013 | 镍钝化卷 | 0.254-SPCC |  | 10 | MO002145 | MO002145-004 | NDHJ001 | 预镀镍模板 | 1864 | 2024-07-28 | 2024-07-28 | 5 | 2024-07-28 17:20:13 | 2024-07-28 18:09:29 | 江苏九天光电科技有限公司 | 264143 | 张兴华 |  |  | 0.254 | 1600 | 590 | 1 | DL002407001123 | 海金杜门：（0.254*590）平整后转东方分剪 | 1 | Z折印(来料横辊印，头尾挫划伤，小白斑点，色差条印，振纹，1200米左右操1-2厘米粘钢折印结束3-4厘米折印) | 是 | 1
最终平整 | DL002407004723 | DL002407004723 | 九天850平整 | 合格 | 让步接收 | 乙 | 钱九龙 | 1904 | 1870 | 0.9821 | 1610 | 0.254 | 590 | 海金杜门：（0.254*590）平整后转东方分剪 | 来料横辊印，头尾挫划伤，小白斑点，色差条印，振纹 | 31310013 | 镍钝化卷 | 0.254-SPCC | 31310013 | 镍钝化卷 | 0.254-SPCC |  | 10 | MO002145 | MO002145-006 | NDHJ001 | 预镀镍模板 | 1904 | 2024-07-28 | 2024-07-28 | 5 | 2024-07-28 16:32:45 | 2024-07-28 17:19:50 | 江苏九天光电科技有限公司 | 264145 | 张兴华 |  |  | 0.254 | 1620 | 590 | 1 | DL002407004723 | 海金杜门：（0.254*590）平整后转东方分剪 | 1 | S色差(来料横辊印，头尾挫划伤，小白斑点，色差条印，振纹，) | 是 | 1
最终平整 | DL0024070011111 | DL0024070011111 | 九天850平整 | 合格 | 让步接收 | 乙 | 张兴华 | 1980 | 1936 | 0.9778 | 1690 | 0.254 | 590 | / | 来料横辊印，头尾挫划伤，小白斑点，色差条印，振纹，750米减速发现下板面操7厘米有个亮斑，1210米标记中间油泥斑，1380米传边部挫伤，1450米开始传1-2厘米粘钢折印 | 31310013 | 镍钝化卷 | 0.254-SPCC | 31310013 | 镍钝化卷 | 0.254-SPCC |  | 10 | MO002117 | MO002117-002 | NDHJ001 | 预镀镍模板 | 1980 | 2024-07-27 | 2024-07-27 | 5 | 2024-07-28 15:33:17 | 2024-07-28 16:32:14 | 江苏九天光电科技有限公司 | 263219 | 张兴华 |  |  | 0.254 | 1700 | 590 | 1 | DL0024070011111 | 海金杜门：（0.203*590）平整后转东方分剪 | 1 | Z折印(来料横辊印，头尾挫划伤，小白斑点，色差条印，振纹，1210米标记中间油泥斑，1380米传边部挫伤，1450米 传1-2厘米粘钢折印750米减速发现下反面操7厘米有个亮斑) | 是 | 1
最终平整 | DL0024070014212 | DL0024070014212 | 九天850平整 | 合格 | 让步接收 | 乙 | 钱九龙 | 2176 | 2144 | 0.9853 | 1830 | 0.254 | 590 | / | 来料横辊印，头尾挫划伤，小白斑点，色差条印，振纹,尾部200米操1-2厘米粘钢折印 | 31310013 | 镍钝化卷 | 0.254-SPCC | 31310013 | 镍钝化卷 | 0.254-SPCC |  | 10 | MO002117 | MO002117-004 | NDHJ001 | 预镀镍模板 | 2176 | 2024-07-27 | 2024-07-27 | 5 | 2024-07-28 14:41:39 | 2024-07-28 15:32:41 | 江苏九天光电科技有限公司 | 263221 | 张兴华 |  |  | 0.254 | 1840 | 590 | 1 | DL0024070014212 | 海金杜门：（0.203*590）平整后转东方分剪 | 1 | Z折印(来料横辊印，头尾挫划伤，小白斑点，色差条印，振纹,尾部200米操1-2厘米粘钢折印) | 是 | 1
最终平整 | DL0024070014211 | DL0024070014211 | 九天850平整 | 合格 | 让步接收 | 乙 | 张兴华 | 2202 | 2164 | 0.9827 | 1840 | 0.254 | 590 | / | 来料横辊印，头尾挫划伤，小白斑点，色差条印，振纹，尾部50米操1-2厘米粘钢折印 | 31310013 | 镍钝化卷 | 0.254-SPCC | 31310013 | 镍钝化卷 | 0.254-SPCC |  | 10 | MO002117 | MO002117-005 | NDHJ001 | 预镀镍模板 | 2202 | 2024-07-27 | 2024-07-27 | 5 | 2024-07-28 13:57:25 | 2024-07-28 14:40:58 | 江苏九天光电科技有限公司 | 263222 | 张兴华 |  |  | 0.254 | 1850 | 590 | 1 | DL0024070014211 | 海金杜门：（0.203*590）平整后转东方分剪 | 1 | Z折印(来料横辊印，头尾挫划伤，小白斑点，色差条印，振纹，尾部50米操1-2厘米粘钢折印) | 是 | 1
最终平整 | DL002407001122 | DL002407001122 | 九天850平整 | 合格 | 让步接收 | 乙 | 张兴华 | 1904 | 1872 | 0.9832 | 1620 | 0.254 | 590 | / | 来料横辊印，头尾挫划伤，小白斑点，色差条印，振纹，1300米操1-3厘米开始起筋粘钢折印 | 31310013 | 镍钝化卷 | 0.254-SPCC | 31310013 | 镍钝化卷 | 0.254-SPCC |  | 10 | MO002117 | MO002117-001 | NDHJ001 | 预镀镍模板 | 1904 | 2024-07-27 | 2024-07-27 | 5 | 2024-07-28 13:14:42 | 2024-07-28 13:56:52 | 江苏九天光电科技有限公司 | 263218 | 张兴华 |  |  | 0.254 | 1630 | 590 | 1 | DL002407001122 | 海金杜门：（0.203*590）平整后转东方分剪 | 1 | Z折印(来料横辊印，头尾挫划伤，小白斑点，色差条印，振纹，1300米操1-3厘米开始起筋粘钢折印) | 是 | 1
最终平整 | DL002407001413 | DL002407001413 | 九天850平整 | 合格 | 让步接收 | 乙 | 钱九龙 | 1806 | 1774 | 0.9823 | 1530 | 0.254 | 590 | / | 来料横辊印，头尾挫划伤，小白斑点，色差条印，1450米开始操1-2厘米粘钢折印 | 31310013 | 镍钝化卷 | 0.254-SPCC | 31310013 | 镍钝化卷 | 0.254-SPCC |  | 10 | MO002117 | MO002117-006 | NDHJ001 | 预镀镍模板 | 1806 | 2024-07-27 | 2024-07-27 | 5 | 2024-07-28 12:27:51 | 2024-07-28 13:14:23 | 江苏九天光电科技有限公司 | 263223 | 钱九龙 |  |  | 0.254 | 1550 | 590 | 1 | DL002407001413 | 海金杜门：（0.203*590）平整后转东方分剪 | 1 | Z折印(来料横辊印，头尾挫划伤，小白斑点，色差条印，1450米操1-2厘米开始粘钢折印) | 是 | 1
最终平整 | DL0024070011112 | DL0024070011112 | 九天850平整 | 合格 | 让步接收 | 乙 | 张兴华 | 2020 | 1948 | 0.9644 | 1690 | 0.254 | 590 | / | 来料横辊印，头尾挫划伤，小白斑点，色差条印， | 31310013 | 镍钝化卷 | 0.254-SPCC | 31310013 | 镍钝化卷 | 0.254-SPCC |  | 10 | MO002117 | MO002117-003 | NDHJ001 | 预镀镍模板 | 2020 | 2024-07-27 | 2024-07-27 | 5 | 2024-07-28 11:24:27 | 2024-07-28 12:27:31 | 江苏九天光电科技有限公司 | 263220 | 张兴华 |  |  | 0.254 | 1730 | 590 | 1 | DL0024070011112 | 海金杜门：（0.203*590）平整后转东方分剪 | 1 | S色差条印(来料横辊印，头尾挫划伤，小白斑点，色差条印，) | 是 | 1
最终平整 | JG12240702003 | JG1224070200 | 九天850平整 | 退库 | 协议品 | 甲 | 马晓飞 | 706 | 706 | 1 | 1530 | 0.1 | 610 | 平整 | 短带 | 20100023 | 轧硬 | 0.4*610-SPCC | 30210015 | 光亮卷 | 0.1-SPCC |  | 60 | MO001528 | MO001528-012-03 | GLJ003 | 光亮卷前处理 模板 | 6330 | 2024-07-12 | 2024-07-12 | 5 | 2024-07-28 08:26:02 | 2024-07-28 08:26:52 | 江苏九天光电科技有限公司 |  | 马晓飞 |  | 1 | 0.1 | 1530 | 610 | 1 | JG12240702003 |  | 1 |  | 是 | 1
最终平整 | JG12240702002 | JG1224070200 | 九天850平整 | 合格 | 合格品 | 甲 | 马晓飞 | 2090 | 2090 | 1 | 4520 | 0.1 | 610 | 平整 |  | 20100023 | 轧硬 | 0.4*610-SPCC | 30210015 | 光亮卷 | 0.1-SPCC |  | 60 | MO001528 | MO001528-012-02 | GLJ003 | 光亮卷前处理 模板 | 6330 | 2024-07-12 | 2024-07-12 | 5 | 2024-07-28 08:26:02 | 2024-07-28 08:26:52 | 江苏九天光电科技有限公司 |  | 马晓飞 |  | 1 | 0.1 | 4520 | 610 | 1 | JG12240702002 |  | 1 |  | 是 | 1
最终平整 | JG12240702001 | JG1224070200 | 九天850平整 | 合格 | 合格品 | 甲 | 马晓飞 | 3388 | 3388 | 1 | 7300 | 0.1 | 610 | 平整 |  | 20100023 | 轧硬 | 0.4*610-SPCC | 30210015 | 光亮卷 | 0.1-SPCC |  | 60 | MO001528 | MO001528-012-01 | GLJ003 | 光亮卷前处理 模板 | 6330 | 2024-07-12 | 2024-07-12 | 5 | 2024-07-28 08:26:02 | 2024-07-28 08:26:52 | 江苏九天光电科技有限公司 |  | 马晓飞 |  | 1 | 0.1 | 7300 | 610 | 1 | JG12240702001 |  | 1 |  | 是 | 1
最终平整 | JG12240701972 | JG1224070197 | 九天850平整 | 合格 | 合格品 | 甲 | 刘勇 | 3400 | 3400 | 1 | 7360 | 0.1 | 610 | 平整 |  | 20100023 | 轧硬 | 0.4*610-SPCC | 30210015 | 光亮卷 | 0.1-SPCC |  | 60 | MO001528 | MO001528-009-02 | GLJ003 | 光亮卷前处理 模板 | 6305 | 2024-07-12 | 2024-07-12 | 5 | 2024-07-28 07:10:37 | 2024-07-28 07:13:02 | 江苏九天光电科技有限公司 |  | 刘勇 |  | 1 | 0.1 | 7360 | 610 | 1 | JG12240701972 |  | 1 |  | 是 | 1
最终平整 | JG12240701971 | JG1224070197 | 九天850平整 | 合格 | 让步接收 | 甲 | 刘勇 | 2778 | 2778 | 1 | 6010 | 0.1 | 610 | 平整 | 孔洞(334米传1毫米1个0.12，339米传1毫米1个0.12,397米传26毫米1个0.12平方毫米) | 20100023 | 轧硬 | 0.4*610-SPCC | 30210015 | 光亮卷 | 0.1-SPCC |  | 60 | MO001528 | MO001528-009-01 | GLJ003 | 光亮卷前处理 模板 | 6305 | 2024-07-12 | 2024-07-12 | 5 | 2024-07-28 07:10:37 | 2024-07-28 07:13:02 | 江苏九天光电科技有限公司 |  | 刘勇 |  | 1 | 0.1 | 6010 | 610 | 1 | JG12240701971 |  | 1 | K孔洞(334米传1毫米1个0.12，339米传1毫米1个0.12,397米传26毫米1个0.12平方毫米) | 是 | 1
最终平整 | JG12240701992 | JG1224070199 | 九天850平整 | 合格 | 合格品 | 甲 | 马晓飞 | 3120 | 3120 | 1 | 6700 | 0.1 | 610 | 平整 |  | 20100023 | 轧硬 | 0.4*610-SPCC | 30210015 | 光亮卷 | 0.1-SPCC |  | 60 | MO001528 | MO001528-011-02 | GLJ003 | 光亮卷前处理 模板 | 6340 | 2024-07-12 | 2024-07-12 | 5 | 2024-07-28 05:39:16 | 2024-07-28 05:39:54 | 江苏九天光电科技有限公司 |  | 马晓飞 |  | 1 | 0.1 | 6700 | 610 | 1 | JG12240701992 |  | 1 |  | 是 | 1
最终平整 | JG12240701991 | JG1224070199 | 九天850平整 | 合格 | 合格品 | 甲 | 马晓飞 | 3122 | 3122 | 1 | 6700 | 0.1 | 610 | 平整 |  | 20100023 | 轧硬 | 0.4*610-SPCC | 30210015 | 光亮卷 | 0.1-SPCC |  | 60 | MO001528 | MO001528-011-01 | GLJ003 | 光亮卷前处理 模板 | 6340 | 2024-07-12 | 2024-07-12 | 5 | 2024-07-28 05:39:16 | 2024-07-28 05:39:54 | 江苏九天光电科技有限公司 |  | 马晓飞 |  | 1 | 0.1 | 6700 | 610 | 1 | JG12240701991 |  | 1 |  | 是 | 1
最终平整 | JG12240702382 | JG1224070238 | 九天850平整 | 合格 | 合格品 | 甲 | 刘勇 | 3104 | 3104 | 1 | 6660 | 0.1 | 610 | 平整 |  | 20100023 | 轧硬 | 0.4*610-SPCC | 30210015 | 光亮卷 | 0.1-SPCC |  | 60 | MO001528 | MO001528-018-02 | GLJ003 | 光亮卷前处理 模板 | 6300 | 2024-07-12 | 2024-07-12 | 5 | 2024-07-28 04:14:59 | 2024-07-28 04:15:35 | 江苏九天光电科技有限公司 |  | 刘勇 |  | 1 | 0.1 | 6660 | 610 | 1 | JG12240702382 |  | 1 |  | 是 | 1
最终平整 | JG12240702381 | JG1224070238 | 九天850平整 | 合格 | 合格品 | 甲 | 刘勇 | 3088 | 3088 | 1 | 6650 | 0.1 | 610 | 平整 |  | 20100023 | 轧硬 | 0.4*610-SPCC | 30210015 | 光亮卷 | 0.1-SPCC |  | 60 | MO001528 | MO001528-018-01 | GLJ003 | 光亮卷前处理 模板 | 6300 | 2024-07-12 | 2024-07-12 | 5 | 2024-07-28 04:14:59 | 2024-07-28 04:15:35 | 江苏九天光电科技有限公司 |  | 刘勇 |  | 1 | 0.1 | 6650 | 610 | 1 | JG12240702381 |  | 1 |  | 是 | 1
最终平整 | JG12240701942 | JG1224070194 | 九天850平整 | 合格 | 让步接收 | 甲 | 马晓飞 | 3078 | 3078 | 1 | 6540 | 0.1 | 610 | 平整 | 缩芯折印(尾部800米左右传动侧50CM左右) | 20100023 | 轧硬 | 0.4*610-SPCC | 30210015 | 光亮卷 | 0.1-SPCC |  | 60 | MO001528 | MO001528-006-02 | GLJ003 | 光亮卷前处理 模板 | 6325 | 2024-07-12 | 2024-07-12 | 5 | 2024-07-28 02:48:41 | 2024-07-28 02:49:57 | 江苏九天光电科技有限公司 |  | 马晓飞 |  | 1 | 0.1 | 6540 | 610 | 1 | JG12240701942 |  | 1 | S缩芯(尾部800米左右传动侧50CM左右) | 是 | 1
最终平整 | JG12240701941 | JG1224070194 | 九天850平整 | 合格 | 合格品 | 甲 | 马晓飞 | 3114 | 3114 | 1 | 6600 | 0.1 | 610 | 平整 |  | 20100023 | 轧硬 | 0.4*610-SPCC | 30210015 | 光亮卷 | 0.1-SPCC |  | 60 | MO001528 | MO001528-006-01 | GLJ003 | 光亮卷前处理 模板 | 6325 | 2024-07-12 | 2024-07-12 | 5 | 2024-07-28 02:48:41 | 2024-07-28 02:49:57 | 江苏九天光电科技有限公司 |  | 马晓飞 |  | 1 | 0.1 | 6600 | 610 | 1 | JG12240701941 |  | 1 |  | 是 | 1
最终平整 | JG12240702102 | JG1224070210 | 九天850平整 | 合格 | 合格品 | 乙 | 钱九龙 | 3088 | 3088 | 1 | 6750 | 0.1 | 610 | 平整 |  | 20100023 | 轧硬 | 0.4*610-SPCC | 30210015 | 光亮卷 | 0.1-SPCC |  | 60 | MO001528 | MO001528-014-02 | GLJ003 | 光亮卷前处理 模板 | 6300 | 2024-07-12 | 2024-07-12 | 3 | 2024-07-27 23:30:00 | 2024-07-28 00:41:06 | 江苏九天光电科技有限公司 |  | 钱九龙 |  | 1 | 0.1 | 6750 | 610 | 1 | JG12240702102 |  | 1 |  | 是 | 1
最终平整 | JG12240702402 | JG1224070240 | 九天850平整 | 合格 | 合格品 | 乙 | 张兴华 | 3114 | 3114 | 1 | 6780 | 0.1 | 610 | 平整 |  | 20100023 | 轧硬 | 0.4*610-SPCC | 30210015 | 光亮卷 | 0.1-SPCC |  | 60 | MO001528 | MO001528-020-02 | GLJ003 | 光亮卷前处理 模板 | 6335 | 2024-07-12 | 2024-07-12 | 3 | 2024-07-27 21:24:37 | 2024-07-27 23:29:41 | 江苏九天光电科技有限公司 |  | 张兴华 |  | 1 | 0.1 | 6780 | 610 | 1 | JG12240702402 |  | 1 |  | 是 | 1
平整翻包 | JG12240701582 | JG1224070158 | 九天850平整 | 退库 | 报废品 | 乙 | 钱九龙 | 1128 | 1128 | 1 | 1400 | 0.145 | 710 |  | 短带二级品（34个不规则孔洞0.12-0.57） | 20100028 | 轧硬 | 0.4*710-SPCC | 30210008 | 光亮卷 | 0.145-SPCC |  | 61 | MO001315 | MO001315-008-02 | GLJ003 | 光亮卷前处理 模板 | 5510 | 2024-07-07 | 2024-07-07 | 5 | 2024-07-27 20:17:34 | 2024-07-27 21:23:50 | 江苏九天光电科技有限公司 |  | 钱九龙 |  | 1 | 0.145 | 1400 | 710 | 1 | JG12240701582 |  | 1 |  | 是 | 1
平整翻包 | JG12240701581 | JG1224070158 | 九天850平整 | 合格 | 合格品 | 乙 | 钱九龙 | 4222 | 4222 | 1 | 5240 | 0.145 | 710 |  |  | 20100028 | 轧硬 | 0.4*710-SPCC | 30210008 | 光亮卷 | 0.145-SPCC |  | 61 | MO001315 | MO001315-008-01 | GLJ003 | 光亮卷前处理 模板 | 5510 | 2024-07-07 | 2024-07-07 | 5 | 2024-07-27 20:17:34 | 2024-07-27 21:23:50 | 江苏九天光电科技有限公司 |  | 钱九龙 |  | 1 | 0.145 | 5240 | 710 | 1 | JG12240701581 |  | 1 |  | 是 | 1
最终平整 | JG12240701192 | JG1224070119 | 九天850平整 | 合格 | 合格品 | 乙 | 钱九龙 | 2520 | 2480 | 0.9841 | 4570 | 0.1 | 710 | 平整 |  | 20100028 | 轧硬 | 0.4*710-SPCC | 30210015 | 光亮卷 | 0.1-SPCC |  | 60 | MO001211 | MO001211-001-02 | GLJ003 | 光亮卷前处理 模板 | 8335 | 2024-07-05 | 2024-07-05 | 2 | 2024-07-27 19:43:10 | 2024-07-27 20:17:06 | 江苏九天光电科技有限公司 | 206673 | 钱九龙 |  |  | 0.1 | 4550 | 710 | 1 | JG12240701192 |  | 1 |  | 是 | 1
最终平整 | JG12240701321 | JG1224070132 | 九天850平整 | 合格 | 让步接收 | 乙 | 钱九龙 | 1846 | 1806 | 0.9783 | 3350 | 0.1 | 710 | 平整 | 孔洞(999米传37毫米0.36,312米传10毫米0.57平方毫米) | 20100028 | 轧硬 | 0.4*710-SPCC | 30210015 | 光亮卷 | 0.1-SPCC |  | 60 | MO001228 | MO001228-002-01 | GLJ003 | 光亮卷前处理 模板 | 8280 | 2024-07-05 | 2024-07-05 | 5 | 2024-07-27 19:10:29 | 2024-07-27 19:42:56 | 江苏九天光电科技有限公司 | 206994 | 钱九龙 |  |  | 0.1 | 3350 | 710 | 1 | JG12240701321 |  | 1 | K孔洞(999米传37毫米0.36,312米传10毫米0.57平方毫米) | 是 | 1
最终平整 | JG12240701842 | JG1224070184 | 九天850平整 | 合格 | 合格品 | 乙 | 张兴华 | 2420 | 2326 | 0.9612 | 4240 | 0.1 | 710 | 平整 |  | 20100028 | 轧硬 | 0.4*710-SPCC | 30210015 | 光亮卷 | 0.1-SPCC |  | 60 | MO001357 | MO001357-012-02 | GLJ003 | 光亮卷前处理 模板 | 8280 | 2024-07-08 | 2024-07-08 | 5 | 2024-07-27 18:57:12 | 2024-07-27 19:10:09 | 江苏九天光电科技有限公司 | 227470 | 张兴华 |  |  | 0.1 | 4340 | 710 | 1 | JG12240701842 |  | 1 |  | 是 | 1
最终平整 | JG12240701641 | JG1224070164 | 九天850平整 | 合格 | 合格品 | 乙 | 张兴华 | 2550 | 2510 | 0.9843 | 4620 | 0.1 | 710 | 平整 |  | 20100028 | 轧硬 | 0.4*710-SPCC | 30210015 | 光亮卷 | 0.1-SPCC |  | 60 | MO001357 | MO001357-002-01 | GLJ003 | 光亮卷前处理 模板 | 8285 | 2024-07-08 | 2024-07-08 | 5 | 2024-07-27 16:46:53 | 2024-07-27 18:03:42 | 江苏九天光电科技有限公司 | 227460 | 张兴华 |  |  | 0.1 | 4600 | 710 | 1 | JG12240701641 |  | 1 |  | 是 | 1
最终平整 | JG12240701752 | JG1224070175 | 九天850平整 | 合格 | 让步接收 | 甲 | 刘勇 | 2600 | 2476 | 0.9523 | 4570 | 0.1 | 710 | 平整 | 孔洞(1513米传487毫米1个0.45，2192米传131毫米1个0.15,2194米传511毫米1个0.12,2325米传88毫米1个0.21,2957米传148毫米1个0.24平方毫米 ) | 20100028 | 轧硬 | 0.4*710-SPCC | 30210015 | 光亮卷 | 0.1-SPCC |  | 60 | MO001357 | MO001357-007-02 | GLJ003 | 光亮卷前处理 模板 | 8280 | 2024-07-08 | 2024-07-08 | 5 | 2024-07-27 16:03:23 | 2024-07-27 16:05:06 | 江苏九天光电科技有限公司 | 227465 | 刘勇 |  |  | 0.1 | 4730 | 710 | 1 | JG12240701752 |  | 1 | K孔洞(1513米传487毫米1个0.45，2192米传131毫米1个0.15,2194米传511毫米1个0.12,2325米传88毫米1个0.21,2957米传148毫米1个0.24平方毫米 ) | 是 | 1
最终平整 | JG12240701311 | JG1224070131 | 九天850平整 | 合格 | 合格品 | 甲 | 刘勇 | 2530 | 2462 | 0.9731 | 4490 | 0.1 | 710 | 平整 |  | 20100028 | 轧硬 | 0.4*710-SPCC | 30210015 | 光亮卷 | 0.1-SPCC |  | 60 | MO001228 | MO001228-001-01 | GLJ003 | 光亮卷前处理 模板 | 8280 | 2024-07-05 | 2024-07-05 | 5 | 2024-07-27 13:34:18 | 2024-07-27 13:34:38 | 江苏九天光电科技有限公司 | 206992 | 刘勇 |  |  | 0.1 | 4600 | 710 | 1 | JG12240701311 |  | 1 |  | 是 | 1
最终平整 | JG12240701832 | JG1224070183 | 九天850平整 | 合格 | 让步接收 | 甲 | 刘勇 | 2538 | 2486 | 0.9795 | 4540 | 0.1 | 710 | 平整 | 孔洞(576米传35毫米1个0.21平方毫米) | 20100028 | 轧硬 | 0.4*710-SPCC | 30210015 | 光亮卷 | 0.1-SPCC |  | 60 | MO001357 | MO001357-011-02 | GLJ003 | 光亮卷前处理 模板 | 8270 | 2024-07-08 | 2024-07-08 | 2 | 2024-07-27 12:51:19 | 2024-07-27 12:52:07 | 江苏九天光电科技有限公司 | 227469 | 刘勇 |  |  | 0.1 | 4650 | 710 | 1 | JG12240701832 |  | 1 | K孔洞(576米传35毫米1个0.21平方毫米) | 是 | 1
最终平整 | JG1224070147 | JG1224070147 | 九天850平整 | 合格 | 让步接收 | 甲 | 马晓飞 | 8086 | 7980 | 0.9869 | 9620 | 0.15 | 710 | 平整 | 停机印(400/1450米左右),挫伤(8100-8200米9160米左右) | 20100028 | 轧硬 | 0.4*710-SPCC | 30210011 | 光亮卷 | 0.15-SPCC |  | 60 | MO001316 | MO001316-001 | GLJ003 | 光亮卷前处理 模板 | 8205 | 2024-07-07 | 2024-07-07 | 5 | 2024-07-27 12:07:03 | 2024-07-27 12:08:25 | 江苏九天光电科技有限公司 | 215298 | 马晓飞 |  |  | 0.15 | 9620 | 710 | 1 | JG1224070147 |  | 1 | T停机印(400/1450米左右),C挫伤(8100-8200/9160米左右) | 是 | 1
最终平整 | JG1224070142 | JG1224070142 | 九天850平整 | 合格 | 合格品 | 甲 | 刘勇 | 5380 | 5218 | 0.9699 | 6610 | 0.145 | 710 | 平整 |  | 20100028 | 轧硬 | 0.4*710-SPCC | 30210008 | 光亮卷 | 0.145-SPCC |  | 60 | MO001315 | MO001315-012 | GLJ003 | 光亮卷前处理 模板 | 5515 | 2024-07-07 | 2024-07-07 | 5 | 2024-07-27 11:01:46 | 2024-07-27 11:02:13 | 江苏九天光电科技有限公司 | 215297 | 刘勇 |  |  | 0.15 | 6620 | 710 | 1 | JG1224070142 |  | 1 |  | 是 | 1
最终平整 | JG12240701712 | JG1224070171 | 九天850平整 | 合格 | 让步接收 | 乙 | 钱九龙 | 2640 | 2606 | 0.9871 | 4800 | 0.1 | 710 | 平整 | 孔洞(46米传22毫米0.12,93米传87毫米0.09,377米传212毫米0.09,385/394/409米传99毫米0.09-0.18,395/402/404米传109毫米标记3个0.09-0.24平方毫米) | 20100028 | 轧硬 | 0.4*710-SPCC | 30210015 | 光亮卷 | 0.1-SPCC |  | 60 | MO001357 | MO001357-005-02 | GLJ003 | 光亮卷前处理 模板 | 8200 | 2024-07-08 | 2024-07-08 | 5 | 2024-07-27 07:28:14 | 2024-07-27 07:59:18 | 江苏九天光电科技有限公司 | 227463 | 钱九龙 |  |  | 0.1 | 4800 | 710 | 1 | JG12240701712 |  | 1 | K孔洞(46米传22毫米0.12,93米传87毫米0.09,377米传212毫米0.09,385/394/409米传99毫米0.09-0.18,395/402/404米传109毫米标记3个0.09-0.24平方毫米) | 是 | 1
最终平整 | JG12240701201 | JG1224070120 | 九天850平整 | 合格 | 让步接收 | 乙 | 钱九龙 | 2530 | 2474 | 0.9779 | 4580 | 0.1 | 710 | 平整 | 孔洞(895米传21毫米0.15,1684米传83毫米0.18,1745米传435毫米0.15,1772米传62毫米027,1845/1847/1856/1858/1859/1862/1862/1867/1877米传262/385/95/208/270/327/281/20/153毫米共9个0.03-0.33平方毫米) | 20100028 | 轧硬 | 0.4*710-SPCC | 30210015 | 光亮卷 | 0.1-SPCC |  | 60 | MO001211 | MO001211-003-01 | GLJ003 | 光亮卷前处理 模板 | 8340 | 2024-07-05 | 2024-07-05 | 5 | 2024-07-27 06:45:00 | 2024-07-27 07:27:59 | 江苏九天光电科技有限公司 | 206674 | 钱九龙 |  |  | 0.1 | 4600 | 710 | 1 | JG12240701201 |  | 1 | K孔洞(895米传21毫米0.15,1684米传83毫米0.18,1745米传435毫米0.15,1772米传62毫米027,1845-1877米传20/95/153/208/262/270/281/327/385毫米不规则孔洞9个0.03-0.33) | 是 | 1
最终平整 | JG12240701802 | JG1224070180 | 九天850平整 | 合格 | 合格品 | 乙 | 张兴华 | 2488 | 2470 | 0.9928 | 4530 | 0.1 | 710 | 平整 |  | 20100028 | 轧硬 | 0.4*710-SPCC | 30210015 | 光亮卷 | 0.1-SPCC |  | 60 | MO001357 | MO001357-010-02 | GLJ003 | 光亮卷前处理 模板 | 8255 | 2024-07-08 | 2024-07-08 | 5 | 2024-07-27 06:05:56 | 2024-07-27 06:44:38 | 江苏九天光电科技有限公司 | 227468 | 张兴华 |  |  | 0.1 | 4500 | 710 | 1 | JG12240701802 |  | 1 |  | 是 | 1
最终平整 | JG12240701631 | JG1224070163 | 九天850平整 | 合格 | 合格品 | 乙 | 钱九龙 | 2492 | 2450 | 0.9831 | 4520 | 0.1 | 710 | 平整 |  | 20100028 | 轧硬 | 0.4*710-SPCC | 30210015 | 光亮卷 | 0.1-SPCC |  | 60 | MO001357 | MO001357-001-01 | GLJ003 | 光亮卷前处理 模板 | 8270 | 2024-07-08 | 2024-07-08 | 5 | 2024-07-27 05:29:56 | 2024-07-27 06:05:34 | 江苏九天光电科技有限公司 | 227459 | 钱九龙 |  |  | 0.1 | 4500 | 710 | 1 | JG12240701631 |  | 1 |  | 是 | 1
最终平整 | JG12240701672 | JG1224070167 | 九天850平整 | 合格 | 让步接收 | 乙 | 张兴华 | 2620 | 2600 | 0.9924 | 4800 | 0.1 | 710 | 平整 | 孔洞(201/202米传520/521毫米分别0.69/0.12平方毫米) | 20100028 | 轧硬 | 0.4*710-SPCC | 30210015 | 光亮卷 | 0.1-SPCC |  | 60 | MO001357 | MO001357-003-02 | GLJ003 | 光亮卷前处理 模板 | 8265 | 2024-07-08 | 2024-07-08 | 5 | 2024-07-27 04:45:53 | 2024-07-27 05:29:32 | 江苏九天光电科技有限公司 | 227461 | 钱九龙 |  |  | 0.1 | 4680 | 710 | 1 | JG12240701672 |  | 1 | K孔洞(201/202米传520/521毫米0.69/0.12平方毫米) | 是 | 1
最终平整 | JG12240701762 | JG1224070176 | 九天850平整 | 合格 | 合格品 | 乙 | 钱九龙 | 2550 | 2528 | 0.9914 | 4630 | 0.1 | 710 | 平整 |  | 20100028 | 轧硬 | 0.4*710-SPCC | 30210015 | 光亮卷 | 0.1-SPCC |  | 60 | MO001357 | MO001357-008-02 | GLJ003 | 光亮卷前处理 模板 | 8285 | 2024-07-08 | 2024-07-08 | 5 | 2024-07-27 03:45:17 | 2024-07-27 04:45:29 | 江苏九天光电科技有限公司 | 227466 | 钱九龙 |  |  | 0.1 | 4600 | 710 | 1 | JG12240701762 |  | 1 |  | 是 | 1
最终平整 | JG12240701152 | JG1224070115 | 九天850平整 | 合格 | 让步接收 | 乙 | 张兴华 | 2550 | 2470 | 0.9686 | 4530 | 0.1 | 710 | 平整 | K孔洞(3439米传26毫米0.15,4430米传22毫米0.21平方毫米) | 20100028 | 轧硬 | 0.4*710-SPCC | 30210015 | 光亮卷 | 0.1-SPCC |  | 60 | MO001211 | MO001211-005-02 | GLJ003 | 光亮卷前处理 模板 | 8325 | 2024-07-05 | 2024-07-05 | 5 | 2024-07-27 02:53:48 | 2024-07-27 03:44:54 | 江苏九天光电科技有限公司 | 206675 | 张兴华 |  |  | 0.1 | 4600 | 710 | 1 | JG12240701152 |  | 1 | K孔洞(3439米传26毫米0.15,4430米传22毫米0.21平方毫米) | 是 | 1
最终平整 | JG12240701362 | JG1224070136 | 九天850平整 | 合格 | 合格品 | 乙 | 钱九龙 | 2550 | 2522 | 0.989 | 4630 | 0.1 | 710 | 平整 |  | 20100028 | 轧硬 | 0.4*710-SPCC | 30210015 | 光亮卷 | 0.1-SPCC |  | 60 | MO001228 | MO001228-004-02 | GLJ003 | 光亮卷前处理 模板 | 8300 | 2024-07-05 | 2024-07-05 | 5 | 2024-07-27 02:24:01 | 2024-07-27 02:53:21 | 江苏九天光电科技有限公司 | 206996 | 钱九龙 |  |  | 0.1 | 4600 | 710 | 1 | JG12240701362 |  | 1 |  | 是 | 1
最终平整 | JG12240701591 | JG1224070159 | 九天850平整 | 合格 | 合格品 | 乙 | 张兴华 | 2530 | 2510 | 0.9921 | 4620 | 0.1 | 710 | 平整 |  | 20100028 | 轧硬 | 0.4*710-SPCC | 30210015 | 光亮卷 | 0.1-SPCC |  | 60 | MO001317 | MO001317-001-01 | GLJ003 | 光亮卷前处理 模板 | 8300 | 2024-07-07 | 2024-07-07 | 5 | 2024-07-27 01:40:40 | 2024-07-27 02:23:33 | 江苏九天光电科技有限公司 | 215306 | 张兴华 |  |  | 0.1 | 4600 | 710 | 1 | JG12240701591 |  | 1 |  | 是 | 1
最终平整 | JG12240701681 | JG1224070168 | 九天850平整 | 合格 | 合格品 | 乙 | 张兴华 | 2520 | 2500 | 0.9921 | 4630 | 0.1 | 710 | 平整 |  | 20100028 | 轧硬 | 0.4*710-SPCC | 30210015 | 光亮卷 | 0.1-SPCC |  | 60 | MO001357 | MO001357-004-01 | GLJ003 | 光亮卷前处理 模板 | 8275 | 2024-07-08 | 2024-07-08 | 5 | 2024-07-27 01:06:29 | 2024-07-27 01:40:14 | 江苏九天光电科技有限公司 | 227462 | 钱九龙 |  |  | 0.1 | 4600 | 710 | 1 | JG12240701681 |  | 1 |  | 是 | 1
最终平整 | JG122407013122 | JG1224070131 | 九天850平整 | 合格 | 让步接收 | 乙 | 钱九龙 | 1740 | 1740 | 1 | 3200 | 0.1 | 710 | 平整 | 尾部300米传0.5厘米撞伤辊印，尾部800米传20-30厘米缩芯折印 | 20100028 | 轧硬 | 0.4*710-SPCC | 30210015 | 光亮卷 | 0.1-SPCC |  | 60 | MO001228 | MO001228-001-02-02 | GLJ003 | 光亮卷前处理 模板 | 8280 | 2024-07-05 | 2024-07-05 | 5 | 2024-07-26 23:39:45 | 2024-07-27 01:05:51 | 江苏九天光电科技有限公司 |  | 张兴华 |  | 1 | 0.1 | 3200 | 710 | 1 | JG122407013122 |  | 1 | Z折印(尾部300米传0.5厘米撞伤辊印，尾部800米传20-30厘米缩芯折印) | 是 | 1
最终平整 | JG122407013121 | JG1224070131 | 九天850平整 | 合格 | 合格品 | 乙 | 钱九龙 | 3804 | 3804 | 1 | 7000 | 0.1 | 710 | 平整 |  | 20100028 | 轧硬 | 0.4*710-SPCC | 30210015 | 光亮卷 | 0.1-SPCC |  | 60 | MO001228 | MO001228-001-02-01 | GLJ003 | 光亮卷前处理 模板 | 8280 | 2024-07-05 | 2024-07-05 | 5 | 2024-07-26 23:39:45 | 2024-07-27 01:05:51 | 江苏九天光电科技有限公司 |  | 张兴华 |  | 1 | 0.1 | 7000 | 710 | 1 | JG122407013121 |  | 1 |  | 是 | 1
最终平整 | JG122407017112 | JG1224070171 | 九天850平整 | 合格 | 让步接收 | 乙 | 钱九龙 | 1710 | 1710 | 1 | 3230 | 0.1 | 710 | 平整 | 孔洞(2725米传21毫米1个0.24平方毫米) | 20100028 | 轧硬 | 0.4*710-SPCC | 30210015 | 光亮卷 | 0.1-SPCC |  | 60 | MO001357 | MO001357-005-01-02 | GLJ003 | 光亮卷前处理 模板 | 8200 | 2024-07-08 | 2024-07-08 | 5 | 2024-07-26 22:26:58 | 2024-07-26 23:39:23 | 江苏九天光电科技有限公司 |  | 钱九龙 |  | 1 | 0.1 | 3230 | 710 | 1 | JG122407017112 |  | 1 | K孔洞(2725米传21毫米0.24平方毫米) | 是 | 1
最终平整 | JG122407017111 | JG1224070171 | 九天850平整 | 合格 | 合格品 | 乙 | 钱九龙 | 3728 | 3728 | 1 | 6900 | 0.1 | 710 | 平整 |  | 20100028 | 轧硬 | 0.4*710-SPCC | 30210015 | 光亮卷 | 0.1-SPCC |  | 60 | MO001357 | MO001357-005-01-01 | GLJ003 | 光亮卷前处理 模板 | 8200 | 2024-07-08 | 2024-07-08 | 5 | 2024-07-26 22:26:58 | 2024-07-26 23:39:23 | 江苏九天光电科技有限公司 |  | 钱九龙 |  | 1 | 0.1 | 6900 | 710 | 1 | JG122407017111 |  | 1 |  | 是 | 1
最终平整 | JG122407036522 | JG12240703652 | 九天850平整 | 合格 | 合格品 | 乙 | 张兴华 | 4244 | 4244 | 1 | 7400 | 0.1 | 760 | 平整 |  | 20500018 | 光亮卷半成品 | 0.1-SPCC | 30210015 | 光亮卷 | 0.1-SPCC |  | 60 | MO002091 | MO002091-001-02 | GLJ003 | 光亮卷前处理 模板 | 8495 | 2024-07-26 | 2024-07-26 | 5 | 2024-07-26 20:50:11 | 2024-07-26 22:26:24 | 江苏九天光电科技有限公司 |  | 张兴华 |  | 1 | 0.1 | 7400 | 760 | 1 | JG122407036522 |  | 1 |  | 是 | 1
最终平整 | JG122407036521 | JG12240703652 | 九天850平整 | 合格 | 合格品 | 乙 | 张兴华 | 4172 | 4172 | 1 | 7300 | 0.1 | 760 | 平整 |  | 20500018 | 光亮卷半成品 | 0.1-SPCC | 30210015 | 光亮卷 | 0.1-SPCC |  | 60 | MO002091 | MO002091-001-01 | GLJ003 | 光亮卷前处理 模板 | 8495 | 2024-07-26 | 2024-07-26 | 5 | 2024-07-26 20:50:11 | 2024-07-26 22:26:24 | 江苏九天光电科技有限公司 |  | 张兴华 |  | 1 | 0.1 | 7300 | 760 | 1 | JG122407036521 |  | 1 |  | 是 | 1
最终平整 | JG122407034822 | JG12240703482 | 九天850平整 | 合格 | 让步接收 | 甲 | 刘勇 | 4038 | 4038 | 1 | 7060 | 0.1 | 760 | 平整 | K孔洞(5275米传182毫米1个0.12平方毫米) | 20500018 | 光亮卷半成品 | 0.1-SPCC | 30210015 | 光亮卷 | 0.1-SPCC |  | 60 | MO002091 | MO002091-003-02 | GLJ003 | 光亮卷前处理 模板 | 8200 | 2024-07-26 | 2024-07-26 | 5 | 2024-07-26 19:56:39 | 2024-07-26 19:57:48 | 江苏九天光电科技有限公司 |  | 刘勇 |  | 1 | 0.1 | 7060 | 760 | 1 | JG122407034822 |  | 1 | K孔洞(5275米传182毫米1个0.12平方毫米) | 是 | 1
最终平整 | JG122407034821 | JG12240703482 | 九天850平整 | 合格 | 合格品 | 甲 | 刘勇 | 4064 | 4064 | 1 | 7150 | 0.1 | 760 | 平整 |  | 20500018 | 光亮卷半成品 | 0.1-SPCC | 30210015 | 光亮卷 | 0.1-SPCC |  | 60 | MO002091 | MO002091-003-01 | GLJ003 | 光亮卷前处理 模板 | 8200 | 2024-07-26 | 2024-07-26 | 5 | 2024-07-26 19:56:39 | 2024-07-26 19:57:48 | 江苏九天光电科技有限公司 |  | 刘勇 |  | 1 | 0.1 | 7150 | 760 | 1 | JG122407034821 |  | 1 |  | 是 | 1
最终平整 | JG122407036622 | JG12240703662 | 九天850平整 | 合格 | 让步接收 | 甲 | 马晓飞 | 4116 | 4116 | 1 | 7180 | 0.1 | 760 | 平整 | K孔洞(6477米传415毫米1个0.39平方毫米) | 20500018 | 光亮卷半成品 | 0.1-SPCC | 30210015 | 光亮卷 | 0.1-SPCC |  | 60 | MO002091 | MO002091-002-02 | GLJ003 | 光亮卷前处理 模板 | 8280 | 2024-07-26 | 2024-07-26 | 5 | 2024-07-26 18:28:14 | 2024-07-26 18:29:49 | 江苏九天光电科技有限公司 |  | 马晓飞 |  | 1 | 0.1 | 7180 | 760 | 1 | JG122407036622 |  | 1 | K孔洞(6477米传415毫米1个0.39平方毫米) | 是 | 1
最终平整 | JG122407036621 | JG12240703662 | 九天850平整 | 合格 | 让步接收 | 甲 | 马晓飞 | 4140 | 4140 | 1 | 7220 | 0.1 | 760 | 平整 | K孔洞(64米传320毫米1个0.15平方毫米) | 20500018 | 光亮卷半成品 | 0.1-SPCC | 30210015 | 光亮卷 | 0.1-SPCC |  | 60 | MO002091 | MO002091-002-01 | GLJ003 | 光亮卷前处理 模板 | 8280 | 2024-07-26 | 2024-07-26 | 5 | 2024-07-26 18:28:14 | 2024-07-26 18:29:49 | 江苏九天光电科技有限公司 |  | 马晓飞 |  | 1 | 0.1 | 7220 | 760 | 1 | JG122407036621 |  | 1 | K孔洞(64米传320毫米1个0.15平方毫米) | 是 | 1
平整翻包 | JG12240700742 | JG1224070074 | 九天850平整 | 退库 | 协议品 | 甲 | 马晓飞 | 1036 | 1036 | 1 | 2220 | 0.1 | 610 |  | 短带 | 20100023 | 轧硬 | 0.4*610-SPCC | 30210015 | 光亮卷 | 0.1-SPCC |  | 70 | MO001150 | MO001150-002-02 | GLJ003 | 光亮卷前处理 模板 | 6290 | 2024-07-03 | 2024-07-03 | 5 | 2024-07-26 16:28:06 | 2024-07-26 16:29:22 | 江苏九天光电科技有限公司 |  | 马晓飞 |  | 1 | 0.1 | 2220 | 610 | 1 | JG12240700742 |  | 1 |  | 是 | 1
平整翻包 | JG12240700741 | JG1224070074 | 九天850平整 | 合格 | 让步接收 | 甲 | 马晓飞 | 4924 | 4924 | 1 | 10550 | 0.1 | 610 |  | 孔洞（9755米传285毫米1个0.12平方毫米） | 20100023 | 轧硬 | 0.4*610-SPCC | 30210015 | 光亮卷 | 0.1-SPCC |  | 70 | MO001150 | MO001150-002-01 | GLJ003 | 光亮卷前处理 模板 | 6290 | 2024-07-03 | 2024-07-03 | 5 | 2024-07-26 16:28:06 | 2024-07-26 16:29:22 | 江苏九天光电科技有限公司 |  | 马晓飞 |  | 1 | 0.1 | 10550 | 610 | 1 | JG12240700741 |  | 1 |  | 是 | 1
平整翻包 | JG12240702092 | JG1224070209 | 九天850平整 | 合格 | 合格品 | 甲 | 刘勇 | 2066 | 2066 | 1 | 4400 | 0.1 | 610 |  |  | 20100023 | 轧硬 | 0.4*610-SPCC | 30210015 | 光亮卷 | 0.1-SPCC |  | 61 | MO001528 | MO001528-013-02 | GLJ003 | 光亮卷前处理 模板 | 6295 | 2024-07-12 | 2024-07-12 | 5 | 2024-07-26 16:26:46 | 2024-07-26 16:27:44 | 江苏九天光电科技有限公司 |  | 刘勇 |  | 1 | 0.1 | 4400 | 610 | 1 | JG12240702092 |  | 1 |  | 是 | 1
平整翻包 | JG12240702091 | JG1224070209 | 九天850平整 | 合格 | 合格品 | 甲 | 刘勇 | 4106 | 4106 | 1 | 8830 | 0.1 | 610 |  |  | 20100023 | 轧硬 | 0.4*610-SPCC | 30210015 | 光亮卷 | 0.1-SPCC |  | 61 | MO001528 | MO001528-013-01 | GLJ003 | 光亮卷前处理 模板 | 6295 | 2024-07-12 | 2024-07-12 | 5 | 2024-07-26 16:26:46 | 2024-07-26 16:27:44 | 江苏九天光电科技有限公司 |  | 刘勇 |  | 1 | 0.1 | 8830 | 610 | 1 | JG12240702091 |  | 1 |  | 是 | 1
最终平整 | JG12240603311 | JG1224060331 | 九天850平整 | 合格 | 让步接收 | 甲 | 马晓飞 | 4160 | 4124 | 0.9913 | 8810 | 0.1 | 610 | 平整 | 粘钢折印(尾部1500米左右操作侧1-20CM左右) | 20100023 | 轧硬 | 0.4*610-SPCC | 30210015 | 光亮卷 | 0.1-SPCC |  | 60 | MO001043 | MO001043-003-01 | GLJ003 | 光亮卷前处理 模板 | 5880 | 2024-06-30 | 2024-06-30 | 2 | 2024-07-26 12:09:53 | 2024-07-26 12:11:24 | 江苏九天光电科技有限公司 | 197113 | 马晓飞 |  |  | 0.1 | 8900 | 610 | 1 | JG12240603311 |  | 1 | Q翘边(操作侧轻微)N粘钢折印(尾部1500米左右操作侧1-20CM左右) | 关闭 | 1
最终平整 | JG1224070223 | JG1224070223 | 九天850平整 | 合格 | 让步接收 | 甲 | 马晓飞 | 5860 | 5806 | 0.9908 | 6840 | 0.18 | 610 | 平整 | 挫伤（580米左右） | 20100023 | 轧硬 | 0.4*610-SPCC | 30210014 | 光亮卷 | 0.18-SPCC |  | 60 | MO001659 | MO001659-009 | GLJ003 | 光亮卷前处理 模板 | 5970 | 2024-07-16 | 2024-07-16 | 5 | 2024-07-26 11:41:23 | 2024-07-26 11:41:54 | 江苏九天光电科技有限公司 | 244100 | 马晓飞 |  |  | 0.18 | 6840 | 610 | 1 | JG1224070223 |  | 1 |  | 是 | 1
最终平整 | JG1224070232 | JG1224070232 | 九天850平整 | 合格 | 让步接收 | 甲 | 刘勇 | 5730 | 5590 | 0.9756 | 6620 | 0.18 | 610 | 平整 | 粘钢折印(尾部1200米左右传动侧24CM左右),撞伤折印(尾部100米操作侧1CM左右) | 20100023 | 轧硬 | 0.4*610-SPCC | 30210014 | 光亮卷 | 0.18-SPCC |  | 60 | MO001659 | MO001659-004 | GLJ003 | 光亮卷前处理 模板 | 5820 | 2024-07-16 | 2024-07-16 | 5 | 2024-07-26 11:02:39 | 2024-07-26 11:04:07 | 江苏九天光电科技有限公司 | 244095 | 刘勇 |  |  | 0.18 | 6700 | 610 | 1 | JG1224070232 |  | 1 | N粘钢折印(尾部1200米左右传动侧24CM左右),Z撞伤折印(尾部100米操作侧1CM左右) | 是 | 1
最终平整 | JG1224070231 | JG1224070231 | 九天850平整 | 合格 | 让步接收 | 甲 | 刘勇 | 5720 | 5670 | 0.9913 | 6710 | 0.18 | 610 | 平整 | 粘钢折印(尾部800米左右传动侧5CM左右) | 20100023 | 轧硬 | 0.4*610-SPCC | 30210014 | 光亮卷 | 0.18-SPCC |  | 60 | MO001659 | MO001659-003 | GLJ003 | 光亮卷前处理 模板 | 5830 | 2024-07-16 | 2024-07-16 | 5 | 2024-07-26 09:30:57 | 2024-07-26 09:32:22 | 江苏九天光电科技有限公司 | 244094 | 刘勇 |  |  | 0.18 | 6690 | 610 | 1 | JG1224070231 |  | 1 | N粘钢折印(尾部800米左右传动侧5CM左右) | 是 | 1
最终平整 | JG1224070224 | JG1224070224 | 九天850平整 | 合格 | 让步接收 | 乙 | 钱九龙 | 5800 | 5660 | 0.9759 | 6610 | 0.18 | 610 | 平整 | K孔洞(376米传588/582毫米2个0.15/0.12平方毫米)，粘钢折印（尾部700米左右操5-8厘米） | 20100023 | 轧硬 | 0.4*610-SPCC | 30210014 | 光亮卷 | 0.18-SPCC |  | 60 | MO001659 | MO001659-010 | GLJ003 | 光亮卷前处理 模板 | 5960 | 2024-07-16 | 2024-07-16 | 5 | 2024-07-26 07:07:24 | 2024-07-26 07:54:47 | 江苏九天光电科技有限公司 | 244101 | 钱九龙 |  |  | 0.18 | 6750 | 610 | 1 | JG1224070224 |  | 1 | K孔洞(尾部700米左右开始5-8厘米粘钢折印，376米传588/582毫米0.15/0.12平方毫米孔洞) | 是 | 1
最终平整 | JG1224070219 | JG1224070219 | 九天850平整 | 合格 | 合格品 | 乙 | 张兴华 | 5800 | 5766 | 0.9941 | 6840 | 0.18 | 610 | 平整 |  | 20100023 | 轧硬 | 0.4*610-SPCC | 30210014 | 光亮卷 | 0.18-SPCC |  | 60 | MO001659 | MO001659-007 | GLJ003 | 光亮卷前处理 模板 | 5900 | 2024-07-16 | 2024-07-16 | 5 | 2024-07-26 06:22:35 | 2024-07-26 07:06:58 | 江苏九天光电科技有限公司 | 244098 | 张兴华 |  |  | 0.18 | 6780 | 610 | 1 | JG1224070219 |  | 1 |  | 是 | 1
最终平整 | JG1224070227 | JG1224070227 | 九天850平整 | 合格 | 合格品 | 乙 | 钱九龙 | 5840 | 5746 | 0.9839 | 6830 | 0.18 | 610 | 平整 |  | 20100023 | 轧硬 | 0.4*610-SPCC | 30210014 | 光亮卷 | 0.18-SPCC |  | 60 | MO001659 | MO001659-001 | GLJ003 | 光亮卷前处理 模板 | 5950 | 2024-07-16 | 2024-07-16 | 5 | 2024-07-26 05:19:46 | 2024-07-26 06:22:12 | 江苏九天光电科技有限公司 | 244092 | 钱九龙 |  |  | 0.18 | 6850 | 610 | 1 | JG1224070227 |  | 1 |  | 是 | 1
最终平整 | JG1224070251 | JG1224070251 | 九天850平整 | 合格 | 合格品 | 乙 | 张兴华 | 5800 | 5640 | 0.9724 | 6750 | 0.18 | 610 | 平整 |  | 20100023 | 轧硬 | 0.4*610-SPCC | 30210014 | 光亮卷 | 0.18-SPCC |  | 60 | MO001659 | MO001659-011 | GLJ003 | 光亮卷前处理 模板 | 5905 | 2024-07-16 | 2024-07-16 | 5 | 2024-07-26 04:26:29 | 2024-07-26 05:19:23 | 江苏九天光电科技有限公司 | 244102 | 张兴华 |  |  | 0.18 | 6800 | 610 | 1 | JG1224070251 |  | 1 |  | 是 | 1
最终平整 | JG1224070228 | JG1224070228 | 九天850平整 | 合格 | 合格品 | 乙 | 钱九龙 | 5850 | 5750 | 0.9829 | 6850 | 0.18 | 610 | 平整 |  | 20100023 | 轧硬 | 0.4*610-SPCC | 30210014 | 光亮卷 | 0.18-SPCC |  | 60 | MO001659 | MO001659-002 | GLJ003 | 光亮卷前处理 模板 | 5940 | 2024-07-16 | 2024-07-16 | 5 | 2024-07-26 03:11:35 | 2024-07-26 04:26:11 | 江苏九天光电科技有限公司 | 244093 | 钱九龙 |  |  | 0.18 | 6900 | 610 | 1 | JG1224070228 |  | 1 |  | 是 | 1
最终平整 | JG1224070252 | JG1224070252 | 九天850平整 | 合格 | 让步接收 | 乙 | 张兴华 | 5820 | 5790 | 0.9948 | 6830 | 0.18 | 610 | 平整 | 反面来料间断横划伤辊印 | 20100023 | 轧硬 | 0.4*610-SPCC | 30210014 | 光亮卷 | 0.18-SPCC |  | 60 | MO001659 | MO001659-012 | GLJ003 | 光亮卷前处理 模板 | 5900 | 2024-07-16 | 2024-07-16 | 5 | 2024-07-26 02:12:06 | 2024-07-26 03:11:08 | 江苏九天光电科技有限公司 | 244103 | 张兴华 |  |  | 0.18 | 6800 | 610 | 1 | JG1224070252 |  | 1 | X细划伤(反面来料间断横划伤辊印) | 是 | 1
最终平整 | JG1224070215 | JG1224070215 | 九天850平整 | 合格 | 让步接收 | 乙 | 钱九龙 | 5940 | 5890 | 0.9916 | 6980 | 0.18 | 610 | 平整 | 粘钢折印(尾部400米传2-3厘米) | 20100023 | 轧硬 | 0.4*610-SPCC | 30210014 | 光亮卷 | 0.18-SPCC |  | 60 | MO001659 | MO001659-005 | GLJ003 | 光亮卷前处理 模板 | 6040 | 2024-07-16 | 2024-07-16 | 5 | 2024-07-26 01:22:53 | 2024-07-26 02:11:42 | 江苏九天光电科技有限公司 | 244096 | 钱九龙 |  |  | 0.18 | 6930 | 610 | 1 | JG1224070215 |  | 1 | Z折印(尾部400米传2-3厘米粘钢折印) | 是 | 1
最终平整 | JG1224070216 | JG1224070216 | 九天850平整 | 合格 | 让步接收 | 乙 | 张兴华 | 5930 | 5850 | 0.9865 | 6930 | 0.18 | 610 | 平整 | 孔洞(6106米传572毫米0.18,6238米传569毫米0.15,6742米传562毫米0.12平方毫米），来料反面间断横划伤辊印 | 20100023 | 轧硬 | 0.4*610-SPCC | 30210014 | 光亮卷 | 0.18-SPCC |  | 60 | MO001659 | MO001659-006 | GLJ003 | 光亮卷前处理 模板 | 6030 | 2024-07-16 | 2024-07-16 | 5 | 2024-07-26 00:32:58 | 2024-07-26 01:22:35 | 江苏九天光电科技有限公司 | 244097 | 张兴华 |  |  | 0.18 | 6900 | 610 | 1 | JG1224070216 |  | 1 | K孔洞(6106米传572毫米0.18,6238米传569毫米0.15,6742米传562毫米0.12平方毫米，来料间断反面横划伤辊印) | 是 | 1
最终平整 | JG12240701671 | JG1224070167 | 九天850平整 | 合格 | 让步接收 | 乙 | 钱九龙 | 5540 | 5500 | 0.9928 | 10150 | 0.1 | 710 | 平整 | K孔洞(1039/1225/1231米传393毫米3个0.06-0.15,9187米传41毫米0.45，10035米传44毫米0.21,10080米传102毫米0.12平方毫米），尾部300米操0.5厘米撞伤缺口 | 20100028 | 轧硬 | 0.4*710-SPCC | 30210015 | 光亮卷 | 0.1-SPCC |  | 60 | MO001357 | MO001357-003-01 | GLJ003 | 光亮卷前处理 模板 | 8265 | 2024-07-08 | 2024-07-08 | 5 | 2024-07-25 23:13:43 | 2024-07-26 00:32:34 | 江苏九天光电科技有限公司 | 227461 | 钱九龙 |  |  | 0.1 | 10100 | 710 | 1 | JG12240701671 |  | 1 | K孔洞(1039/1225/11231米传393毫米0.06-0.15,9187米传41毫米0.45，10035米传44毫米0.21,10080米传102毫米0.12平方毫米，尾部300米操0.5厘米撞伤缺口) | 是 | 1
最终平整 | JG12240701722 | JG1224070172 | 九天850平整 | 合格 | 让步接收 | 乙 | 张兴华 | 2460 | 2438 | 0.9911 | 4420 | 0.1 | 710 | 平整 | 内20米标记孔洞多作废带。辊印（传1cm左右粘钢辊印） | 20100028 | 轧硬 | 0.4*710-SPCC | 30210015 | 光亮卷 | 0.1-SPCC |  | 60 | MO001357 | MO001357-006-02 | GLJ003 | 光亮卷前处理 模板 | 8210 | 2024-07-08 | 2024-07-08 | 5 | 2024-07-25 22:33:39 | 2024-07-25 23:13:21 | 江苏九天光电科技有限公司 | 227464 | 张兴华 |  |  | 0.1 | 4460 | 710 | 1 | JG12240701722 |  | 1 | K孔洞(内20米标记孔洞多，废带) | 是 | 1
平整翻包 | JG12240700102 | JG1224070010 | 九天850平整 | 退库 | 报废品 | 甲 | 马晓飞 | 200 | 200 | 1 | 380 | 0.1 | 610 |  | 短带二级品（共16个不规则位置孔洞0.03-0.16） | 20100023 | 轧硬 | 0.4*610-SPCC | 30210015 | 光亮卷 | 0.1-SPCC |  | 61 | MO001150 | MO001150-026-02 | GLJ003 | 光亮卷前处理 模板 | 6315 | 2024-07-03 | 2024-07-03 | 2 | 2024-07-25 20:53:28 | 2024-07-25 20:56:31 | 江苏九天光电科技有限公司 |  | 马晓飞 |  | 1 | 0.1 | 380 | 610 | 1 | JG12240700102 |  | 1 |  | 是 | 1
平整翻包 | JG12240700101 | JG1224070010 | 九天850平整 | 合格 | 让步接收 | 甲 | 马晓飞 | 5970 | 5970 | 1 | 13080 | 0.1 | 610 |  | 孔洞(10320米传469毫米1个0.12平方毫米已夹纸) | 20100023 | 轧硬 | 0.4*610-SPCC | 30210015 | 光亮卷 | 0.1-SPCC |  | 61 | MO001150 | MO001150-026-01 | GLJ003 | 光亮卷前处理 模板 | 6315 | 2024-07-03 | 2024-07-03 | 2 | 2024-07-25 20:53:28 | 2024-07-25 20:56:31 | 江苏九天光电科技有限公司 |  | 马晓飞 |  | 1 | 0.1 | 13080 | 610 | 1 | JG12240700101 |  | 1 | K孔洞(10320米传469毫米1个0.12平方毫米已夹纸) | 是 | 1
平整翻包 | JG12240700732 | JG1224070073 | 九天850平整 | 合格 | 让步接收 | 甲 | 刘勇 | 3088 | 3088 | 1 | 6600 | 0.1 | 610 |  | 孔洞（5398/5401米操467毫米2个0.1/0.2平方毫米） | 20100023 | 轧硬 | 0.4*610-SPCC | 30210015 | 光亮卷 | 0.1-SPCC |  | 61 | MO001150 | MO001150-001-02 | GLJ003 | 光亮卷前处理 模板 | 6295 | 2024-07-03 | 2024-07-03 | 2 | 2024-07-25 19:50:28 | 2024-07-25 19:51:18 | 江苏九天光电科技有限公司 |  | 刘勇 |  | 1 | 0.1 | 6600 | 610 | 1 | JG12240700732 |  | 1 |  | 是 | 1
平整翻包 | JG12240700731 | JG1224070073 | 九天850平整 | 合格 | 合格品 | 甲 | 刘勇 | 3074 | 3074 | 1 | 6590 | 0.1 | 610 |  |  | 20100023 | 轧硬 | 0.4*610-SPCC | 30210015 | 光亮卷 | 0.1-SPCC |  | 61 | MO001150 | MO001150-001-01 | GLJ003 | 光亮卷前处理 模板 | 6295 | 2024-07-03 | 2024-07-03 | 2 | 2024-07-25 19:50:28 | 2024-07-25 19:51:18 | 江苏九天光电科技有限公司 |  | 刘勇 |  | 1 | 0.1 | 6590 | 610 | 1 | JG12240700731 |  | 1 |  | 是 | 1
最终平整 | DL002405509823 | DL002405509823 | 九天850平整 | 合格 | 让步接收 | 甲 | 马晓飞 | 1920 | 1866 | 0.9719 | 1970 | 0.203 | 590 | 海金杜门：光电850平整用普光棍Ra0.1-0.18um干平整，速度60-80m/min,厚度公差：0.193-0.213mm，硬度90-117HV，粗糙度0.075-0.5μm.转东方分剪, | 内30米挫伤划伤顶伤酒精斑停机印已夹纸 ，内60米左右来料传动侧17.5CM左右有一片一片小亮斑。来料横辊印，挫划伤，小白斑点，色差白条印，振纹，双氧化边，双边浪 | 31310012 | 镍钝化卷 | 0.203-SPCC | 31310012 | 镍钝化卷 | 0.203-SPCC |  | 80 | MO001976 | MO001976-008 | NDHJ001 | 预镀镍模板 | 1920 | 2024-07-24 | 2024-07-25 | 5 | 2024-07-25 17:49:07 | 2024-07-25 18:02:48 | 江苏九天光电科技有限公司 | 256136 | 马晓飞 |  |  | 0.203 | 2000 | 590 | 1 | DL002405509823 | 海金杜门：（0.203*590）平整后转东方分剪 | 1 | L亮斑(内30米挫伤划伤顶伤酒精斑停机印已夹纸 内60米左右来料传动侧17.5CM左右有一片一片动小亮斑来料横辊印，挫划伤，小白斑点，色差白条印，振纹，双氧化斑，双边浪) | 是 | 1
最终平整 | DL002405511321 | DL002405511321 | 九天850平整 | 合格 | 让步接收 | 甲 | 刘勇 | 1976 | 1936 | 0.9798 | 2040 | 0.203 | 590 | 海金杜门：光电850平整用普光棍Ra0.1-0.18um干平整，速度60-80m/min,厚度公差：0.193-0.213mm，硬度90-117HV，粗糙度0.075-0.5μm.转东方分剪, | 内30米挫伤划伤顶伤酒精斑停机印已夹纸。1800米左右后操作侧1-3CM左右粘钢折印。 来料横辊印，挫划伤，小白斑点，色差白条印，振纹，双氧化边，双边浪 | 31310012 | 镍钝化卷 | 0.203-SPCC | 31310012 | 镍钝化卷 | 0.203-SPCC |  | 80 | MO001976 | MO001976-007 | NDHJ001 | 预镀镍模板 | 1976 | 2024-07-24 | 2024-07-25 | 5 | 2024-07-25 17:15:50 | 2024-07-25 17:28:53 | 江苏九天光电科技有限公司 | 256135 | 刘勇 |  |  | 0.203 | 2060 | 590 | 1 | DL002405511321 | 海金杜门：（0.203*590）平整后转东方分剪 | 1 | N粘钢折印(内30米挫伤划伤顶伤酒精斑停机印已夹纸 1800米左右后操作侧1-3CM左右粘钢折印 来料横辊印，挫划伤，小白斑点，色差白条印，振纹，双氧化斑，双边浪) | 是 | 1
最终平整 | DL002405511312 | DL002405511312 | 九天850平整 | 合格 | 让步接收 | 甲 | 马晓飞 | 2004 | 1950 | 0.9731 | 2070 | 0.203 | 590 | 海金杜门：光电850平整用普光棍Ra0.1-0.18um干平整，速度60-80m/min,厚度公差：0.193-0.213mm，硬度90-117HV，粗糙度0.075-0.5μm.转东方分剪, | 内40米挫伤划伤顶伤酒精斑停机印已夹纸。来料横辊印，挫划伤，小白斑点，色差白条印，振纹，双氧化边，双边浪 | 31310012 | 镍钝化卷 | 0.203-SPCC | 31310012 | 镍钝化卷 | 0.203-SPCC |  | 80 | MO001976 | MO001976-005 | NDHJ001 | 预镀镍模板 | 2004 | 2024-07-24 | 2024-07-25 | 5 | 2024-07-25 16:53:53 | 2024-07-25 16:54:43 | 江苏九天光电科技有限公司 | 256133 | 马晓飞 |  |  | 0.203 | 2100 | 590 | 1 | DL002405511312 | 海金杜门：（0.203*590）平整后转东方分剪 | 1 | B白斑(内40米挫伤划伤顶伤酒精斑停机印已夹纸 来料横辊印，挫划伤，小白斑点，色差白条印，振纹，双氧化斑，双边浪) | 是 | 1
最终平整 | DL0024055115122 | DL0024055115122 | 九天850平整 | 合格 | 让步接收 | 甲 | 刘勇 | 1894 | 1860 | 0.982 | 1970 | 0.203 | 590 | 海金杜门：光电850平整用普光棍Ra0.1-0.18um干平整，速度60-80m/min,厚度公差：0.193-0.213mm，硬度90-117HV，粗糙度0.075-0.5μm.转东方分剪, | 内30米挫伤划伤顶伤酒精斑停机印已夹纸。 1299米传动侧208毫米1个0.03平方毫米孔洞已夹纸 。1100米左右后传动侧1CM左右偶有粘钢折印。来料横辊印，挫划伤，小白斑点，色差白条印，振纹，双氧化边，双边浪 | 31310012 | 镍钝化卷 | 0.203-SPCC | 31310012 | 镍钝化卷 | 0.203-SPCC |  | 80 | MO001976 | MO001976-013 | NDHJ001 | 预镀镍模板 | 1894 | 2024-07-24 | 2024-07-25 | 5 | 2024-07-25 15:47:33 | 2024-07-25 16:10:08 | 江苏九天光电科技有限公司 | 256140 | 刘勇 |  |  | 0.203 | 1980 | 590 | 1 | DL0024055115122 | 海金杜门：（0.203*590）平整后转东方分剪 | 1 | B白斑(内30米挫伤划伤顶伤酒精斑停机印已夹纸 1299米传动侧208毫米1个0.03平方毫米孔洞已夹纸 1100米左右后传动侧1CM左右偶有粘钢折印 来料横辊印，挫划伤，小白斑点，色差白条印，振纹，双氧化斑，双边浪) | 是 | 1
最终平整 | DL0024055098122 | DL0024055098122 | 九天850平整 | 合格 | 让步接收 | 甲 | 马晓飞 | 1924 | 1890 | 0.9823 | 2010 | 0.203 | 590 | 海金杜门：光电850平整用普光棍Ra0.1-0.18um干平整，速度60-80m/min,厚度公差：0.193-0.213mm，硬度90-117HV，粗糙度0.075-0.5μm.转东方分剪, | 内30米挫伤划伤顶伤酒精斑停机印已夹纸 。整卷操作侧1CM有线辊印AB面都有， 来料横辊印，挫划伤，小白斑点，色差白条印，振纹，双氧化边，双边浪 | 31310012 | 镍钝化卷 | 0.203-SPCC | 31310012 | 镍钝化卷 | 0.203-SPCC |  | 80 | MO001976 | MO001976-012 | NDHJ001 | 预镀镍模板 | 1924 | 2024-07-24 | 2024-07-25 | 5 | 2024-07-25 15:16:43 | 2024-07-25 15:34:32 | 江苏九天光电科技有限公司 | 256142 | 马晓飞 |  |  | 0.203 | 2010 | 590 | 1 | DL0024055098122 | 海金杜门：（0.203*590）平整后转东方分剪 | 1 | X线辊印(内30米挫伤划伤顶伤酒精斑停机印已夹纸 整卷操作侧1CM有线辊印AB面都有 来料横辊印，挫划伤，小白斑点，色差白条印，振纹，双氧化斑，双边浪) | 是 | 1
最终平整 | DL002405511311 | DL002405511311 | 九天850平整 | 合格 | 让步接收 | 甲 | 刘勇 | 2004 | 1942 | 0.9691 | 2060 | 0.203 | 590 | 海金杜门：光电850平整用普光棍Ra0.1-0.18um干平整，速度60-80m/min,厚度公差：0.193-0.213mm，硬度90-117HV，粗糙度0.075-0.5μm.转东方分剪, | 内30米挫伤划伤顶伤酒精斑停机印已夹纸 ,270-290米板面划伤挫伤停机印前后已夹纸（机器故障）。 尾部60米左右传动侧1CM有粘钢折印 ， 来料横辊印，挫划伤，小白斑点，色差白条印，振纹，双氧化边，双边浪 | 31310012 | 镍钝化卷 | 0.203-SPCC | 31310012 | 镍钝化卷 | 0.203-SPCC |  | 80 | MO001976 | MO001976-009 | NDHJ001 | 预镀镍模板 | 2004 | 2024-07-24 | 2024-07-25 | 5 | 2024-07-25 14:26:39 | 2024-07-25 14:30:01 | 江苏九天光电科技有限公司 | 256137 | 刘勇 |  |  | 0.203 | 2100 | 590 | 1 | DL002405511311 | 海金杜门：（0.203*590）平整后转东方分剪 | 1 | C擦伤(内30米挫伤划伤顶伤酒精斑停机印已夹纸 270-290米板面划伤挫伤停机印前后已夹纸（机器故障） 尾部60米左右传动侧1CM有粘钢折印 来料横辊印，挫划伤，小白斑点，色差白条印，振纹，双氧化斑，双边浪) | 是 | 1
最终平整 | DL002405511322 | DL002405511322 | 九天850平整 | 合格 | 让步接收 | 甲 | 马晓飞 | 1980 | 1930 | 0.9747 | 2040 | 0.203 | 590 | 海金杜门：光电850平整用普光棍Ra0.1-0.18um干平整，速度60-80m/min,厚度公差：0.193-0.213mm，硬度90-117HV，粗糙度0.075-0.5μm.转东方分剪, | 内80米操作侧1CM左右有撞伤亮斑 内30米挫伤划伤顶伤酒精斑停机印已夹纸 。来料横辊印，挫划伤，小白斑点，色差白条印，振纹，双氧化边，双边浪 | 31310012 | 镍钝化卷 | 0.203-SPCC | 31310012 | 镍钝化卷 | 0.203-SPCC |  | 80 | MO001976 | MO001976-006 | NDHJ001 | 预镀镍模板 | 1980 | 2024-07-24 | 2024-07-25 | 5 | 2024-07-25 12:50:46 | 2024-07-25 12:52:25 | 江苏九天光电科技有限公司 | 256134 | 马晓飞 |  |  | 0.203 | 2060 | 590 | 1 | DL002405511322 | 海金杜门：（0.203*590）平整后转东方分剪 | 1 | Z撞伤折印(内80米操作侧1CM左右有撞伤亮斑 内30米挫伤划伤顶伤酒精斑停机印已夹纸 来料横辊印，挫划伤，小白斑点，色差白条印，振纹，双氧化斑，双边浪) | 是 | 1
最终平整 | DL002405509822 | DL002405509822 | 九天850平整 | 合格 | 让步接收 | 甲 | 刘勇 | 1950 | 1908 | 0.9785 | 2020 | 0.203 | 590 | 海金杜门：光电850平整用普光棍Ra0.1-0.18um干平整，速度60-80m/min,厚度公差：0.193-0.213mm，硬度90-117HV，粗糙度0.075-0.5μm.转东方分剪, | 内40米挫伤划伤顶伤酒精斑停机印已夹纸。 内280米错边未开 ，来料横辊印，挫划伤，小白斑点，色差白条印，振纹，双氧化边，双边浪 | 31310012 | 镍钝化卷 | 0.203-SPCC | 31310012 | 镍钝化卷 | 0.203-SPCC |  | 80 | MO001976 | MO001976-001 | NDHJ001 | 预镀镍模板 | 1950 | 2024-07-24 | 2024-07-25 | 5 | 2024-07-25 11:37:28 | 2024-07-25 12:07:28 | 江苏九天光电科技有限公司 | 256129 | 刘勇 |  |  | 0.203 | 2030 | 590 | 1 | DL002405509822 | 海金杜门：（0.203*590）平整后转东方分剪 | 1 | B白斑(内40米挫伤划伤顶伤酒精斑停机印已夹纸 内280米挫编未开 来料横辊印，挫划伤，小白斑点，色差白条印，振纹，双氧化斑，双边浪) | 是 | 1
最终平整 | JG12240701791 | JG1224070179 | 九天850平整 | 合格 | 合格品 | 乙 | 钱九龙 | 2520 | 2466 | 0.9786 | 4560 | 0.1 | 710 | 平整 |  | 20100028 | 轧硬 | 0.4*710-SPCC | 30210015 | 光亮卷 | 0.1-SPCC |  | 60 | MO001357 | MO001357-009-01 | GLJ003 | 光亮卷前处理 模板 | 8240 | 2024-07-08 | 2024-07-08 | 5 | 2024-07-25 07:26:29 | 2024-07-25 07:55:03 | 江苏九天光电科技有限公司 | 227467 | 钱九龙 |  |  | 0.1 | 4550 | 710 | 1 | JG12240701791 |  | 1 |  | 是 | 1
最终平整 | JG12240701592 | JG1224070159 | 九天850平整 | 合格 | 让步接收 | 乙 | 张兴华 | 5620 | 5584 | 0.9936 | 10260 | 0.1 | 710 | 平整 | 孔洞(113/114米传704/705毫米分别0.27/0.54平方毫米) | 20100028 | 轧硬 | 0.4*710-SPCC | 30210015 | 光亮卷 | 0.1-SPCC |  | 60 | MO001317 | MO001317-001-02 | GLJ003 | 光亮卷前处理 模板 | 8300 | 2024-07-07 | 2024-07-07 | 5 | 2024-07-25 06:13:43 | 2024-07-25 07:26:02 | 江苏九天光电科技有限公司 | 215306 | 张兴华 |  |  | 0.1 | 10200 | 710 | 1 | JG12240701592 |  | 1 | K孔洞(113/114米传704/705毫米0.27/0.54平方毫米) | 是 | 1
最终平整 | JG12240701642 | JG1224070164 | 九天850平整 | 合格 | 合格品 | 乙 | 张兴华 | 5620 | 5542 | 0.9861 | 10190 | 0.1 | 710 | 平整 |  | 20100028 | 轧硬 | 0.4*710-SPCC | 30210015 | 光亮卷 | 0.1-SPCC |  | 60 | MO001357 | MO001357-002-02 | GLJ003 | 光亮卷前处理 模板 | 8285 | 2024-07-08 | 2024-07-08 | 5 | 2024-07-25 03:58:31 | 2024-07-25 05:11:05 | 江苏九天光电科技有限公司 | 227460 | 张兴华 |  |  | 0.1 | 10150 | 710 | 1 | JG12240701642 |  | 1 |  | 是 | 1
最终平整 | JG12240701202 | JG1224070120 | 九天850平整 | 合格 | 让步接收 | 乙 | 钱九龙 | 5670 | 5644 | 0.9954 | 10300 | 0.1 | 710 | 平整 | 内30米标记孔洞多作废带。 | 20100028 | 轧硬 | 0.4*710-SPCC | 30210015 | 光亮卷 | 0.1-SPCC |  | 60 | MO001211 | MO001211-003-02 | GLJ003 | 光亮卷前处理 模板 | 8340 | 2024-07-05 | 2024-07-05 | 5 | 2024-07-25 02:55:33 | 2024-07-25 03:58:14 | 江苏九天光电科技有限公司 | 206674 | 钱九龙 |  |  | 0.1 | 10250 | 710 | 1 | JG12240701202 |  | 1 | K孔洞(内30米标记孔洞多) | 是 | 1
最终平整 | JG12240701761 | JG1224070176 | 九天850平整 | 合格 | 合格品 | 乙 | 张兴华 | 5500 | 5468 | 0.9942 | 10000 | 0.1 | 710 | 平整 |  | 20100028 | 轧硬 | 0.4*710-SPCC | 30210015 | 光亮卷 | 0.1-SPCC |  | 60 | MO001357 | MO001357-008-01 | GLJ003 | 光亮卷前处理 模板 | 8285 | 2024-07-08 | 2024-07-08 | 5 | 2024-07-25 01:52:28 | 2024-07-25 02:55:11 | 江苏九天光电科技有限公司 | 227466 | 张兴华 |  |  | 0.1 | 9970 | 710 | 1 | JG12240701761 |  | 1 |  | 是 | 1
最终平整 | JG122407016822 | JG1224070168 | 九天850平整 | 退库 | 成品退库 | 乙 | 钱九龙 | 900 | 900 | 1 | 1650 | 0.1 | 710 | 平整 | 短带 | 20100028 | 轧硬 | 0.4*710-SPCC | 30210015 | 光亮卷 | 0.1-SPCC |  | 60 | MO001357 | MO001357-004-02-02 | GLJ003 | 光亮卷前处理 模板 | 8275 | 2024-07-08 | 2024-07-08 | 5 | 2024-07-24 23:58:12 | 2024-07-25 01:52:09 | 江苏九天光电科技有限公司 |  | 钱九龙 |  | 1 | 0.1 | 1650 | 710 | 1 | JG122407016822 |  | 1 |  | 是 | 1
最终平整 | JG122407016821 | JG1224070168 | 九天850平整 | 合格 | 合格品 | 乙 | 钱九龙 | 4734 | 4734 | 1 | 8750 | 0.1 | 710 | 平整 |  | 20100028 | 轧硬 | 0.4*710-SPCC | 30210015 | 光亮卷 | 0.1-SPCC |  | 60 | MO001357 | MO001357-004-02-01 | GLJ003 | 光亮卷前处理 模板 | 8275 | 2024-07-08 | 2024-07-08 | 5 | 2024-07-24 23:58:12 | 2024-07-25 01:52:09 | 江苏九天光电科技有限公司 |  | 钱九龙 |  | 1 | 0.1 | 8750 | 710 | 1 | JG122407016821 |  | 1 |  | 是 | 1
最终平整 | JG1224070182 | JG1224070182 | 九天850平整 | 合格 | 让步接收 | 乙 | 张兴华 | 5420 | 5380 | 0.9926 | 6740 | 0.145 | 710 | 平整 | 粘钢折印（尾1000米左右传2-4cm） | 20100028 | 轧硬 | 0.4*710-SPCC | 30210008 | 光亮卷 | 0.145-SPCC |  | 60 | MO001356 | MO001356-012 | GLJ003 | 光亮卷前处理 模板 | 5525 | 2024-07-08 | 2024-07-08 | 5 | 2024-07-24 23:03:49 | 2024-07-24 23:57:56 | 江苏九天光电科技有限公司 | 227455 | 张兴华 |  |  | 0.145 | 6630 | 710 | 1 | JG1224070182 |  | 1 |  | 是 | 1
最终平整 | JG1224070181 | JG1224070181 | 九天850平整 | 合格 | 合格品 | 乙 | 钱九龙 | 5420 | 5374 | 0.9915 | 6660 | 0.145 | 710 | 平整 |  | 20100028 | 轧硬 | 0.4*710-SPCC | 30210008 | 光亮卷 | 0.145-SPCC |  | 60 | MO001356 | MO001356-011 | GLJ003 | 光亮卷前处理 模板 | 5515 | 2024-07-08 | 2024-07-08 | 5 | 2024-07-24 22:20:43 | 2024-07-24 23:03:32 | 江苏九天光电科技有限公司 | 227454 | 钱九龙 |  |  | 0.145 | 6620 | 710 | 1 | JG1224070181 |  | 1 |  | 是 | 1
最终平整 | JG12240701841 | JG1224070184 | 九天850平整 | 合格 | 合格品 | 乙 | 张兴华 | 5700 | 5660 | 0.993 | 10360 | 0.1 | 710 | 平整 |  | 20100028 | 轧硬 | 0.4*710-SPCC | 30210015 | 光亮卷 | 0.1-SPCC |  | 60 | MO001357 | MO001357-012-01 | GLJ003 | 光亮卷前处理 模板 | 8280 | 2024-07-08 | 2024-07-08 | 5 | 2024-07-24 21:00:33 | 2024-07-24 22:20:21 | 江苏九天光电科技有限公司 | 227470 | 张兴华 |  |  | 0.1 | 10300 | 710 | 1 | JG12240701841 |  | 1 |  | 是 | 1
最终平整 | DL002405509821 | DL002405509821 | 九天850平整 | 合格 | 让步接收 | 甲 | 刘勇 | 1952 | 1910 | 0.9785 | 2030 | 0.203 | 590 | 海金杜门：光电850平整用普光棍Ra0.1-0.18um干平整，速度60-80m/min,厚度公差：0.193-0.213mm，硬度90-117HV，粗糙度0.075-0.5μm.转东方分剪, | 内30米挫伤划伤酒精斑停机印已夹纸 ，来料横辊印，板面偶有挫划伤，小白斑点，色差条印，双边浪双氧化边，振纹，暗线印不明显，水印 操作侧5CM左右有白条线印 | 31310012 | 镍钝化卷 | 0.203-SPCC | 31310012 | 镍钝化卷 | 0.203-SPCC |  | 80 | MO001976 | MO001976-003 | NDHJ001 | 预镀镍模板 | 1952 | 2024-07-24 | 2024-07-25 | 5 | 2024-07-24 19:12:41 | 2024-07-24 19:27:41 | 江苏九天光电科技有限公司 | 256131 | 刘勇 |  |  | 0.203 | 2030 | 590 | 1 | DL002405509821 | 海金杜门：（0.203*590）平整后转东方分剪 | 1 | B白斑( 内30米挫伤划伤酒精斑停机印已夹纸 来料横辊印，板面偶有挫划伤，小白斑点，色差条印，双边浪双氧化边振纹暗线印不明显水印 操作侧5CM左右有白条线印) | 是 | 1
最终平整 | DL0024055115121 | DL0024055115121 | 九天850平整 | 合格 | 合格品 | 甲 | 马晓飞 | 1870 | 1830 | 0.9786 | 1940 | 0.203 | 590 | 海金杜门：光电850平整用普光棍Ra0.1-0.18um干平整，速度60-80m/min,厚度公差：0.193-0.213mm，硬度90-117HV，粗糙度0.075-0.5μm.转东方分剪, | 内30米挫伤划伤酒精斑停机印已夹纸 传动侧17.5CM左右有线印 来料横辊印，板面偶有挫划伤，小白斑点，色差条印，双边浪双氧化边振纹 ，1700米左右后传动侧1CM左右有粘钢折印 | 31310012 | 镍钝化卷 | 0.203-SPCC | 31310012 | 镍钝化卷 | 0.203-SPCC |  | 80 | MO001976 | MO001976-011 | NDHJ001 | 预镀镍模板 | 1870 | 2024-07-24 | 2024-07-25 | 5 | 2024-07-24 18:36:59 | 2024-07-24 18:53:20 | 江苏九天光电科技有限公司 | 256139 | 马晓飞 |  |  | 0.203 | 1950 | 590 | 1 | DL0024055115121 | 海金杜门：（0.203*590）平整后转东方分剪 | 1 | B白斑(内30米挫伤划伤酒精斑停机印已夹纸 传动侧17.5CM左右有线印 来料横辊印，板面偶有挫划伤，小白斑点，色差条印，双边浪双氧化边振纹 1700米左右后传动侧1CM左右有粘钢折印) | 是 | 1
最终平整 | DL002405511313 | DL002405511313 | 九天850平整 | 合格 | 让步接收 | 甲 | 刘勇 | 1976 | 1934 | 0.9787 | 2060 | 0.203 | 590 | 海金杜门：光电850平整用普光棍Ra0.1-0.18um干平整，速度60-80m/min,厚度公差：0.193-0.213mm，硬度90-117HV，粗糙度0.075-0.5μm.转东方分剪, | 内30米挫伤划伤酒精斑停机印已夹纸 ，来料横辊印，板面偶有挫划伤，小白斑点，色差条印，双氧化边振纹 ，尾部80米左右传动侧12CM左右有粘钢点印 | 31310012 | 镍钝化卷 | 0.203-SPCC | 31310012 | 镍钝化卷 | 0.203-SPCC |  | 80 | MO001976 | MO001976-002 | NDHJ001 | 预镀镍模板 | 1976 | 2024-07-24 | 2024-07-25 | 5 | 2024-07-24 17:51:25 | 2024-07-24 18:07:48 | 江苏九天光电科技有限公司 | 256130 | 刘勇 |  |  | 0.203 | 2070 | 590 | 1 | DL002405511313 | 海金杜门：（0.203*590）平整后转东方分剪 | 1 | B白斑(内30米挫伤划伤酒精斑停机印已夹纸 来料横辊印，板面偶有挫划伤，小白斑点，色差条印，双氧化边振纹 尾部80米左右传动侧12CM左右有粘钢点印) | 是 | 1
最终平整 | DL002405511323 | DL002405511323 | 九天850平整 | 合格 | 让步接收 | 甲 | 马晓飞 | 2002 | 1934 | 0.966 | 2060 | 0.203 | 590 | 海金杜门：光电850平整用普光棍Ra0.1-0.18um干平整，速度60-80m/min,厚度公差：0.193-0.213mm，硬度90-117HV，粗糙度0.075-0.5μm.转东方分剪, | 尾部50米操作侧2CM左右粘钢折印，内50米挫伤划伤酒精斑停机印已夹纸， 内528米纠编故障，收卷不齐，有点跑卷， 来料横辊印，板面偶有挫划伤，小白斑点，色差条印，双氧化边振纹 | 31310012 | 镍钝化卷 | 0.203-SPCC | 31310012 | 镍钝化卷 | 0.203-SPCC |  | 80 | MO001976 | MO001976-010 | NDHJ001 | 预镀镍模板 | 2002 | 2024-07-24 | 2024-07-25 | 5 | 2024-07-24 16:08:10 | 2024-07-24 16:13:03 | 江苏九天光电科技有限公司 | 256138 | 马晓飞 |  |  | 0.203 | 2090 | 590 | 1 | DL002405511323 | 海金杜门：（0.203*590）平整后转东方分剪 | 1 | N粘钢折印(尾部50米操作侧2CM左右粘钢折印 内50米挫伤划伤酒精斑停机印已夹纸 内528米纠编故障，收卷不齐，有点跑卷 来料横辊印，板面偶有挫划伤，小白斑点，色差条印，双氧化边振纹) | 是 | 1
最终平整 | DL0024055098121 | DL0024055098121 | 九天850平整 | 合格 | 让步接收 | 甲 | 刘勇 | 1862 | 1792 | 0.9624 | 1910 | 0.203 | 590 | 海金杜门：光电850平整用普光棍Ra0.1-0.18um干平整，速度60-80m/min,厚度公差：0.193-0.213mm，硬度90-117HV，粗糙度0.075-0.5μm.转东方分剪, | 内30米挫伤划伤酒精斑停机印已夹纸，内60米板面有酒精斑 ，620-650米板面挫伤划伤停机印（前后已夹纸（机器故障）），650米机器故障收卷不齐，1380/1880米黑斑 ，1700米有垃圾掉入有顶伤印 ，来料横辊印，板面偶有挫划伤，小白斑点，色差条印，双氧化边振纹 | 31310012 | 镍钝化卷 | 0.203-SPCC | 31310012 | 镍钝化卷 | 0.203-SPCC |  | 80 | MO001976 | MO001976-004 | NDHJ001 | 预镀镍模板 | 1862 | 2024-07-24 | 2024-07-25 | 5 | 2024-07-24 14:29:21 | 2024-07-24 14:41:44 | 江苏九天光电科技有限公司 | 256132 | 刘勇 |  |  | 0.203 | 1950 | 590 | 1 | DL0024055098121 | 海金杜门：（0.203*590）平整后转东方分剪 | 1 | H黑斑(1380/1880米黑斑 内30米挫伤划伤酒精斑停机印已夹纸内60米板面有酒精斑 620-650米板面挫伤划伤停机印前后已夹纸（机器故障）1700米有垃圾掉入有顶伤印 来料横辊印，板面偶有挫划伤，小白斑点，色差条印，双氧化边振纹) | 是 | 1
最终平整 | JG1224070269 | JG1224070269 | 九天850平整 | 合格 | 合格品 | 乙 | 钱九龙 | 5348 | 5290 | 0.9892 | 7240 | 0.15 | 610 | 平整 |  | 20100023 | 轧硬 | 0.4*610-SPCC | 30210011 | 光亮卷 | 0.15-SPCC |  | 60 | MO001446 | MO001446-009 | GLJ003 | 光亮卷前处理 模板 | 5400 | 2024-07-10 | 2024-07-10 | 2 | 2024-07-24 05:51:42 | 2024-07-24 06:16:08 | 江苏九天光电科技有限公司 | 235080 | 钱九龙 |  |  | 0.15 | 7241 | 610 | 1 | JG1224070269 |  | 1 |  | 是 | 1
最终平整 | JG1224070263 | JG1224070263 | 九天850平整 | 合格 | 合格品 | 乙 | 张兴华 | 7070 | 7030 | 0.9943 | 9700 | 0.15 | 610 | 平整 |  | 20100023 | 轧硬 | 0.4*610-SPCC | 30210011 | 光亮卷 | 0.15-SPCC |  | 60 | MO001446 | MO001446-019 | GLJ003 | 光亮卷前处理 模板 | 7150 | 2024-07-10 | 2024-07-10 | 2 | 2024-07-24 04:38:31 | 2024-07-24 05:51:16 | 江苏九天光电科技有限公司 | 235099 | 张兴华 |  |  | 0.15 | 9620 | 610 | 1 | JG1224070263 |  | 1 |  | 是 | 1
最终平整 | JG1224070260 | JG1224070260 | 九天850平整 | 合格 | 让步接收 | 乙 | 钱九龙 | 6980 | 6950 | 0.9957 | 9580 | 0.15 | 610 | 平整 | 孔洞(111/116米传538毫米2个0.09,116米传517毫米1个0.09平方毫米) | 20100023 | 轧硬 | 0.4*610-SPCC | 30210011 | 光亮卷 | 0.15-SPCC |  | 60 | MO001446 | MO001446-018 | GLJ003 | 光亮卷前处理 模板 | 7060 | 2024-07-10 | 2024-07-10 | 5 | 2024-07-24 03:38:16 | 2024-07-24 04:38:09 | 江苏九天光电科技有限公司 | 235098 | 钱九龙 |  |  | 0.15 | 9520 | 610 | 1 | JG1224070260 |  | 1 | K孔洞(111/116米传538毫米0.09,116米传517毫米0.09平方毫米) | 是 | 1
最终平整 | JG1224070300 | JG1224070300 | 九天850平整 | 合格 | 合格品 | 乙 | 张兴华 | 6620 | 6568 | 0.9921 | 9500 | 0.15 | 610 | 平整 |  | 20100023 | 轧硬 | 0.4*610-SPCC | 30210011 | 光亮卷 | 0.15-SPCC |  | 60 | MO001477 | MO001477-020 | GLJ003 | 光亮卷前处理 模板 | 6680 | 2024-07-11 | 2024-07-11 | 3 | 2024-07-24 02:39:47 | 2024-07-24 03:37:53 | 江苏九天光电科技有限公司 | 236591 | 张兴华 |  |  | 0.15 | 9482 | 610 | 1 | JG1224070300 |  | 1 |  | 是 | 1
最终平整 | JG1224070049 | JG1224070049 | 九天850平整 | 合格 | 合格品 | 乙 | 钱九龙 | 5366 | 5320 | 0.9914 | 7260 | 0.15 | 610 | 平整 |  | 20100023 | 轧硬 | 0.4*610-SPCC | 30210011 | 光亮卷 | 0.15-SPCC |  | 60 | MO001144 | MO001144-009 | GLJ003 | 光亮卷前处理 模板 | 5430 | 2024-07-03 | 2024-07-03 | 2 | 2024-07-24 01:59:51 | 2024-07-24 02:39:23 | 江苏九天光电科技有限公司 | 202792 | 钱九龙 |  |  | 0.15 | 7253 | 610 | 1 | JG1224070049 |  | 1 |  | 是 | 1
最终平整 | JG0024060073 | JG0024060073 | 九天850平整 | 合格 | 合格品 | 乙 | 张兴华 | 5046 | 5010 | 0.9929 | 7180 | 0.15 | 610 | 平整 |  | 20100082 | 轧硬 | 0.6*610-SPCC | 30210011 | 光亮卷 | 0.15-SPCC |  | 60 | MO000969 | MO000969-005 | GLJ003 | 光亮卷前处理 模板 | 5120 | 2024-06-25 | 2024-06-25 | 2 | 2024-07-24 01:00:07 | 2024-07-24 01:59:35 | 江苏九天光电科技有限公司 | 193546 | 张兴华 |  |  | 0.15 | 7185 | 610 | 1 | JG0024060073 |  | 1 |  | 关闭 | 1
最终平整 | JG1224070045 | JG1224070045 | 九天850平整 | 合格 | 让步接收 | 乙 | 钱九龙 | 5362 | 5314 | 0.991 | 7290 | 0.15 | 610 | 平整 | 粘钢折印(尾部300米操3-5厘米) | 20100023 | 轧硬 | 0.4*610-SPCC | 30210011 | 光亮卷 | 0.15-SPCC |  | 60 | MO001144 | MO001144-007 | GLJ003 | 光亮卷前处理 模板 | 5445 | 2024-07-03 | 2024-07-03 | 2 | 2024-07-24 00:11:54 | 2024-07-24 00:59:41 | 江苏九天光电科技有限公司 | 202790 | 钱九龙 |  |  | 0.15 | 7280 | 610 | 1 | JG1224070045 |  | 1 | Z折印(尾部300米操3-5厘米粘钢折印) | 是 | 1
最终平整 | JG1224070185 | JG1224070185 | 九天850平整 | 合格 | 合格品 | 乙 | 张兴华 | 5382 | 5332 | 0.9907 | 7310 | 0.15 | 610 | 平整 |  | 20100023 | 轧硬 | 0.4*610-SPCC | 30210011 | 光亮卷 | 0.15-SPCC |  | 60 | MO001353 | MO001353-001 | GLJ003 | 光亮卷前处理 模板 | 5425 | 2024-07-08 | 2024-07-08 | 2 | 2024-07-23 23:26:16 | 2024-07-24 00:11:34 | 江苏九天光电科技有限公司 | 227423 | 张兴华 |  |  | 0.15 | 7307 | 610 | 1 | JG1224070185 |  | 1 |  | 是 | 1
最终平整 | JG0024060067 | JG0024060067 | 九天850平整 | 合格 | 合格品 | 乙 | 钱九龙 | 5086 | 5034 | 0.9898 | 7160 | 0.15 | 610 | 平整 |  | 20100082 | 轧硬 | 0.6*610-SPCC | 30210011 | 光亮卷 | 0.15-SPCC |  | 60 | MO000961 | MO000961-001 | GLJ003 | 光亮卷前处理 模板 | 5180 | 2024-06-25 | 2024-06-25 | 2 | 2024-07-23 22:36:10 | 2024-07-23 23:25:53 | 江苏九天光电科技有限公司 | 193329 | 钱九龙 |  |  | 0.15 | 7168 | 610 | 1 | JG0024060067 |  | 1 |  | 关闭 | 1
最终平整 | JG1224070268 | JG1224070268 | 九天850平整 | 合格 | 让步接收 | 乙 | 张兴华 | 7060 | 7016 | 0.9938 | 9620 | 0.15 | 610 | 平整 | 厚薄公差(540-580米标记公差0.14-0.162) | 20100023 | 轧硬 | 0.4*610-SPCC | 30210011 | 光亮卷 | 0.15-SPCC |  | 60 | MO001446 | MO001446-022 | GLJ003 | 光亮卷前处理 模板 | 7135 | 2024-07-10 | 2024-07-10 | 2 | 2024-07-23 21:48:25 | 2024-07-23 22:35:43 | 江苏九天光电科技有限公司 | 235102 | 张兴华 |  |  | 0.15 | 9550 | 610 | 1 | JG1224070268 |  | 1 | H厚薄公差(540-580米标记公差0.14-0.162) | 是 | 1
最终平整 | JG12240701412 | JG1224070141 | 九天850平整 | 退库 | 协议品 | 甲 | 刘勇 | 3100 | 3100 | 1 | 5670 | 0.1 | 710 | 平整 |  | 20100028 | 轧硬 | 0.4*710-SPCC | 30210015 | 光亮卷 | 0.145-SPCC |  | 60 | MO001315 | MO001315-011-02 | GLJ003 | 光亮卷前处理 模板 | 5505 | 2024-07-07 | 2024-07-07 | 2 | 2024-07-23 11:14:28 | 2024-07-23 11:15:20 | 江苏九天光电科技有限公司 |  | 刘勇 |  | 1 | 0.1 | 5670 | 710 | 1 | JG12240701412 |  | 1 |  | 是 | 1
最终平整 | JG12240701411 | JG1224070141 | 九天850平整 | 退库 | 协议品 | 甲 | 刘勇 | 2060 | 2060 | 1 | 3880 | 0.1 | 710 | 平整 |  | 20100028 | 轧硬 | 0.4*710-SPCC | 30210015 | 光亮卷 | 0.145-SPCC |  | 60 | MO001315 | MO001315-011-01 | GLJ003 | 光亮卷前处理 模板 | 5505 | 2024-07-07 | 2024-07-07 | 2 | 2024-07-23 11:14:28 | 2024-07-23 11:15:20 | 江苏九天光电科技有限公司 |  | 刘勇 |  | 1 | 0.1 | 3880 | 710 | 1 | JG12240701411 |  | 1 |  | 是 | 1
平整翻包 | JG1224060237112 | JG12240602371 | 九天850平整 | 退库 | 协议品 | 甲 | 刘勇 | 1600 | 1600 | 1 | 2820 | 0.1 | 760 |  | 短带 | 20500018 | 光亮卷半成品 | 0.1-SPCC | 30210015 | 光亮卷 | 0.1-SPCC |  | 61 | MO001598 | MO001598-004-01-02 | GLJ003 | 光亮卷前处理 模板 | 7220 | 2024-07-14 | 2024-07-14 | 3 | 2024-07-23 10:45:47 | 2024-07-23 10:48:04 | 江苏九天光电科技有限公司 |  | 刘勇 |  | 1 | 0.1 | 2820 | 760 | 1 | JG1224060237112 |  | 1 |  | 是 | 1
平整翻包 | JG1224060237111 | JG12240602371 | 九天850平整 | 合格 | 合格品 | 甲 | 刘勇 | 1932 | 1932 | 1 | 3300 | 0.1 | 760 |  |  | 20500018 | 光亮卷半成品 | 0.1-SPCC | 30210015 | 光亮卷 | 0.1-SPCC |  | 61 | MO001598 | MO001598-004-01-01 | GLJ003 | 光亮卷前处理 模板 | 7220 | 2024-07-14 | 2024-07-14 | 3 | 2024-07-23 10:45:47 | 2024-07-23 10:48:04 | 江苏九天光电科技有限公司 |  | 刘勇 |  | 1 | 0.1 | 3300 | 760 | 1 | JG1224060237111 |  | 1 |  | 是 | 1
最终平整 | JG12240701432 | JG1224070143 | 九天850平整 | 合格 | 合格品 | 乙 | 钱九龙 | 2600 | 2552 | 0.9815 | 4730 | 0.1 | 710 | 平整 |  | 20100028 | 轧硬 | 0.4*710-SPCC | 30210015 | 光亮卷 | 0.1-SPCC |  | 60 | MO001317 | MO001317-003-02 | GLJ003 | 光亮卷前处理 模板 | 8255 | 2024-07-07 | 2024-07-07 | 2 | 2024-07-23 07:17:40 | 2024-07-23 07:42:50 | 江苏九天光电科技有限公司 | 215308 | 钱九龙 |  |  | 0.1 | 4750 | 710 | 1 | JG12240701432 |  | 1 |  | 是 | 1
最终平整 | JG12240701601 | JG1224070160 | 九天850平整 | 合格 | 合格品 | 乙 | 钱九龙 | 2600 | 2588 | 0.9954 | 4750 | 0.1 | 710 | 平整 |  | 20100028 | 轧硬 | 0.4*710-SPCC | 30210015 | 光亮卷 | 0.1-SPCC |  | 60 | MO001317 | MO001317-002-01 | GLJ003 | 光亮卷前处理 模板 | 8310 | 2024-07-07 | 2024-07-07 | 2 | 2024-07-23 06:30:52 | 2024-07-23 07:17:19 | 江苏九天光电科技有限公司 | 215307 | 钱九龙 |  |  | 0.1 | 4750 | 710 | 1 | JG12240701601 |  | 1 |  | 是 | 1
最终平整 | JG12240701442 | JG1224070144 | 九天850平整 | 合格 | 合格品 | 乙 | 张兴华 | 2570 | 2546 | 0.9907 | 4670 | 0.1 | 710 | 平整 |  | 20100028 | 轧硬 | 0.4*710-SPCC | 30210015 | 光亮卷 | 0.1-SPCC |  | 60 | MO001317 | MO001317-004-02 | GLJ003 | 光亮卷前处理 模板 | 8265 | 2024-07-07 | 2024-07-07 | 2 | 2024-07-23 05:55:58 | 2024-07-23 06:30:19 | 江苏九天光电科技有限公司 | 215309 | 张兴华 |  |  | 0.1 | 4650 | 710 | 1 | JG12240701442 |  | 1 |  | 是 | 1
最终平整 | JG12240701351 | JG1224070135 | 九天850平整 | 合格 | 合格品 | 乙 | 张兴华 | 2500 | 2444 | 0.9776 | 4480 | 0.1 | 710 | 平整 |  | 20100028 | 轧硬 | 0.4*710-SPCC | 30210015 | 光亮卷 | 0.1-SPCC |  | 60 | MO001228 | MO001228-003-01 | GLJ003 | 光亮卷前处理 模板 | 8290 | 2024-07-05 | 2024-07-05 | 2 | 2024-07-23 05:20:41 | 2024-07-23 05:55:36 | 江苏九天光电科技有限公司 | 206995 | 张兴华 |  |  | 0.1 | 4500 | 710 | 1 | JG12240701351 |  | 1 |  | 是 | 1
最终平整 | JG12240701751 | JG1224070175 | 九天850平整 | 合格 | 合格品 | 乙 | 钱九龙 | 5540 | 5510 | 0.9946 | 10250 | 0.1 | 710 | 平整 |  | 20100028 | 轧硬 | 0.4*710-SPCC | 30210015 | 光亮卷 | 0.1-SPCC |  | 60 | MO001357 | MO001357-007-01 | GLJ003 | 光亮卷前处理 模板 | 8280 | 2024-07-08 | 2024-07-08 | 5 | 2024-07-23 04:12:00 | 2024-07-23 05:20:07 | 江苏九天光电科技有限公司 | 227465 | 张兴华 |  |  | 0.1 | 10200 | 710 | 1 | JG12240701751 |  | 1 |  | 是 | 1
最终平整 | JG12240701161 | JG1224070116 | 九天850平整 | 合格 | 合格品 | 乙 | 钱九龙 | 5660 | 5620 | 0.9929 | 10360 | 0.1 | 710 | 平整 |  | 20100028 | 轧硬 | 0.4*710-SPCC | 30210015 | 光亮卷 | 0.1-SPCC |  | 60 | MO001211 | MO001211-007-01 | GLJ003 | 光亮卷前处理 模板 | 8340 | 2024-07-05 | 2024-07-05 | 5 | 2024-07-23 02:59:55 | 2024-07-23 04:11:40 | 江苏九天光电科技有限公司 | 206676 | 钱九龙 |  |  | 0.1 | 10300 | 710 | 1 | JG12240701161 |  | 1 |  | 是 | 1
最终平整 | JG12240701632 | JG1224070163 | 九天850平整 | 合格 | 让步接收 | 乙 | 张兴华 | 5672 | 5616 | 0.9901 | 10280 | 0.1 | 710 | 平整 | 孔洞(953/956米传562毫米2个0.24/0.21,952/956米传558毫米2个0.03/0.27,957米传679毫米1个0.06平方毫米) | 20100028 | 轧硬 | 0.4*710-SPCC | 30210015 | 光亮卷 | 0.1-SPCC |  | 60 | MO001357 | MO001357-001-02 | GLJ003 | 光亮卷前处理 模板 | 8270 | 2024-07-08 | 2024-07-08 | 5 | 2024-07-23 01:53:43 | 2024-07-23 02:59:22 | 江苏九天光电科技有限公司 | 227459 | 张兴华 |  |  | 0.1 | 10250 | 710 | 1 | JG12240701632 |  | 1 | K孔洞(953/956米传562毫米0.24/0.21,952/956米传558毫米0.03/0.27,957米传679毫米0.06平方毫米) | 是 | 1
最终平整 | JG12240701801 | JG1224070180 | 九天850平整 | 合格 | 合格品 | 乙 | 钱九龙 | 5640 | 5590 | 0.9911 | 10250 | 0.1 | 710 | 平整 |  | 20100028 | 轧硬 | 0.4*710-SPCC | 30210015 | 光亮卷 | 0.1-SPCC |  | 60 | MO001357 | MO001357-010-01 | GLJ003 | 光亮卷前处理 模板 | 8255 | 2024-07-08 | 2024-07-08 | 5 | 2024-07-23 00:41:38 | 2024-07-23 01:53:27 | 江苏九天光电科技有限公司 | 227468 | 钱九龙 |  |  | 0.1 | 10200 | 710 | 1 | JG12240701801 |  | 1 |  | 是 | 1
最终平整 | JG12240701352 | JG1224070135 | 九天850平整 | 合格 | 合格品 | 乙 | 张兴华 | 5660 | 5606 | 0.9905 | 10290 | 0.1 | 710 | 平整 |  | 20100028 | 轧硬 | 0.4*710-SPCC | 30210015 | 光亮卷 | 0.1-SPCC |  | 60 | MO001228 | MO001228-003-02 | GLJ003 | 光亮卷前处理 模板 | 8290 | 2024-07-05 | 2024-07-05 | 2 | 2024-07-22 23:36:24 | 2024-07-23 00:41:18 | 江苏九天光电科技有限公司 | 206995 | 张兴华 |  |  | 0.1 | 10290 | 710 | 1 | JG12240701352 |  | 1 |  | 是 | 1
最终平整 | JG12240601192 | JG1224060119 | 九天850平整 | 合格 | 让步接收 | 乙 | 钱九龙 | 6610 | 6570 | 0.9939 | 12190 | 0.1 | 710 | 平整 | 孔洞(675米传83/97/104毫米3个0.06-0.12平方毫米) | 20100028 | 轧硬 | 0.4*710-SPCC | 30210015 | 光亮卷 | 0.1-SPCC |  | 60 | MO000677 | MO000677-005-02 | GLJ002 | 东方光亮卷前处理（0.4轧0.1mm) | 13555 | 2024-06-07 | 2024-06-07 | 2 | 2024-07-22 23:34:39 | 2024-07-22 23:36:08 | 江苏九天光电科技有限公司 | 177966 | 钱九龙 |  |  | 0.1 | 12180 | 710 | 1 | JG12240601192 |  | 1 | K孔洞(675米传83/97/104毫米0.12-0.06平方毫米) | 是 | 1
最终平整 | JG12240701151 | JG1224070115 | 九天850平整 | 合格 | 合格品 | 乙 | 张兴华 | 5670 | 5634 | 0.9937 | 10380 | 0.1 | 710 | 平整 |  | 20100028 | 轧硬 | 0.4*710-SPCC | 30210015 | 光亮卷 | 0.1-SPCC |  | 60 | MO001211 | MO001211-005-01 | GLJ003 | 光亮卷前处理 模板 | 8325 | 2024-07-05 | 2024-07-05 | 5 | 2024-07-22 22:21:30 | 2024-07-22 23:32:26 | 江苏九天光电科技有限公司 | 206675 | 张兴华 |  |  | 0.1 | 10300 | 710 | 1 | JG12240701151 |  | 1 |  | 是 | 1
最终平整 | JG12240701361 | JG1224070136 | 九天850平整 | 合格 | 让步接收 | 甲 | 刘勇 | 5620 | 5590 | 0.9947 | 10200 | 0.1 | 710 | 平整 | 孔洞（6040米传375毫米1个0.18平方毫米） | 20100028 | 轧硬 | 0.4*710-SPCC | 30210015 | 光亮卷 | 0.1-SPCC |  | 60 | MO001228 | MO001228-004-01 | GLJ003 | 光亮卷前处理 模板 | 8300 | 2024-07-05 | 2024-07-05 | 5 | 2024-07-22 18:10:18 | 2024-07-22 18:10:33 | 江苏九天光电科技有限公司 | 206996 | 刘勇 |  |  | 0.1 | 10200 | 710 | 1 | JG12240701361 |  | 1 |  | 是 | 1
最终平整 | JG1224070177 | JG1224070177 | 九天850平整 | 合格 | 合格品 | 甲 | 马晓飞 | 5360 | 5330 | 0.9944 | 6550 | 0.145 | 710 | 平整 |  | 20100028 | 轧硬 | 0.4*710-SPCC | 30210008 | 光亮卷 | 0.145-SPCC |  | 60 | MO001356 | MO001356-009 | GLJ003 | 光亮卷前处理 模板 | 5505 | 2024-07-08 | 2024-07-08 | 2 | 2024-07-22 17:15:52 | 2024-07-22 17:16:16 | 江苏九天光电科技有限公司 | 227450 | 马晓飞 |  |  | 0.145 | 6610 | 710 | 1 | JG1224070177 |  | 1 |  | 是 | 1
最终平整 | JG1224070178 | JG1224070178 | 九天850平整 | 合格 | 合格品 | 甲 | 刘勇 | 5420 | 5306 | 0.979 | 6600 | 0.145 | 710 | 平整 |  | 20100028 | 轧硬 | 0.4*710-SPCC | 30210008 | 光亮卷 | 0.145-SPCC |  | 60 | MO001356 | MO001356-010 | GLJ003 | 光亮卷前处理 模板 | 5515 | 2024-07-08 | 2024-07-08 | 2 | 2024-07-22 16:39:48 | 2024-07-22 16:40:11 | 江苏九天光电科技有限公司 | 227451 | 刘勇 |  |  | 0.145 | 6610 | 710 | 1 | JG1224070178 |  | 1 |  | 是 | 1
最终平整 | JG12240701602 | JG1224070160 | 九天850平整 | 合格 | 合格品 | 甲 | 刘勇 | 5530 | 5440 | 0.9837 | 9930 | 0.1 | 710 | 平整 |  | 20100028 | 轧硬 | 0.4*710-SPCC | 30210015 | 光亮卷 | 0.1-SPCC |  | 60 | MO001317 | MO001317-002-02 | GLJ003 | 光亮卷前处理 模板 | 8310 | 2024-07-07 | 2024-07-07 | 2 | 2024-07-22 13:37:03 | 2024-07-22 13:37:50 | 江苏九天光电科技有限公司 | 215307 | 刘勇 |  |  | 0.1 | 10030 | 710 | 1 | JG12240701602 |  | 1 |  | 是 | 1
最终平整 | JG12240701441 | JG1224070144 | 九天850平整 | 合格 | 让步接收 | 甲 | 马晓飞 | 5590 | 5520 | 0.9875 | 10090 | 0.1 | 710 | 平整 | 孔洞(2842米传43毫米2个2.05/0.18平方毫米) | 20100028 | 轧硬 | 0.4*710-SPCC | 30210015 | 光亮卷 | 0.1-SPCC |  | 60 | MO001317 | MO001317-004-01 | GLJ003 | 光亮卷前处理 模板 | 8265 | 2024-07-07 | 2024-07-07 | 2 | 2024-07-22 12:20:22 | 2024-07-22 12:21:15 | 江苏九天光电科技有限公司 | 215309 | 马晓飞 |  |  | 0.1 | 10150 | 710 | 1 | JG12240701441 |  | 1 | K孔洞(2842米传43毫米2个20.5/0.18平方毫米) | 是 | 1
最终平整 | JG12240701431 | JG1224070143 | 九天850平整 | 合格 | 合格品 | 甲 | 刘勇 | 5530 | 5492 | 0.9931 | 10240 | 0.1 | 710 | 平整 |  | 20100028 | 轧硬 | 0.4*710-SPCC | 30210015 | 光亮卷 | 0.1-SPCC |  | 60 | MO001317 | MO001317-003-01 | GLJ003 | 光亮卷前处理 模板 | 8255 | 2024-07-07 | 2024-07-07 | 2 | 2024-07-22 08:44:47 | 2024-07-22 10:20:57 | 江苏九天光电科技有限公司 | 215308 | 刘勇 |  |  | 0.1 | 10240 | 710 | 1 | JG12240701431 |  | 1 |  | 是 | 1
最终平整 | JG12240701191 | JG1224070119 | 九天850平整 | 合格 | 合格品 | 乙 | 钱九龙 | 5700 | 5620 | 0.986 | 10300 | 0.1 | 710 | 平整 |  | 20100028 | 轧硬 | 0.4*710-SPCC | 30210015 | 光亮卷 | 0.1-SPCC |  | 60 | MO001211 | MO001211-001-01 | GLJ003 | 光亮卷前处理 模板 | 8335 | 2024-07-05 | 2024-07-05 | 2 | 2024-07-22 07:30:18 | 2024-07-22 08:11:52 | 江苏九天光电科技有限公司 | 206673 | 钱九龙 |  |  | 0.1 | 10300 | 710 | 1 | JG12240701191 |  | 1 |  | 是 | 1
最终平整 | JG12240701792 | JG1224070179 | 九天850平整 | 合格 | 合格品 | 乙 | 张兴华 | 5570 | 5530 | 0.9928 | 10150 | 0.1 | 710 | 平整 |  | 20100028 | 轧硬 | 0.4*710-SPCC | 30210015 | 光亮卷 | 0.1-SPCC |  | 60 | MO001357 | MO001357-009-02 | GLJ003 | 光亮卷前处理 模板 | 8240 | 2024-07-08 | 2024-07-08 | 5 | 2024-07-22 06:18:24 | 2024-07-22 07:28:46 | 江苏九天光电科技有限公司 | 227467 | 张兴华 |  |  | 0.1 | 10120 | 710 | 1 | JG12240701792 |  | 1 |  | 是 | 1
最终平整 | JG1224070165 | JG1224070165 | 九天850平整 | 合格 | 合格品 | 乙 | 钱九龙 | 5384 | 5350 | 0.9937 | 6590 | 0.145 | 710 | 平整 |  | 20100028 | 轧硬 | 0.4*710-SPCC | 30210008 | 光亮卷 | 0.145-SPCC |  | 60 | MO001356 | MO001356-003 | GLJ003 | 光亮卷前处理 模板 | 5505 | 2024-07-08 | 2024-07-08 | 2 | 2024-07-22 05:32:17 | 2024-07-22 06:17:49 | 江苏九天光电科技有限公司 | 227444 | 钱九龙 |  |  | 0.145 | 6600 | 710 | 1 | JG1224070165 |  | 1 |  | 是 | 1
最终平整 | JG1224070137 | JG1224070137 | 九天850平整 | 合格 | 合格品 | 乙 | 张兴华 | 5430 | 5400 | 0.9945 | 6690 | 0.145 | 710 | 平整 |  | 20100028 | 轧硬 | 0.4*710-SPCC | 30210008 | 光亮卷 | 0.145-SPCC |  | 60 | MO001315 | MO001315-009 | GLJ003 | 光亮卷前处理 模板 | 5510 | 2024-07-07 | 2024-07-07 | 2 | 2024-07-22 04:36:21 | 2024-07-22 05:31:57 | 江苏九天光电科技有限公司 | 215294 | 张兴华 |  |  | 0.145 | 6650 | 710 | 1 | JG1224070137 |  | 1 |  | 是 | 1
最终平整 | JG1224070170 | JG1224070170 | 九天850平整 | 合格 | 让步接收 | 乙 | 钱九龙 | 5360 | 5290 | 0.9869 | 6520 | 0.145 | 710 | 平整 | 缺口(尾部80米传0.3厘米撞伤间断小缺口) | 20100028 | 轧硬 | 0.4*710-SPCC | 30210008 | 光亮卷 | 0.145-SPCC |  | 60 | MO001356 | MO001356-006 | GLJ003 | 光亮卷前处理 模板 | 5515 | 2024-07-08 | 2024-07-08 | 2 | 2024-07-22 02:28:40 | 2024-07-22 03:21:51 | 江苏九天光电科技有限公司 | 227447 | 钱九龙 |  |  | 0.145 | 6580 | 710 | 1 | JG1224070170 |  | 1 | Q缺口(尾部80米传0.3厘米撞伤间断小缺口) | 是 | 1
最终平整 | JG1224070166 | JG1224070166 | 九天850平整 | 合格 | 让步接收 | 乙 | 张兴华 | 5410 | 5390 | 0.9963 | 6600 | 0.145 | 710 | 平整 | 粘钢折印(尾部600米传3-6厘米轻粘钢折印) | 20100028 | 轧硬 | 0.4*710-SPCC | 30210008 | 光亮卷 | 0.145-SPCC |  | 60 | MO001356 | MO001356-004 | GLJ003 | 光亮卷前处理 模板 | 5515 | 2024-07-08 | 2024-07-08 | 2 | 2024-07-22 01:37:28 | 2024-07-22 02:28:09 | 江苏九天光电科技有限公司 | 227445 | 张兴华 |  |  | 0.145 | 6620 | 710 | 1 | JG1224070166 |  | 1 | Z折印(尾部600米传3-6厘米轻粘钢折印) | 是 | 1
最终平整 | JG1224070157 | JG1224070157 | 九天850平整 | 合格 | 让步接收 | 乙 | 张兴华 | 5380 | 5312 | 0.9874 | 6620 | 0.145 | 710 | 平整 | 孔洞(6308/6314/6316米传427毫米3个0.51-0.6平方毫米) | 20100028 | 轧硬 | 0.4*710-SPCC | 30210008 | 光亮卷 | 0.145-SPCC |  | 60 | MO001315 | MO001315-007 | GLJ003 | 光亮卷前处理 模板 | 5500 | 2024-07-07 | 2024-07-07 | 2 | 2024-07-21 23:50:06 | 2024-07-22 00:36:53 | 江苏九天光电科技有限公司 | 215292 | 张兴华 |  |  | 0.15 | 6640 | 710 | 1 | JG1224070157 |  | 1 | K孔洞(6308/6314/6316米传427毫米0.51-0.6平方毫米) | 是 | 1
最终平整 | JG1224070129 | JG1224070129 | 九天850平整 | 合格 | 合格品 | 乙 | 钱九龙 | 5430 | 5330 | 0.9816 | 6690 | 0.145 | 710 | 平整 |  | 20100028 | 轧硬 | 0.4*710-SPCC | 30210008 | 光亮卷 | 0.145-SPCC |  | 60 | MO001232 | MO001232-006 | GLJ003 | 光亮卷前处理 模板 | 5505 | 2024-07-05 | 2024-07-05 | 2 | 2024-07-21 23:00:01 | 2024-07-21 23:49:49 | 江苏九天光电科技有限公司 | 207019 | 钱九龙 |  |  | 0.145 | 6670 | 710 | 1 | JG1224070129 |  | 1 |  | 是 | 1
最终平整 | JG1224070113 | JG1224070113 | 九天850平整 | 合格 | 合格品 | 乙 | 张兴华 | 5440 | 5400 | 0.9926 | 6640 | 0.145 | 710 | 平整 |  | 20100028 | 轧硬 | 0.4*710-SPCC | 30210008 | 光亮卷 | 0.145-SPCC |  | 60 | MO001232 | MO001232-005 | GLJ003 | 光亮卷前处理 模板 | 5505 | 2024-07-05 | 2024-07-05 | 2 | 2024-07-21 22:13:37 | 2024-07-21 22:59:28 | 江苏九天光电科技有限公司 | 207016 | 张兴华 |  |  | 0.145 | 6650 | 710 | 1 | JG1224070113 |  | 1 |  | 是 | 1
最终平整 | JG1224070169 | JG1224070169 | 九天850平整 | 合格 | 合格品 | 甲 | 马晓飞 | 5420 | 5374 | 0.9915 | 6620 | 0.145 | 710 | 平整 |  | 20100028 | 轧硬 | 0.4*710-SPCC | 30210008 | 光亮卷 | 0.145-SPCC |  | 60 | MO001356 | MO001356-005 | GLJ003 | 光亮卷前处理 模板 | 5510 | 2024-07-08 | 2024-07-08 | 2 | 2024-07-21 17:36:36 | 2024-07-21 17:37:06 | 江苏九天光电科技有限公司 | 227446 | 马晓飞 |  |  | 0.145 | 6630 | 710 | 1 | JG1224070169 |  | 1 |  | 是 | 1
最终平整 | JG1224070149 | JG1224070149 | 九天850平整 | 合格 | 合格品 | 甲 | 马晓飞 | 5430 | 5392 | 0.993 | 6600 | 0.145 | 710 | 平整 |  | 20100028 | 轧硬 | 0.4*710-SPCC | 30210008 | 光亮卷 | 0.145-SPCC |  | 60 | MO001315 | MO001315-003 | GLJ003 | 光亮卷前处理 模板 | 5505 | 2024-07-07 | 2024-07-07 | 2 | 2024-07-21 16:58:10 | 2024-07-21 16:58:34 | 江苏九天光电科技有限公司 | 215288 | 刘勇 |  |  | 0.145 | 6620 | 710 | 1 | JG1224070149 |  | 1 |  | 是 | 1
最终平整 | JG1224070150 | JG1224070150 | 九天850平整 | 合格 | 让步接收 | 甲 | 马晓飞 | 5440 | 5400 | 0.9926 | 6590 | 0.145 | 710 | 平整 | 粘钢折印 | 20100028 | 轧硬 | 0.4*710-SPCC | 30210008 | 光亮卷 | 0.145-SPCC |  | 60 | MO001315 | MO001315-004 | GLJ003 | 光亮卷前处理 模板 | 5515 | 2024-07-07 | 2024-07-07 | 2 | 2024-07-21 16:13:42 | 2024-07-21 16:14:05 | 江苏九天光电科技有限公司 | 215289 | 马晓飞 |  |  | 0.145 | 6630 | 710 | 1 | JG1224070150 |  | 1 |  | 是 | 1
最终平整 | JG12240701721 | JG1224070172 | 九天850平整 | 合格 | 合格品 | 甲 | 刘勇 | 5600 | 5542 | 0.9896 | 10060 | 0.1 | 710 | 平整 |  | 20100028 | 轧硬 | 0.4*710-SPCC | 30210015 | 光亮卷 | 0.1-SPCC |  | 60 | MO001357 | MO001357-006-01 | GLJ003 | 光亮卷前处理 模板 | 8210 | 2024-07-08 | 2024-07-08 | 5 | 2024-07-21 15:17:59 | 2024-07-21 15:18:28 | 江苏九天光电科技有限公司 | 227464 | 刘勇 |  |  | 0.1 | 10120 | 710 | 1 | JG12240701721 |  | 1 |  | 是 | 1
最终平整 | JG1224070145 | JG1224070145 | 九天850平整 | 合格 | 让步接收 | 甲 | 马晓飞 | 5410 | 5396 | 0.9974 | 6640 | 0.145 | 710 | 平整 | K孔洞(5014米传3毫米1个0.21平方毫米) | 20100028 | 轧硬 | 0.4*710-SPCC | 30210008 | 光亮卷 | 0.145-SPCC |  | 60 | MO001315 | MO001315-001 | GLJ003 | 光亮卷前处理 模板 | 5505 | 2024-07-07 | 2024-07-07 | 2 | 2024-07-21 12:28:22 | 2024-07-21 12:29:10 | 江苏九天光电科技有限公司 | 215286 | 马晓飞 |  |  | 0.15 | 6640 | 710 | 1 | JG1224070145 |  | 1 | K孔洞(5014米传3毫米1个0.21平方毫米) | 是 | 1
最终平整 | JG1224070118 | JG1224070118 | 九天850平整 | 合格 | 合格品 | 甲 | 刘勇 | 5410 | 5362 | 0.9911 | 6590 | 0.145 | 710 | 平整 |  | 20100028 | 轧硬 | 0.4*710-SPCC | 30210008 | 光亮卷 | 0.145-SPCC |  | 60 | MO001232 | MO001232-004 | GLJ003 | 光亮卷前处理 模板 | 5510 | 2024-07-05 | 2024-07-05 | 2 | 2024-07-21 11:42:01 | 2024-07-21 11:42:28 | 江苏九天光电科技有限公司 | 207015 | 刘勇 |  |  | 0.145 | 6610 | 710 | 1 | JG1224070118 |  | 1 |  | 是 | 1
最终平整 | JG1224070122 | JG1224070122 | 九天850平整 | 合格 | 合格品 | 甲 | 马晓飞 | 5380 | 5380 | 1 | 6620 | 0.145 | 710 | 平整 |  | 20100028 | 轧硬 | 0.4*710-SPCC | 30210008 | 光亮卷 | 0.145-SPCC |  | 60 | MO001232 | MO001232-002 | GLJ003 | 光亮卷前处理 模板 | 5510 | 2024-07-05 | 2024-07-05 | 2 | 2024-07-21 10:28:35 | 2024-07-21 10:29:36 | 江苏九天光电科技有限公司 | 207012 | 马晓飞 |  |  | 0.15 | 6630 | 710 | 1 | JG1224070122 |  | 1 |  | 是 | 1
最终平整 | JG1224070125 | JG1224070125 | 九天850平整 | 合格 | 让步接收 | 甲 | 刘勇 | 5420 | 5390 | 0.9945 | 6640 | 0.145 | 710 | 平整 | K孔洞(172米传679毫米1个0.12平方毫米) | 20100028 | 轧硬 | 0.4*710-SPCC | 30210008 | 光亮卷 | 0.145-SPCC |  | 60 | MO001232 | MO001232-013 | GLJ003 | 光亮卷前处理 模板 | 5505 | 2024-07-05 | 2024-07-05 | 2 | 2024-07-21 09:40:43 | 2024-07-21 09:41:41 | 江苏九天光电科技有限公司 | 207025 | 刘勇 |  |  | 0.145 | 6660 | 710 | 1 | JG1224070125 |  | 1 | K孔洞(172米传679毫米1个0.12平方毫米) | 是 | 1
最终平整 | JG1224070134 | JG1224070134 | 九天850平整 | 合格 | 合格品 | 乙 | 钱九龙 | 5420 | 5350 | 0.9871 | 6680 | 0.145 | 710 | 平整 |  | 20100028 | 轧硬 | 0.4*710-SPCC | 30210008 | 光亮卷 | 0.145-SPCC |  | 60 | MO001232 | MO001232-012 | GLJ003 | 光亮卷前处理 模板 | 5520 | 2024-07-05 | 2024-07-05 | 2 | 2024-07-21 07:22:28 | 2024-07-21 08:12:04 | 江苏九天光电科技有限公司 | 207024 | 钱九龙 |  |  | 0.15 | 6700 | 710 | 1 | JG1224070134 |  | 1 |  | 是 | 1
最终平整 | JG1224070173 | JG1224070173 | 九天850平整 | 合格 | 让步接收 | 乙 | 张兴华 | 5422 | 5400 | 0.9959 | 6600 | 0.145 | 710 | 平整 | 孔洞(897米传221毫米0.18平方毫米) | 20100028 | 轧硬 | 0.4*710-SPCC | 30210008 | 光亮卷 | 0.145-SPCC |  | 60 | MO001356 | MO001356-007 | GLJ003 | 光亮卷前处理 模板 | 5510 | 2024-07-08 | 2024-07-08 | 2 | 2024-07-21 06:41:03 | 2024-07-21 07:22:10 | 江苏九天光电科技有限公司 | 227448 | 张兴华 |  |  | 0.145 | 6600 | 710 | 1 | JG1224070173 |  | 1 | K孔洞(897米传221毫米0.18平方毫米) | 是 | 1
最终平整 | JG1224070161 | JG1224070161 | 九天850平整 | 合格 | 合格品 | 乙 | 钱九龙 | 5400 | 5380 | 0.9963 | 6680 | 0.145 | 710 | 平整 |  | 20100028 | 轧硬 | 0.4*710-SPCC | 30210008 | 光亮卷 | 0.145-SPCC |  | 60 | MO001356 | MO001356-001 | GLJ003 | 光亮卷前处理 模板 | 5500 | 2024-07-08 | 2024-07-08 | 2 | 2024-07-21 05:54:08 | 2024-07-21 06:40:44 | 江苏九天光电科技有限公司 | 227442 | 钱九龙 |  |  | 0.15 | 6630 | 710 | 1 | JG1224070161 |  | 1 |  | 是 | 1
最终平整 | JG12240701271 | JG1224070127 | 九天850平整 | 合格 | 合格品 | 乙 | 张兴华 | 2760 | 2722 | 0.9862 | 3290 | 0.15 | 710 | 平整 |  | 20100028 | 轧硬 | 0.4*710-SPCC | 30210011 | 光亮卷 | 0.15-SPCC |  | 60 | MO001227 | MO001227-001-01 | GLJ003 | 光亮卷前处理 模板 | 8205 | 2024-07-05 | 2024-07-05 | 2 | 2024-07-21 05:25:05 | 2024-07-21 05:53:45 | 江苏九天光电科技有限公司 | 206990 | 张兴华 |  |  | 0.15 | 3280 | 710 | 1 | JG12240701271 |  | 1 |  | 是 | 1
最终平整 | JG1224070130 | JG1224070130 | 九天850平整 | 合格 | 让步接收 | 乙 | 钱九龙 | 5440 | 5400 | 0.9926 | 6700 | 0.145 | 710 | 平整 | 孔洞(92米传33/34/62毫米0.1-0.15，100米传30/72/78毫米0.18-0.27平方毫米，已做标记) | 20100028 | 轧硬 | 0.4*710-SPCC | 30210008 | 光亮卷 | 0.145-SPCC |  | 60 | MO001232 | MO001232-010 | GLJ003 | 光亮卷前处理 模板 | 5510 | 2024-07-05 | 2024-07-05 | 2 | 2024-07-21 04:45:24 | 2024-07-21 05:24:37 | 江苏九天光电科技有限公司 | 207021 | 钱九龙 |  |  | 0.15 | 6660 | 710 | 1 | JG1224070130 |  | 1 | K孔洞(92米传33/34/62毫米0.12-0.15，100米传30/72/78毫米0.18-0.27平方毫米，已做标记) | 是 | 1
最终平整 | JG1224070153 | JG1224070153 | 九天850平整 | 合格 | 让步接收 | 乙 | 张兴华 | 5410 | 5390 | 0.9963 | 6700 | 0.145 | 710 | 平整 | 尾300米传3-10cm粘钢折印 | 20100028 | 轧硬 | 0.4*710-SPCC | 30210008 | 光亮卷 | 0.145-SPCC |  | 60 | MO001315 | MO001315-005 | GLJ003 | 光亮卷前处理 模板 | 5500 | 2024-07-07 | 2024-07-07 | 2 | 2024-07-21 03:41:30 | 2024-07-21 04:45:03 | 江苏九天光电科技有限公司 | 215290 | 张兴华 |  |  | 0.15 | 6650 | 710 | 1 | JG1224070153 |  | 1 |  | 是 | 1
最终平整 | JG1224070174 | JG1224070174 | 九天850平整 | 合格 | 让步接收 | 乙 | 钱九龙 | 5410 | 5390 | 0.9963 | 6660 | 0.145 | 710 | 平整 | Z折印(尾部500米传3-7厘米轻粘钢折印) | 20100028 | 轧硬 | 0.4*710-SPCC | 30210008 | 光亮卷 | 0.145-SPCC |  | 60 | MO001356 | MO001356-008 | GLJ003 | 光亮卷前处理 模板 | 5520 | 2024-07-08 | 2024-07-08 | 2 | 2024-07-21 02:53:35 | 2024-07-21 03:41:09 | 江苏九天光电科技有限公司 | 227449 | 张兴华 |  |  | 0.145 | 6620 | 710 | 1 | JG1224070174 |  | 1 | Z折印(尾部500米传3-7厘米轻粘钢折印) | 是 | 1
最终平整 | JG1224070114 | JG1224070114 | 九天850平整 | 合格 | 合格品 | 乙 | 钱九龙 | 5420 | 5350 | 0.9871 | 6800 | 0.145 | 710 | 平整 |  | 20100028 | 轧硬 | 0.4*710-SPCC | 30210008 | 光亮卷 | 0.145-SPCC |  | 60 | MO001232 | MO001232-007 | GLJ003 | 光亮卷前处理 模板 | 5515 | 2024-07-05 | 2024-07-05 | 2 | 2024-07-21 01:49:31 | 2024-07-21 02:53:16 | 江苏九天光电科技有限公司 | 207017 | 钱九龙 |  |  | 0.145 | 6660 | 710 | 1 | JG1224070114 |  | 1 |  | 是 | 1
最终平整 | JG1224070126 | JG1224070126 | 九天850平整 | 合格 | 合格品 | 乙 | 张兴华 | 5400 | 5370 | 0.9944 | 6680 | 0.145 | 710 | 平整 |  | 20100028 | 轧硬 | 0.4*710-SPCC | 30210008 | 光亮卷 | 0.145-SPCC |  | 60 | MO001232 | MO001232-014 | GLJ003 | 光亮卷前处理 模板 | 5510 | 2024-07-05 | 2024-07-05 | 2 | 2024-07-21 00:55:42 | 2024-07-21 01:49:11 | 江苏九天光电科技有限公司 | 207026 | 张兴华 |  |  | 0.15 | 6650 | 710 | 1 | JG1224070126 |  | 1 |  | 是 | 1
最终平整 | JG12240701272 | JG1224070127 | 九天850平整 | 合格 | 合格品 | 乙 | 钱九龙 | 5280 | 5250 | 0.9943 | 6300 | 0.15 | 710 | 平整 |  | 20100028 | 轧硬 | 0.4*710-SPCC | 30210011 | 光亮卷 | 0.15-SPCC |  | 60 | MO001227 | MO001227-001-02 | GLJ003 | 光亮卷前处理 模板 | 8205 | 2024-07-05 | 2024-07-05 | 2 | 2024-07-21 00:10:13 | 2024-07-21 00:55:23 | 江苏九天光电科技有限公司 | 206990 | 钱九龙 |  |  | 0.15 | 6280 | 710 | 1 | JG12240701272 |  | 1 |  | 是 | 1
最终平整 | JG1224070110 | JG1224070110 | 九天850平整 | 合格 | 让步接收 | 乙 | 张兴华 | 5400 | 5360 | 0.9926 | 6610 | 0.145 | 710 | 平整 | H黄条印(间断横条辊印，已换辊) | 20100028 | 轧硬 | 0.4*710-SPCC | 30210008 | 光亮卷 | 0.145-SPCC |  | 60 | MO001232 | MO001232-009 | GLJ003 | 光亮卷前处理 模板 | 5515 | 2024-07-05 | 2024-07-05 | 2 | 2024-07-20 22:39:23 | 2024-07-21 00:09:48 | 江苏九天光电科技有限公司 | 207020 | 张兴华 |  |  | 0.145 | 6600 | 710 | 1 | JG1224070110 |  | 1 | H黄条印(间断横条辊印，已换辊) | 是 | 1
最终平整 | JG12240500841 | JG1224050084 | 九天850平整 | 合格 | 合格品 | 甲 | 刘勇 | 5560 | 5520 | 0.9928 | 10030 | 0.1 | 710 | 平整 |  | 20100028 | 轧硬 | 0.4*710-SPCC | 30210015 | 光亮卷 | 0.1-SPCC |  | 60 | MO000917 | MO000917-004-01 | GLJ003 | 光亮卷前处理 模板 | 13280 | 2024-06-24 | 2024-06-24 | 2 | 2024-07-20 05:44:27 | 2024-07-20 05:44:55 | 江苏九天光电科技有限公司 | 192602 | 刘勇 |  |  | 0.1 | 10100 | 710 | 1 | JG12240500841 |  | 1 |  | 是 | 1
最终平整 | JG1224070154 | JG1224070154 | 九天850平整 | 合格 | 合格品 | 甲 | 马晓飞 | 5350 | 5320 | 0.9944 | 6520 | 0.145 | 710 | 平整 | 孔洞(5911米传38毫米1个0.48平方毫米 6404米传42毫米1个0.21平方毫米), 尾部700米左右板面中间有不规律粘钢点印 | 20100028 | 轧硬 | 0.4*710-SPCC | 30210008 | 光亮卷 | 0.145-SPCC |  | 60 | MO001315 | MO001315-006 | GLJ003 | 光亮卷前处理 模板 | 5505 | 2024-07-07 | 2024-07-07 | 2 | 2024-07-20 04:29:43 | 2024-07-20 04:31:52 | 江苏九天光电科技有限公司 | 215291 | 马晓飞 |  |  | 0.145 | 6600 | 710 | 1 | JG1224070154 |  | 1 | K孔洞(5911米传38毫米1个0.48平方毫米 6404米传42毫米1个0.21平方毫米),Z折印(尾部700米左右板面中间有不规律粘钢点印) | 是 | 1
最终平整 | JG1224070162 | JG1224070162 | 九天850平整 | 合格 | 合格品 | 甲 | 刘勇 | 5400 | 5360 | 0.9926 | 6580 | 0.145 | 710 | 平整 | 横辊印 | 20100028 | 轧硬 | 0.4*710-SPCC | 30210008 | 光亮卷 | 0.145-SPCC |  | 60 | MO001356 | MO001356-002 | GLJ003 | 光亮卷前处理 模板 | 5510 | 2024-07-08 | 2024-07-08 | 2 | 2024-07-20 03:37:35 | 2024-07-20 03:39:09 | 江苏九天光电科技有限公司 | 227443 | 刘勇 |  |  | 0.15 | 6600 | 710 | 1 | JG1224070162 |  | 1 |  | 是 | 1
最终平整 | JG1224070138 | JG1224070138 | 九天850平整 | 合格 | 合格品 | 甲 | 马晓飞 | 5450 | 5406 | 0.9919 | 6600 | 0.145 | 710 | 平整 |  | 20100028 | 轧硬 | 0.4*710-SPCC | 30210008 | 光亮卷 | 0.145-SPCC |  | 60 | MO001315 | MO001315-010 | GLJ003 | 光亮卷前处理 模板 | 5520 | 2024-07-07 | 2024-07-07 | 2 | 2024-07-20 02:09:58 | 2024-07-20 02:54:38 | 江苏九天光电科技有限公司 | 215295 | 马晓飞 |  |  | 0.145 | 6650 | 710 | 1 | JG1224070138 |  | 1 |  | 是 | 1
最终平整 | JG1224070133 | JG1224070133 | 九天850平整 | 合格 | 合格品 | 甲 | 刘勇 | 5410 | 5374 | 0.9933 | 6600 | 0.145 | 710 | 平整 | 挫伤(5960米左右) | 20100028 | 轧硬 | 0.4*710-SPCC | 30210008 | 光亮卷 | 0.145-SPCC |  | 60 | MO001232 | MO001232-011 | GLJ003 | 光亮卷前处理 模板 | 5515 | 2024-07-05 | 2024-07-05 | 2 | 2024-07-20 02:05:12 | 2024-07-20 02:05:56 | 江苏九天光电科技有限公司 | 207022 | 刘勇 |  |  | 0.145 | 6650 | 710 | 1 | JG1224070133 |  | 1 | C挫伤(5960米左右) | 是 | 1
最终平整 | JG1224070146 | JG1224070146 | 九天850平整 | 合格 | 合格品 | 甲 | 马晓飞 | 5390 | 5386 | 0.9993 | 6600 | 0.145 | 710 | 平整 | 尾部300米左右操作侧15CM左右有拉伸折印 | 20100028 | 轧硬 | 0.4*710-SPCC | 30210008 | 光亮卷 | 0.145-SPCC |  | 60 | MO001315 | MO001315-002 | GLJ003 | 光亮卷前处理 模板 | 5510 | 2024-07-07 | 2024-07-07 | 2 | 2024-07-20 00:37:43 | 2024-07-20 01:19:04 | 江苏九天光电科技有限公司 | 215287 | 马晓飞 |  |  | 0.15 | 6620 | 710 | 1 | JG1224070146 |  | 1 | L拉伸折印(尾部300米左右操作侧15CM左右有折印) | 是 | 1
最终平整 | JG1224070109 | JG1224070109 | 九天850平整 | 合格 | 合格品 | 甲 | 刘勇 | 5430 | 5400 | 0.9945 | 6630 | 0.145 | 710 | 平整 |  | 20100028 | 轧硬 | 0.4*710-SPCC | 30210008 | 光亮卷 | 0.145-SPCC |  | 60 | MO001232 | MO001232-008 | GLJ003 | 光亮卷前处理 模板 | 5505 | 2024-07-05 | 2024-07-05 | 2 | 2024-07-20 00:31:42 | 2024-07-20 00:32:25 | 江苏九天光电科技有限公司 | 207018 | 刘勇 |  |  | 0.145 | 6670 | 710 | 1 | JG1224070109 |  | 1 |  | 是 | 1
最终平整 | JG1224070121 | JG1224070121 | 九天850平整 | 合格 | 让步接收 | 乙 | 张兴华 | 5420 | 5390 | 0.9945 | 6660 | 0.145 | 710 | 平整 | 孔洞（1304米传697毫米1个0.42,5434米传24毫米1个0.48平方毫米） | 20100028 | 轧硬 | 0.4*710-SPCC | 30210008 | 光亮卷 | 0.145-SPCC |  | 60 | MO001232 | MO001232-001 | GLJ003 | 光亮卷前处理 模板 | 5500 | 2024-07-05 | 2024-07-05 | 2 | 2024-07-19 17:21:33 | 2024-07-19 17:55:54 | 江苏九天光电科技有限公司 | 207011 | 张兴华 |  |  | 0.15 | 6640 | 710 | 1 | JG1224070121 |  | 1 |  | 是 | 1
最终平整 | JG1224070140 | JG1224070140 | 九天850平整 | 合格 | 合格品 | 乙 | 钱九龙 | 8120 | 8080 | 0.9951 | 9600 | 0.15 | 710 | 平整 |  | 20100028 | 轧硬 | 0.4*710-SPCC | 30210011 | 光亮卷 | 0.15-SPCC |  | 60 | MO001316 | MO001316-006 | GLJ003 | 光亮卷前处理 模板 | 8225 | 2024-07-07 | 2024-07-07 | 2 | 2024-07-19 16:25:41 | 2024-07-19 17:21:17 | 江苏九天光电科技有限公司 | 215303 | 钱九龙 |  |  | 0.15 | 9550 | 710 | 1 | JG1224070140 |  | 1 |  | 是 | 1
最终平整 | JG1224070155 | JG1224070155 | 九天850平整 | 合格 | 让步接收 | 乙 | 张兴华 | 8020 | 7940 | 0.99 | 9460 | 0.15 | 710 | 平整 | 孔洞(9144米传9毫米1个0.54平方毫米），尾部400米传3-10厘米轻粘钢折印 | 20100028 | 轧硬 | 0.4*710-SPCC | 30210011 | 光亮卷 | 0.15-SPCC |  | 60 | MO001316 | MO001316-007 | GLJ003 | 光亮卷前处理 模板 | 8130 | 2024-07-07 | 2024-07-07 | 2 | 2024-07-19 15:04:18 | 2024-07-19 16:24:56 | 江苏九天光电科技有限公司 | 215304 | 张兴华 |  |  | 0.15 | 9530 | 710 | 1 | JG1224070155 |  | 1 | K孔洞(9144米传9毫米0.54平方毫米，尾部传400米3-10厘米轻粘钢折印) | 是 | 1
最终平整 | JG1224070124 | JG1224070124 | 九天850平整 | 合格 | 合格品 | 乙 | 钱九龙 | 8140 | 8106 | 0.9958 | 9550 | 0.15 | 710 | 平整 |  | 20100028 | 轧硬 | 0.4*710-SPCC | 30210011 | 光亮卷 | 0.15-SPCC |  | 60 | MO001213 | MO001213-002 | GLJ003 | 光亮卷前处理 模板 | 8225 | 2024-07-05 | 2024-07-05 | 2 | 2024-07-19 13:44:36 | 2024-07-19 15:03:59 | 江苏九天光电科技有限公司 | 206678 | 钱九龙 |  |  | 0.15 | 9510 | 710 | 1 | JG1224070124 |  | 1 |  | 是 | 1
最终平整 | JG1224070076 | JG1224070076 | 九天850平整 | 合格 | 合格品 | 乙 | 张兴华 | 6280 | 6240 | 0.9936 | 13440 | 0.1 | 610 | 平整 |  | 20100023 | 轧硬 | 0.4*610-SPCC | 30210015 | 光亮卷 | 0.1-SPCC |  | 60 | MO001150 | MO001150-004 | GLJ003 | 光亮卷前处理 模板 | 6350 | 2024-07-03 | 2024-07-03 | 2 | 2024-07-19 12:17:50 | 2024-07-19 13:43:58 | 江苏九天光电科技有限公司 | 202924 | 张兴华 |  |  | 0.1 | 13450 | 610 | 1 | JG1224070076 |  | 1 |  | 是 | 1
最终平整 | JG12240700862 | JG1224070086 | 九天850平整 | 合格 | 合格品 | 乙 | 钱九龙 | 3048 | 3048 | 1 | 6580 | 0.1 | 610 | 平整 |  | 20100023 | 轧硬 | 0.4*610-SPCC | 30210015 | 光亮卷 | 0.1-SPCC |  | 60 | MO001150 | MO001150-010-02 | GLJ003 | 光亮卷前处理 模板 | 6280 | 2024-07-03 | 2024-07-03 | 2 | 2024-07-19 10:21:04 | 2024-07-19 12:17:25 | 江苏九天光电科技有限公司 |  | 钱九龙 |  | 1 | 0.1 | 6580 | 610 | 1 | JG12240700862 |  | 1 |  | 是 | 1
最终平整 | JG12240700861 | JG1224070086 | 九天850平整 | 合格 | 合格品 | 乙 | 钱九龙 | 3104 | 3104 | 1 | 6700 | 0.1 | 610 | 平整 |  | 20100023 | 轧硬 | 0.4*610-SPCC | 30210015 | 光亮卷 | 0.1-SPCC |  | 60 | MO001150 | MO001150-010-01 | GLJ003 | 光亮卷前处理 模板 | 6280 | 2024-07-03 | 2024-07-03 | 2 | 2024-07-19 10:21:04 | 2024-07-19 12:17:25 | 江苏九天光电科技有限公司 |  | 钱九龙 |  | 1 | 0.1 | 6700 | 610 | 1 | JG12240700861 |  | 1 |  | 是 | 1
最终平整 | JG12240603362 | JG1224060336 | 九天850平整 | 合格 | 合格品 | 乙 | 张兴华 | 3114 | 3114 | 1 | 6770 | 0.1 | 610 | 平整 |  | 20100023 | 轧硬 | 0.4*610-SPCC | 30210015 | 光亮卷 | 0.1-SPCC |  | 60 | MO001043 | MO001043-008-02 | GLJ003 | 光亮卷前处理 模板 | 6330 | 2024-06-30 | 2024-06-30 | 2 | 2024-07-19 08:44:02 | 2024-07-19 10:20:31 | 江苏九天光电科技有限公司 |  | 张兴华 |  | 1 | 0.1 | 6770 | 610 | 1 | JG12240603362 |  | 1 |  | 是 | 1
最终平整 | JG12240603361 | JG1224060336 | 九天850平整 | 合格 | 合格品 | 乙 | 张兴华 | 3096 | 3096 | 1 | 6700 | 0.1 | 610 | 平整 |  | 20100023 | 轧硬 | 0.4*610-SPCC | 30210015 | 光亮卷 | 0.1-SPCC |  | 60 | MO001043 | MO001043-008-01 | GLJ003 | 光亮卷前处理 模板 | 6330 | 2024-06-30 | 2024-06-30 | 2 | 2024-07-19 08:44:02 | 2024-07-19 10:20:31 | 江苏九天光电科技有限公司 |  | 张兴华 |  | 1 | 0.1 | 6700 | 610 | 1 | JG12240603361 |  | 1 |  | 是 | 1
最终平整 | JG1224060279 | JG1224060279 | 九天850平整 | 合格 | 让步接收 | 甲 | 刘勇 | 5810 | 5774 | 0.9938 | 12340 | 0.1 | 610 | 平整 | 孔洞(686米传525毫米1个0.12平方毫米),松花印(1680米左右操作侧1CM左右),折印(550米传5cm左右来料跑偏有折印，11340/11800米来料打皱平后折印) | 20100023 | 轧硬 | 0.4*610-SPCC | 30210015 | 光亮卷 | 0.1-SPCC |  | 60 | MO001043 | MO001043-017 | GLJ003 | 光亮卷前处理 模板 | 5895 | 2024-06-30 | 2024-06-30 | 2 | 2024-07-19 07:16:12 | 2024-07-19 07:19:29 | 江苏九天光电科技有限公司 | 197127 | 刘勇 |  |  | 0.1 | 12500 | 610 | 1 | JG1224060279 |  | 1 | K孔洞(686米传525毫米1个0.12平方毫米),S松花印(1680米左右操作侧1CM左右),Z折印(11340/11800米有来料打皱平后折印) | 是 | 1
最终平整 | JG12240603352 | JG1224060335 | 九天850平整 | 合格 | 合格品 | 甲 | 马晓飞 | 3098 | 3098 | 1 | 6620 | 0.1 | 610 | 平整 |  | 20100023 | 轧硬 | 0.4*610-SPCC | 30210015 | 光亮卷 | 0.1-SPCC |  | 60 | MO001043 | MO001043-007-02 | GLJ003 | 光亮卷前处理 模板 | 6340 | 2024-06-30 | 2024-06-30 | 2 | 2024-07-19 05:59:40 | 2024-07-19 06:00:15 | 江苏九天光电科技有限公司 |  | 马晓飞 |  | 1 | 0.1 | 6620 | 610 | 1 | JG12240603352 |  | 1 |  | 是 | 1
最终平整 | JG12240603351 | JG1224060335 | 九天850平整 | 合格 | 合格品 | 甲 | 马晓飞 | 3122 | 3122 | 1 | 6700 | 0.1 | 610 | 平整 |  | 20100023 | 轧硬 | 0.4*610-SPCC | 30210015 | 光亮卷 | 0.1-SPCC |  | 60 | MO001043 | MO001043-007-01 | GLJ003 | 光亮卷前处理 模板 | 6340 | 2024-06-30 | 2024-06-30 | 2 | 2024-07-19 05:59:40 | 2024-07-19 06:00:15 | 江苏九天光电科技有限公司 |  | 马晓飞 |  | 1 | 0.1 | 6700 | 610 | 1 | JG12240603351 |  | 1 |  | 是 | 1
最终平整 | JG1224070098 | JG1224070098 | 九天850平整 | 合格 | 合格品 | 甲 | 刘勇 | 5350 | 5326 | 0.9955 | 7240 | 0.15 | 610 | 平整 |  | 20100023 | 轧硬 | 0.4*610-SPCC | 30210011 | 光亮卷 | 0.15-SPCC |  | 60 | MO001144 | MO001144-024 | GLJ003 | 光亮卷前处理 模板 | 5410 | 2024-07-03 | 2024-07-03 | 2 | 2024-07-19 04:29:34 | 2024-07-19 04:30:07 | 江苏九天光电科技有限公司 | 202810 | 刘勇 |  |  | 0.15 | 7300 | 610 | 1 | JG1224070098 |  | 1 |  | 是 | 1
最终平整 | JG12240700822 | JG1224070082 | 九天850平整 | 合格 | 合格品 | 甲 | 刘勇 | 3102 | 3102 | 1 | 6670 | 0.1 | 610 | 平整 | 尾部1000米左右传动侧420毫米有缩芯折印 | 20100023 | 轧硬 | 0.4*610-SPCC | 30210015 | 光亮卷 | 0.1-SPCC |  | 60 | MO001150 | MO001150-006-02 | GLJ003 | 光亮卷前处理 模板 | 6295 | 2024-07-03 | 2024-07-03 | 2 | 2024-07-19 04:27:05 | 2024-07-19 04:29:02 | 江苏九天光电科技有限公司 |  | 刘勇 |  | 1 | 0.1 | 6670 | 610 | 1 | JG12240700822 |  | 1 | Z折印(尾部1000米左右传动侧420毫米有来料缩芯折印) | 是 | 1
最终平整 | JG12240700821 | JG1224070082 | 九天850平整 | 合格 | 合格品 | 甲 | 刘勇 | 3120 | 3120 | 1 | 6700 | 0.1 | 610 | 平整 |  | 20100023 | 轧硬 | 0.4*610-SPCC | 30210015 | 光亮卷 | 0.1-SPCC |  | 60 | MO001150 | MO001150-006-01 | GLJ003 | 光亮卷前处理 模板 | 6295 | 2024-07-03 | 2024-07-03 | 2 | 2024-07-19 04:27:05 | 2024-07-19 04:29:02 | 江苏九天光电科技有限公司 |  | 刘勇 |  | 1 | 0.1 | 6700 | 610 | 1 | JG12240700821 |  | 1 |  | 是 | 1
最终平整 | JG12240700812 | JG1224070081 | 九天850平整 | 合格 | 合格品 | 甲 | 马晓飞 | 3082 | 3082 | 1 | 6600 | 0.1 | 610 | 平整 | 实际抗拉317 | 20100023 | 轧硬 | 0.4*610-SPCC | 30210015 | 光亮卷 | 0.1-SPCC |  | 60 | MO001150 | MO001150-005-02 | GLJ003 | 光亮卷前处理 模板 | 6305 | 2024-07-03 | 2024-07-03 | 2 | 2024-07-19 03:10:36 | 2024-07-19 03:11:17 | 江苏九天光电科技有限公司 |  | 马晓飞 |  | 1 | 0.1 | 6600 | 610 | 1 | JG12240700812 |  | 1 |  | 是 | 1
最终平整 | JG12240700811 | JG1224070081 | 九天850平整 | 合格 | 合格品 | 甲 | 马晓飞 | 3084 | 3084 | 1 | 6600 | 0.1 | 610 | 平整 | 内圈厚度公差0.106 | 20100023 | 轧硬 | 0.4*610-SPCC | 30210015 | 光亮卷 | 0.1-SPCC |  | 60 | MO001150 | MO001150-005-01 | GLJ003 | 光亮卷前处理 模板 | 6305 | 2024-07-03 | 2024-07-03 | 2 | 2024-07-19 03:10:36 | 2024-07-19 03:11:17 | 江苏九天光电科技有限公司 |  | 马晓飞 |  | 1 | 0.1 | 6600 | 610 | 1 | JG12240700811 |  | 1 |  | 是 | 1
最终平整 | JG12240603472 | JG1224060347 | 九天850平整 | 合格 | 合格品 | 甲 | 刘勇 | 3080 | 3080 | 1 | 6600 | 0.1 | 610 | 平整 | 孔洞(6209米传28毫米1个0.24平方毫米) 厚度公差0.106-0.107 | 20100023 | 轧硬 | 0.4*610-SPCC | 30210015 | 光亮卷 | 0.1-SPCC |  | 60 | MO001043 | MO001043-011-02 | GLJ003 | 光亮卷前处理 模板 | 6325 | 2024-06-30 | 2024-06-30 | 2 | 2024-07-19 01:29:24 | 2024-07-19 01:30:29 | 江苏九天光电科技有限公司 |  | 刘勇 |  | 1 | 0.1 | 6600 | 610 | 1 | JG12240603472 |  | 1 | K孔洞(6209米传28毫米1个0.24平方毫米) | 是 | 1
最终平整 | JG12240603471 | JG1224060347 | 九天850平整 | 合格 | 合格品 | 甲 | 刘勇 | 3076 | 3076 | 1 | 6600 | 0.1 | 610 | 平整 | 厚度公差0.106-0.107 | 20100023 | 轧硬 | 0.4*610-SPCC | 30210015 | 光亮卷 | 0.1-SPCC |  | 60 | MO001043 | MO001043-011-01 | GLJ003 | 光亮卷前处理 模板 | 6325 | 2024-06-30 | 2024-06-30 | 2 | 2024-07-19 01:29:24 | 2024-07-19 01:30:29 | 江苏九天光电科技有限公司 |  | 刘勇 |  | 1 | 0.1 | 6600 | 610 | 1 | JG12240603471 |  | 1 |  | 是 | 1
最终平整 | JG1224070006 | JG1224070006 | 九天850平整 | 合格 | 合格品 | 甲 | 刘勇 | 5270 | 5290 | 1.0038 | 7210 | 0.15 | 610 | 平整 |  | 20100023 | 轧硬 | 0.4*610-SPCC | 30210011 | 光亮卷 | 0.15-SPCC |  | 60 | MO001076 | MO001076-012 | GLJ003 | 光亮卷前处理 模板 | 5400 | 2024-07-01 | 2024-07-01 | 2 | 2024-07-19 00:08:47 | 2024-07-19 00:09:12 | 江苏九天光电科技有限公司 | 198355 | 刘勇 |  |  | 0.15 | 7230 | 610 | 1 | JG1224070006 |  | 1 |  | 是 | 1
最终平整 | JG1224060286 | JG1224060286 | 九天850平整 | 合格 | 合格品 | 甲 | 马晓飞 | 5360 | 5178 | 0.966 | 7150 | 0.15 | 610 | 平整 | 尾部500米左右操作侧10CM左右粘钢折印 | 20100023 | 轧硬 | 0.4*610-SPCC | 30210011 | 光亮卷 | 0.15-SPCC |  | 60 | MO001041 | MO001041-001 | GLJ003 | 光亮卷前处理 模板 | 5425 | 2024-06-30 | 2024-06-30 | 2 | 2024-07-18 22:26:34 | 2024-07-18 22:27:33 | 江苏九天光电科技有限公司 | 196768 | 马晓飞 |  |  | 0.15 | 7220 | 610 | 1 | JG1224060286 |  | 1 | Z折印(尾部500米左右操作侧10CM左右粘钢折印) | 是 | 1
最终平整 | JG1224060301 | JG1224060301 | 九天850平整 | 合格 | 合格品 | 甲 | 刘勇 | 5362 | 5326 | 0.9933 | 7280 | 0.15 | 610 | 平整 | X锈斑(尾部100米左右) 外圈抗拉低 边中边317/309/310 | 20100023 | 轧硬 | 0.4*610-SPCC | 30210011 | 光亮卷 | 0.15-SPCC |  | 60 | MO001041 | MO001041-008 | GLJ003 | 光亮卷前处理 模板 | 5445 | 2024-06-30 | 2024-06-30 | 2 | 2024-07-18 21:43:53 | 2024-07-18 21:44:40 | 江苏九天光电科技有限公司 | 196775 | 刘勇 |  |  | 0.15 | 7290 | 610 | 1 | JG1224060301 |  | 1 | X锈斑(尾部100米左右) | 是 | 1
最终平整 | JG1224070078 | JG1224070078 | 九天850平整 | 合格 | 合格品 | 乙 | 钱九龙 | 5340 | 5240 | 0.9813 | 7200 | 0.15 | 610 | 平整 |  | 20100023 | 轧硬 | 0.4*610-SPCC | 30210011 | 光亮卷 | 0.15-SPCC |  | 60 | MO001144 | MO001144-022 | GLJ003 | 光亮卷前处理 模板 | 5405 | 2024-07-03 | 2024-07-03 | 2 | 2024-07-18 19:43:01 | 2024-07-18 20:21:43 | 江苏九天光电科技有限公司 | 202808 | 钱九龙 |  |  | 0.15 | 7280 | 610 | 1 | JG1224070078 |  | 1 |  | 是 | 1
最终平整 | JG1224060310 | JG1224060310 | 九天850平整 | 合格 | 合格品 | 乙 | 张兴华 | 5330 | 5270 | 0.9887 | 7180 | 0.15 | 610 | 平整 |  | 20100023 | 轧硬 | 0.4*610-SPCC | 30210011 | 光亮卷 | 0.15-SPCC |  | 60 | MO001041 | MO001041-003 | GLJ003 | 光亮卷前处理 模板 | 5400 | 2024-06-30 | 2024-06-30 | 2 | 2024-07-18 18:53:58 | 2024-07-18 19:42:38 | 江苏九天光电科技有限公司 | 196770 | 钱九龙 |  |  | 0.15 | 7250 | 610 | 1 | JG1224060310 |  | 1 |  | 是 | 1
最终平整 | JG1224060281 | JG1224060281 | 九天850平整 | 合格 | 合格品 | 乙 | 张兴华 | 5158 | 5130 | 0.9946 | 7230 | 0.15 | 610 | 平整 |  | 20100023 | 轧硬 | 0.4*610-SPCC | 30210011 | 光亮卷 | 0.15-SPCC |  | 60 | MO001259 | MO001259-003 | GLJ003 | 光亮卷前处理 模板 | 5240 | 2024-07-06 | 2024-07-06 | 2 | 2024-07-18 18:05:14 | 2024-07-18 18:53:36 | 江苏九天光电科技有限公司 | 208027 | 张兴华 |  |  | 0.15 | 7240 | 610 | 1 | JG1224060281 |  | 1 |  | 是 | 1
最终平整 | JG1224070065 | JG1224070065 | 九天850平整 | 合格 | 合格品 | 乙 | 钱九龙 | 5338 | 5300 | 0.9929 | 7230 | 0.15 | 610 | 平整 |  | 20100023 | 轧硬 | 0.4*610-SPCC | 30210011 | 光亮卷 | 0.15-SPCC |  | 60 | MO001144 | MO001144-015 | GLJ003 | 光亮卷前处理 模板 | 5410 | 2024-07-03 | 2024-07-03 | 2 | 2024-07-18 17:22:26 | 2024-07-18 18:04:53 | 江苏九天光电科技有限公司 | 202799 | 钱九龙 |  |  | 0.15 | 7229 | 610 | 1 | JG1224070065 |  | 1 |  | 是 | 1
最终平整 | JG1224070053 | JG1224070053 | 九天850平整 | 合格 | 让步接收 | 乙 | 张兴华 | 5340 | 5210 | 0.9757 | 7190 | 0.15 | 610 | 平整 | 内800米传20厘米来料撞伤，间断粘钢印 | 20100023 | 轧硬 | 0.4*610-SPCC | 30210011 | 光亮卷 | 0.15-SPCC |  | 60 | MO001144 | MO001144-011 | GLJ003 | 光亮卷前处理 模板 | 5420 | 2024-07-03 | 2024-07-03 | 2 | 2024-07-18 15:48:39 | 2024-07-18 17:22:07 | 江苏九天光电科技有限公司 | 202794 | 张兴华 |  |  | 0.15 | 7300 | 610 | 1 | JG1224070053 |  | 1 | Z撞伤(内800米传20厘米来料撞伤，间断粘钢印) | 是 | 1
最终平整 | JG1224070225 | JG1224070225 | 九天850平整 | 合格 | 合格品 | 乙 | 钱九龙 | 6098 | 6070 | 0.9954 | 8800 | 0.15 | 610 | 平整 |  | 20100023 | 轧硬 | 0.4*610-SPCC | 30210011 | 光亮卷 | 0.15-SPCC |  | 60 | MO001411 | MO001411-001 | GLJ003 | 光亮卷前处理 模板 | 6700 | 2024-07-09 | 2024-07-09 | 2 | 2024-07-18 15:02:15 | 2024-07-18 15:48:15 | 江苏九天光电科技有限公司 | 232898 | 钱九龙 |  |  | 0.15 | 8798 | 610 | 1 | JG1224070225 |  | 1 |  | 是 | 1
最终平整 | JG1224070207 | JG1224070207 | 九天850平整 | 合格 | 合格品 | 乙 | 张兴华 | 7054 | 7030 | 0.9966 | 9700 | 0.15 | 610 | 平整 |  | 20100023 | 轧硬 | 0.4*610-SPCC | 30210011 | 光亮卷 | 0.15-SPCC |  | 60 | MO001353 | MO001353-009 | GLJ003 | 光亮卷前处理 模板 | 7150 | 2024-07-08 | 2024-07-08 | 2 | 2024-07-18 13:44:38 | 2024-07-18 15:01:48 | 江苏九天光电科技有限公司 | 227432 | 张兴华 |  |  | 0.15 | 9699 | 610 | 1 | JG1224070207 |  | 1 |  | 是 | 1
最终平整 | JG1224070083 | JG1224070083 | 九天850平整 | 合格 | 合格品 | 乙 | 钱九龙 | 6230 | 6180 | 0.992 | 13390 | 0.1 | 610 | 平整 |  | 20100023 | 轧硬 | 0.4*610-SPCC | 30210015 | 光亮卷 | 0.1-SPCC |  | 60 | MO001150 | MO001150-007 | GLJ003 | 光亮卷前处理 模板 | 6340 | 2024-07-03 | 2024-07-03 | 2 | 2024-07-18 12:01:04 | 2024-07-18 13:44:18 | 江苏九天光电科技有限公司 | 202927 | 张兴华 |  |  | 0.1 | 13360 | 610 | 1 | JG1224070083 |  | 1 |  | 是 | 1
最终平整 | JG12240700382 | JG1224070038 | 九天850平整 | 合格 | 合格品 | 乙 | 钱九龙 | 3100 | 3100 | 1 | 6790 | 0.1 | 610 | 平整 |  | 20100023 | 轧硬 | 0.4*610-SPCC | 30210015 | 光亮卷 | 0.1-SPCC |  | 60 | MO001150 | MO001150-022-02 | GLJ003 | 光亮卷前处理 模板 | 6320 | 2024-07-03 | 2024-07-03 | 2 | 2024-07-18 10:07:01 | 2024-07-18 12:00:32 | 江苏九天光电科技有限公司 |  | 钱九龙 |  | 1 | 0.1 | 6790 | 610 | 1 | JG12240700382 |  | 1 |  | 是 | 1
最终平整 | JG12240700381 | JG1224070038 | 九天850平整 | 合格 | 合格品 | 乙 | 钱九龙 | 3130 | 3130 | 1 | 6800 | 0.1 | 610 | 平整 |  | 20100023 | 轧硬 | 0.4*610-SPCC | 30210015 | 光亮卷 | 0.1-SPCC |  | 60 | MO001150 | MO001150-022-01 | GLJ003 | 光亮卷前处理 模板 | 6320 | 2024-07-03 | 2024-07-03 | 2 | 2024-07-18 10:07:01 | 2024-07-18 12:00:32 | 江苏九天光电科技有限公司 |  | 钱九龙 |  | 1 | 0.1 | 6800 | 610 | 1 | JG12240700381 |  | 1 |  | 是 | 1
最终平整 | JG12240700842 | JG1224070084 | 九天850平整 | 合格 | 合格品 | 乙 | 张兴华 | 3130 | 3130 | 1 | 6820 | 0.1 | 610 | 平整 |  | 20100023 | 轧硬 | 0.4*610-SPCC | 30210015 | 光亮卷 | 0.1-SPCC |  | 60 | MO001150 | MO001150-008-02 | GLJ003 | 光亮卷前处理 模板 | 6325 | 2024-07-03 | 2024-07-03 | 2 | 2024-07-18 08:32:35 | 2024-07-18 10:06:29 | 江苏九天光电科技有限公司 |  | 张兴华 |  | 1 | 0.1 | 6820 | 610 | 1 | JG12240700842 |  | 1 |  | 是 | 1
最终平整 | JG12240700841 | JG1224070084 | 九天850平整 | 合格 | 合格品 | 乙 | 张兴华 | 3124 | 3124 | 1 | 6800 | 0.1 | 610 | 平整 |  | 20100023 | 轧硬 | 0.4*610-SPCC | 30210015 | 光亮卷 | 0.1-SPCC |  | 60 | MO001150 | MO001150-008-01 | GLJ003 | 光亮卷前处理 模板 | 6325 | 2024-07-03 | 2024-07-03 | 2 | 2024-07-18 08:32:35 | 2024-07-18 10:06:29 | 江苏九天光电科技有限公司 |  | 张兴华 |  | 1 | 0.1 | 6800 | 610 | 1 | JG12240700841 |  | 1 |  | 是 | 1
最终平整 | JG1224070095 | JG1224070095 | 九天850平整 | 合格 | 合格品 | 乙 | 钱九龙 | 6264 | 6240 | 0.9962 | 13500 | 0.1 | 610 | 平整 |  | 20100023 | 轧硬 | 0.4*610-SPCC | 30210015 | 光亮卷 | 0.1-SPCC |  | 60 | MO001150 | MO001150-019 | GLJ003 | 光亮卷前处理 模板 | 6335 | 2024-07-03 | 2024-07-03 | 2 | 2024-07-18 08:31:04 | 2024-07-18 08:32:06 | 江苏九天光电科技有限公司 | 202939 | 钱九龙 |  |  | 0.1 | 13485 | 610 | 1 | JG1224070095 |  | 1 |  | 是 | 1
最终平整 | JG1224060280 | JG1224060280 | 九天850平整 | 合格 | 让步接收 | 甲 | 刘勇 | 5816 | 5804 | 0.9979 | 12410 | 0.1 | 610 | 平整 | 孔洞(56米传255毫米1个0.63,89米传179毫米0.21平方毫米),粘钢(尾部1000米左右操作侧20CM左右) | 20100023 | 轧硬 | 0.4*610-SPCC | 30210015 | 光亮卷 | 0.1-SPCC |  | 60 | MO001043 | MO001043-018 | GLJ003 | 光亮卷前处理 模板 | 5890 | 2024-06-30 | 2024-06-30 | 2 | 2024-07-18 07:56:23 | 2024-07-18 08:02:31 | 江苏九天光电科技有限公司 | 197128 | 刘勇 |  |  | 0.1 | 12480 | 610 | 1 | JG1224060280 |  | 1 | K孔洞(56米传255毫米1个0.63,89米传179毫米0.21平方毫米),Z折印(尾部1000米左右操作侧20CM有粘钢折印) | 是 | 1
最终平整 | JG12240700852 | JG1224070085 | 九天850平整 | 合格 | 合格品 | 甲 | 马晓飞 | 3086 | 3086 | 1 | 6630 | 0.1 | 610 | 平整 |  | 20100023 | 轧硬 | 0.4*610-SPCC | 30210015 | 光亮卷 | 0.1-SPCC |  | 60 | MO001150 | MO001150-009-02 | GLJ003 | 光亮卷前处理 模板 | 6290 | 2024-07-03 | 2024-07-03 | 2 | 2024-07-18 07:03:10 | 2024-07-18 07:03:47 | 江苏九天光电科技有限公司 |  | 马晓飞 |  | 1 | 0.1 | 6630 | 610 | 1 | JG12240700852 |  | 1 |  | 是 | 1
最终平整 | JG12240700851 | JG1224070085 | 九天850平整 | 合格 | 合格品 | 甲 | 马晓飞 | 3118 | 3118 | 1 | 6700 | 0.1 | 610 | 平整 |  | 20100023 | 轧硬 | 0.4*610-SPCC | 30210015 | 光亮卷 | 0.1-SPCC |  | 60 | MO001150 | MO001150-009-01 | GLJ003 | 光亮卷前处理 模板 | 6290 | 2024-07-03 | 2024-07-03 | 2 | 2024-07-18 07:03:10 | 2024-07-18 07:03:47 | 江苏九天光电科技有限公司 |  | 马晓飞 |  | 1 | 0.1 | 6700 | 610 | 1 | JG12240700851 |  | 1 |  | 是 | 1
最终平整 | JG1224070093 | JG1224070093 | 九天850平整 | 合格 | 让步接收 | 甲 | 刘勇 | 5702 | 5684 | 0.9968 | 12150 | 0.1 | 610 | 平整 | 粘钢折印(尾部1100米左右操作侧33CM左右) | 20100023 | 轧硬 | 0.4*610-SPCC | 30210015 | 光亮卷 | 0.1-SPCC |  | 60 | MO001150 | MO001150-017 | GLJ003 | 光亮卷前处理 模板 | 6300 | 2024-07-03 | 2024-07-03 | 2 | 2024-07-18 05:36:09 | 2024-07-18 05:37:24 | 江苏九天光电科技有限公司 | 202937 | 刘勇 |  |  | 0.1 | 12226 | 610 | 1 | JG1224070093 |  | 1 | Z折印(尾部1100米左右操作侧33CM左右有粘钢折印) | 是 | 1
最终平整 | JG12240700942 | JG1224070094 | 九天850平整 | 合格 | 合格品 | 甲 | 马晓飞 | 3086 | 3086 | 1 | 6650 | 0.1 | 610 | 平整 |  | 20100023 | 轧硬 | 0.4*610-SPCC | 30210015 | 光亮卷 | 0.1-SPCC |  | 60 | MO001150 | MO001150-018-02 | GLJ003 | 光亮卷前处理 模板 | 6305 | 2024-07-03 | 2024-07-03 | 2 | 2024-07-18 04:20:11 | 2024-07-18 04:20:47 | 江苏九天光电科技有限公司 |  | 马晓飞 |  | 1 | 0.1 | 6650 | 610 | 1 | JG12240700942 |  | 1 |  | 是 | 1
最终平整 | JG12240700941 | JG1224070094 | 九天850平整 | 合格 | 合格品 | 甲 | 马晓飞 | 3098 | 3098 | 1 | 6650 | 0.1 | 610 | 平整 |  | 20100023 | 轧硬 | 0.4*610-SPCC | 30210015 | 光亮卷 | 0.1-SPCC |  | 60 | MO001150 | MO001150-018-01 | GLJ003 | 光亮卷前处理 模板 | 6305 | 2024-07-03 | 2024-07-03 | 2 | 2024-07-18 04:20:11 | 2024-07-18 04:20:47 | 江苏九天光电科技有限公司 |  | 马晓飞 |  | 1 | 0.1 | 6650 | 610 | 1 | JG12240700941 |  | 1 |  | 是 | 1
最终平整 | JG12240700872 | JG1224070087 | 九天850平整 | 合格 | 合格品 | 甲 | 马晓飞 | 3096 | 3096 | 1 | 6630 | 0.1 | 610 | 平整 |  | 20100023 | 轧硬 | 0.4*610-SPCC | 30210015 | 光亮卷 | 0.1-SPCC |  | 60 | MO001150 | MO001150-011-02 | GLJ003 | 光亮卷前处理 模板 | 6340 | 2024-07-03 | 2024-07-03 | 2 | 2024-07-18 02:48:36 | 2024-07-18 02:49:15 | 江苏九天光电科技有限公司 |  | 刘勇 |  | 1 | 0.1 | 6630 | 610 | 1 | JG12240700872 |  | 1 |  | 是 | 1
最终平整 | JG12240700871 | JG1224070087 | 九天850平整 | 合格 | 合格品 | 甲 | 马晓飞 | 3108 | 3108 | 1 | 6700 | 0.1 | 610 | 平整 |  | 20100023 | 轧硬 | 0.4*610-SPCC | 30210015 | 光亮卷 | 0.1-SPCC |  | 60 | MO001150 | MO001150-011-01 | GLJ003 | 光亮卷前处理 模板 | 6340 | 2024-07-03 | 2024-07-03 | 2 | 2024-07-18 02:48:36 | 2024-07-18 02:49:15 | 江苏九天光电科技有限公司 |  | 刘勇 |  | 1 | 0.1 | 6700 | 610 | 1 | JG12240700871 |  | 1 |  | 是 | 1
最终平整 | JG12240700122 | JG1224070012 | 九天850平整 | 合格 | 合格品 | 甲 | 马晓飞 | 3080 | 3080 | 1 | 6620 | 0.1 | 610 | 平整 |  | 20100023 | 轧硬 | 0.4*610-SPCC | 30210015 | 光亮卷 | 0.1-SPCC |  | 60 | MO001150 | MO001150-028-02 | GLJ003 | 光亮卷前处理 模板 | 6315 | 2024-07-03 | 2024-07-03 | 2 | 2024-07-18 01:22:08 | 2024-07-18 01:22:50 | 江苏九天光电科技有限公司 |  | 马晓飞 |  | 1 | 0.1 | 6620 | 610 | 1 | JG12240700122 |  | 1 |  | 是 | 1
最终平整 | JG12240700121 | JG1224070012 | 九天850平整 | 合格 | 合格品 | 甲 | 马晓飞 | 3104 | 3104 | 1 | 6700 | 0.1 | 610 | 平整 |  | 20100023 | 轧硬 | 0.4*610-SPCC | 30210015 | 光亮卷 | 0.1-SPCC |  | 60 | MO001150 | MO001150-028-01 | GLJ003 | 光亮卷前处理 模板 | 6315 | 2024-07-03 | 2024-07-03 | 2 | 2024-07-18 01:22:08 | 2024-07-18 01:22:50 | 江苏九天光电科技有限公司 |  | 马晓飞 |  | 1 | 0.1 | 6700 | 610 | 1 | JG12240700121 |  | 1 |  | 是 | 1
最终平整 | JG12240700372 | JG1224070037 | 九天850平整 | 合格 | 让步接收 | 甲 | 刘勇 | 3076 | 3076 | 1 | 6630 | 0.1 | 610 | 平整 | 粘钢折印（尾400米左右操9cm左右） | 20100023 | 轧硬 | 0.4*610-SPCC | 30210015 | 光亮卷 | 0.1-SPCC |  | 60 | MO001150 | MO001150-021-02 | GLJ003 | 光亮卷前处理 模板 | 6320 | 2024-07-03 | 2024-07-03 | 2 | 2024-07-17 22:50:26 | 2024-07-17 22:51:11 | 江苏九天光电科技有限公司 |  | 刘勇 |  | 1 | 0.1 | 6630 | 610 | 1 | JG12240700372 |  | 1 |  | 是 | 1
最终平整 | JG12240700371 | JG1224070037 | 九天850平整 | 合格 | 合格品 | 甲 | 刘勇 | 3138 | 3138 | 1 | 6760 | 0.1 | 610 | 平整 |  | 20100023 | 轧硬 | 0.4*610-SPCC | 30210015 | 光亮卷 | 0.1-SPCC |  | 60 | MO001150 | MO001150-021-01 | GLJ003 | 光亮卷前处理 模板 | 6320 | 2024-07-03 | 2024-07-03 | 2 | 2024-07-17 22:50:26 | 2024-07-17 22:51:11 | 江苏九天光电科技有限公司 |  | 刘勇 |  | 1 | 0.1 | 6760 | 610 | 1 | JG12240700371 |  | 1 |  | 是 | 1
最终平整 | JG1224070226 | JG1224070226 | 九天850平整 | 合格 | 合格品 | 乙 | 张兴华 | 6630 | 6600 | 0.9955 | 9550 | 0.15 | 610 | 平整 |  | 20100023 | 轧硬 | 0.4*610-SPCC | 30210011 | 光亮卷 | 0.15-SPCC |  | 60 | MO001411 | MO001411-002 | GLJ003 | 光亮卷前处理 模板 | 6690 | 2024-07-09 | 2024-07-09 | 2 | 2024-07-17 12:09:53 | 2024-07-17 13:52:05 | 江苏九天光电科技有限公司 | 232899 | 张兴华 |  |  | 0.15 | 9541 | 610 | 1 | JG1224070226 |  | 1 |  | 是 | 1
最终平整 | JG1224070230 | JG1224070230 | 九天850平整 | 合格 | 让步接收 | 乙 | 钱九龙 | 6600 | 6570 | 0.9955 | 9470 | 0.15 | 610 | 平整 | 孔洞(414米传507毫米0.09,432米传517/535/537/539毫米4个0.03-0.15,943/972米传561毫米2个0.09，1010米传548毫米0.15平方毫米) | 20100023 | 轧硬 | 0.4*610-SPCC | 30210011 | 光亮卷 | 0.15-SPCC |  | 60 | MO001411 | MO001411-004 | GLJ003 | 光亮卷前处理 模板 | 6680 | 2024-07-09 | 2024-07-09 | 2 | 2024-07-17 12:07:46 | 2024-07-17 12:09:36 | 江苏九天光电科技有限公司 | 232901 | 钱九龙 |  |  | 0.15 | 9450 | 610 | 1 | JG1224070230 |  | 1 | K孔洞(414米传507毫米0.09,432米传517/535/537/539毫米4个0.03-015,943/972米传561毫米2个0.09，1010米传548毫米0.15平方毫米) | 是 | 1
最终平整 | JG1224070229 | JG1224070229 | 九天850平整 | 合格 | 合格品 | 乙 | 张兴华 | 6626 | 6590 | 0.9946 | 9550 | 0.15 | 610 | 平整 |  | 20100023 | 轧硬 | 0.4*610-SPCC | 30210011 | 光亮卷 | 0.15-SPCC |  | 60 | MO001411 | MO001411-003 | GLJ003 | 光亮卷前处理 模板 | 6685 | 2024-07-09 | 2024-07-09 | 2 | 2024-07-17 11:04:03 | 2024-07-17 12:07:26 | 江苏九天光电科技有限公司 | 232900 | 张兴华 |  |  | 0.15 | 9559 | 610 | 1 | JG1224070229 |  | 1 |  | 是 | 1
最终平整 | JG1224070117 | JG1224070117 | 九天850平整 | 合格 | 合格品 | 甲 | 马晓飞 | 5350 | 5308 | 0.9921 | 6540 | 0.145 | 710 | 平整 |  | 20100028 | 轧硬 | 0.4*710-SPCC | 30210008 | 光亮卷 | 0.145-SPCC |  | 60 | MO001232 | MO001232-003 | GLJ003 | 光亮卷前处理 模板 | 5505 | 2024-07-05 | 2024-07-05 | 2 | 2024-07-17 07:43:36 | 2024-07-17 07:44:11 | 江苏九天光电科技有限公司 | 207013 | 马晓飞 |  |  | 0.15 | 6580 | 710 | 1 | JG1224070117 |  | 1 |  | 是 | 1
最终平整 | JG1224070111 | JG1224070111 | 九天850平整 | 合格 | 让步接收 | 甲 | 刘勇 | 7980 | 7976 | 0.9995 | 9410 | 0.15 | 710 | 平整 | 孔洞(295米传31毫米1个0.15平方毫米已夹纸),粘钢折印(尾部1000米左右传动侧16CM左右) | 20100028 | 轧硬 | 0.4*710-SPCC | 30210011 | 光亮卷 | 0.15-SPCC |  | 60 | MO001213 | MO001213-003 | GLJ003 | 光亮卷前处理 模板 | 8215 | 2024-07-05 | 2024-07-05 | 2 | 2024-07-17 07:07:47 | 2024-07-17 07:10:05 | 江苏九天光电科技有限公司 | 206679 | 刘勇 |  |  | 0.15 | 9430 | 710 | 1 | JG1224070111 |  | 1 | K孔洞(295米传31毫米1个0.15平方毫米),Z折印(尾部1000米左右传动侧16CM左右粘钢折印) | 是 | 1
最终平整 | JG1224070148 | JG1224070148 | 九天850平整 | 合格 | 合格品 | 甲 | 马晓飞 | 8110 | 8074 | 0.9956 | 9510 | 0.15 | 710 | 平整 |  | 20100028 | 轧硬 | 0.4*710-SPCC | 30210011 | 光亮卷 | 0.15-SPCC |  | 60 | MO001316 | MO001316-002 | GLJ003 | 光亮卷前处理 模板 | 8215 | 2024-07-07 | 2024-07-07 | 2 | 2024-07-17 06:09:58 | 2024-07-17 06:10:18 | 江苏九天光电科技有限公司 | 215299 | 马晓飞 |  |  | 0.15 | 9560 | 710 | 1 | JG1224070148 |  | 1 |  | 是 | 1
最终平整 | JG1224070156 | JG1224070156 | 九天850平整 | 合格 | 让步接收 | 甲 | 刘勇 | 8000 | 7968 | 0.996 | 9400 | 0.15 | 710 | 平整 | 孔洞(923米传30毫米0.09,925米传14毫米0.15,926米传51毫米0.12，,931米传33/39/44/57毫米4个0.03-0.21平方毫米已夹纸),粘钢折印(尾部1000米操作侧20CM左右) | 20100028 | 轧硬 | 0.4*710-SPCC | 30210011 | 光亮卷 | 0.15-SPCC |  | 60 | MO001316 | MO001316-008 | GLJ003 | 光亮卷前处理 模板 | 8140 | 2024-07-07 | 2024-07-07 | 2 | 2024-07-17 05:08:44 | 2024-07-17 05:10:34 | 江苏九天光电科技有限公司 | 215305 | 刘勇 |  |  | 0.15 | 9420 | 710 | 1 | JG1224070156 |  | 1 | K孔洞(923-931米传14-57毫米7个0.03-0.21平方毫米已夹纸),Z折印(尾部1000米操作侧20CM左右粘钢折印) | 是 | 1
最终平整 | JG1224070070 | JG1224070070 | 九天850平整 | 合格 | 让步接收 | 甲 | 马晓飞 | 5300 | 5258 | 0.9921 | 7150 | 0.15 | 610 | 平整 | 6860米操作侧30CM左右花辊印，边部水锈斑已夹纸 | 20100023 | 轧硬 | 0.4*610-SPCC | 30210011 | 光亮卷 | 0.15-SPCC |  | 60 | MO001144 | MO001144-020 | GLJ003 | 光亮卷前处理 模板 | 5400 | 2024-07-03 | 2024-07-03 | 2 | 2024-07-17 03:40:10 | 2024-07-17 03:42:09 | 江苏九天光电科技有限公司 | 202804 | 马晓飞 |  |  | 0.15 | 7250 | 610 | 1 | JG1224070070 |  | 1 | H花辊印(6860米操作侧30CM左右花辊印边部水锈斑锈斑版型差已夹纸) | 是 | 1
最终平整 | JG12240603392 | JG1224060339 | 九天850平整 | 合格 | 让步接收 | 甲 | 刘勇 | 3100 | 3100 | 1 | 6670 | 0.1 | 610 | 平整 | 孔洞(6535米传370毫米1个0.24平方毫米)，拉伸折印（尾400米左右传25cm左右） | 20100023 | 轧硬 | 0.4*610-SPCC | 30210015 | 光亮卷 | 0.1-SPCC |  | 60 | MO001043 | MO001043-015-02 | GLJ003 | 光亮卷前处理 模板 | 6340 | 2024-06-30 | 2024-06-30 | 2 | 2024-07-17 01:50:29 | 2024-07-17 01:51:31 | 江苏九天光电科技有限公司 |  | 刘勇 |  | 1 | 0.1 | 6670 | 610 | 1 | JG12240603392 |  | 1 | K孔洞(6535米传370毫米1个0.24平方毫米) | 是 | 1
最终平整 | JG12240603391 | JG1224060339 | 九天850平整 | 合格 | 合格品 | 甲 | 刘勇 | 3144 | 3144 | 1 | 6800 | 0.1 | 610 | 平整 |  | 20100023 | 轧硬 | 0.4*610-SPCC | 30210015 | 光亮卷 | 0.1-SPCC |  | 60 | MO001043 | MO001043-015-01 | GLJ003 | 光亮卷前处理 模板 | 6340 | 2024-06-30 | 2024-06-30 | 2 | 2024-07-17 01:50:29 | 2024-07-17 01:51:31 | 江苏九天光电科技有限公司 |  | 刘勇 |  | 1 | 0.1 | 6800 | 610 | 1 | JG12240603391 |  | 1 |  | 是 | 1
最终平整 | JG1224070218 | JG1224070218 | 九天850平整 | 合格 | 合格品 | 甲 | 马晓飞 | 6622 | 6594 | 0.9958 | 9400 | 0.15 | 610 | 平整 |  | 20100023 | 轧硬 | 0.4*610-SPCC | 30210011 | 光亮卷 | 0.15-SPCC |  | 60 | MO001411 | MO001411-008 | GLJ003 | 光亮卷前处理 模板 | 6680 | 2024-07-09 | 2024-07-09 | 2 | 2024-07-17 00:25:04 | 2024-07-17 00:25:26 | 江苏九天光电科技有限公司 | 232905 | 马晓飞 |  |  | 0.15 | 9458 | 610 | 1 | JG1224070218 |  | 1 |  | 是 | 1
最终平整 | JG1224070054 | JG1224070054 | 九天850平整 | 合格 | 合格品 | 甲 | 刘勇 | 5290 | 5258 | 0.994 | 7170 | 0.15 | 610 | 平整 |  | 20100023 | 轧硬 | 0.4*610-SPCC | 30210011 | 光亮卷 | 0.15-SPCC |  | 60 | MO001144 | MO001144-012 | GLJ003 | 光亮卷前处理 模板 | 5420 | 2024-07-03 | 2024-07-03 | 2 | 2024-07-16 23:20:40 | 2024-07-16 23:21:05 | 江苏九天光电科技有限公司 | 202795 | 刘勇 |  |  | 0.15 | 7200 | 610 | 1 | JG1224070054 |  | 1 |  | 是 | 1
最终平整 | JG1224060282 | JG1224060282 | 九天850平整 | 合格 | 合格品 | 甲 | 马晓飞 | 5170 | 5156 | 0.9973 | 7040 | 0.15 | 610 | 平整 | 拉伸折印(内300米传动侧2CM左右) | 20100023 | 轧硬 | 0.4*610-SPCC | 30210011 | 光亮卷 | 0.15-SPCC |  | 60 | MO001159 | MO001159-003 | GLJ003 | 光亮卷前处理 模板 | 5240 | 2024-07-03 | 2024-07-03 | 2 | 2024-07-16 22:30:50 | 2024-07-16 22:33:36 | 江苏九天光电科技有限公司 | 203048 | 马晓飞 |  |  | 0.15 | 7080 | 610 | 1 | JG1224060282 |  | 1 | L拉伸折印(内300米传动侧2CM左右（来料跑偏，错位）) | 是 | 1
最终平整 | JG1224060350 | JG1224060350 | 九天850平整 | 合格 | 合格品 | 甲 | 刘勇 | 5330 | 5148 | 0.9659 | 7000 | 0.15 | 610 | 平整 |  | 20100023 | 轧硬 | 0.4*610-SPCC | 30210011 | 光亮卷 | 0.15-SPCC |  | 60 | MO001041 | MO001041-017 | GLJ003 | 光亮卷前处理 模板 | 5400 | 2024-06-30 | 2024-06-30 | 2 | 2024-07-16 21:47:14 | 2024-07-16 21:47:40 | 江苏九天光电科技有限公司 | 196788 | 刘勇 |  |  | 0.15 | 7220 | 610 | 1 | JG1224060350 |  | 1 |  | 是 | 1
最终平整 | JG12240603492 | JG1224060349 | 九天850平整 | 合格 | 合格品 | 乙 | 钱九龙 | 4620 | 4620 | 1 | 6290 | 0.15 | 610 | 平整 |  | 20100023 | 轧硬 | 0.4*610-SPCC | 30210011 | 光亮卷 | 0.15-SPCC |  | 60 | MO001041 | MO001041-016-02 | GLJ003 | 光亮卷前处理 模板 | 5415 | 2024-06-30 | 2024-06-30 | 2 | 2024-07-16 18:59:28 | 2024-07-16 20:01:04 | 江苏九天光电科技有限公司 |  | 钱九龙 |  | 1 | 0.15 | 6290 | 610 | 1 | JG12240603492 |  | 1 |  | 是 | 1
最终平整 | JG12240603491 | JG1224060349 | 九天850平整 | 合格 | 报废品 | 乙 | 钱九龙 | 680 | 680 | 1 | 900 | 0.15 | 610 | 平整 | 短带二级品（轧机备注叠带，平整分包） | 20100023 | 轧硬 | 0.4*610-SPCC | 30210011 | 光亮卷 | 0.15-SPCC |  | 60 | MO001041 | MO001041-016-01 | GLJ003 | 光亮卷前处理 模板 | 5415 | 2024-06-30 | 2024-06-30 | 2 | 2024-07-16 18:59:28 | 2024-07-16 20:01:04 | 江苏九天光电科技有限公司 |  | 钱九龙 |  | 1 | 0.15 | 900 | 610 | 1 | JG12240603491 |  | 1 |  | 是 | 1
最终平整 | JG1224070204 | JG1224070204 | 九天850平整 | 合格 | 合格品 | 乙 | 张兴华 | 7074 | 7050 | 0.9966 | 9630 | 0.15 | 610 | 平整 |  | 20100023 | 轧硬 | 0.4*610-SPCC | 30210011 | 光亮卷 | 0.15-SPCC |  | 60 | MO001353 | MO001353-006 | GLJ003 | 光亮卷前处理 模板 | 7130 | 2024-07-08 | 2024-07-08 | 2 | 2024-07-16 18:06:57 | 2024-07-16 18:59:02 | 江苏九天光电科技有限公司 | 227428 | 钱九龙 |  |  | 0.15 | 9666 | 610 | 1 | JG1224070204 |  | 1 |  | 是 | 1
最终平整 | JG1224070072 | JG1224070072 | 九天850平整 | 合格 | 让步接收 | 乙 | 张兴华 | 7140 | 7110 | 0.9958 | 9720 | 0.15 | 610 | 平整 | 内30米操边部有3个大水锈黑斑作废带。内200米操3厘米间断水锈黑斑 | 20100023 | 轧硬 | 0.4*610-SPCC | 30210011 | 光亮卷 | 0.15-SPCC |  | 60 | MO001146 | MO001146-007 | GLJ003 | 光亮卷前处理 模板 | 7210 | 2024-07-03 | 2024-07-03 | 2 | 2024-07-16 17:06:41 | 2024-07-16 18:06:31 | 江苏九天光电科技有限公司 | 202904 | 张兴华 |  |  | 0.15 | 9749 | 610 | 1 | JG1224070072 |  | 1 | H黑斑(内30米操边部有3个大水锈黑斑，内200米操3厘米水锈黑斑) | 是 | 1
最终平整 | JG1224070050 | JG1224070050 | 九天850平整 | 合格 | 让步接收 | 乙 | 钱九龙 | 5340 | 5280 | 0.9888 | 7180 | 0.15 | 610 | 平整 | 孔洞(743米传422毫米2个0.3/0.15平方毫米) | 20100023 | 轧硬 | 0.4*610-SPCC | 30210011 | 光亮卷 | 0.15-SPCC |  | 60 | MO001144 | MO001144-010 | GLJ003 | 光亮卷前处理 模板 | 5410 | 2024-07-03 | 2024-07-03 | 2 | 2024-07-16 16:01:00 | 2024-07-16 17:06:23 | 江苏九天光电科技有限公司 | 202793 | 钱九龙 |  |  | 0.15 | 7250 | 610 | 1 | JG1224070050 |  | 1 | K孔洞(743米传422毫米0.3/0.15平方毫米) | 是 | 1
最终平整 | JG1224070123 | JG1224070123 | 九天850平整 | 合格 | 让步接收 | 乙 | 张兴华 | 8070 | 8042 | 0.9965 | 9550 | 0.15 | 710 | 平整 | 拉伸折印（尾500米左右传5-10cm） | 20100028 | 轧硬 | 0.4*710-SPCC | 30210011 | 光亮卷 | 0.15-SPCC |  | 60 | MO001213 | MO001213-001 | GLJ003 | 光亮卷前处理 模板 | 8210 | 2024-07-05 | 2024-07-05 | 2 | 2024-07-16 15:47:10 | 2024-07-16 16:00:24 | 江苏九天光电科技有限公司 | 206677 | 钱九龙 |  |  | 0.15 | 9530 | 710 | 1 | JG1224070123 |  | 1 |  | 是 | 1
最终平整 | JG1224070152 | JG1224070152 | 九天850平整 | 合格 | 让步接收 | 乙 | 张兴华 | 8100 | 8068 | 0.996 | 9540 | 0.15 | 710 | 平整 | 孔洞(208/209米传649/669毫米2个0.06/0.09,213米传641/642/651/680/689毫米5个0.06-0.18平方毫米已夹纸) | 20100028 | 轧硬 | 0.4*710-SPCC | 30210011 | 光亮卷 | 0.15-SPCC |  | 60 | MO001316 | MO001316-004 | GLJ003 | 光亮卷前处理 模板 | 8205 | 2024-07-07 | 2024-07-07 | 2 | 2024-07-16 13:48:38 | 2024-07-16 15:46:54 | 江苏九天光电科技有限公司 | 215301 | 张兴华 |  |  | 0.15 | 9530 | 710 | 1 | JG1224070152 |  | 1 | K孔洞(208/209米传649/669毫米0.06/0.09,213米传641/642651/680/689毫米5个0.06-0.18平方毫米已夹纸) | 是 | 1
最终平整 | JG1224070128 | JG1224070128 | 九天850平整 | 合格 | 合格品 | 乙 | 钱九龙 | 8100 | 8040 | 0.9926 | 9560 | 0.15 | 710 | 平整 |  | 20100028 | 轧硬 | 0.4*710-SPCC | 30210011 | 光亮卷 | 0.15-SPCC |  | 60 | MO001227 | MO001227-002 | GLJ003 | 光亮卷前处理 模板 | 8210 | 2024-07-05 | 2024-07-05 | 2 | 2024-07-16 12:38:34 | 2024-07-16 13:48:02 | 江苏九天光电科技有限公司 | 206991 | 钱九龙 |  |  | 0.15 | 9580 | 710 | 1 | JG1224070128 |  | 1 |  | 是 | 1
最终平整 | JG1224070112 | JG1224070112 | 九天850平整 | 合格 | 让步接收 | 乙 | 张兴华 | 8100 | 8080 | 0.9975 | 9550 | 0.15 | 710 | 平整 | 内30米(已夹纸）1个孔洞3.59平方毫米作废带。 | 20100028 | 轧硬 | 0.4*710-SPCC | 30210011 | 光亮卷 | 0.15-SPCC |  | 60 | MO001213 | MO001213-004 | GLJ003 | 光亮卷前处理 模板 | 8220 | 2024-07-05 | 2024-07-05 | 2 | 2024-07-16 11:32:49 | 2024-07-16 12:38:07 | 江苏九天光电科技有限公司 | 206680 | 张兴华 |  |  | 0.15 | 9530 | 710 | 1 | JG1224070112 |  | 1 | K孔洞(内30米标记废带孔洞3.59平方毫米) | 是 | 1
最终平整 | JG1224070151 | JG1224070151 | 九天850平整 | 合格 | 让步接收 | 乙 | 钱九龙 | 8080 | 8046 | 0.9958 | 9520 | 0.15 | 710 | 平整 | 孔洞(8934米传54毫米1个0.45平方毫米) | 20100028 | 轧硬 | 0.4*710-SPCC | 30210011 | 光亮卷 | 0.15-SPCC |  | 60 | MO001316 | MO001316-003 | GLJ003 | 光亮卷前处理 模板 | 8200 | 2024-07-07 | 2024-07-07 | 2 | 2024-07-16 10:41:18 | 2024-07-16 11:32:33 | 江苏九天光电科技有限公司 | 215300 | 钱九龙 |  |  | 0.15 | 9510 | 710 | 1 | JG1224070151 |  | 1 | K孔洞(8934米传54毫米0.45平方毫米) | 是 | 1
最终平整 | JG1224070139 | JG1224070139 | 九天850平整 | 合格 | 合格品 | 乙 | 张兴华 | 8100 | 8070 | 0.9963 | 9560 | 0.15 | 710 | 平整 |  | 20100028 | 轧硬 | 0.4*710-SPCC | 30210011 | 光亮卷 | 0.15-SPCC |  | 60 | MO001316 | MO001316-005 | GLJ003 | 光亮卷前处理 模板 | 8220 | 2024-07-07 | 2024-07-07 | 2 | 2024-07-16 09:07:35 | 2024-07-16 10:41:00 | 江苏九天光电科技有限公司 | 215302 | 张兴华 |  |  | 0.15 | 9550 | 710 | 1 | JG1224070139 |  | 1 |  | 是 | 1
最终平整 | DL0024055100-13 | DL0024055100-13 | 九天850平整 | 合格 | 合格品 | 甲 | 刘勇 | 1830 | 1730 | 0.9454 | 1500 | 0.254 | 590 | 海金杜门：光电850平整用普光棍Ra0.1-0.18um干平整，速度60-80m/min,厚度公差：0.244-0.254mm，硬度90-117HV，粗糙度0.075-0.5μm.转东方分剪, | 板面偶有划伤印色差白斑双氧化边横辊印暗线印（不规律） 内30米挫伤划伤顶伤酒精斑停机印 内圈抗拉高380 | 31310013 | 镍钝化卷 | 0.254-SPCC | 20600002 | 镍钝化卷半成品 | 0.254-SPCC |  | 20 | MO001134 | MO001134-008 | NDHJ001 | 预镀镍模板 | 1830 | 2024-07-03 | 2024-07-06 | 2 | 2024-07-16 07:11:44 | 2024-07-16 07:13:19 | 江苏九天光电科技有限公司 | 204655 | 刘勇 |  |  | 0.254 | 0 | 590 | 1 | DL0024055100-13 | 海金杜门：（0.254）退火转平整 | 1 | B白斑(板面偶有划伤印色差白斑双氧化边横辊印暗线印（不规律） 内30米挫伤划伤顶伤酒精斑停机印) | 是 | 1
最终平整 | DL0024055100-23 | DL0024055100-23 | 九天850平整 | 合格 | 让步接收 | 甲 | 马晓飞 | 1934 | 1876 | 0.97 | 1620 | 0.254 | 590 | 海金杜门：光电850平整用普光棍Ra0.1-0.18um干平整，速度60-80m/min,厚度公差：0.244-0.254mm，硬度90-117HV，粗糙度0.075-0.5μm.转东方分剪, | ]内30米挫伤划伤顶伤酒精斑停机印已夹纸 板面偶有划伤印色差白斑双氧化边横辊印暗线印（不规则） | 31310013 | 镍钝化卷 | 0.254-SPCC | 20600002 | 镍钝化卷半成品 | 0.254-SPCC |  | 20 | MO001134 | MO001134-003 | NDHJ001 | 预镀镍模板 | 1934 | 2024-07-03 | 2024-07-06 | 2 | 2024-07-16 06:12:20 | 2024-07-16 06:14:08 | 江苏九天光电科技有限公司 | 204650 | 马晓飞 |  |  | 0.254 | 0 | 590 | 1 | DL0024055100-23 | 海金杜门：（0.254）退火转平整 | 1 | B白斑(内30米挫伤划伤顶伤酒精斑停机印已夹纸 板面偶有划伤印色差白斑双氧化边横辊印暗线印（不规则）) | 是 | 1
最终平整 | DL0024055100-21 | DL0024055100-21 | 九天850平整 | 合格 | 合格品 | 甲 | 刘勇 | 1880 | 1802 | 0.9585 | 1550 | 0.254 | 590 | 海金杜门：光电850平整用普光棍Ra0.1-0.18um干平整，速度60-80m/min,厚度公差：0.244-0.254mm，硬度90-117HV，粗糙度0.075-0.5μm.转东方分剪, | 内30米挫伤划伤顶伤虫斑酒精斑停机印已夹纸 内60米板面有虫斑酒精斑已夹纸 板面偶有划伤印色差白斑双氧化边横辊印虫斑 尾部50米左右操作侧2CM左右有粘钢折印) 内圈抗拉高379 | 31310013 | 镍钝化卷 | 0.254-SPCC | 20600002 | 镍钝化卷半成品 | 0.254-SPCC |  | 50 | MO001134 | MO001134-005 | NDHJ001 | 预镀镍模板 | 1880 | 2024-07-03 | 2024-07-06 | 2 | 2024-07-16 02:51:51 | 2024-07-16 03:45:19 | 江苏九天光电科技有限公司 | 204652 | 刘勇 |  |  | 0.254 | 0 | 590 | 1 | DL0024055100-21 | 海金杜门：（0.254）退火转平整 | 1 | Z折印(内30米挫伤划伤顶伤虫斑酒精斑停机印已夹纸 内60米板面有虫斑酒精斑已夹纸 板面偶有划伤印色差白斑双氧化边横辊印虫斑 尾部50米左右操作侧2CM左右有粘钢折印) | 是 | 1
最终平整 | DL0024055100-22 | DL0024055100-22 | 九天850平整 | 合格 | 让步接收 | 甲 | 马晓飞 | 1880 | 1806 | 0.9606 | 1560 | 0.254 | 590 | 海金杜门：光电850平整用普光棍Ra0.1-0.18um干平整，速度60-80m/min,厚度公差：0.244-0.254mm，硬度90-117HV，粗糙度0.075-0.5μm.转东方分剪, | 内30米挫伤划伤顶伤虫斑酒精斑停机印已夹纸 板面偶有划伤印色差白斑双氧化边横辊印虫斑暗线印 内圈抗拉高377 | 31310013 | 镍钝化卷 | 0.254-SPCC | 20600002 | 镍钝化卷半成品 | 0.254-SPCC |  | 20 | MO001134 | MO001134-004 | NDHJ001 | 预镀镍模板 | 1880 | 2024-07-03 | 2024-07-06 | 2 | 2024-07-16 02:33:32 | 2024-07-16 02:49:21 | 江苏九天光电科技有限公司 | 204651 | 马晓飞 |  |  | 0.254 | 0 | 590 | 1 | DL0024055100-22 | 海金杜门：（0.254）退火转平整 | 1 | B白斑(内30米挫伤划伤顶伤虫斑酒精斑停机印已夹纸 板面偶有划伤印色差白斑双氧化边横辊印虫斑暗线印（不规则）) | 是 | 1
最终平整 | JL0024030044-223 | JL0024030044-223 | 九天850平整 | 合格 | 合格品 | 甲 | 刘勇 | 1456 | 1434 | 0.9849 | 1520 | 0.203 | 590 | 海金杜门：光电850平整用普光棍Ra0.1-0.18um干平整，速度60-80m/min,厚度公差：0.193-0.213mm，硬度90-117HV，粗糙度0.075-0.5μm.转东方分剪, | 487米传动侧423毫米1个0.09平方毫米 内30米挫伤划伤顶伤虫斑酒精斑停机印已夹纸 板面偶有划伤印色差白斑双氧化边横辊印虫斑 | 31310012 | 镍钝化卷 | 0.203-SPCC | 31310012 | 镍钝化卷 | 0.203-SPCC |  | 80 | MO001617 | MO001617-002 | NDHJ001 | 预镀镍模板 | 1456 | 2024-07-15 | 2024-07-15 | 3 | 2024-07-16 01:38:10 | 2024-07-16 01:56:17 | 江苏九天光电科技有限公司 | 204618 | 刘勇 |  |  | 0.203 | 0 | 590 | 1 | JL0024030044-223 | 海金杜门（0.203*590）平整后转东方分切 | 1 | K孔洞(487米传动侧423毫米1个0.09平方毫米 内30米挫伤划伤顶伤虫斑酒精斑停机印已夹纸 板面偶有划伤印色差白斑双氧化边横辊印虫斑) | 是 | 1
最终平整 | JL0024030044-222 | JL0024030044-222 | 九天850平整 | 合格 | 合格品 | 甲 | 马晓飞 | 1814 | 1786 | 0.9846 | 1890 | 0.203 | 590 | 海金杜门：光电850平整用普光棍Ra0.1-0.18um干平整，速度60-80m/min,厚度公差：0.193-0.213mm，硬度90-117HV，粗糙度0.075-0.5μm.转东方分剪, | C虫斑(内30米挫伤划伤顶伤虫斑酒精斑停机印已夹纸 板面偶有划伤印色差白斑双氧化边横辊印虫斑暗线印（不规律）) | 31310012 | 镍钝化卷 | 0.203-SPCC | 31310012 | 镍钝化卷 | 0.203-SPCC |  | 80 | MO001617 | MO001617-001 | NDHJ001 | 预镀镍模板 | 1814 | 2024-07-15 | 2024-07-15 | 3 | 2024-07-16 01:18:58 | 2024-07-16 01:20:52 | 江苏九天光电科技有限公司 | 204619 | 马晓飞 |  |  | 0.203 | 0 | 590 | 1 | JL0024030044-222 | 海金杜门（0.203*590）平整后转东方分切 | 1 | C虫斑(内30米挫伤划伤顶伤虫斑酒精斑停机印已夹纸 板面偶有划伤印色差白斑双氧化边横辊印虫斑暗线印（不规律）) | 是 | 1
最终平整 | DL0024055100-12 | DL0024055100-12 | 九天850平整 | 合格 | 合格品 | 甲 | 刘勇 | 1898 | 1846 | 0.9726 | 1580 | 0.254 | 590 | 海金杜门：光电850平整用普光棍Ra0.1-0.18um干平整，速度60-80m/min,厚度公差：0.244-0.264mm，硬度90-117HV，粗糙度0.075-0.5μm.转东方分剪, | C虫斑(内30米挫伤划伤顶伤虫斑酒精斑停机印已夹纸 内80米虫斑多 板面偶有划伤印色差白斑双氧化边横辊印虫斑) | 31310013 | 镍钝化卷 | 0.254-SPCC | 31310013 | 镍钝化卷 | 0.254-SPCC |  | 80 | MO001618 | MO001618-001 | NDHJ001 | 预镀镍模板 | 1898 | 2024-07-15 | 2024-07-15 | 3 | 2024-07-16 00:25:18 | 2024-07-16 00:28:13 | 江苏九天光电科技有限公司 | 204659 | 刘勇 |  |  | 0.254 | 0 | 590 | 1 | DL0024055100-12 | 海金杜门（0.254*590）平整后转东方分切 | 1 | C虫斑(内30米挫伤划伤顶伤虫斑酒精斑停机印已夹纸 内80米虫斑多 板面偶有划伤印色差白斑双氧化边横辊印虫斑) | 是 | 1
最终平整 | JL002403004111 | JL002403004111 | 九天850平整 | 合格 | 让步接收 | 甲 | 马晓飞 | 1720 | 1690 | 0.9826 | 1350 | 0.254 | 630 | 海金杜门：光电850平整用普光棍Ra0.1-0.18um干平整，速度60-80m/min,厚度公差：0.244-0.264mm，硬度90-117HV，粗糙度0.075-0.5μm.转东方分剪, | 板面偶有暗线印 色差白斑双氧化边横辊印 内40米挫伤划伤顶伤虫斑酒精斑停机印已夹纸 内300米左右A面整个板面有细划伤 | 31310013 | 镍钝化卷 | 0.254-SPCC | 31310013 | 镍钝化卷 | 0.254-SPCC |  | 80 | MO001616 | MO001616-005 | NDHJ001 | 预镀镍模板 | 1720 | 2024-07-15 | 2024-07-15 | 3 | 2024-07-15 22:24:43 | 2024-07-15 22:28:41 | 江苏九天光电科技有限公司 | 242913 | 马晓飞 |  |  | 0.254 | 0 | 630 | 1 | JL002403004111 | 海金杜门（0.254*630）平整后转东方分切 | 1 | C虫斑(板面偶有暗划伤平后看不见色差白斑双氧化边横辊印 内40米挫伤划伤顶伤虫斑酒精斑停机印已夹纸 内300米左右A面整个板面有细划伤，后面的平后看不见) | 是 | 1
最终平整 | JL002401008121 | JL002401008121 | 九天850平整 | 合格 | 让步接收 | 甲 | 刘勇 | 1800 | 1756 | 0.9756 | 1410 | 0.254 | 630 | 海金杜门：光电850平整用普光棍Ra0.1-0.18um干平整，速度60-80m/min,厚度公差：0.244-0.264mm，硬度90-117HV，粗糙度0.075-0.5μm.转东方分剪, | Z折印(内30米挫伤划伤顶伤黑斑酒精斑停机印已夹纸 尾部50米操作侧2CM左右有粘钢折印操作侧26CM左右有粘钢点印 板面偶有暗线印 色差白斑双氧化边横辊印) | 31310013 | 镍钝化卷 | 0.254-SPCC | 31310013 | 镍钝化卷 | 0.254-SPCC |  | 80 | MO001616 | MO001616-004 | NDHJ001 | 预镀镍模板 | 1800 | 2024-07-15 | 2024-07-15 | 3 | 2024-07-15 21:46:00 | 2024-07-15 21:51:09 | 江苏九天光电科技有限公司 | 242912 | 刘勇 |  |  | 0.254 | 0 | 630 | 1 | JL002401008121 | 海金杜门（0.254*630）平整后转东方分切 | 1 | Z折印(内30米挫伤划伤顶伤黑斑酒精斑停机印已夹纸 尾部50米操作侧2CM左右有粘钢折印操作侧26CM左右有粘钢点印 板面偶有暗线印平后看不见色差白斑双氧化边横辊印) | 是 | 1
最终平整 | JL002401008123 | JL002401008123 | 九天850平整 | 合格 | 让步接收 | 乙 | 张兴华 | 1836 | 1804 | 0.9826 | 1440 | 0.254 | 630 | 海金杜门：光电850平整用普光棍Ra0.1-0.18um干平整，速度60-80m/min,厚度公差：0.244-0.264mm，硬度90-117HV，粗糙度0.075-0.5μm.转东方分剪, | 来料横辊印，头尾挫划伤，小白斑点，色差条印，操1厘米色差印，尾部300米操2-3厘米粘钢折印 | 31310013 | 镍钝化卷 | 0.254-SPCC | 31310013 | 镍钝化卷 | 0.254-SPCC |  | 80 | MO001616 | MO001616-007 | NDHJ001 | 预镀镍模板 | 1836 | 2024-07-15 | 2024-07-15 | 3 | 2024-07-15 19:27:50 | 2024-07-15 20:08:47 | 江苏九天光电科技有限公司 | 242915 | 张兴华 |  |  | 0.254 | 0 | 630 | 1 | JL002401008123 | 海金杜门（0.254*630）平整后转东方分切 | 1 | S色差(来料横辊印，头尾挫划伤，小白斑点，色差条印，操1厘米色差印，尾部300米操2-3厘米粘钢折印) | 是 | 1
最终平整 | JL002401008112 | JL002401008112 | 九天850平整 | 合格 | 让步接收 | 乙 | 钱九龙 | 1900 | 1870 | 0.9842 | 1480 | 0.254 | 630 | 海金杜门：光电850平整用普光棍Ra0.1-0.18um干平整，速度60-80m/min,厚度公差：0.244-0.264mm，硬度90-117HV，粗糙度0.075-0.5μm.转东方分剪, | 来料横辊印，头尾挫划伤，小白斑点，色差条印，传1厘米色差印，尾部300米操边部间断氧化白斑 | 31310013 | 镍钝化卷 | 0.254-SPCC | 31310013 | 镍钝化卷 | 0.254-SPCC |  | 80 | MO001616 | MO001616-008 | NDHJ001 | 预镀镍模板 | 1900 | 2024-07-15 | 2024-07-15 | 3 | 2024-07-15 18:49:30 | 2024-07-15 19:27:33 | 江苏九天光电科技有限公司 | 242916 | 张兴华 |  |  | 0.254 | 0 | 630 | 1 | JL002401008112 | 海金杜门（0.254*630）平整后转东方分切 | 1 | S色差(来料横辊印，头尾挫划伤，小白斑点，色差条印，传1厘米色差印，尾部300米操边部间断氧化白斑) | 是 | 1
最终平整 | JL002403004113 | JL002403004113 | 九天850平整 | 合格 | 让步接收 | 乙 | 张兴华 | 2448 | 2336 | 0.9542 | 1880 | 0.254 | 630 | 海金杜门：光电850平整用普光棍Ra0.1-0.18um干平整，速度60-80m/min,厚度公差：0.244-0.264mm，硬度90-117HV，粗糙度0.075-0.5μm.转东方分剪, | 来料横辊印，头尾挫划伤，小白斑点，色差条印，内50米停机印新辊油斑，来料操偶有1厘米小块油斑 | 31310013 | 镍钝化卷 | 0.254-SPCC | 31310013 | 镍钝化卷 | 0.254-SPCC |  | 80 | MO001616 | MO001616-006 | NDHJ001 | 预镀镍模板 | 2448 | 2024-07-15 | 2024-07-15 | 3 | 2024-07-15 17:56:43 | 2024-07-15 18:49:04 | 江苏九天光电科技有限公司 | 242914 | 张兴华 |  |  | 0.254 | 0 | 630 | 1 | JL002403004113 | 海金杜门（0.254*630）平整后转东方分切 | 1 | S色差(来料横辊印，头尾挫划伤，小白斑点，色差条印，内50米停机印新辊油斑，来料操偶有1厘米小块油斑) | 是 | 1
最终平整 | JL002403004121 | JL002403004121 | 九天850平整 | 合格 | 让步接收 | 乙 | 张兴华 | 2138 | 2108 | 0.986 | 1680 | 0.254 | 630 | 海金杜门：光电850平整用普光棍Ra0.1-0.18um干平整，速度60-80m/min,厚度公差：0.244-0.264mm，硬度90-117HV，粗糙度0.075-0.5μm.转东方分剪, | 来料横辊印，头尾挫划伤，小白斑点，色差条印，来料传1厘米色差印，1500米标记小白斑多，传13厘米有个小点辊印已换辊 | 31310013 | 镍钝化卷 | 0.254-SPCC | 31310013 | 镍钝化卷 | 0.254-SPCC |  | 80 | MO001616 | MO001616-003 | NDHJ001 | 预镀镍模板 | 2138 | 2024-07-15 | 2024-07-15 | 3 | 2024-07-15 17:10:48 | 2024-07-15 17:12:46 | 江苏九天光电科技有限公司 | 242903 | 张兴华 |  |  | 0.254 | 0 | 630 | 1 | JL002403004121 | 海金杜门（0.254*630）平整后转东方分切 | 1 | S色差(来料横辊印，头尾挫划伤，小白斑点，色差条印，来料传1厘米色差印，1500米标记小白斑多，传13厘米有个小点辊印已换辊) | 是 | 1
最终平整 | JL002401008111 | JL002401008111 | 九天850平整 | 合格 | 让步接收 | 乙 | 钱九龙 | 1900 | 1870 | 0.9842 | 1480 | 0.254 | 630 | 海金杜门：光电850平整用普光棍Ra0.1-0.18um干平整，速度60-80m/min,厚度公差：0.244-0.264mm，硬度90-117HV，粗糙度0.075-0.5μm.转东方分剪, | 来料横辊印，头尾挫划伤，小白斑点，色差条印，来料传1厘米色差印，尾部200米1-2厘米粘钢折印，内50米油斑，传13厘米有个间断小辊印 | 31310013 | 镍钝化卷 | 0.254-SPCC | 31310013 | 镍钝化卷 | 0.254-SPCC |  | 80 | MO001616 | MO001616-010 | NDHJ001 | 预镀镍模板 | 1900 | 2024-07-15 | 2024-07-15 | 3 | 2024-07-15 17:08:42 | 2024-07-15 17:10:25 | 江苏九天光电科技有限公司 | 242918 | 张兴华 |  |  | 0.254 | 0 | 630 | 1 | JL002401008111 | 海金杜门（0.254*630）平整后转东方分切 | 1 | Z折印(来料横辊印，头尾挫划伤，小白斑点，色差条印，来料传1厘米色差印，尾部200米1-2厘米粘钢折印，内50米油斑，传13厘米有个间断小辊印) | 是 | 1
最终平整 | JL002403004112 | JL002403004112 | 九天850平整 | 合格 | 让步接收 | 乙 | 张兴华 | 2334 | 2302 | 0.9863 | 1840 | 0.254 | 630 | 海金杜门：光电850平整用普光棍Ra0.1-0.18um干平整，速度60-80m/min,厚度公差：0.244-0.264mm，硬度90-117HV，粗糙度0.075-0.5μm.转东方分剪, | 来料横辊印，头尾挫划伤，小白斑点，色差条印，1530米操边部轻挫伤 | 31310013 | 镍钝化卷 | 0.254-SPCC | 31310013 | 镍钝化卷 | 0.254-SPCC |  | 80 | MO001616 | MO001616-002 | NDHJ001 | 预镀镍模板 | 2334 | 2024-07-15 | 2024-07-15 | 3 | 2024-07-15 17:06:48 | 2024-07-15 17:08:12 | 江苏九天光电科技有限公司 | 242893 | 张兴华 |  |  | 0.254 | 0 | 630 | 1 | JL002403004112 | 海金杜门（0.254*630）平整后转东方分切 | 1 | S色差(来料横辊印，头尾挫划伤，小白斑点，色差条印，1530米操边部轻挫伤) | 是 | 1
最终平整 | JL002401008113 | JL002401008113 | 九天850平整 | 合格 | 让步接收 | 乙 | 钱九龙 | 1816 | 1788 | 0.9846 | 1420 | 0.254 | 630 | 海金杜门：光电850平整用普光棍Ra0.1-0.18um干平整，速度60-80m/min,厚度公差：0.244-0.264mm，硬度90-117HV，粗糙度0.075-0.5μm.转东方分剪, | 来料横辊印，头尾挫划伤，小白斑点，色差条印，来料传1厘米色差印 | 31310013 | 镍钝化卷 | 0.254-SPCC | 31310013 | 镍钝化卷 | 0.254-SPCC |  | 80 | MO001616 | MO001616-011 | NDHJ001 | 预镀镍模板 | 1816 | 2024-07-15 | 2024-07-15 | 3 | 2024-07-15 17:05:23 | 2024-07-15 17:06:23 | 江苏九天光电科技有限公司 | 242919 | 张兴华 |  |  | 0.254 | 0 | 630 | 1 | JL002401008113 | 海金杜门（0.254*630）平整后转东方分切 | 1 | S色差(来料横辊印，头尾挫划伤，小白斑点，色差条印，来料传1厘米色差印) | 是 | 1
最终平整 | JL002403004122 | JL002403004122 | 九天850平整 | 合格 | 让步接收 | 乙 | 张兴华 | 2136 | 2104 | 0.985 | 1680 | 0.254 | 630 | 海金杜门：光电850平整用普光棍Ra0.1-0.18um干平整，速度60-80m/min,厚度公差：0.244-0.264mm，硬度90-117HV，粗糙度0.075-0.5μm.转东方分剪, | 来料横辊印，头尾挫划伤，小白斑点，色差条印，传1厘米色差印，1500米左右开始传1-2厘米粘钢折印 | 31310013 | 镍钝化卷 | 0.254-SPCC | 31310013 | 镍钝化卷 | 0.254-SPCC |  | 80 | MO001616 | MO001616-001 | NDHJ001 | 预镀镍模板 | 2136 | 2024-07-15 | 2024-07-15 | 3 | 2024-07-15 17:03:09 | 2024-07-15 17:04:26 | 江苏九天光电科技有限公司 | 242892 | 张兴华 |  |  | 0.254 | 0 | 630 | 1 | JL002403004122 | 海金杜门（0.254*630）平整后转东方分切 | 1 | Z折印(来料横辊印，头尾挫划伤，小白斑点，色差条印，传厘米色差印1500米传1-2厘米粘钢折印) | 是 | 1
最终平整 | JL002401008122 | JL002401008122 | 九天850平整 | 合格 | 让步接收 | 乙 | 钱九龙 | 1802 | 1768 | 0.9811 | 1410 | 0.254 | 630 | 海金杜门：光电850平整用普光棍Ra0.1-0.18um干平整，速度60-80m/min,厚度公差：0.244-0.264mm，硬度90-117HV，粗糙度0.075-0.5μm.转东方分剪, | 来料横辊印，头尾挫划伤，小白斑点，色差条印，1100米左右开始操2-4厘米粘钢折印，间断有个15厘米折印 | 31310013 | 镍钝化卷 | 0.254-SPCC | 31310013 | 镍钝化卷 | 0.254-SPCC |  | 80 | MO001616 | MO001616-012 | NDHJ001 | 预镀镍模板 | 1802 | 2024-07-15 | 2024-07-15 | 3 | 2024-07-15 17:01:28 | 2024-07-15 17:02:47 | 江苏九天光电科技有限公司 | 242920 | 张兴华 |  |  | 0.254 | 0 | 630 | 1 | JL002401008122 | 海金杜门（0.254*630）平整后转东方分切 | 1 | Z折印(来料横辊印，头尾挫划伤，小白斑点，色差条印，1100米左右操2-4厘米粘钢折印间断有个15厘米折印) | 是 | 1
最终平整 | JL002403004123 | JL002403004123 | 九天850平整 | 合格 | 让步接收 | 乙 | 张兴华 | 2156 | 2080 | 0.9647 | 1660 | 0.254 | 630 | 海金杜门：光电850平整用普光棍Ra0.1-0.18um干平整，速度60-80m/min,厚度公差：0.244-0.264mm，硬度90-117HV，粗糙度0.075-0.5μm.转东方分剪, | 来料横辊印，头尾挫划伤，小白斑点，色差条印，内30米反面油泥斑点，1400米开始传1厘米粘钢折印，来料传1厘米色差印，700减速发现板面不规则小黑斑点多 | 31310013 | 镍钝化卷 | 0.254-SPCC | 31310013 | 镍钝化卷 | 0.254-SPCC |  | 80 | MO001616 | MO001616-009 | NDHJ001 | 预镀镍模板 | 2156 | 2024-07-15 | 2024-07-15 | 3 | 2024-07-15 16:58:27 | 2024-07-15 17:00:54 | 江苏九天光电科技有限公司 | 242917 | 张兴华 |  |  | 0.254 | 0 | 630 | 1 | JL002403004123 | 海金杜门（0.254*630）平整后转东方分切 | 1 | S色差(来料横辊印，头尾挫划伤，小白斑点，色差条印，内30米反面油泥斑点，1400米开始传1厘米粘钢折印，来料传1厘米色差印，700减速发现板面有不规则小黑斑点多) | 是 | 1
最终平整 | JG122406023722 | JG12240602372 | 九天850平整 | 合格 | 合格品 | 乙 | 钱九龙 | 3600 | 3600 | 1 | 6200 | 0.1 | 760 | 平整 | 实际抗拉310，基板 | 20500018 | 光亮卷半成品 | 0.1-SPCC | 30210015 | 光亮卷 | 0.1-SPCC |  | 60 | MO001598 | MO001598-005-02 | GLJ003 | 光亮卷前处理 模板 | 6125 | 2024-07-14 | 2024-07-14 | 3 | 2024-07-15 09:29:32 | 2024-07-15 09:31:35 | 江苏九天光电科技有限公司 |  | 张兴华 |  | 1 | 0.1 | 6200 | 760 | 1 | JG122406023722 |  | 1 |  | 是 | 1
最终平整 | JG122406023721 | JG12240602372 | 九天850平整 | 合格 | 让步接收 | 乙 | 钱九龙 | 2496 | 2496 | 1 | 4300 | 0.1 | 760 | 平整 | 孔洞（22-234米传122-507毫米不规则位置孔洞12个0.12-5.4平方毫米已夹纸）。内234米（夹纸）孔洞多作废带。 | 20500018 | 光亮卷半成品 | 0.1-SPCC | 30210015 | 光亮卷 | 0.1-SPCC |  | 60 | MO001598 | MO001598-005-01 | GLJ003 | 光亮卷前处理 模板 | 6125 | 2024-07-14 | 2024-07-14 | 3 | 2024-07-15 09:29:32 | 2024-07-15 09:31:35 | 江苏九天光电科技有限公司 |  | 张兴华 |  | 1 | 0.1 | 4300 | 760 | 1 | JG122406023721 |  | 1 |  | 是 | 1
平整翻包 | JG0024060064 | JG0024060064 | 九天850平整 | 合格 | 合格品 | 甲 | 马晓飞 | 3078 | 3060 | 0.9942 | 6620 | 0.1 | 610 | / |  | 30210015 | 光亮卷 | 0.1-SPCC | 30210015 | 光亮卷 | 0.1-SPCC |  | 70 | MO001588 | MO001588-001 | GLJ003 | 光亮卷前处理 模板 | 3078 | 2024-07-14 | 2024-07-14 | 3 | 2024-07-15 08:02:04 | 2024-07-15 08:02:41 | 江苏九天光电科技有限公司 | 241549 | 马晓飞 |  |  | 0.1 | 6570 | 610 | 1 | JG0024060064 |  | 1 |  | 是 | 1
平整翻包 | JG0024060063 | JG0024060063 | 九天850平整 | 合格 | 合格品 | 甲 | 刘勇 | 3084 | 3062 | 0.9929 | 6580 | 0.1 | 610 | / |  | 30210015 | 光亮卷 | 0.1-SPCC | 30210015 | 光亮卷 | 0.1-SPCC |  | 70 | MO001588 | MO001588-002 | GLJ003 | 光亮卷前处理 模板 | 3084 | 2024-07-14 | 2024-07-14 | 3 | 2024-07-15 08:01:02 | 2024-07-15 08:01:42 | 江苏九天光电科技有限公司 | 241556 | 刘勇 |  |  | 0.1 | 0 | 610 | 1 | JG0024060063 |  | 1 |  | 是 | 1
最终平整 | JG1224070009 | JG1224070009 | 九天850平整 | 合格 | 合格品 | 甲 | 刘勇 | 6230 | 6218 | 0.9981 | 13330 | 0.1 | 610 | 平整 |  | 20100023 | 轧硬 | 0.4*610-SPCC | 30210015 | 光亮卷 | 0.1-SPCC |  | 60 | MO001150 | MO001150-025 | GLJ003 | 光亮卷前处理 模板 | 6330 | 2024-07-03 | 2024-07-03 | 2 | 2024-07-15 07:07:25 | 2024-07-15 07:07:48 | 江苏九天光电科技有限公司 | 202945 | 刘勇 |  |  | 0.1 | 13340 | 610 | 1 | JG1224070009 |  | 1 |  | 是 | 1
最终平整 | JG12240603032 | JG1224060303 | 九天850平整 | 合格 | 合格品 | 甲 | 马晓飞 | 1882 | 1882 | 1 | 2610 | 0.15 | 610 | 平整 |  | 20100023 | 轧硬 | 0.4*610-SPCC | 30210011 | 光亮卷 | 0.15-SPCC |  | 60 | MO001042 | MO001042-018-02 | GLJ003 | 光亮卷前处理 模板 | 7120 | 2024-06-30 | 2024-06-30 | 2 | 2024-07-15 05:51:09 | 2024-07-15 05:52:19 | 江苏九天光电科技有限公司 |  | 马晓飞 |  | 1 | 0.15 | 2610 | 610 | 1 | JG12240603032 |  | 1 |  | 是 | 1
最终平整 | JG12240603031 | JG1224060303 | 九天850平整 | 合格 | 让步接收 | 甲 | 马晓飞 | 5090 | 5090 | 1 | 7030 | 0.15 | 610 | 平整 | 338米传19毫米1个0.18平方毫米孔洞 | 20100023 | 轧硬 | 0.4*610-SPCC | 30210011 | 光亮卷 | 0.15-SPCC |  | 60 | MO001042 | MO001042-018-01 | GLJ003 | 光亮卷前处理 模板 | 7120 | 2024-06-30 | 2024-06-30 | 2 | 2024-07-15 05:51:09 | 2024-07-15 05:52:19 | 江苏九天光电科技有限公司 |  | 马晓飞 |  | 1 | 0.15 | 7030 | 610 | 1 | JG12240603031 |  | 1 |  | 是 | 1
最终平整 | JG1224060285 | JG1224060285 | 九天850平整 | 合格 | 合格品 | 甲 | 刘勇 | 5338 | 5300 | 0.9929 | 7220 | 0.15 | 610 | 平整 |  | 20100023 | 轧硬 | 0.4*610-SPCC | 30210011 | 光亮卷 | 0.15-SPCC |  | 60 | MO001045 | MO001045-001 | GLJ003 | 光亮卷前处理 模板 | 5430 | 2024-06-30 | 2024-06-30 | 2 | 2024-07-15 04:41:04 | 2024-07-15 04:41:27 | 江苏九天光电科技有限公司 | 196767 | 刘勇 |  |  | 0.15 | 7250 | 610 | 1 | JG1224060285 |  | 1 |  | 是 | 1
最终平整 | JG1224070060 | JG1224070060 | 九天850平整 | 合格 | 合格品 | 甲 | 马晓飞 | 7108 | 7100 | 0.9989 | 9630 | 0.15 | 610 | 平整 |  | 20100023 | 轧硬 | 0.4*610-SPCC | 30210011 | 光亮卷 | 0.15-SPCC |  | 60 | MO001146 | MO001146-002 | GLJ003 | 光亮卷前处理 模板 | 7165 | 2024-07-03 | 2024-07-03 | 2 | 2024-07-15 03:49:17 | 2024-07-15 03:49:45 | 江苏九天光电科技有限公司 | 202852 | 马晓飞 |  |  | 0.15 | 9686 | 610 | 1 | JG1224070060 |  | 1 |  | 是 | 1
最终平整 | JG1224060302 | JG1224060302 | 九天850平整 | 合格 | 合格品 | 甲 | 刘勇 | 5360 | 5340 | 0.9963 | 7230 | 0.15 | 610 | 平整 |  | 20100023 | 轧硬 | 0.4*610-SPCC | 30210011 | 光亮卷 | 0.15-SPCC |  | 60 | MO001041 | MO001041-009 | GLJ003 | 光亮卷前处理 模板 | 5450 | 2024-06-30 | 2024-06-30 | 2 | 2024-07-15 03:45:58 | 2024-07-15 03:46:20 | 江苏九天光电科技有限公司 | 196776 | 刘勇 |  |  | 0.15 | 7250 | 610 | 1 | JG1224060302 |  | 1 |  | 是 | 1
最终平整 | JG1224070099 | JG1224070099 | 九天850平整 | 合格 | 合格品 | 甲 | 马晓飞 | 7040 | 7020 | 0.9972 | 9620 | 0.15 | 610 | 平整 | K孔洞(365米传24毫米1个0.12，434米传13/6毫米2个0.18/0.12，530米传10毫米1个0.18,986米传18/6毫米2个0.15/0.12平方毫米) | 20100023 | 轧硬 | 0.4*610-SPCC | 30210011 | 光亮卷 | 0.15-SPCC |  | 60 | MO001146 | MO001146-010 | GLJ003 | 光亮卷前处理 模板 | 7100 | 2024-07-03 | 2024-07-03 | 2 | 2024-07-15 02:01:47 | 2024-07-15 02:04:18 | 江苏九天光电科技有限公司 | 202907 | 马晓飞 |  |  | 0.15 | 9684 | 610 | 1 | JG1224070099 |  | 1 | K孔洞(365米24毫米1个0.12，434米传13/6毫米2个0.18/0.12，530米传10毫米1个0.18,986米传18/6毫米2个0.15/0.12平方毫米) | 是 | 1
最终平整 | JG1224070034 | JG1224070034 | 九天850平整 | 合格 | 合格品 | 甲 | 刘勇 | 5310 | 5266 | 0.9917 | 7150 | 0.15 | 610 | 平整 |  | 20100023 | 轧硬 | 0.4*610-SPCC | 30210011 | 光亮卷 | 0.15-SPCC |  | 60 | MO001144 | MO001144-004 | GLJ003 | 光亮卷前处理 模板 | 5415 | 2024-07-03 | 2024-07-03 | 2 | 2024-07-15 01:03:57 | 2024-07-15 01:04:19 | 江苏九天光电科技有限公司 | 202785 | 刘勇 |  |  | 0.15 | 7200 | 610 | 1 | JG1224070034 |  | 1 |  | 是 | 1
最终平整 | JG1224070051 | JG1224070051 | 九天850平整 | 合格 | 合格品 | 甲 | 马晓飞 | 7120 | 7104 | 0.9978 | 9680 | 0.15 | 610 | 平整 |  | 20100023 | 轧硬 | 0.4*610-SPCC | 30210011 | 光亮卷 | 0.15-SPCC |  | 60 | MO001148 | MO001148-009 | GLJ003 | 光亮卷前处理 模板 | 7220 | 2024-07-03 | 2024-07-03 | 2 | 2024-07-15 00:18:43 | 2024-07-15 00:19:08 | 江苏九天光电科技有限公司 | 202819 | 马晓飞 |  |  | 0.15 | 9670 | 610 | 1 | JG1224070051 |  | 1 |  | 是 | 1
最终平整 | JG122406023412 | JG12240602341 | 九天850平整 | 合格 | 合格品 | 甲 | 马晓飞 | 3730 | 3730 | 1 | 6490 | 0.1 | 760 | 平整 |  | 20500018 | 光亮卷半成品 | 0.1-SPCC | 30210015 | 光亮卷 | 0.1-SPCC |  | 60 | MO001596 | MO001596-001-02 | GLJ003 | 光亮卷前处理 模板 | 7495 | 2024-07-14 | 2024-07-14 | 3 | 2024-07-15 00:15:01 | 2024-07-15 00:15:34 | 江苏九天光电科技有限公司 |  | 马晓飞 |  | 1 | 0.1 | 6490 | 760 | 1 | JG122406023412 |  | 1 |  | 是 | 1
最终平整 | JG122406023411 | JG12240602341 | 九天850平整 | 合格 | 让步接收 | 甲 | 马晓飞 | 3740 | 3740 | 1 | 6500 | 0.1 | 760 | 平整 | 孔洞（3102米传53毫米1个0.24,4444米传689毫米1个0.18平方毫米） | 20500018 | 光亮卷半成品 | 0.1-SPCC | 30210015 | 光亮卷 | 0.1-SPCC |  | 60 | MO001596 | MO001596-001-01 | GLJ003 | 光亮卷前处理 模板 | 7495 | 2024-07-14 | 2024-07-14 | 3 | 2024-07-15 00:15:01 | 2024-07-15 00:15:34 | 江苏九天光电科技有限公司 |  | 马晓飞 |  | 1 | 0.1 | 6500 | 760 | 1 | JG122406023411 |  | 1 |  | 是 | 1
最终平整 | JG122406023912 | JG12240602391 | 九天850平整 | 合格 | 合格品 | 甲 | 刘勇 | 3754 | 3754 | 1 | 6500 | 0.1 | 760 | 平整 |  | 20500018 | 光亮卷半成品 | 0.1-SPCC | 30210015 | 光亮卷 | 0.1-SPCC |  | 60 | MO001598 | MO001598-002-02 | GLJ003 | 光亮卷前处理 模板 | 7515 | 2024-07-14 | 2024-07-14 | 3 | 2024-07-15 00:14:02 | 2024-07-15 00:14:44 | 江苏九天光电科技有限公司 |  | 刘勇 |  | 1 | 0.1 | 6500 | 760 | 1 | JG122406023912 |  | 1 |  | 是 | 1
最终平整 | JG122406023911 | JG12240602391 | 九天850平整 | 合格 | 合格品 | 甲 | 刘勇 | 3750 | 3750 | 1 | 6500 | 0.1 | 760 | 平整 |  | 20500018 | 光亮卷半成品 | 0.1-SPCC | 30210015 | 光亮卷 | 0.1-SPCC |  | 60 | MO001598 | MO001598-002-01 | GLJ003 | 光亮卷前处理 模板 | 7515 | 2024-07-14 | 2024-07-14 | 3 | 2024-07-15 00:14:02 | 2024-07-15 00:14:44 | 江苏九天光电科技有限公司 |  | 刘勇 |  | 1 | 0.1 | 6500 | 760 | 1 | JG122406023911 |  | 1 |  | 是 | 1
最终平整 | JG122406023612 | JG12240602361 | 九天850平整 | 合格 | 合格品 | 甲 | 马晓飞 | 3618 | 3618 | 1 | 6270 | 0.1 | 760 | 平整 | 5200米左右操边1公分左右撞伤皱印缺口 | 20500018 | 光亮卷半成品 | 0.1-SPCC | 30210015 | 光亮卷 | 0.1-SPCC |  | 60 | MO001598 | MO001598-001-02 | GLJ003 | 光亮卷前处理 模板 | 7230 | 2024-07-14 | 2024-07-14 | 3 | 2024-07-15 00:12:55 | 2024-07-15 00:13:35 | 江苏九天光电科技有限公司 |  | 马晓飞 |  | 1 | 0.1 | 6270 | 760 | 1 | JG122406023612 |  | 1 |  | 是 | 1
最终平整 | JG122406023611 | JG12240602361 | 九天850平整 | 合格 | 合格品 | 甲 | 马晓飞 | 3606 | 3606 | 1 | 6250 | 0.1 | 760 | 平整 | 580/593/597米传427毫米3个0.12-0.15平方毫米孔洞 | 20500018 | 光亮卷半成品 | 0.1-SPCC | 30210015 | 光亮卷 | 0.1-SPCC |  | 60 | MO001598 | MO001598-001-01 | GLJ003 | 光亮卷前处理 模板 | 7230 | 2024-07-14 | 2024-07-14 | 3 | 2024-07-15 00:12:55 | 2024-07-15 00:13:35 | 江苏九天光电科技有限公司 |  | 马晓飞 |  | 1 | 0.1 | 6250 | 760 | 1 | JG122406023611 |  | 1 |  | 是 | 1
最终平整 | JG122406023712 | JG12240602371 | 九天850平整 | 合格 | 合格品 | 甲 | 刘勇 | 3618 | 3618 | 1 | 6180 | 0.1 | 760 | 平整 | 5700米松花印 | 20500018 | 光亮卷半成品 | 0.1-SPCC | 30210015 | 光亮卷 | 0.1-SPCC |  | 60 | MO001598 | MO001598-004-02 | GLJ003 | 光亮卷前处理 模板 | 7220 | 2024-07-14 | 2024-07-14 | 3 | 2024-07-15 00:10:44 | 2024-07-15 00:12:07 | 江苏九天光电科技有限公司 |  | 刘勇 |  | 1 | 0.1 | 6180 | 760 | 1 | JG122406023712 |  | 1 |  | 是 | 1
最终平整 | JG122406023711 | JG12240602371 | 九天850平整 | 退库 | 返工 | 甲 | 刘勇 | 3544 | 3544 | 1 | 6150 | 0.1 | 760 | 平整 | 2660米板面中间松花印/停机印 2820米板面中间松花印重有叠带（已夹纸） | 20500018 | 光亮卷半成品 | 0.1-SPCC | 30210015 | 光亮卷 | 0.1-SPCC |  | 60 | MO001598 | MO001598-004-01 | GLJ003 | 光亮卷前处理 模板 | 7220 | 2024-07-14 | 2024-07-14 | 3 | 2024-07-15 00:10:44 | 2024-07-15 00:12:07 | 江苏九天光电科技有限公司 |  | 刘勇 |  | 1 | 0.1 | 6150 | 760 | 1 | JG122406023711 |  | 0 |  | 是 | 1
最终平整 | JG1224060293 | JG1224060293 | 九天850平整 | 合格 | 合格品 | 甲 | 刘勇 | 5370 | 5326 | 0.9918 | 7240 | 0.15 | 610 | 平整 |  | 20100023 | 轧硬 | 0.4*610-SPCC | 30210011 | 光亮卷 | 0.15-SPCC |  | 60 | MO001041 | MO001041-006 | GLJ003 | 光亮卷前处理 模板 | 5445 | 2024-06-30 | 2024-06-30 | 2 | 2024-07-14 23:21:05 | 2024-07-14 23:21:26 | 江苏九天光电科技有限公司 | 196773 | 刘勇 |  |  | 0.15 | 7270 | 610 | 1 | JG1224060293 |  | 1 |  | 是 | 1
最终平整 | JG1224060318 | JG1224060318 | 九天850平整 | 合格 | 合格品 | 乙 | 钱九龙 | 5344 | 5304 | 0.9925 | 7200 | 0.15 | 610 | 平整 |  | 20100023 | 轧硬 | 0.4*610-SPCC | 30210011 | 光亮卷 | 0.15-SPCC |  | 60 | MO001041 | MO001041-005 | GLJ003 | 光亮卷前处理 模板 | 5400 | 2024-06-30 | 2024-06-30 | 2 | 2024-07-14 17:27:03 | 2024-07-14 17:56:19 | 江苏九天光电科技有限公司 | 196772 | 钱九龙 |  |  | 0.15 | 7240 | 610 | 1 | JG1224060318 |  | 1 |  | 是 | 1
最终平整 | JG122406023922 | JG12240602392 | 九天850平整 | 合格 | 合格品 | 乙 | 张兴华 | 2016 | 2016 | 1 | 3510 | 0.1 | 760 | 平整 |  | 20500018 | 光亮卷半成品 | 0.1-SPCC | 30210015 | 光亮卷 | 0.1-SPCC |  | 60 | MO001598 | MO001598-003-02 | GLJ003 | 光亮卷前处理 模板 | 5915 | 2024-07-14 | 2024-07-14 | 3 | 2024-07-14 17:25:56 | 2024-07-14 17:26:49 | 江苏九天光电科技有限公司 |  | 张兴华 |  | 1 | 0.1 | 3510 | 760 | 1 | JG122406023922 |  | 1 |  | 是 | 1
最终平整 | JG122406023921 | JG12240602392 | 九天850平整 | 合格 | 合格品 | 乙 | 张兴华 | 3868 | 3868 | 1 | 6750 | 0.1 | 760 | 平整 |  | 20500018 | 光亮卷半成品 | 0.1-SPCC | 30210015 | 光亮卷 | 0.1-SPCC |  | 60 | MO001598 | MO001598-003-01 | GLJ003 | 光亮卷前处理 模板 | 5915 | 2024-07-14 | 2024-07-14 | 3 | 2024-07-14 17:25:56 | 2024-07-14 17:26:49 | 江苏九天光电科技有限公司 |  | 张兴华 |  | 1 | 0.1 | 6750 | 760 | 1 | JG122406023921 |  | 1 |  | 是 | 1
最终平整 | JG1224070063 | JG1224070063 | 九天850平整 | 合格 | 合格品 | 乙 | 张兴华 | 7030 | 7002 | 0.996 | 9600 | 0.15 | 610 | 平整 | 5600米操边3-7公分有一段松花印 | 20100023 | 轧硬 | 0.4*610-SPCC | 30210011 | 光亮卷 | 0.15-SPCC |  | 60 | MO001146 | MO001146-003 | GLJ003 | 光亮卷前处理 模板 | 7185 | 2024-07-03 | 2024-07-03 | 2 | 2024-07-14 16:28:18 | 2024-07-14 17:18:56 | 江苏九天光电科技有限公司 | 202899 | 张兴华 |  |  | 0.15 | 9580 | 610 | 1 | JG1224070063 |  | 1 |  | 是 | 1
平整翻包 | JG122406011712 | JG12240601171 | 九天850平整 | 合格 | 报废品 | 乙 | 钱九龙 | 720 | 720 | 1 | 1290 | 0.1 | 710 | / | 短带二级品（不规则位置孔洞117个） | 30210015 | 光亮卷 | 0.1-SPCC | 30210015 | 光亮卷 | 0.1-SPCC |  | 70 | MO001589 | MO001589-001-02 | GLJ003 | 光亮卷前处理 模板 | 5520 | 2024-07-14 | 2024-07-14 | 3 | 2024-07-14 16:20:37 | 2024-07-14 16:25:16 | 江苏九天光电科技有限公司 |  | 钱九龙 |  | 1 | 0.1 | 1290 | 710 | 1 | JG122406011712 |  | 1 |  | 是 | 1
平整翻包 | JG122406011711 | JG12240601171 | 九天850平整 | 合格 | 让步接收 | 乙 | 钱九龙 | 4710 | 4710 | 1 | 8660 | 0.1 | 710 | / | K孔洞(2268米传92毫米0.2,4040米传316毫米0.12,7028米传134毫米0.24,8418/8425/8427米传66毫米3个0.12-0.27平方毫米)，厚薄公差（内30米标记0.108） | 30210015 | 光亮卷 | 0.1-SPCC | 30210015 | 光亮卷 | 0.1-SPCC |  | 70 | MO001589 | MO001589-001-01 | GLJ003 | 光亮卷前处理 模板 | 5520 | 2024-07-14 | 2024-07-14 | 3 | 2024-07-14 16:20:37 | 2024-07-14 16:25:16 | 江苏九天光电科技有限公司 |  | 钱九龙 |  | 1 | 0.1 | 8660 | 710 | 1 | JG122406011711 |  | 1 | K孔洞(内30米标记0.1082268米传92毫米0.2,4040米传316毫米0.12,7028米传134毫米0.24,8418/8425米传66毫米3个0.12-0.27平方毫米) | 是 | 1
最终平整 | JG1224070100 | JG1224070100 | 九天850平整 | 合格 | 合格品 | 乙 | 张兴华 | 6960 | 6924 | 0.9948 | 9580 | 0.15 | 610 | 平整 |  | 20100023 | 轧硬 | 0.4*610-SPCC | 30210011 | 光亮卷 | 0.15-SPCC |  | 60 | MO001169 | MO001169-002 | GLJ003 | 光亮卷前处理 模板 | 7045 | 2024-07-04 | 2024-07-04 | 2 | 2024-07-14 15:17:32 | 2024-07-14 16:17:11 | 江苏九天光电科技有限公司 | 204273 | 张兴华 |  |  | 0.15 | 9560 | 610 | 1 | JG1224070100 |  | 1 |  | 是 | 1
最终平整 | JG1224070077 | JG1224070077 | 九天850平整 | 合格 | 合格品 | 乙 | 钱九龙 | 5330 | 5300 | 0.9944 | 7270 | 0.15 | 610 | 平整 |  | 20100023 | 轧硬 | 0.4*610-SPCC | 30210011 | 光亮卷 | 0.15-SPCC |  | 60 | MO001144 | MO001144-021 | GLJ003 | 光亮卷前处理 模板 | 5415 | 2024-07-03 | 2024-07-03 | 2 | 2024-07-14 13:25:28 | 2024-07-14 15:16:34 | 江苏九天光电科技有限公司 | 202805 | 钱九龙 |  |  | 0.15 | 7300 | 610 | 1 | JG1224070077 |  | 1 |  | 是 | 1
最终平整 | JG1224070052 | JG1224070052 | 九天850平整 | 合格 | 合格品 | 乙 | 张兴华 | 7120 | 7110 | 0.9986 | 9680 | 0.15 | 610 | 平整 |  | 20100023 | 轧硬 | 0.4*610-SPCC | 30210011 | 光亮卷 | 0.15-SPCC |  | 60 | MO001148 | MO001148-010 | GLJ003 | 光亮卷前处理 模板 | 7200 | 2024-07-03 | 2024-07-03 | 2 | 2024-07-14 12:25:59 | 2024-07-14 13:25:14 | 江苏九天光电科技有限公司 | 202820 | 张兴华 |  |  | 0.15 | 9660 | 610 | 1 | JG1224070052 |  | 1 |  | 是 | 1
最终平整 | JG1224070090 | JG1224070090 | 九天850平整 | 合格 | 让步接收 | 乙 | 钱九龙 | 6224 | 6190 | 0.9945 | 13350 | 0.1 | 610 | 平整 | 粘钢折印(尾部500米操5-12厘米) | 20100023 | 轧硬 | 0.4*610-SPCC | 30210015 | 光亮卷 | 0.1-SPCC |  | 60 | MO001150 | MO001150-014 | GLJ003 | 光亮卷前处理 模板 | 6285 | 2024-07-03 | 2024-07-03 | 2 | 2024-07-13 04:59:41 | 2024-07-13 06:21:53 | 江苏九天光电科技有限公司 | 202934 | 钱九龙 |  |  | 0.1 | 13393 | 610 | 1 | JG1224070090 |  | 1 | Z折印(尾部500米操5-12厘米粘钢折印) | 是 | 1
最终平整 | JG1224060316 | JG1224060316 | 九天850平整 | 合格 | 让步接收 | 乙 | 张兴华 | 6324 | 6230 | 0.9851 | 13320 | 0.1 | 610 | 平整 | 内50米标记公差高作废带。孔洞(7944米传141毫米1个0.15平方毫米) | 20100023 | 轧硬 | 0.4*610-SPCC | 30210015 | 光亮卷 | 0.1-SPCC |  | 60 | MO001043 | MO001043-026 | GLJ003 | 光亮卷前处理 模板 | 6325 | 2024-06-30 | 2024-06-30 | 2 | 2024-07-13 03:36:15 | 2024-07-13 04:59:14 | 江苏九天光电科技有限公司 | 197136 | 张兴华 |  |  | 0.1 | 13420 | 610 | 1 | JG1224060316 |  | 1 | K孔洞(7944米传141毫米0.15平方毫米) | 是 | 1
最终平整 | JG1224070092 | JG1224070092 | 九天850平整 | 合格 | 合格品 | 乙 | 张兴华 | 6238 | 6210 | 0.9955 | 13380 | 0.1 | 610 | 平整 |  | 20100023 | 轧硬 | 0.4*610-SPCC | 30210015 | 光亮卷 | 0.1-SPCC |  | 60 | MO001150 | MO001150-016 | GLJ003 | 光亮卷前处理 模板 | 6335 | 2024-07-03 | 2024-07-03 | 2 | 2024-07-13 02:13:33 | 2024-07-13 03:36:01 | 江苏九天光电科技有限公司 | 202936 | 张兴华 |  |  | 0.1 | 13428 | 610 | 1 | JG1224070092 |  | 1 |  | 是 | 1
最终平整 | JG1224070091 | JG1224070091 | 九天850平整 | 合格 | 让步接收 | 乙 | 钱九龙 | 6270 | 6240 | 0.9952 | 13420 | 0.1 | 610 | 平整 | 孔洞(152米传323毫米1个0.12,153/170米传373毫米2个0.09/0.3平方毫米) | 20100023 | 轧硬 | 0.4*610-SPCC | 30210015 | 光亮卷 | 0.1-SPCC |  | 60 | MO001150 | MO001150-015 | GLJ003 | 光亮卷前处理 模板 | 6340 | 2024-07-03 | 2024-07-03 | 2 | 2024-07-13 00:50:37 | 2024-07-13 02:13:15 | 江苏九天光电科技有限公司 | 202935 | 张兴华 |  |  | 0.1 | 13430 | 610 | 1 | JG1224070091 |  | 1 | K孔洞(152米传323毫米0.12,153/170米传373毫米0.09/0.3平方毫米) | 是 | 1
最终平整 | JG1224070089 | JG1224070089 | 九天850平整 | 合格 | 合格品 | 乙 | 钱九龙 | 6204 | 6180 | 0.9961 | 13240 | 0.1 | 610 | 平整 |  | 20100023 | 轧硬 | 0.4*610-SPCC | 30210015 | 光亮卷 | 0.1-SPCC |  | 60 | MO001150 | MO001150-013 | GLJ003 | 光亮卷前处理 模板 | 6295 | 2024-07-03 | 2024-07-03 | 2 | 2024-07-12 23:30:51 | 2024-07-13 00:49:46 | 江苏九天光电科技有限公司 | 202933 | 钱九龙 |  |  | 0.1 | 13266 | 610 | 1 | JG1224070089 |  | 1 |  | 是 | 1
最终平整 | JG1224070059 | JG1224070059 | 九天850平整 | 合格 | 让步接收 | 乙 | 张兴华 | 7120 | 7090 | 0.9958 | 9570 | 0.15 | 610 | 平整 | 内50米酒精斑 | 20100023 | 轧硬 | 0.4*610-SPCC | 30210011 | 光亮卷 | 0.15-SPCC |  | 60 | MO001146 | MO001146-001 | GLJ003 | 光亮卷前处理 模板 | 7190 | 2024-07-03 | 2024-07-03 | 2 | 2024-07-12 22:24:25 | 2024-07-12 23:30:30 | 江苏九天光电科技有限公司 | 202851 | 张兴华 |  |  | 0.15 | 9655 | 610 | 1 | JG1224070059 |  | 1 | B白斑(内50米酒精斑) | 是 | 1
最终平整 | JG1224060367 | JG1224060367 | 九天850平整 | 合格 | 让步接收 | 乙 | 钱九龙 | 6586 | 6550 | 0.9945 | 9330 | 0.15 | 610 | 平整 | 粘钢折印（尾300米左右操2-3cm） | 20100023 | 轧硬 | 0.4*610-SPCC | 30210011 | 光亮卷 | 0.15-SPCC |  | 60 | MO001044 | MO001044-003 | GLJ003 | 光亮卷前处理 模板 | 6680 | 2024-06-30 | 2024-06-30 | 2 | 2024-07-12 22:22:37 | 2024-07-12 22:24:03 | 江苏九天光电科技有限公司 | 197159 | 钱九龙 |  |  | 0.15 | 9394 | 610 | 1 | JG1224060367 |  | 1 |  | 是 | 1
最终平整 | JG1224070096 | JG1224070096 | 九天850平整 | 合格 | 让步接收 | 甲 | 马晓飞 | 6266 | 6240 | 0.9959 | 13440 | 0.1 | 610 | 平整 | K孔洞(89米传32毫米1个0.48,107米传40毫米1个0.24,108米传76毫米1个0.3,123米传39毫米1个0.69,162米传283/163毫米2个0.270.09平方毫米已夹纸 ,190米传54毫米1个0.12平方毫米) | 20100023 | 轧硬 | 0.4*610-SPCC | 30210015 | 光亮卷 | 0.1-SPCC |  | 60 | MO001150 | MO001150-020 | GLJ003 | 光亮卷前处理 模板 | 6335 | 2024-07-03 | 2024-07-03 | 2 | 2024-07-12 17:49:29 | 2024-07-12 17:51:50 | 江苏九天光电科技有限公司 | 202940 | 马晓飞 |  |  | 0.1 | 13500 | 610 | 1 | JG1224070096 |  | 1 | K孔洞(89米传32毫米1个0.48,107米传40毫米1个0.24,108米传76毫米1个0.3,123米传39毫米1个0.69,162米传283/163毫米2个0.270.09平方毫米已夹纸 190米传54毫米1个0.12平方毫米) | 是 | 1
最终平整 | JG1224070042 | JG1224070042 | 九天850平整 | 合格 | 让步接收 | 甲 | 刘勇 | 5320 | 5308 | 0.9977 | 7110 | 0.15 | 610 | 平整 | 孔洞(985米传553毫米1个0.12平方毫米) | 20100023 | 轧硬 | 0.4*610-SPCC | 30210011 | 光亮卷 | 0.15-SPCC |  | 60 | MO001144 | MO001144-006 | GLJ003 | 光亮卷前处理 模板 | 5400 | 2024-07-03 | 2024-07-03 | 2 | 2024-07-12 16:53:49 | 2024-07-12 16:54:39 | 江苏九天光电科技有限公司 | 202789 | 刘勇 |  |  | 0.15 | 7120 | 610 | 1 | JG1224070042 |  | 1 | K孔洞(985米传553毫米1个0.12平方毫米) | 是 | 1
最终平整 | JG1224070030 | JG1224070030 | 九天850平整 | 合格 | 让步接收 | 甲 | 马晓飞 | 5310 | 5284 | 0.9951 | 7170 | 0.15 | 610 | 平整 | 孔洞(148/152米传556毫米2个0.09/0.15平方毫米) | 20100023 | 轧硬 | 0.4*610-SPCC | 30210011 | 光亮卷 | 0.15-SPCC |  | 60 | MO001144 | MO001144-002 | GLJ003 | 光亮卷前处理 模板 | 5410 | 2024-07-03 | 2024-07-03 | 2 | 2024-07-12 13:56:54 | 2024-07-12 13:57:50 | 江苏九天光电科技有限公司 | 202783 | 马晓飞 |  |  | 0.15 | 7170 | 610 | 1 | JG1224070030 |  | 1 | K孔洞(148/152米传556毫米2个0.09/0.15平方毫米) | 是 | 1
最终平整 | JG1224060306 | JG1224060306 | 九天850平整 | 合格 | 让步接收 | 甲 | 刘勇 | 5354 | 5326 | 0.9948 | 7170 | 0.15 | 610 | 平整 | 挫伤(6750-6780米) | 20100023 | 轧硬 | 0.4*610-SPCC | 30210011 | 光亮卷 | 0.15-SPCC |  | 60 | MO001045 | MO001045-003 | GLJ003 | 光亮卷前处理 模板 | 5410 | 2024-06-30 | 2024-06-30 | 2 | 2024-07-12 13:19:09 | 2024-07-12 13:19:55 | 江苏九天光电科技有限公司 | 197202 | 刘勇 |  |  | 0.15 | 7219 | 610 | 1 | JG1224060306 |  | 1 | C挫伤(6750-6780米) | 是 | 1
最终平整 | JG1224070022 | JG1224070022 | 九天850平整 | 合格 | 合格品 | 甲 | 马晓飞 | 5300 | 5278 | 0.9958 | 7120 | 0.15 | 610 | 平整 |  | 20100023 | 轧硬 | 0.4*610-SPCC | 30210011 | 光亮卷 | 0.15-SPCC |  | 60 | MO001076 | MO001076-006 | GLJ003 | 光亮卷前处理 模板 | 5400 | 2024-07-01 | 2024-07-01 | 2 | 2024-07-12 12:22:04 | 2024-07-12 12:22:26 | 江苏九天光电科技有限公司 | 198320 | 马晓飞 |  |  | 0.15 | 7140 | 610 | 1 | JG1224070022 |  | 1 |  | 是 | 1
最终平整 | JG1224060369 | JG1224060369 | 九天850平整 | 合格 | 让步接收 | 甲 | 刘勇 | 5310 | 5292 | 0.9966 | 7250 | 0.15 | 610 | 平整 | 孔洞(6149米传428/430/431/432/439毫米共6个0.09-3.82平方毫米已夹纸) | 20100023 | 轧硬 | 0.4*610-SPCC | 30210011 | 光亮卷 | 0.15-SPCC |  | 60 | MO001041 | MO001041-010 | GLJ003 | 光亮卷前处理 模板 | 5420 | 2024-06-30 | 2024-06-30 | 2 | 2024-07-12 11:39:05 | 2024-07-12 11:40:25 | 江苏九天光电科技有限公司 | 196778 | 刘勇 |  |  | 0.15 | 7270 | 610 | 1 | JG1224060369 |  | 1 | K孔洞(6149米传428-439毫米6个0.09-3.82平方毫米有夹纸) | 是 | 1
最终平整 | JG1224060305 | JG1224060305 | 九天850平整 | 合格 | 合格品 | 甲 | 马晓飞 | 5310 | 5298 | 0.9977 | 7210 | 0.15 | 610 | 平整 |  | 20100023 | 轧硬 | 0.4*610-SPCC | 30210011 | 光亮卷 | 0.15-SPCC |  | 60 | MO001045 | MO001045-002 | GLJ003 | 光亮卷前处理 模板 | 5415 | 2024-06-30 | 2024-06-30 | 2 | 2024-07-12 10:30:36 | 2024-07-12 10:30:57 | 江苏九天光电科技有限公司 | 196777 | 马晓飞 |  |  | 0.15 | 7220 | 610 | 1 | JG1224060305 |  | 1 |  | 是 | 1
最终平整 | JG1224060366 | JG1224060366 | 九天850平整 | 合格 | 合格品 | 甲 | 刘勇 | 5120 | 5100 | 0.9961 | 7070 | 0.15 | 610 | 平整 |  | 20100023 | 轧硬 | 0.4*610-SPCC | 30210011 | 光亮卷 | 0.15-SPCC |  | 60 | MO001044 | MO001044-002 | GLJ003 | 光亮卷前处理 模板 | 5230 | 2024-06-30 | 2024-06-30 | 2 | 2024-07-12 09:38:40 | 2024-07-12 09:39:03 | 江苏九天光电科技有限公司 | 197158 | 刘勇 |  |  | 0.15 | 7080 | 610 | 1 | JG1224060366 |  | 1 |  | 是 | 1
最终平整 | JG1224060354 | JG1224060354 | 九天850平整 | 合格 | 合格品 | 乙 | 张兴华 | 5320 | 5280 | 0.9925 | 7200 | 0.15 | 610 | 平整 |  | 20100023 | 轧硬 | 0.4*610-SPCC | 30210011 | 光亮卷 | 0.15-SPCC |  | 60 | MO001045 | MO001045-009 | GLJ003 | 光亮卷前处理 模板 | 5405 | 2024-06-30 | 2024-06-30 | 2 | 2024-07-12 07:18:43 | 2024-07-12 07:58:12 | 江苏九天光电科技有限公司 | 197211 | 张兴华 |  |  | 0.15 | 7220 | 610 | 1 | JG1224060354 |  | 1 |  | 是 | 1
最终平整 | JG1224060294 | JG1224060294 | 九天850平整 | 合格 | 合格品 | 乙 | 钱九龙 | 5372 | 5340 | 0.994 | 7250 | 0.15 | 610 | 平整 |  | 20100023 | 轧硬 | 0.4*610-SPCC | 30210011 | 光亮卷 | 0.15-SPCC |  | 60 | MO001041 | MO001041-007 | GLJ003 | 光亮卷前处理 模板 | 5430 | 2024-06-30 | 2024-06-30 | 2 | 2024-07-12 06:31:02 | 2024-07-12 07:18:21 | 江苏九天光电科技有限公司 | 196774 | 钱九龙 |  |  | 0.15 | 7297 | 610 | 1 | JG1224060294 |  | 1 |  | 是 | 1
最终平整 | JG1224060361 | JG1224060361 | 九天850平整 | 合格 | 让步接收 | 乙 | 张兴华 | 5300 | 5260 | 0.9925 | 7220 | 0.15 | 610 | 平整 | 内3250米有停机印，传1-2厘米来料松包色差印 | 20100023 | 轧硬 | 0.4*610-SPCC | 30210011 | 光亮卷 | 0.15-SPCC |  | 60 | MO001159 | MO001159-001 | GLJ003 | 光亮卷前处理 模板 | 5420 | 2024-07-03 | 2024-07-03 | 2 | 2024-07-12 05:35:03 | 2024-07-12 06:30:20 | 江苏九天光电科技有限公司 | 203046 | 张兴华 |  |  | 0.15 | 7250 | 610 | 1 | JG1224060361 |  | 1 | S色差(内3250米停机印，操1-2厘米来料松包色差印) | 是 | 1
最终平整 | JG1224070056 | JG1224070056 | 九天850平整 | 合格 | 合格品 | 乙 | 钱九龙 | 7040 | 7020 | 0.9972 | 9480 | 0.15 | 610 | 平整 |  | 20100023 | 轧硬 | 0.4*610-SPCC | 30210011 | 光亮卷 | 0.15-SPCC |  | 60 | MO001148 | MO001148-012 | GLJ003 | 光亮卷前处理 模板 | 7135 | 2024-07-03 | 2024-07-03 | 2 | 2024-07-12 04:32:00 | 2024-07-12 05:34:36 | 江苏九天光电科技有限公司 | 202842 | 张兴华 |  |  | 0.15 | 9490 | 610 | 1 | JG1224070056 |  | 1 |  | 是 | 1
最终平整 | JG1224070032 | JG1224070032 | 九天850平整 | 合格 | 让步接收 | 乙 | 钱九龙 | 7120 | 7080 | 0.9944 | 9640 | 0.15 | 610 | 平整 | 缩芯折印(尾部200米操10-15厘米) | 20100023 | 轧硬 | 0.4*610-SPCC | 30210011 | 光亮卷 | 0.15-SPCC |  | 60 | MO001148 | MO001148-002 | GLJ003 | 光亮卷前处理 模板 | 7210 | 2024-07-03 | 2024-07-03 | 2 | 2024-07-12 03:23:17 | 2024-07-12 04:31:44 | 江苏九天光电科技有限公司 | 202812 | 钱九龙 |  |  | 0.15 | 9650 | 610 | 1 | JG1224070032 |  | 1 | 缩芯折印(尾部200米操10-15厘米缩芯折印) | 是 | 1
最终平整 | JG1224070035 | JG1224070035 | 九天850平整 | 合格 | 合格品 | 乙 | 张兴华 | 7080 | 7060 | 0.9972 | 9600 | 0.15 | 610 | 平整 |  | 20100023 | 轧硬 | 0.4*610-SPCC | 30210011 | 光亮卷 | 0.15-SPCC |  | 60 | MO001148 | MO001148-003 | GLJ003 | 光亮卷前处理 模板 | 7180 | 2024-07-03 | 2024-07-03 | 2 | 2024-07-12 02:20:36 | 2024-07-12 03:23:01 | 江苏九天光电科技有限公司 | 202813 | 张兴华 |  |  | 0.15 | 9600 | 610 | 1 | JG1224070035 |  | 1 |  | 是 | 1
最终平整 | JG1224070014 | JG1224070014 | 九天850平整 | 合格 | 合格品 | 乙 | 钱九龙 | 5350 | 5322 | 0.9948 | 7170 | 0.15 | 610 | 平整 |  | 20100023 | 轧硬 | 0.4*610-SPCC | 30210011 | 光亮卷 | 0.15-SPCC |  | 60 | MO001076 | MO001076-002 | GLJ003 | 光亮卷前处理 模板 | 5405 | 2024-07-01 | 2024-07-01 | 2 | 2024-07-12 00:28:53 | 2024-07-12 01:22:07 | 江苏九天光电科技有限公司 | 198288 | 钱九龙 |  |  | 0.15 | 7213 | 610 | 1 | JG1224070014 |  | 1 |  | 是 | 1
最终平整 | JG1224070044 | JG1224070044 | 九天850平整 | 合格 | 合格品 | 乙 | 张兴华 | 7060 | 7030 | 0.9958 | 9540 | 0.15 | 610 | 平整 |  | 20100023 | 轧硬 | 0.4*610-SPCC | 30210011 | 光亮卷 | 0.15-SPCC |  | 60 | MO001148 | MO001148-006 | GLJ003 | 光亮卷前处理 模板 | 7160 | 2024-07-03 | 2024-07-03 | 2 | 2024-07-11 23:27:55 | 2024-07-12 00:28:30 | 江苏九天光电科技有限公司 | 202816 | 张兴华 |  |  | 0.15 | 9550 | 610 | 1 | JG1224070044 |  | 1 |  | 是 | 1
最终平整 | JL0024030044-221 | JL0024030044-221 | 九天850平整 | 合格 | 让步接收 | 乙 | 钱九龙 | 1810 | 1788 | 0.9878 | 1890 | 0.203 | 590 | 海金杜门：光电850平整用普光棍Ra0.1-0.18um干平整，速度60-80m/min,厚度公差：0.193-0.213mm，硬度90-117HV，粗糙度0.075-0.5μm.转东方分剪, | 来料横辊印，双边氧化色差，头尾挫划伤，小白斑点，色差条印，振纹 | 31310012 | 镍钝化卷 | 0.203-SPCC | 20600001 | 镍钝化卷半成品 | 0.203-SPCC |  | 20 | MO001187 | MO001187-005 | NDHJ001 | 预镀镍模板 | 1810 | 2024-07-04 | 2024-07-06 | 2 | 2024-07-11 04:34:54 | 2024-07-11 05:27:32 | 江苏九天光电科技有限公司 | 204623 | 张兴华 |  |  | 0.203 | 0 | 590 | 1 | JL0024030044-221 | 海金杜门：（0.203）退火转平整 | 1 | S色差条印(来料横辊印，头尾挫划伤，小白斑点，色差条印，振纹，) | 是 | 1
最终平整 | JL0024030044-13 | JL0024030044-13 | 九天850平整 | 合格 | 让步接收 | 乙 | 钱九龙 | 1878 | 1862 | 0.9915 | 1970 | 0.203 | 590 | 海金杜门：光电850平整用普光棍Ra0.1-0.18um干平整，速度60-80m/min,厚度公差：0.193-0.213mm，硬度90-117HV，粗糙度0.075-0.5μm.转东方分剪, | 来料横辊印，双边氧化色差，头尾挫划伤，小白斑点，色差条印，振纹，45米传444毫米0.06平方毫米孔洞，标记在55米处，690米传15厘米来料顶伤粘钢点印 | 31310012 | 镍钝化卷 | 0.203-SPCC | 20600001 | 镍钝化卷半成品 | 0.203-SPCC |  | 20 | MO001187 | MO001187-008 | NDHJ001 | 预镀镍模板 | 1878 | 2024-07-04 | 2024-07-06 | 2 | 2024-07-11 03:30:32 | 2024-07-11 04:34:35 | 江苏九天光电科技有限公司 | 204635 | 钱九龙 |  |  | 0.203 | 0 | 590 | 1 | JL0024030044-13 | 海金杜门：（0.203）退火转平整 | 1 | K孔洞(来料横辊印，头尾挫划伤，小白斑点，色差条印，振纹，45米传444毫米0.06平方毫米孔洞，标记在55米处，690米传15厘米来料顶伤粘钢点印) | 是 | 1
最终平整 | DL0024055107-13 | DL0024055107-13 | 九天850平整 | 合格 | 让步接收 | 乙 | 张兴华 | 1998 | 1970 | 0.986 | 2080 | 0.203 | 590 | 海金杜门：光电850平整用普光棍Ra0.1-0.18um干平整，速度60-80m/min,厚度公差：0.193-0.213mm，硬度90-117HV，粗糙度0.075-0.5μm.转东方分剪, | 来料横辊印，双边氧化色差，头尾挫划伤，小白斑点，色差条印，振纹 | 31310012 | 镍钝化卷 | 0.203-SPCC | 20600001 | 镍钝化卷半成品 | 0.203-SPCC |  | 20 | MO001187 | MO001187-010 | NDHJ001 | 预镀镍模板 | 1998 | 2024-07-04 | 2024-07-06 | 2 | 2024-07-11 02:34:49 | 2024-07-11 03:30:08 | 江苏九天光电科技有限公司 | 204644 | 张兴华 |  |  | 0.203 | 0 | 590 | 1 | DL0024055107-13 | 海金杜门：（0.203）退火转平整 | 1 | S色差条印(来料横辊印，头尾挫划伤，小白斑点，色差条印，振纹，) | 是 | 1
最终平整 | DL0024055107-12 | DL0024055107-12 | 九天850平整 | 合格 | 让步接收 | 乙 | 钱九龙 | 1952 | 1934 | 0.9908 | 2040 | 0.203 | 590 | 海金杜门：光电850平整用普光棍Ra0.1-0.18um干平整，速度60-80m/min,厚度公差：0.193-0.213mm，硬度90-117HV，粗糙度0.075-0.5μm.转东方分剪, | 来料横辊印，双边氧化色差，头尾挫划伤，小白斑点，色差条印，振纹 | 31310012 | 镍钝化卷 | 0.203-SPCC | 20600001 | 镍钝化卷半成品 | 0.203-SPCC |  | 20 | MO001187 | MO001187-011 | NDHJ001 | 预镀镍模板 | 1952 | 2024-07-04 | 2024-07-06 | 2 | 2024-07-11 01:32:47 | 2024-07-11 02:34:31 | 江苏九天光电科技有限公司 | 204645 | 钱九龙 |  |  | 0.203 | 0 | 590 | 1 | DL0024055107-12 | 海金杜门：（0.203）退火转平整 | 1 | S色差条印(来料横辊印，头尾挫划伤，小白斑点，色差条印，振纹，) | 是 | 1
最终平整 | DL0024055107-22 | DL0024055107-22 | 九天850平整 | 合格 | 让步接收 | 乙 | 张兴华 | 1940 | 1924 | 0.9918 | 2040 | 0.203 | 590 | 海金杜门：光电850平整用普光棍Ra0.1-0.18um干平整，速度60-80m/min,厚度公差：0.193-0.213mm，硬度90-117HV，粗糙度0.075-0.5μm.转东方分剪, | 来料横辊印，双边氧化色差，头尾挫划伤，小白斑点，色差条印，振纹，传1厘米轻线印 | 31310012 | 镍钝化卷 | 0.203-SPCC | 20600001 | 镍钝化卷半成品 | 0.203-SPCC |  | 20 | MO001187 | MO001187-006 | NDHJ001 | 预镀镍模板 | 1940 | 2024-07-04 | 2024-07-06 | 2 | 2024-07-11 00:41:30 | 2024-07-11 01:32:29 | 江苏九天光电科技有限公司 | 204625 | 张兴华 |  |  | 0.203 | 0 | 590 | 1 | DL0024055107-22 | 海金杜门：（0.203）退火转平整 | 1 | S色差条印(来料横辊印，头尾挫划伤，小白斑点，色差条印，振纹，传1厘米轻线印) | 是 | 1
最终平整 | JL0024030044-11 | JL0024030044-11 | 九天850平整 | 合格 | 让步接收 | 乙 | 钱九龙 | 1940 | 1918 | 0.9887 | 2020 | 0.203 | 590 | 海金杜门：光电850平整用普光棍Ra0.1-0.18um干平整，速度60-80m/min,厚度公差：0.193-0.213mm，硬度90-117HV，粗糙度0.075-0.5μm.转东方分剪, | 来料横辊印，头尾挫划伤，小白斑点，色差条印，振纹 | 31310012 | 镍钝化卷 | 0.203-SPCC | 20600001 | 镍钝化卷半成品 | 0.203-SPCC |  | 20 | MO001187 | MO001187-009 | NDHJ001 | 预镀镍模板 | 1940 | 2024-07-04 | 2024-07-06 | 2 | 2024-07-10 23:43:55 | 2024-07-11 00:41:02 | 江苏九天光电科技有限公司 | 204643 | 钱九龙 |  |  | 0.203 | 0 | 590 | 1 | JL0024030044-11 | 海金杜门：（0.203）退火转平整 | 1 | S色差条印(来料横辊印，头尾挫划伤，小白斑点，色差条印，振纹，) | 是 | 1
最终平整 | DL0024055107-23 | DL0024055107-23 | 九天850平整 | 合格 | 让步接收 | 乙 | 张兴华 | 1942 | 1922 | 0.9897 | 2040 | 0.203 | 590 | 海金杜门：光电850平整用普光棍Ra0.1-0.18um干平整，速度60-80m/min,厚度公差：0.193-0.213mm，硬度90-117HV，粗糙度0.075-0.5μm.转东方分剪, | 来料横辊印，头尾挫划伤，小白斑点，色差条印，传1厘米细线印 | 31310012 | 镍钝化卷 | 0.203-SPCC | 20600001 | 镍钝化卷半成品 | 0.203-SPCC |  | 20 | MO001187 | MO001187-004 | NDHJ001 | 预镀镍模板 | 1942 | 2024-07-04 | 2024-07-06 | 2 | 2024-07-10 22:47:24 | 2024-07-10 23:43:36 | 江苏九天光电科技有限公司 | 204622 | 张兴华 |  |  | 0.203 | 0 | 590 | 1 | DL0024055107-23 | 海金杜门：（0.203）退火转平整 | 1 | S色差(来料横辊印，头尾挫划伤，小白斑点，色差条印，传1厘米细线印 | 是 | 1
最终平整 | DL0024055107-21 | DL0024055107-21 | 九天850平整 | 合格 | 让步接收 | 乙 | 钱九龙 | 1940 | 1924 | 0.9918 | 2030 | 0.203 | 590 | 海金杜门：光电850平整用普光棍Ra0.1-0.18um干平整，速度60-80m/min,厚度公差：0.193-0.213mm，硬度90-117HV，粗糙度0.075-0.5μm.转东方分剪, | 来料横辊印，双边氧化色差，头尾挫划伤，小白斑点，色差条印，内500米减速发现传30厘米左右反面有个小亮斑点，尾部60米停机印黑斑 | 31310012 | 镍钝化卷 | 0.203-SPCC | 20600001 | 镍钝化卷半成品 | 0.203-SPCC |  | 20 | MO001187 | MO001187-007 | NDHJ001 | 预镀镍模板 | 1940 | 2024-07-04 | 2024-07-06 | 2 | 2024-07-10 21:43:17 | 2024-07-10 22:47:03 | 江苏九天光电科技有限公司 | 204627 | 钱九龙 |  |  | 0.203 | 0 | 590 | 1 | DL0024055107-21 | 海金杜门：（0.203）退火转平整 | 1 | S色差(来料横辊印，头尾挫划伤，小白斑点，色差条印，内500米减速发现传30厘米左右反面有个小亮斑点，尾部60米停机印黑斑) | 是 | 1
最终平整 | JL0024030044-12 | JL0024030044-12 | 九天850平整 | 合格 | 让步接收 | 乙 | 张兴华 | 1944 | 1920 | 0.9877 | 2020 | 0.203 | 590 | 海金杜门：光电850平整用普光棍Ra0.1-0.18um干平整，速度60-80m/min,厚度公差：0.193-0.213mm，硬度90-117HV，粗糙度0.075-0.5μm.转东方分剪, | 来料横辊印，双边氧化色差，头尾挫划伤，小白斑点，色差条印，1620米传10厘米有个小黑斑油泥 | 31310012 | 镍钝化卷 | 0.203-SPCC | 20600001 | 镍钝化卷半成品 | 0.203-SPCC |  | 20 | MO001187 | MO001187-003 | NDHJ001 | 预镀镍模板 | 1944 | 2024-07-04 | 2024-07-06 | 2 | 2024-07-10 20:40:44 | 2024-07-10 21:42:41 | 江苏九天光电科技有限公司 | 204621 | 张兴华 |  |  | 0.203 | 0 | 590 | 1 | JL0024030044-12 | 海金杜门：（0.203）退火转平整 | 1 | H黑斑(来料横辊印，头尾挫划伤，小白斑点，色差条印，1620米传10厘米有个小黑斑油泥) | 是 | 1
最终平整 | DL0024055107-11 | DL0024055107-11 | 九天850平整 | 合格 | 让步接收 | 甲 | 刘勇 | 1946 | 1920 | 0.9866 | 2040 | 0.203 | 590 | 海金杜门：光电850平整用普光棍Ra0.1-0.18um干平整，速度60-80m/min,厚度公差：0.193-0.213mm，硬度90-117HV，粗糙度0.075-0.5μm.转东方分剪, | 内30米挫伤划伤停机印。板面偶划伤，白斑线印（不规律）白条印横辊印，双氧化边1CM左右 ，内180米传动侧0.5CM左右有撞伤折印 | 31310012 | 镍钝化卷 | 0.203-SPCC | 20600001 | 镍钝化卷半成品 | 0.203-SPCC |  | 20 | MO001187 | MO001187-012 | NDHJ001 | 预镀镍模板 | 1946 | 2024-07-04 | 2024-07-06 | 2 | 2024-07-10 19:44:01 | 2024-07-10 20:21:14 | 江苏九天光电科技有限公司 | 204646 | 刘勇 |  |  | 0.203 | 0 | 590 | 1 | DL0024055107-11 | 海金杜门：（0.203）退火转平整 | 1 | Z撞伤折印(内30米挫伤划伤停机印 板面偶划伤白斑线印（不规律）白条印横辊印双氧化边1CM左右 内180米传动侧0.5CM左右有撞伤折印) | 是 | 1
最终平整 | DL0024055105-12 | DL0024055105-12 | 九天850平整 | 合格 | 让步接收 | 甲 | 马晓飞 | 1934 | 1896 | 0.9804 | 1640 | 0.254 | 590 | 海金杜门：光电850平整用普光棍Ra0.1-0.18um干平整，速度60-80m/min,厚度公差：0.244-0.254mm，硬度90-117HV，粗糙度0.075-0.5μm.转东方分剪, | 内30米挫伤划伤停机印。 板面偶划伤白斑，线印（不规律），白条印，横辊印，双氧化边1CM左右 | 31310013 | 镍钝化卷 | 0.254-SPCC | 20600002 | 镍钝化卷半成品 | 0.254-SPCC |  | 20 | MO001134 | MO001134-001 | NDHJ001 | 预镀镍模板 | 1934 | 2024-07-03 | 2024-07-06 | 2 | 2024-07-10 19:05:19 | 2024-07-10 19:42:13 | 江苏九天光电科技有限公司 | 204626 | 马晓飞 |  |  | 0.254 | 0 | 590 | 1 | DL0024055105-12 | 海金杜门：（0.254）退火转平整 | 1 | X线条印(内30米挫伤划伤停机印 板面偶划伤白斑线印（不规律）白条印横辊印双氧化边1CM左右) | 是 | 1
最终平整 | DL0024055105-221 | DL0024055105-221 | 九天850平整 | 合格 | 让步接收 | 甲 | 刘勇 | 1770 | 1740 | 0.9831 | 1490 | 0.254 | 590 | 海金杜门：光电850平整用普光棍Ra0.1-0.18um干平整，速度60-80m/min,厚度公差：0.244-0.254mm，硬度90-117HV，粗糙度0.075-0.5μm.转东方分剪, | 内30米挫伤划伤停机印已夹纸 。板面偶划伤， 白斑 线印 白条印 横辊印 ，双氧化边1CM左右 | 31310013 | 镍钝化卷 | 0.254-SPCC | 20600002 | 镍钝化卷半成品 | 0.254-SPCC |  | 20 | MO001134 | MO001134-007 | NDHJ001 | 预镀镍模板 | 1770 | 2024-07-03 | 2024-07-06 | 2 | 2024-07-10 18:16:00 | 2024-07-10 19:01:44 | 江苏九天光电科技有限公司 | 204654 | 刘勇 |  |  | 0.254 | 0 | 590 | 1 | DL0024055105-221 | 海金杜门：（0.254）退火转平整 | 1 | B白斑(内30米挫伤划伤停机印已夹纸 板面偶划伤白斑线印白条印横辊印双氧化边1CM左右 ) | 是 | 1
最终平整 | DL0024055105-11 | DL0024055105-11 | 九天850平整 | 合格 | 让步接收 | 甲 | 马晓飞 | 1934 | 1900 | 0.9824 | 1640 | 0.254 | 590 | 海金杜门：光电850平整用普光棍Ra0.1-0.18um干平整，速度60-80m/min,厚度公差：0.244-0.254mm，硬度90-117HV，粗糙度0.075-0.5μm.转东方分剪, | 内30米挫伤划伤停机印酒精斑已夹纸 ，板面偶划伤，白斑线印白条印横辊印，双氧化边1-2CM左右， 410米左右板面中间有个大白斑 | 31310013 | 镍钝化卷 | 0.254-SPCC | 20600002 | 镍钝化卷半成品 | 0.254-SPCC |  | 20 | MO001134 | MO001134-002 | NDHJ001 | 预镀镍模板 | 1934 | 2024-07-03 | 2024-07-06 | 2 | 2024-07-10 18:12:41 | 2024-07-10 18:14:50 | 江苏九天光电科技有限公司 | 204649 | 马晓飞 |  |  | 0.254 | 0 | 590 | 1 | DL0024055105-11 | 海金杜门：（0.254）退火转平整 | 1 | B白斑(内30米挫伤划伤停机印酒精斑已夹纸 板面偶划伤白斑线印白条印横辊印双氧化边1-2CM左右 410米A面板面中间有个大白斑) | 是 | 1
最终平整 | DL0024055105-222 | DL0024055105-222 | 九天850平整 | 合格 | 让步接收 | 甲 | 刘勇 | 1768 | 1718 | 0.9717 | 1490 | 0.254 | 590 | 海金杜门：光电850平整用普光棍Ra0.1-0.18um干平整，速度60-80m/min,厚度公差：0.244-0.254mm，硬度90-117HV，粗糙度0.075-0.5μm.转东方分剪, | 内30米挫伤划伤停机印。 板面偶划伤，白斑，线印白条印横辊印，双氧化边， 尾部70米左右传动侧8CM左右挫伤印和粘钢折印 | 31310013 | 镍钝化卷 | 0.254-SPCC | 20600002 | 镍钝化卷半成品 | 0.254-SPCC |  | 20 | MO001134 | MO001134-006 | NDHJ001 | 预镀镍模板 | 1768 | 2024-07-03 | 2024-07-06 | 2 | 2024-07-10 16:56:05 | 2024-07-10 16:57:42 | 江苏九天光电科技有限公司 | 204653 | 刘勇 |  |  | 0.254 | 0 | 590 | 1 | DL0024055105-222 | 海金杜门：（0.254）退火转平整 | 1 | Z折印(内30米挫伤划伤停机印 板面偶划伤白斑线印白条印横辊印双氧化边 尾部70米左右传动侧8CM左右挫伤印和粘钢折印) | 是 | 1
最终平整 | DL0024055105-13 | DL0024055105-13 | 九天850平整 | 合格 | 让步接收 | 甲 | 马晓飞 | 2082 | 2050 | 0.9846 | 1770 | 0.254 | 590 | 海金杜门：光电850平整用普光棍Ra0.1-0.18um干平整，速度60-80m/min,厚度公差：0.244-0.264mm，硬度90-117HV，粗糙度0.075-0.5μm.转东方分剪, | 内30米挫伤划伤停机印，板面偶划伤，白斑，线印白条印横辊印，双氧化边1CM左右操作侧发白， 尾部20米左右操作侧24.5CM左右有粘钢点印 | 20600002 | 镍钝化卷半成品 | 0.254-SPCC | 31310013 | 镍钝化卷 | 0.254-SPCC |  | 10 | MO001273 | MO001273-002 | NDHJ001 | 预镀镍模板 | 2082 | 2024-07-06 | 2024-07-06 | 2 | 2024-07-10 16:52:59 | 2024-07-10 16:55:30 | 江苏九天光电科技有限公司 | 208796 | 马晓飞 |  |  | 0.254 | 0 | 590 | 1 | DL0024055105-13 | 海金杜门（0.254*590）平整后转东方分切 | 1 | Z折印(内30米挫伤划伤停机印 板面偶划伤白斑线印白条印横辊印双氧化边1CM左右操作侧发白 尾部20米左右操作侧24.5CM左右有粘钢点印) | 是 | 1
最终平整 | DL0024055100-11 | DL0024055100-11 | 九天850平整 | 合格 | 让步接收 | 甲 | 刘勇 | 1894 | 1850 | 0.9768 | 1590 | 0.254 | 590 | 海金杜门：光电850平整用普光棍Ra0.1-0.18um干平整，速度60-80m/min,厚度公差：0.244-0.264mm，硬度90-117HV，粗糙度0.075-0.5μm.转东方分剪, | 内30米挫伤划伤油斑停机印已夹纸。板面偶划伤，白斑线印白条印横辊印，730米左右操作侧10CM有凹坑印已夹纸，尾部300米左右传动侧12CM左右粘钢折印 | 20600002 | 镍钝化卷半成品 | 0.254-SPCC | 31310013 | 镍钝化卷 | 0.254-SPCC |  | 10 | MO001273 | MO001273-001 | NDHJ001 | 预镀镍模板 | 1894 | 2024-07-06 | 2024-07-06 | 2 | 2024-07-10 16:47:17 | 2024-07-10 16:52:04 | 江苏九天光电科技有限公司 | 208801 | 刘勇 |  |  | 0.254 | 0 | 590 | 1 | DL0024055100-11 | 海金杜门（0.254*590）平整后转东方分切 | 1 | Z折印(内30米挫伤划伤油斑停机印已夹纸 板面偶划伤白斑线印白条印横辊印 730米昨天操作侧10CM有凹坑印已夹纸 尾部300米左右传动侧12CM左右粘钢折印) | 是 | 1
最终平整 | JG1224060346 | JG1224060346 | 九天850平整 | 合格 | 让步接收 | 乙 | 张兴华 | 6236 | 6210 | 0.9958 | 13420 | 0.1 | 610 | 平整 | 内40米夹纸为废带。水锈斑(8000米左右开始板面中间条状氧化水锈斑) | 20100023 | 轧硬 | 0.4*610-SPCC | 30210015 | 光亮卷 | 0.1-SPCC |  | 60 | MO001043 | MO001043-010 | GLJ003 | 光亮卷前处理 模板 | 6305 | 2024-06-30 | 2024-06-30 | 2 | 2024-07-10 04:59:28 | 2024-07-10 06:24:07 | 江苏九天光电科技有限公司 | 197120 | 钱九龙 |  |  | 0.1 | 13410 | 610 | 1 | JG1224060346 |  | 1 | S水锈斑(8000米2左右开始中间氧化水锈斑条状，内40米标记废带) | 是 | 1
最终平整 | JG1224060338 | JG1224060338 | 九天850平整 | 合格 | 让步接收 | 乙 | 张兴华 | 6042 | 6020 | 0.9964 | 13000 | 0.1 | 610 | 平整 | 内20米标记孔洞多作废带。 | 20100023 | 轧硬 | 0.4*610-SPCC | 30210015 | 光亮卷 | 0.1-SPCC |  | 60 | MO001043 | MO001043-014 | GLJ003 | 光亮卷前处理 模板 | 6310 | 2024-06-30 | 2024-06-30 | 2 | 2024-07-10 03:42:43 | 2024-07-10 04:59:10 | 江苏九天光电科技有限公司 | 197124 | 张兴华 |  |  | 0.1 | 13005 | 610 | 1 | JG1224060338 |  | 1 | K孔洞(内20米标记孔洞多) | 是 | 1
最终平整 | JG1224070024 | JG1224070024 | 九天850平整 | 合格 | 让步接收 | 乙 | 张兴华 | 7084 | 6900 | 0.974 | 9400 | 0.15 | 610 | 平整 | 孔洞(329米传37毫米1个0.21,338-348米传16/21/37/70毫米7个0.12-0.3平方毫米) | 20100023 | 轧硬 | 0.4*610-SPCC | 30210011 | 光亮卷 | 0.15-SPCC |  | 60 | MO001077 | MO001077-012 | GLJ003 | 光亮卷前处理 模板 | 7170 | 2024-07-01 | 2024-07-01 | 2 | 2024-07-10 02:29:26 | 2024-07-10 03:42:02 | 江苏九天光电科技有限公司 | 198488 | 张兴华 |  |  | 0.15 | 9630 | 610 | 1 | JG1224070024 |  | 1 | K孔洞(329米传37毫米0.21,338-348米传16/21/37/70毫米7个0.12-0.3平方毫米) | 是 | 1
最终平整 | JG12240602902 | JG1224060290 | 九天850平整 | 合格 | 合格品 | 乙 | 钱九龙 | 6602 | 4000 | 0.6059 | 5700 | 0.15 | 610 | 平整 |  | 20100023 | 轧硬 | 0.4*610-SPCC | 30210011 | 光亮卷 | 0.15-SPCC |  | 60 | MO001044 | MO001044-012-02 | GLJ003 | 光亮卷前处理 模板 | 6700 | 2024-06-30 | 2024-06-30 | 2 | 2024-07-10 01:12:40 | 2024-07-10 02:29:01 | 江苏九天光电科技有限公司 |  | 张兴华 |  | 1 | 0.15 | 9385 | 610 | 1 | JG12240602902 |  | 1 |  | 是 | 1
最终平整 | JG12240602901 | JG1224060290 | 九天850平整 | 合格 | 合格品 | 乙 | 钱九龙 | 2570.24 | 2550 | 0.9921 | 3640 | 0.15 | 610 | 平整 |  | 20100023 | 轧硬 | 0.4*610-SPCC | 30210011 | 光亮卷 | 0.15-SPCC |  | 60 | MO001044 | MO001044-012-01 | GLJ003 | 光亮卷前处理 模板 | 6700 | 2024-06-30 | 2024-06-30 | 2 | 2024-07-10 01:12:40 | 2024-07-10 02:29:01 | 江苏九天光电科技有限公司 |  | 张兴华 |  | 1 | 0.15 | 9385 | 610 | 1 | JG12240602901 |  | 1 |  | 是 | 1
最终平整 | JG1224060297 | JG1224060297 | 九天850平整 | 合格 | 合格品 | 乙 | 钱九龙 | 6600 | 6580 | 0.997 | 9480 | 0.15 | 610 | 平整 |  | 20100023 | 轧硬 | 0.4*610-SPCC | 30210011 | 光亮卷 | 0.15-SPCC |  | 60 | MO001044 | MO001044-013 | GLJ003 | 光亮卷前处理 模板 | 6710 | 2024-06-30 | 2024-06-30 | 2 | 2024-07-10 00:14:06 | 2024-07-10 01:12:25 | 江苏九天光电科技有限公司 | 197169 | 钱九龙 |  |  | 0.15 | 9460 | 610 | 1 | JG1224060297 |  | 1 |  | 是 | 1
最终平整 | JG1224070023 | JG1224070023 | 九天850平整 | 合格 | 合格品 | 乙 | 张兴华 | 7050 | 7020 | 0.9957 | 9680 | 0.15 | 610 | 平整 |  | 20100023 | 轧硬 | 0.4*610-SPCC | 30210011 | 光亮卷 | 0.15-SPCC |  | 60 | MO001077 | MO001077-011 | GLJ003 | 光亮卷前处理 模板 | 7175 | 2024-07-01 | 2024-07-01 | 2 | 2024-07-09 23:10:36 | 2024-07-10 00:13:42 | 江苏九天光电科技有限公司 | 198474 | 张兴华 |  |  | 0.15 | 9650 | 610 | 1 | JG1224070023 |  | 1 |  | 是 | 1
最终平整 | JG1224060360 | JG1224060360 | 九天850平整 | 合格 | 合格品 | 甲 | 马晓飞 | 6990 | 6944 | 0.9934 | 9540 | 0.15 | 610 | 平整 |  | 20100023 | 轧硬 | 0.4*610-SPCC | 30210011 | 光亮卷 | 0.15-SPCC |  | 60 | MO001042 | MO001042-009 | GLJ003 | 光亮卷前处理 模板 | 7080 | 2024-06-30 | 2024-06-30 | 2 | 2024-07-09 17:08:28 | 2024-07-09 17:08:51 | 江苏九天光电科技有限公司 | 197022 | 马晓飞 |  |  | 0.15 | 9600 | 610 | 1 | JG1224060360 |  | 1 |  | 是 | 1
最终平整 | JG1224060356 | JG1224060356 | 九天850平整 | 合格 | 让步接收 | 甲 | 刘勇 | 7060 | 7028 | 0.9955 | 9550 | 0.15 | 610 | 平整 | K孔洞(29米传16毫米1个0.24,32米传14毫米1个0.09已夹纸，218-227米传19-92毫米5个0.09-0.15，915米传4.5毫米1个0.09平方毫米)。内227米孔洞多作废带。 | 20100023 | 轧硬 | 0.4*610-SPCC | 30210011 | 光亮卷 | 0.15-SPCC |  | 60 | MO001042 | MO001042-007 | GLJ003 | 光亮卷前处理 模板 | 7125 | 2024-06-30 | 2024-06-30 | 2 | 2024-07-09 16:13:40 | 2024-07-09 16:15:15 | 江苏九天光电科技有限公司 | 197019 | 刘勇 |  |  | 0.15 | 9614 | 610 | 1 | JG1224060356 |  | 1 | K孔洞(29米传16毫米1个0.24,32米传14毫米1个0.09平方毫米已夹纸 218-227米传19-92毫米5个0.09-0.15平方毫米) | 是 | 1
平整翻包 | JG1224060278 | JG1224060278 | 九天850平整 | 合格 | 让步接收 | 甲 | 张兴华 | 6580 | 6580 | 1 | 9520 | 0.15 | 610 |  | 孔洞(48/52米传24毫米2个0.12,170米传20毫米0.15,277米传36毫米5个0.06-0.99,708米传7毫米0.03,820-841米传10-59毫米22个0.06-0.21平方毫米），粘钢折印（尾部350米左右传5-8厘米)。内841米孔洞多作二级品。 | 20100023 | 轧硬 | 0.4*610-SPCC | 30210011 | 光亮卷 | 0.15-SPCC |  | 61 | MO001044 | MO001044-010 | GLJ003 | 光亮卷前处理 模板 | 6700 | 2024-06-30 | 2024-06-30 | 2 | 2024-07-09 15:28:38 | 2024-07-09 15:30:33 | 江苏九天光电科技有限公司 | 197166 | 张兴华 |  |  | 0.15 | 9520 | 610 | 1 | JG1224060278 |  | 1 |  | 是 | 1
最终平整 | JG1224060322 | JG1224060322 | 九天850平整 | 合格 | 让步接收 | 甲 | 马晓飞 | 6630 | 6608 | 0.9967 | 9530 | 0.15 | 610 | 平整 | 孔洞(9274/9276米传569毫米2个0.3/0.66,9281米传560毫米1个0.54平方毫米) | 20100023 | 轧硬 | 0.4*610-SPCC | 30210011 | 光亮卷 | 0.15-SPCC |  | 60 | MO001044 | MO001044-006 | GLJ003 | 光亮卷前处理 模板 | 6705 | 2024-06-30 | 2024-06-30 | 2 | 2024-07-09 15:12:08 | 2024-07-09 15:13:39 | 江苏九天光电科技有限公司 | 197162 | 马晓飞 |  |  | 0.15 | 9450 | 610 | 1 | JG1224060322 |  | 1 | K孔洞(9274米传569毫米1个0.3,9276i传569毫米1个0.66,9281米传560毫米1个0.54平方毫米) | 是 | 1
最终平整 | JG1224060321 | JG1224060321 | 九天850平整 | 合格 | 合格品 | 甲 | 刘勇 | 6640 | 6630 | 0.9985 | 9450 | 0.15 | 610 | 平整 |  | 20100023 | 轧硬 | 0.4*610-SPCC | 30210011 | 光亮卷 | 0.15-SPCC |  | 60 | MO001044 | MO001044-005 | GLJ003 | 光亮卷前处理 模板 | 6715 | 2024-06-30 | 2024-06-30 | 2 | 2024-07-09 14:13:33 | 2024-07-09 14:13:57 | 江苏九天光电科技有限公司 | 197161 | 刘勇 |  |  | 0.15 | 9450 | 610 | 1 | JG1224060321 |  | 1 |  | 是 | 1
最终平整 | JG1224060330 | JG1224060330 | 九天850平整 | 合格 | 合格品 | 甲 | 马晓飞 | 6630 | 6594 | 0.9946 | 9360 | 0.15 | 610 | 平整 |  | 20100023 | 轧硬 | 0.4*610-SPCC | 30210011 | 光亮卷 | 0.15-SPCC |  | 60 | MO001044 | MO001044-008 | GLJ003 | 光亮卷前处理 模板 | 6695 | 2024-06-30 | 2024-06-30 | 2 | 2024-07-09 13:09:17 | 2024-07-09 13:09:42 | 江苏九天光电科技有限公司 | 197164 | 马晓飞 |  |  | 0.15 | 9420 | 610 | 1 | JG1224060330 |  | 1 |  | 是 | 1
最终平整 | JG1224060289 | JG1224060289 | 九天850平整 | 合格 | 合格品 | 甲 | 刘勇 | 6550 | 6536 | 0.9979 | 9290 | 0.15 | 610 | 平整 |  | 20100023 | 轧硬 | 0.4*610-SPCC | 30210011 | 光亮卷 | 0.15-SPCC |  | 60 | MO001044 | MO001044-011 | GLJ003 | 光亮卷前处理 模板 | 6695 | 2024-06-30 | 2024-06-30 | 2 | 2024-07-09 11:59:30 | 2024-07-09 11:59:53 | 江苏九天光电科技有限公司 | 197167 | 刘勇 |  |  | 0.15 | 9300 | 610 | 1 | JG1224060289 |  | 1 |  | 是 | 1
最终平整 | JG1224060304 | JG1224060304 | 九天850平整 | 合格 | 让步接收 | 甲 | 马晓飞 | 6988 | 6962 | 0.9963 | 9520 | 0.15 | 610 | 平整 | K孔洞(42-118米传4-260毫米11个0.03-0.24平方毫米).内118米作废带，下道剪下退平整（未夹纸） | 20100023 | 轧硬 | 0.4*610-SPCC | 30210011 | 光亮卷 | 0.15-SPCC |  | 60 | MO001042 | MO001042-019 | GLJ003 | 光亮卷前处理 模板 | 7125 | 2024-06-30 | 2024-06-30 | 2 | 2024-07-09 10:57:47 | 2024-07-09 10:58:43 | 江苏九天光电科技有限公司 | 197034 | 马晓飞 |  |  | 0.15 | 9583 | 610 | 1 | JG1224060304 |  | 1 | K孔洞(42-118米传4-260毫米11个0.03-0.24平方毫米) | 是 | 1
最终平整 | JG1224070028 | JG1224070028 | 九天850平整 | 合格 | 合格品 | 甲 | 刘勇 | 7078 | 7014 | 0.991 | 9460 | 0.15 | 610 | 平整 |  | 20100023 | 轧硬 | 0.4*610-SPCC | 30210011 | 光亮卷 | 0.15-SPCC |  | 60 | MO001077 | MO001077-006 | GLJ003 | 光亮卷前处理 模板 | 7150 | 2024-07-01 | 2024-07-01 | 2 | 2024-07-09 10:21:26 | 2024-07-09 10:21:51 | 江苏九天光电科技有限公司 | 198440 | 刘勇 |  |  | 0.15 | 9569 | 610 | 1 | JG1224070028 |  | 1 |  | 是 | 1
最终平整 | JG1224060320 | JG1224060320 | 九天850平整 | 合格 | 让步接收 | 乙 | 钱九龙 | 7086 | 7050 | 0.9949 | 9680 | 0.15 | 610 | 平整 | 尾部400米操2-5厘米间断粘钢折印 | 20100023 | 轧硬 | 0.4*610-SPCC | 30210011 | 光亮卷 | 0.15-SPCC |  | 60 | MO001042 | MO001042-015 | GLJ003 | 光亮卷前处理 模板 | 7160 | 2024-06-30 | 2024-06-30 | 2 | 2024-07-09 06:50:21 | 2024-07-09 07:44:40 | 江苏九天光电科技有限公司 | 197028 | 钱九龙 |  |  | 0.15 | 9679 | 610 | 1 | JG1224060320 |  | 1 | Z折印(尾部400米操2-5厘米间断粘钢折印) | 是 | 1
最终平整 | JG1224060351 | JG1224060351 | 九天850平整 | 合格 | 合格品 | 乙 | 钱九龙 | 6980 | 6954 | 0.9963 | 9510 | 0.15 | 610 | 平整 |  | 20100023 | 轧硬 | 0.4*610-SPCC | 30210011 | 光亮卷 | 0.15-SPCC |  | 60 | MO001042 | MO001042-004 | GLJ003 | 光亮卷前处理 模板 | 7125 | 2024-06-30 | 2024-06-30 | 2 | 2024-07-09 05:44:25 | 2024-07-09 06:49:38 | 江苏九天光电科技有限公司 | 197016 | 张兴华 |  |  | 0.15 | 9450 | 610 | 1 | JG1224060351 |  | 1 |  | 是 | 1
最终平整 | JG1224070019 | JG1224070019 | 九天850平整 | 合格 | 让步接收 | 乙 | 钱九龙 | 7078 | 7050 | 0.996 | 9530 | 0.15 | 610 | 平整 | 粘钢折印(尾部600米操3-6厘米) | 20100023 | 轧硬 | 0.4*610-SPCC | 30210011 | 光亮卷 | 0.15-SPCC |  | 60 | MO001077 | MO001077-009 | GLJ003 | 光亮卷前处理 模板 | 7165 | 2024-07-01 | 2024-07-01 | 2 | 2024-07-09 04:52:13 | 2024-07-09 05:43:58 | 江苏九天光电科技有限公司 | 198462 | 钱九龙 |  |  | 0.15 | 9525 | 610 | 1 | JG1224070019 |  | 1 | Z折印(尾部600米操3-6厘米粘钢折印) | 是 | 1
最终平整 | JG1224070015 | JG1224070015 | 九天850平整 | 合格 | 合格品 | 乙 | 张兴华 | 7040 | 7010 | 0.9957 | 9600 | 0.15 | 610 | 平整 |  | 20100023 | 轧硬 | 0.4*610-SPCC | 30210011 | 光亮卷 | 0.15-SPCC |  | 60 | MO001077 | MO001077-007 | GLJ003 | 光亮卷前处理 模板 | 7175 | 2024-07-01 | 2024-07-01 | 2 | 2024-07-09 03:44:05 | 2024-07-09 04:51:45 | 江苏九天光电科技有限公司 | 198444 | 张兴华 |  |  | 0.15 | 9580 | 610 | 1 | JG1224070015 |  | 1 |  | 是 | 1
最终平整 | JG1224060296 | JG1224060296 | 九天850平整 | 合格 | 合格品 | 乙 | 钱九龙 | 7000 | 7000 | 1 | 9580 | 0.15 | 610 | 平整 |  | 20100023 | 轧硬 | 0.4*610-SPCC | 30210011 | 光亮卷 | 0.15-SPCC |  | 60 | MO001042 | MO001042-017 | GLJ003 | 光亮卷前处理 模板 | 7080 | 2024-06-30 | 2024-06-30 | 2 | 2024-07-09 02:43:32 | 2024-07-09 03:43:43 | 江苏九天光电科技有限公司 | 197032 | 钱九龙 |  |  | 0.15 | 9560 | 610 | 1 | JG1224060296 |  | 1 |  | 是 | 1
最终平整 | JG1224070007 | JG1224070007 | 九天850平整 | 合格 | 合格品 | 乙 | 张兴华 | 7020 | 6990 | 0.9957 | 9540 | 0.15 | 610 | 平整 |  | 20100023 | 轧硬 | 0.4*610-SPCC | 30210011 | 光亮卷 | 0.15-SPCC |  | 60 | MO001077 | MO001077-001 | GLJ003 | 光亮卷前处理 模板 | 7105 | 2024-07-01 | 2024-07-01 | 2 | 2024-07-09 01:42:22 | 2024-07-09 02:43:02 | 江苏九天光电科技有限公司 | 198402 | 张兴华 |  |  | 0.15 | 9530 | 610 | 1 | JG1224070007 |  | 1 |  | 是 | 1
最终平整 | JG1224060343 | JG1224060343 | 九天850平整 | 合格 | 让步接收 | 乙 | 钱九龙 | 7010 | 6990 | 0.9971 | 9610 | 0.15 | 610 | 平整 | 4680米停机印，操4厘米整件轻辊印，尾部500米传2-3厘米粘钢折印板型差13厘米左右拉伸折印) | 20100023 | 轧硬 | 0.4*610-SPCC | 30210011 | 光亮卷 | 0.15-SPCC |  | 60 | MO001042 | MO001042-002 | GLJ003 | 光亮卷前处理 模板 | 7105 | 2024-06-30 | 2024-06-30 | 2 | 2024-07-09 00:27:24 | 2024-07-09 01:42:06 | 江苏九天光电科技有限公司 | 197015 | 钱九龙 |  |  | 0.15 | 9630 | 610 | 1 | JG1224060343 |  | 1 | Z折印(4680米停机印，操4厘米整件轻辊印，尾部500米传2-3厘米粘钢折印版型差13厘米左右拉伸折印) | 是 | 1
最终平整 | JG12240602171 | JG1224060217 | 九天850平整 | 合格 | 让步接收 | 乙 | 张兴华 | 2650 | 2600 | 0.9811 | 4760 | 0.1 | 710 | 平整 | K孔洞(4471米传489毫米1个0.12平方毫米) | 20100028 | 轧硬 | 0.4*710-SPCC | 30210015 | 光亮卷 | 0.1-SPCC |  | 60 | MO000752 | MO000752-007-01 | GLJ002 | 东方光亮卷前处理（0.4轧0.1mm) | 5690 | 2024-06-16 | 2024-06-16 | 2 | 2024-07-08 23:20:50 | 2024-07-09 00:27:03 | 江苏九天光电科技有限公司 | 187217 | 张兴华 |  |  | 0.1 | 4800 | 710 | 1 | JG12240602171 |  | 1 | K孔洞(4471米传489毫米0.12平方毫米) | 是 | 1
最终平整 | JG12240602842 | JG1224060284 | 九天850平整 | 合格 | 让步接收 | 甲 | 马晓飞 | 3260 | 3232 | 0.9914 | 6900 | 0.1 | 610 | 平整 | 孔洞(99-134米传11-149毫米15个0.03-0.18平方毫米已夹纸)。内134米（夹纸）孔洞多作废带，下道剪下退平整。 | 20100023 | 轧硬 | 0.4*610-SPCC | 30210015 | 光亮卷 | 0.1-SPCC |  | 60 | MO001043 | MO001043-020-02 | GLJ003 | 光亮卷前处理 模板 | 7320 | 2024-06-30 | 2024-06-30 | 2 | 2024-07-08 14:22:47 | 2024-07-08 14:24:46 | 江苏九天光电科技有限公司 | 197130 | 马晓飞 |  |  | 0.1 | 7050 | 610 | 1 | JG12240602842 |  | 1 | K孔洞(99-134米传11-149毫米15个0.03-0.18平方毫米已夹纸) | 是 | 1
最终平整 | JG1224060291 | JG1224060291 | 九天850平整 | 合格 | 让步接收 | 甲 | 刘勇 | 5830 | 5810 | 0.9966 | 12530 | 0.1 | 610 | 平整 | 孔洞(77米传1cm1个0.21平方毫米) | 20100023 | 轧硬 | 0.4*610-SPCC | 30210015 | 光亮卷 | 0.1-SPCC |  | 60 | MO001043 | MO001043-021 | GLJ003 | 光亮卷前处理 模板 | 5910 | 2024-06-30 | 2024-06-30 | 2 | 2024-07-08 13:24:46 | 2024-07-08 13:25:35 | 江苏九天光电科技有限公司 | 197131 | 刘勇 |  |  | 0.1 | 12585 | 610 | 1 | JG1224060291 |  | 1 | K孔洞(77米传1CM左右0.21平方毫米) | 是 | 1
最终平整 | JG1224060324 | JG1224060324 | 九天850平整 | 合格 | 让步接收 | 甲 | 马晓飞 | 5840 | 5812 | 0.9952 | 12600 | 0.1 | 610 | 平整 | 孔洞(288米传2.8毫米1个0.18,296米传2.4毫米1个0.18平方毫米) | 20100023 | 轧硬 | 0.4*610-SPCC | 30210015 | 光亮卷 | 0.1-SPCC |  | 60 | MO001043 | MO001043-002 | GLJ003 | 光亮卷前处理 模板 | 5910 | 2024-06-30 | 2024-06-30 | 2 | 2024-07-08 11:25:20 | 2024-07-08 11:48:27 | 江苏九天光电科技有限公司 | 197112 | 马晓飞 |  |  | 0.1 | 12680 | 610 | 1 | JG1224060324 |  | 1 | K孔洞(288米传208毫米1个0.18,296米传2.4毫米1个0.18平方毫米) | 是 | 1
最终平整 | JG1224060292 | JG1224060292 | 九天850平整 | 合格 | 让步接收 | 甲 | 刘勇 | 5846 | 5718 | 0.9781 | 12330 | 0.1 | 610 | 平整 | 孔洞(156米传153毫米1个0.12,11301米传569毫米1个1.38平方毫米) | 20100023 | 轧硬 | 0.4*610-SPCC | 30210015 | 光亮卷 | 0.1-SPCC |  | 60 | MO001043 | MO001043-022 | GLJ003 | 光亮卷前处理 模板 | 5905 | 2024-06-30 | 2024-06-30 | 2 | 2024-07-08 10:14:15 | 2024-07-08 10:15:30 | 江苏九天光电科技有限公司 | 197132 | 刘勇 |  |  | 0.1 | 12554 | 610 | 1 | JG1224060292 |  | 1 | K孔洞(156米传153毫米1个0.12,11301米传569毫米1个1.38平方毫米) | 是 | 1
最终平整 | JG12240603002 | JG1224060300 | 九天850平整 | 合格 | 合格品 | 乙 | 张兴华 | 2957.18 | 2940 | 0.9942 | 6450 | 0.1 | 610 | 平整 |  | 20100023 | 轧硬 | 0.4*610-SPCC | 30210015 | 光亮卷 | 0.1-SPCC |  | 60 | MO001043 | MO001043-028-02 | GLJ003 | 光亮卷前处理 模板 | 5920 | 2024-06-30 | 2024-06-30 | 2 | 2024-07-08 06:47:57 | 2024-07-08 07:54:08 | 江苏九天光电科技有限公司 |  | 张兴华 |  | 1 | 0.1 | 12754 | 610 | 1 | JG12240603002 |  | 1 |  | 是 | 1
最终平整 | JG12240603001 | JG1224060300 | 九天850平整 | 合格 | 合格品 | 乙 | 张兴华 | 2892.81 | 2876 | 0.9942 | 6300 | 0.1 | 610 | 平整 |  | 20100023 | 轧硬 | 0.4*610-SPCC | 30210015 | 光亮卷 | 0.1-SPCC |  | 60 | MO001043 | MO001043-028-01 | GLJ003 | 光亮卷前处理 模板 | 5920 | 2024-06-30 | 2024-06-30 | 2 | 2024-07-08 06:47:57 | 2024-07-08 07:54:08 | 江苏九天光电科技有限公司 |  | 张兴华 |  | 1 | 0.1 | 12754 | 610 | 1 | JG12240603001 |  | 1 |  | 是 | 1
最终平整 | JG12240603132 | JG1224060313 | 九天850平整 | 合格 | 让步接收 | 乙 | 钱九龙 | 2961.77 | 2864 | 0.967 | 6180 | 0.1 | 610 | 平整 | 孔洞(2894米传428毫米0.06,4152/4659米传435毫米2个0.06/0.09,4639/4641米传429毫米2个0.09/0.06,5577/5582米传462毫米2个0.09/0.24,5707米传406毫米0.12平方毫米) | 20100023 | 轧硬 | 0.4*610-SPCC | 30210015 | 光亮卷 | 0.1-SPCC |  | 60 | MO001043 | MO001043-023-02 | GLJ003 | 光亮卷前处理 模板 | 6315 | 2024-06-30 | 2024-06-30 | 2 | 2024-07-08 05:15:46 | 2024-07-08 06:30:52 | 江苏九天光电科技有限公司 |  | 钱九龙 |  | 1 | 0.1 | 13380 | 610 | 1 | JG12240603132 |  | 1 | K孔洞(2894米传426毫米0.06,4125/4659米传435毫米0.09,4639/4649米传429毫米0.09,5577/5582米传462毫米.09/0.24,5707米传406毫米0.12平方毫米) | 是 | 1
最终平整 | JG12240603131 | JG1224060313 | 九天850平整 | 合格 | 让步接收 | 乙 | 钱九龙 | 3278.22 | 3170 | 0.967 | 6840 | 0.1 | 610 | 平整 | 孔洞(106/110米传548毫米0.03/0.18,291米传551毫米0.06,1080米传583毫米0.12,1089米传596毫米0.15,1090米传590毫米0.12平方毫米) | 20100023 | 轧硬 | 0.4*610-SPCC | 30210015 | 光亮卷 | 0.1-SPCC |  | 60 | MO001043 | MO001043-023-01 | GLJ003 | 光亮卷前处理 模板 | 6315 | 2024-06-30 | 2024-06-30 | 2 | 2024-07-08 05:15:46 | 2024-07-08 06:30:52 | 江苏九天光电科技有限公司 |  | 钱九龙 |  | 1 | 0.1 | 13380 | 610 | 1 | JG12240603131 |  | 1 | K孔洞(106/110米传548毫米0.03/0.18,291米传551毫米0.06,1080米传583毫米0.12,1089米传596毫米0.15,1090米传590毫米0.12平方毫米) | 是 | 1
最终平整 | JG12240603452 | JG1224060345 | 九天850平整 | 合格 | 合格品 | 乙 | 张兴华 | 3204.88 | 3170 | 0.9891 | 6870 | 0.1 | 610 | 平整 | 实际抗拉319 | 20100023 | 轧硬 | 0.4*610-SPCC | 30210015 | 光亮卷 | 0.1-SPCC |  | 60 | MO001043 | MO001043-009-02 | GLJ003 | 光亮卷前处理 模板 | 6315 | 2024-06-30 | 2024-06-30 | 2 | 2024-07-08 03:42:55 | 2024-07-08 05:15:28 | 江苏九天光电科技有限公司 |  | 张兴华 |  | 1 | 0.1 | 13462 | 610 | 1 | JG12240603452 |  | 1 |  | 是 | 1
最终平整 | JG12240603402 | JG1224060340 | 九天850平整 | 合格 | 让步接收 | 乙 | 钱九龙 | 3151.06 | 3134 | 0.9946 | 6830 | 0.1 | 610 | 平整 | 孔洞(3035/3043/3046米传163毫米3个0.12-0.15平方毫米)基板 | 20100023 | 轧硬 | 0.4*610-SPCC | 30210015 | 光亮卷 | 0.1-SPCC |  | 60 | MO001043 | MO001043-016-02 | GLJ003 | 光亮卷前处理 模板 | 6325 | 2024-06-30 | 2024-06-30 | 2 | 2024-07-08 01:54:13 | 2024-07-08 03:42:34 | 江苏九天光电科技有限公司 |  | 钱九龙 |  | 1 | 0.1 | 13635 | 610 | 1 | JG12240603402 |  | 1 | K孔洞(3035/3043/3046米传163毫米3个0.12-0.15平方毫米) | 是 | 1
最终平整 | JG12240603401 | JG1224060340 | 九天850平整 | 合格 | 合格品 | 乙 | 钱九龙 | 3126.93 | 3110 | 0.9946 | 6800 | 0.1 | 610 | 平整 |  | 20100023 | 轧硬 | 0.4*610-SPCC | 30210015 | 光亮卷 | 0.1-SPCC |  | 60 | MO001043 | MO001043-016-01 | GLJ003 | 光亮卷前处理 模板 | 6325 | 2024-06-30 | 2024-06-30 | 2 | 2024-07-08 01:54:13 | 2024-07-08 03:42:34 | 江苏九天光电科技有限公司 |  | 钱九龙 |  | 1 | 0.1 | 13635 | 610 | 1 | JG12240603401 |  | 1 |  | 是 | 1
最终平整 | JG1224060319 | JG1224060319 | 九天850平整 | 合格 | 合格品 | 乙 | 张兴华 | 7040 | 7020 | 0.9972 | 9570 | 0.15 | 610 | 平整 |  | 20100023 | 轧硬 | 0.4*610-SPCC | 30210011 | 光亮卷 | 0.15-SPCC |  | 60 | MO001042 | MO001042-014 | GLJ003 | 光亮卷前处理 模板 | 7170 | 2024-06-30 | 2024-06-30 | 2 | 2024-07-08 00:55:58 | 2024-07-08 01:53:52 | 江苏九天光电科技有限公司 | 197027 | 钱九龙 |  |  | 0.15 | 9560 | 610 | 1 | JG1224060319 |  | 1 |  | 是 | 1
最终平整 | JG1224060312 | JG1224060312 | 九天850平整 | 合格 | 让步接收 | 乙 | 张兴华 | 7060 | 7030 | 0.9958 | 9670 | 0.15 | 610 | 平整 | 粘钢折印(尾部200米传5-10厘米) | 20100023 | 轧硬 | 0.4*610-SPCC | 30210011 | 光亮卷 | 0.15-SPCC |  | 60 | MO001042 | MO001042-013 | GLJ003 | 光亮卷前处理 模板 | 7135 | 2024-06-30 | 2024-06-30 | 2 | 2024-07-07 23:53:05 | 2024-07-08 00:55:27 | 江苏九天光电科技有限公司 | 197026 | 张兴华 |  |  | 0.15 | 9640 | 610 | 1 | JG1224060312 |  | 1 | Z折印(尾部200米传5-10厘米粘钢折印) | 是 | 1
最终平整 | JG1224060329 | JG1224060329 | 九天850平整 | 合格 | 合格品 | 乙 | 钱九龙 | 6600 | 6580 | 0.997 | 9460 | 0.15 | 610 | 平整 |  | 20100023 | 轧硬 | 0.4*610-SPCC | 30210011 | 光亮卷 | 0.15-SPCC |  | 60 | MO001044 | MO001044-007 | GLJ003 | 光亮卷前处理 模板 | 6700 | 2024-06-30 | 2024-06-30 | 2 | 2024-07-07 22:51:47 | 2024-07-07 23:52:48 | 江苏九天光电科技有限公司 | 197163 | 张兴华 |  |  | 0.15 | 9450 | 610 | 1 | JG1224060329 |  | 1 |  | 是 | 1
最终平整 | JG1224060363 | JG1224060363 | 九天850平整 | 合格 | 合格品 | 乙 | 钱九龙 | 7060 | 7022 | 0.9946 | 9630 | 0.15 | 610 | 平整 |  | 20100023 | 轧硬 | 0.4*610-SPCC | 30210011 | 光亮卷 | 0.15-SPCC |  | 60 | MO001042 | MO001042-003 | GLJ003 | 光亮卷前处理 模板 | 7150 | 2024-06-30 | 2024-06-30 | 2 | 2024-07-07 21:54:31 | 2024-07-07 22:51:25 | 江苏九天光电科技有限公司 | 197010 | 张兴华 |  |  | 0.15 | 9600 | 610 | 1 | JG1224060363 |  | 1 |  | 是 | 1
最终平整 | JG1224060372 | JG1224060372 | 九天850平整 | 合格 | 让步接收 | 乙 | 张兴华 | 7050 | 7020 | 0.9957 | 9640 | 0.15 | 610 | 平整 | 粘钢折印(尾部600米传3-5厘米) | 20100023 | 轧硬 | 0.4*610-SPCC | 30210011 | 光亮卷 | 0.15-SPCC |  | 60 | MO001045 | MO001045-007 | GLJ003 | 光亮卷前处理 模板 | 7145 | 2024-06-30 | 2024-06-30 | 2 | 2024-07-07 20:44:59 | 2024-07-07 21:54:16 | 江苏九天光电科技有限公司 | 197204 | 张兴华 |  |  | 0.15 | 9620 | 610 | 1 | JG1224060372 |  | 1 | Z折印(尾部600米传3-5厘米粘钢折印) | 是 | 1
最终平整 | JG12240602832 | JG1224060283 | 九天850平整 | 合格 | 合格品 | 乙 | 张兴华 | 3616 | 3600 | 0.9956 | 7780 | 0.1 | 610 | 平整 |  | 20100023 | 轧硬 | 0.4*610-SPCC | 30210015 | 光亮卷 | 0.1-SPCC |  | 60 | MO001043 | MO001043-019-02 | GLJ003 | 光亮卷前处理 模板 | 7320 | 2024-06-30 | 2024-06-30 | 2 | 2024-07-07 07:31:45 | 2024-07-07 08:06:22 | 江苏九天光电科技有限公司 | 197129 | 张兴华 |  |  | 0.1 | 7800 | 610 | 1 | JG12240602832 |  | 1 |  | 是 | 1
最终平整 | JG12240603152 | JG1224060315 | 九天850平整 | 合格 | 让步接收 | 乙 | 钱九龙 | 3136.98 | 3122 | 0.9952 | 6670 | 0.1 | 610 | 平整 | S缩芯(尾部1200米20-40厘米轻缩芯折印)基板 | 20100023 | 轧硬 | 0.4*610-SPCC | 30210015 | 光亮卷 | 0.1-SPCC |  | 60 | MO001043 | MO001043-025-02 | GLJ003 | 光亮卷前处理 模板 | 6350 | 2024-06-30 | 2024-06-30 | 2 | 2024-07-07 05:58:52 | 2024-07-07 07:29:47 | 江苏九天光电科技有限公司 |  | 钱九龙 |  | 1 | 0.1 | 13406 | 610 | 1 | JG12240603152 |  | 1 | S缩芯(尾部1200米20-40厘米轻缩芯折印) | 是 | 1
最终平整 | JG12240603151 | JG1224060315 | 九天850平整 | 合格 | 合格品 | 乙 | 钱九龙 | 3145.01 | 3130 | 0.9952 | 6700 | 0.1 | 610 | 平整 |  | 20100023 | 轧硬 | 0.4*610-SPCC | 30210015 | 光亮卷 | 0.1-SPCC |  | 60 | MO001043 | MO001043-025-01 | GLJ003 | 光亮卷前处理 模板 | 6350 | 2024-06-30 | 2024-06-30 | 2 | 2024-07-07 05:58:52 | 2024-07-07 07:29:47 | 江苏九天光电科技有限公司 |  | 钱九龙 |  | 1 | 0.1 | 13406 | 610 | 1 | JG12240603151 |  | 1 |  | 是 | 1
最终平整 | JG1224060277 | JG1224060277 | 九天850平整 | 合格 | 让步接收 | 乙 | 张兴华 | 6530 | 6500 | 0.9954 | 9320 | 0.15 | 610 | 平整 | 孔洞(2793米传557毫米1个0.66平方毫米) | 20100023 | 轧硬 | 0.4*610-SPCC | 30210011 | 光亮卷 | 0.15-SPCC |  | 60 | MO001044 | MO001044-009 | GLJ003 | 光亮卷前处理 模板 | 6700 | 2024-06-30 | 2024-06-30 | 2 | 2024-07-07 04:56:24 | 2024-07-07 05:58:24 | 江苏九天光电科技有限公司 | 197165 | 张兴华 |  |  | 0.15 | 9300 | 610 | 1 | JG1224060277 |  | 1 | K孔洞(2793米传557毫米0.66平方毫米) | 是 | 1
最终平整 | JG1224060308 | JG1224060308 | 九天850平整 | 合格 | 合格品 | 乙 | 钱九龙 | 7070 | 7040 | 0.9958 | 9580 | 0.15 | 610 | 平整 |  | 20100023 | 轧硬 | 0.4*610-SPCC | 30210011 | 光亮卷 | 0.15-SPCC |  | 60 | MO001042 | MO001042-021 | GLJ003 | 光亮卷前处理 模板 | 7145 | 2024-06-30 | 2024-06-30 | 2 | 2024-07-07 03:55:46 | 2024-07-07 04:56:03 | 江苏九天光电科技有限公司 | 197036 | 钱九龙 |  |  | 0.15 | 9560 | 610 | 1 | JG1224060308 |  | 1 |  | 是 | 1
最终平整 | JG1224060278 | JG1224060278 | 九天850平整 | 待判定 | 返工 | 乙 | 张兴华 | 6614 | 6580 | 0.9949 | 9520 | 0.15 | 610 | 平整 | 孔洞(48/52米传24毫米2个0.12,170米传20毫米0.15,277米传36毫米5个0.06-0.99,708米传7毫米0.03,820-841米传10-59毫米22个0.06-0.21平方毫米），粘钢折印（尾部350米左右传5-8厘米) | 20100023 | 轧硬 | 0.4*610-SPCC | 30210011 | 光亮卷 | 0.15-SPCC |  | 60 | MO001044 | MO001044-010 | GLJ003 | 光亮卷前处理 模板 | 6700 | 2024-06-30 | 2024-06-30 | 2 | 2024-07-07 02:57:43 | 2024-07-07 03:55:24 | 江苏九天光电科技有限公司 | 197166 | 张兴华 |  |  | 0.15 | 9537 | 610 | 1 | JG1224060278 |  | 1 | K孔洞(48/52米传24毫米2个0.12,170米传20毫米0.15,277米传36毫米5个0.06-0.99,708米传7毫米0.03,820-841米传10-59毫米22个0.06-0.21平方毫米，尾部350米左右传5-8厘米粘钢折印)
最终平整 | JG1224060288 | JG1224060288 | 九天850平整 | 合格 | 让步接收 | 乙 | 钱九龙 | 7040 | 7020 | 0.9972 | 9580 | 0.15 | 610 | 平整 | 孔洞(8092/8102/8104米传353毫米3个0.42/0.75/0.72,8812米传544毫米1个0.15平方毫米），粘钢折印（尾1800米左右操5-7厘米) | 20100023 | 轧硬 | 0.4*610-SPCC | 30210011 | 光亮卷 | 0.15-SPCC |  | 60 | MO001042 | MO001042-011 | GLJ003 | 光亮卷前处理 模板 | 7145 | 2024-06-30 | 2024-06-30 | 2 | 2024-07-07 01:51:22 | 2024-07-07 02:57:18 | 江苏九天光电科技有限公司 | 197024 | 钱九龙 |  |  | 0.15 | 9550 | 610 | 1 | JG1224060288 |  | 1 | K孔洞(8092/8102/8104米传353毫米0.42/0.75/0.72,8812米传544毫米0.15平方毫米，尾部1800米左右操5-7厘米粘钢折印) | 是 | 1
最终平整 | JG1224060295 | JG1224060295 | 九天850平整 | 合格 | 让步接收 | 乙 | 张兴华 | 6990 | 6960 | 0.9957 | 9560 | 0.15 | 610 | 平整 | 拉伸折印(尾部300米传3-5厘米) | 20100023 | 轧硬 | 0.4*610-SPCC | 30210011 | 光亮卷 | 0.15-SPCC |  | 60 | MO001042 | MO001042-016 | GLJ003 | 光亮卷前处理 模板 | 7100 | 2024-06-30 | 2024-06-30 | 2 | 2024-07-07 00:47:37 | 2024-07-07 01:51:06 | 江苏九天光电科技有限公司 | 197031 | 张兴华 |  |  | 0.15 | 9550 | 610 | 1 | JG1224060295 |  | 1 | L拉伸折印(尾部300米传3-5厘米拉伸折印) | 是 | 1
最终平整 | JG1224060311 | JG1224060311 | 九天850平整 | 合格 | 合格品 | 甲 | 刘勇 | 7060 | 6990 | 0.9901 | 9560 | 0.15 | 610 | 平整 |  | 20100023 | 轧硬 | 0.4*610-SPCC | 30210011 | 光亮卷 | 0.15-SPCC |  | 60 | MO001042 | MO001042-012 | GLJ003 | 光亮卷前处理 模板 | 7140 | 2024-06-30 | 2024-06-30 | 2 | 2024-07-07 00:31:36 | 2024-07-07 00:34:12 | 江苏九天光电科技有限公司 | 197025 | 刘勇 |  |  | 0.15 | 9610 | 610 | 1 | JG1224060311 |  | 1 |  | 是 | 1
最终平整 | JG1224060307 | JG1224060307 | 九天850平整 | 合格 | 合格品 | 甲 | 马晓飞 | 7050 | 7034 | 0.9977 | 9660 | 0.15 | 610 | 平整 |  | 20100023 | 轧硬 | 0.4*610-SPCC | 30210011 | 光亮卷 | 0.15-SPCC |  | 60 | MO001042 | MO001042-020 | GLJ003 | 光亮卷前处理 模板 | 7155 | 2024-06-30 | 2024-06-30 | 2 | 2024-07-06 23:43:28 | 2024-07-06 23:43:56 | 江苏九天光电科技有限公司 | 197035 | 马晓飞 |  |  | 0.15 | 9650 | 610 | 1 | JG1224060307 |  | 1 |  | 是 | 1
最终平整 | JG1224060287 | JG1224060287 | 九天850平整 | 合格 | 合格品 | 甲 | 刘勇 | 7050 | 6946 | 0.9852 | 9550 | 0.155 | 610 | 平整 |  | 20100023 | 轧硬 | 0.4*610-SPCC | 30210011 | 光亮卷 | 0.15-SPCC |  | 60 | MO001042 | MO001042-010 | GLJ003 | 光亮卷前处理 模板 | 7150 | 2024-06-30 | 2024-06-30 | 2 | 2024-07-06 22:44:48 | 2024-07-06 22:45:39 | 江苏九天光电科技有限公司 | 197023 | 刘勇 |  |  | 0.15 | 9680 | 610 | 1 | JG1224060287 |  | 1 |  | 是 | 1
最终平整 | JG1224060298 | JG1224060298 | 九天850平整 | 合格 | 合格品 | 甲 | 马晓飞 | 6628 | 6586 | 0.9937 | 9430 | 0.15 | 610 | 平整 |  | 20100023 | 轧硬 | 0.4*610-SPCC | 30210011 | 光亮卷 | 0.15-SPCC |  | 60 | MO001044 | MO001044-014 | GLJ003 | 光亮卷前处理 模板 | 6690 | 2024-06-30 | 2024-06-30 | 2 | 2024-07-06 21:34:36 | 2024-07-06 21:35:04 | 江苏九天光电科技有限公司 | 197170 | 马晓飞 |  |  | 0.15 | 9509 | 610 | 1 | JG1224060298 |  | 1 |  | 是 | 1
最终平整 | JG12240603142 | JG1224060314 | 九天850平整 | 合格 | 让步接收 | 甲 | 刘勇 | 3075.22 | 3022 | 0.9827 | 6490 | 0.1 | 610 | 平整 | 孔洞(5566米传537毫米1个0.12,5568传537毫米1个0.15平方毫米),缩芯折印(尾部700米左右操作侧35CM左右) | 20100023 | 轧硬 | 0.4*610-SPCC | 30210015 | 光亮卷 | 0.1-SPCC |  | 60 | MO001043 | MO001043-024-02 | GLJ003 | 光亮卷前处理 模板 | 6295 | 2024-06-30 | 2024-06-30 | 2 | 2024-07-06 20:17:31 | 2024-07-06 20:20:24 | 江苏九天光电科技有限公司 |  | 刘勇 |  | 1 | 0.1 | 13370 | 610 | 1 | JG12240603142 |  | 1 | K孔洞(5566米传537毫米1个0.12,5568迷彩537毫米1个0.15平方毫米),Z折印(尾部700米左右操作侧35CM左右有来料缩芯折印) | 是 | 1
最终平整 | JG12240603141 | JG1224060314 | 九天850平整 | 合格 | 合格品 | 甲 | 刘勇 | 3164.77 | 3110 | 0.9827 | 6650 | 0.1 | 610 | 平整 |  | 20100023 | 轧硬 | 0.4*610-SPCC | 30210015 | 光亮卷 | 0.1-SPCC |  | 60 | MO001043 | MO001043-024-01 | GLJ003 | 光亮卷前处理 模板 | 6295 | 2024-06-30 | 2024-06-30 | 2 | 2024-07-06 20:17:31 | 2024-07-06 20:20:24 | 江苏九天光电科技有限公司 |  | 刘勇 |  | 1 | 0.1 | 13370 | 610 | 1 | JG12240603141 |  | 1 |  | 是 | 1
最终平整 | JG12240603232 | JG1224060323 | 九天850平整 | 合格 | 合格品 | 乙 | 张兴华 | 2868.84 | 2858 | 0.9962 | 6170 | 0.1 | 610 | 平整 |  | 20100023 | 轧硬 | 0.4*610-SPCC | 30210015 | 光亮卷 | 0.1-SPCC |  | 60 | MO001043 | MO001043-001-02 | GLJ003 | 光亮卷前处理 模板 | 5920 | 2024-06-30 | 2024-06-30 | 2 | 2024-07-06 13:28:17 | 2024-07-06 14:54:40 | 江苏九天光电科技有限公司 |  | 张兴华 |  | 1 | 0.1 | 12650 | 610 | 1 | JG12240603232 |  | 1 |  | 是 | 1
最终平整 | JG12240603231 | JG1224060323 | 九天850平整 | 合格 | 合格品 | 乙 | 张兴华 | 2951.15 | 2940 | 0.9962 | 6300 | 0.1 | 610 | 平整 |  | 20100023 | 轧硬 | 0.4*610-SPCC | 30210015 | 光亮卷 | 0.1-SPCC |  | 60 | MO001043 | MO001043-001-01 | GLJ003 | 光亮卷前处理 模板 | 5920 | 2024-06-30 | 2024-06-30 | 2 | 2024-07-06 13:28:17 | 2024-07-06 14:54:40 | 江苏九天光电科技有限公司 |  | 张兴华 |  | 1 | 0.1 | 12650 | 610 | 1 | JG12240603231 |  | 1 |  | 是 | 1
最终平整 | JG12240603372 | JG1224060337 | 九天850平整 | 合格 | 合格品 | 乙 | 钱九龙 | 3145.07 | 3138 | 0.9978 | 6790 | 0.1 | 610 | 平整 |  | 20100023 | 轧硬 | 0.4*610-SPCC | 30210015 | 光亮卷 | 0.1-SPCC |  | 60 | MO001043 | MO001043-013-02 | GLJ003 | 光亮卷前处理 模板 | 6315 | 2024-06-30 | 2024-06-30 | 2 | 2024-07-06 12:07:43 | 2024-07-06 13:27:28 | 江苏九天光电科技有限公司 |  | 钱九龙 |  | 1 | 0.1 | 13440 | 610 | 1 | JG12240603372 |  | 1 |  | 是 | 1
最终平整 | JG12240603371 | JG1224060337 | 九天850平整 | 合格 | 合格品 | 乙 | 钱九龙 | 3076.92 | 3070 | 0.9978 | 6700 | 0.1 | 610 | 平整 |  | 20100023 | 轧硬 | 0.4*610-SPCC | 30210015 | 光亮卷 | 0.1-SPCC |  | 60 | MO001043 | MO001043-013-01 | GLJ003 | 光亮卷前处理 模板 | 6315 | 2024-06-30 | 2024-06-30 | 2 | 2024-07-06 12:07:43 | 2024-07-06 13:27:28 | 江苏九天光电科技有限公司 |  | 钱九龙 |  | 1 | 0.1 | 13440 | 610 | 1 | JG12240603371 |  | 1 |  | 是 | 1
最终平整 | JG12240603482 | JG1224060348 | 九天850平整 | 合格 | 合格品 | 乙 | 张兴华 | 3111.99 | 3086 | 0.9916 | 6620 | 0.1 | 610 | 平整 |  | 20100023 | 轧硬 | 0.4*610-SPCC | 30210015 | 光亮卷 | 0.1-SPCC |  | 60 | MO001043 | MO001043-012-02 | GLJ003 | 光亮卷前处理 模板 | 6310 | 2024-06-30 | 2024-06-30 | 2 | 2024-07-06 10:15:32 | 2024-07-06 12:07:12 | 江苏九天光电科技有限公司 |  | 张兴华 |  | 1 | 0.1 | 13300 | 610 | 1 | JG12240603482 |  | 1 |  | 是 | 1
最终平整 | JG12240603481 | JG1224060348 | 九天850平整 | 合格 | 合格品 | 乙 | 张兴华 | 3114 | 3088 | 0.9917 | 6610 | 0.1 | 610 | 平整 |  | 20100023 | 轧硬 | 0.4*610-SPCC | 30210015 | 光亮卷 | 0.1-SPCC |  | 60 | MO001043 | MO001043-012-01 | GLJ003 | 光亮卷前处理 模板 | 6310 | 2024-06-30 | 2024-06-30 | 2 | 2024-07-06 10:15:32 | 2024-07-06 12:07:12 | 江苏九天光电科技有限公司 |  | 张兴华 |  | 1 | 0.1 | 13300 | 610 | 1 | JG12240603481 |  | 1 |  | 是 | 1
最终平整 | JG12240602182 | JG1224060218 | 九天850平整 | 合格 | 合格品 | 乙 | 张兴华 | 3032.78 | 3000 | 0.9892 | 5510 | 0.1 | 710 | 平整 |  | 20100028 | 轧硬 | 0.4*710-SPCC | 30210015 | 光亮卷 | 0.1-SPCC |  | 60 | MO000752 | MO000752-008-02 | GLJ002 | 东方光亮卷前处理（0.4轧0.1mm) | 5695 | 2024-06-16 | 2024-06-16 | 2 | 2024-07-06 08:44:10 | 2024-07-06 10:15:18 | 江苏九天光电科技有限公司 |  | 张兴华 |  | 1 | 0.1 | 10190 | 710 | 1 | JG12240602182 |  | 1 |  | 是 | 1
最终平整 | JG12240602181 | JG1224060218 | 九天850平整 | 合格 | 合格品 | 乙 | 张兴华 | 2517.21 | 2490 | 0.9892 | 4600 | 0.1 | 710 | 平整 |  | 20100028 | 轧硬 | 0.4*710-SPCC | 30210015 | 光亮卷 | 0.1-SPCC |  | 60 | MO000752 | MO000752-008-01 | GLJ002 | 东方光亮卷前处理（0.4轧0.1mm) | 5695 | 2024-06-16 | 2024-06-16 | 2 | 2024-07-06 08:44:10 | 2024-07-06 10:15:18 | 江苏九天光电科技有限公司 |  | 张兴华 |  | 1 | 0.1 | 10190 | 710 | 1 | JG12240602181 |  | 1 |  | 是 | 1
最终平整 | JG1224060184 | JG1224060184 | 九天850平整 | 合格 | 让步接收 | 甲 | 马晓飞 | 6700 | 6634 | 0.9901 | 12140 | 0.1 | 710 | 平整 | 孔洞(4651米传41毫米1个0.27平方毫米) | 20100028 | 轧硬 | 0.4*710-SPCC | 30210015 | 光亮卷 | 0.1-SPCC |  | 60 | MO000753 | MO000753-003 | GLJ002 | 东方光亮卷前处理（0.4轧0.1mm) | 6840 | 2024-06-16 | 2024-06-16 | 2 | 2024-07-06 07:15:05 | 2024-07-06 07:16:10 | 江苏九天光电科技有限公司 | 187223 | 马晓飞 |  |  | 0.1 | 12200 | 710 | 1 | JG1224060184 |  | 1 | K孔洞(4651米传41毫米1个0.27平方毫米) | 是 | 1
最终平整 | JG1224060232 | JG1224060232 | 九天850平整 | 合格 | 让步接收 | 甲 | 刘勇 | 7100 | 7062 | 0.9946 | 12760 | 0.1 | 710 | 平整 | 挫伤(12220/12430米),拉伸折印(尾部1400米左右传35cm左右偶有) | 20100028 | 轧硬 | 0.4*710-SPCC | 30210015 | 光亮卷 | 0.1-SPCC |  | 60 | MO000754 | MO000754-010 | GLJ002 | 东方光亮卷前处理（0.4轧0.1mm) | 7255 | 2024-06-16 | 2024-06-16 | 2 | 2024-07-06 06:07:25 | 2024-07-06 06:08:48 | 江苏九天光电科技有限公司 | 187275 | 刘勇 |  |  | 0.1 | 12814 | 710 | 1 | JG1224060232 |  | 1 | C挫伤(12220/12430米),L拉伸折印(尾部1400米左右偶有) | 是 | 1
最终平整 | JG12240601202 | JG1224060120 | 九天850平整 | 合格 | 让步接收 | 甲 | 刘勇 | 6580 | 6540 | 0.9939 | 11940 | 0.1 | 710 | 平整 | 尾400米传24cm左右拉伸折印 | 20100028 | 轧硬 | 0.4*710-SPCC | 30210015 | 光亮卷 | 0.1-SPCC |  | 60 | MO000677 | MO000677-006-02 | GLJ002 | 东方光亮卷前处理（0.4轧0.1mm) | 13555 | 2024-06-07 | 2024-06-07 | 2 | 2024-07-06 03:13:09 | 2024-07-06 03:13:40 | 江苏九天光电科技有限公司 | 177967 | 刘勇 |  |  | 0.1 | 12000 | 710 | 1 | JG12240601202 |  | 1 |  | 是 | 1
最终平整 | JG1224060226 | JG1224060226 | 九天850平整 | 合格 | 合格品 | 甲 | 马晓飞 | 5620 | 5572 | 0.9915 | 10240 | 0.1 | 710 | 平整 |  | 20100028 | 轧硬 | 0.4*710-SPCC | 30210015 | 光亮卷 | 0.1-SPCC |  | 60 | MO000752 | MO000752-004 | GLJ002 | 东方光亮卷前处理（0.4轧0.1mm) | 5710 | 2024-06-16 | 2024-06-16 | 2 | 2024-07-06 01:52:26 | 2024-07-06 01:58:35 | 江苏九天光电科技有限公司 | 187214 | 马晓飞 |  |  | 0.1 | 10280 | 710 | 1 | JG1224060226 |  | 1 |  | 是 | 1
最终平整 | JG1224060205 | JG1224060205 | 九天850平整 | 合格 | 让步接收 | 甲 | 刘勇 | 5580 | 5526 | 0.9903 | 10230 | 0.1 | 710 | 平整 | 孔洞(321米传263毫米1个0.15,325米传263/294毫米2个0.15/0.12,1120/1124/1124米传450毫米3个0.39/0.24/0.15平方毫米),缩芯折印(尾部500米左右传动侧36CM左右) | 20100028 | 轧硬 | 0.4*710-SPCC | 30210015 | 光亮卷 | 0.1-SPCC |  | 60 | MO000752 | MO000752-005 | GLJ002 | 东方光亮卷前处理（0.4轧0.1mm) | 5715 | 2024-06-16 | 2024-06-16 | 2 | 2024-07-06 00:40:13 | 2024-07-06 00:43:30 | 江苏九天光电科技有限公司 | 187215 | 刘勇 |  |  | 0.1 | 10260 | 710 | 1 | JG1224060205 |  | 1 | K孔洞(321米传263毫米1个0.15,325米传2633/294毫米2个0.15/0.12,1120-1124米传450毫米3个0.39/0.24/0.15平方毫米),S缩芯(尾部500米左右传动侧36CM左右有缩芯折印) | 是 | 1
最终平整 | JG12240602302 | JG1224060230 | 九天850平整 | 合格 | 合格品 | 乙 | 张兴华 | 5450 | 3610 | 0.6624 | 6620 | 0.1 | 710 | 平整 |  | 20100028 | 轧硬 | 0.4*710-SPCC | 30210015 | 光亮卷 | 0.1-SPCC |  | 60 | MO000752 | MO000752-002-02 | GLJ002 | 东方光亮卷前处理（0.4轧0.1mm) | 5715 | 2024-06-16 | 2024-06-16 | 2 | 2024-07-05 16:46:03 | 2024-07-05 17:47:09 | 江苏九天光电科技有限公司 |  | 张兴华 |  | 1 | 0.1 | 9950 | 710 | 1 | JG12240602302 |  | 1 |  | 是 | 1
最终平整 | JG12240602301 | JG1224060230 | 九天850平整 | 合格 | 合格品 | 乙 | 张兴华 | 1793.02 | 1770 | 0.9872 | 3260 | 0.1 | 710 | 平整 |  | 20100028 | 轧硬 | 0.4*710-SPCC | 30210015 | 光亮卷 | 0.1-SPCC |  | 60 | MO000752 | MO000752-002-01 | GLJ002 | 东方光亮卷前处理（0.4轧0.1mm) | 5715 | 2024-06-16 | 2024-06-16 | 2 | 2024-07-05 16:46:03 | 2024-07-05 17:47:09 | 江苏九天光电科技有限公司 |  | 张兴华 |  | 1 | 0.1 | 9950 | 710 | 1 | JG12240602301 |  | 1 |  | 是 | 1
最终平整 | JG12240602222 | JG1224060222 | 九天850平整 | 合格 | 合格品 | 乙 | 钱九龙 | 2378.52 | 2360 | 0.9922 | 4290 | 0.1 | 710 | 平整 |  | 20100028 | 轧硬 | 0.4*710-SPCC | 30210015 | 光亮卷 | 0.1-SPCC |  | 60 | MO000753 | MO000753-009-02 | GLJ002 | 东方光亮卷前处理（0.4轧0.1mm) | 6815 | 2024-06-16 | 2024-06-16 | 2 | 2024-07-05 15:25:35 | 2024-07-05 16:45:44 | 江苏九天光电科技有限公司 |  | 钱九龙 |  | 1 | 0.1 | 11600 | 710 | 1 | JG12240602222 |  | 1 |  | 是 | 1
最终平整 | JG12240602221 | JG1224060222 | 九天850平整 | 合格 | 让步接收 | 乙 | 钱九龙 | 6420 | 4010 | 0.6246 | 7260 | 0.1 | 710 | 平整 | K孔洞(173-275米传650-687毫米共10个0.09-0.21（夹纸），524米传669毫米0.15,528米传687毫米0.12,1923-1939米（夹纸）传697毫米10个0.06-0.36,1935米传692毫米0.12平方毫米)。内275米（夹纸）作废带，下道剪下退平整。 | 20100028 | 轧硬 | 0.4*710-SPCC | 30210015 | 光亮卷 | 0.1-SPCC |  | 60 | MO000753 | MO000753-009-01 | GLJ002 | 东方光亮卷前处理（0.4轧0.1mm) | 6815 | 2024-06-16 | 2024-06-16 | 2 | 2024-07-05 15:25:35 | 2024-07-05 16:45:44 | 江苏九天光电科技有限公司 |  | 钱九龙 |  | 1 | 0.1 | 11600 | 710 | 1 | JG12240602221 |  | 1 | K孔洞(173米传665毫米0.15,241-275米标记传650-687毫米8个0.09-0.211，524米传669毫米0.15,528米传687毫米0.12,1923-1939米标记传692-697毫米11个0.06-0.36平方毫米) | 是 | 1
最终平整 | JG1224060225 | JG1224060225 | 九天850平整 | 合格 | 让步接收 | 乙 | 钱九龙 | 5570 | 5540 | 0.9946 | 10100 | 0.1 | 710 | 平整 | 孔洞(119米传487毫米1个0.18,282/290米传664毫米2个0.18/0.3,6739米传220毫米1个0.39平方毫米) | 20100028 | 轧硬 | 0.4*710-SPCC | 30210015 | 光亮卷 | 0.1-SPCC |  | 60 | MO000752 | MO000752-003 | GLJ002 | 东方光亮卷前处理（0.4轧0.1mm) | 5705 | 2024-06-16 | 2024-06-16 | 2 | 2024-07-05 14:10:27 | 2024-07-05 15:24:46 | 江苏九天光电科技有限公司 | 187213 | 钱九龙 |  |  | 0.1 | 10100 | 710 | 1 | JG1224060225 |  | 1 | K孔洞(119米传487毫米0.18,282/290米传664毫米0.18/0.3,6739米传220毫米0.39平方毫米) | 是 | 1
最终平整 | JG12240600011 | JG1224060001 | 九天850平整 | 合格 | 合格品 | 乙 | 张兴华 | 5750 | 5710 | 0.993 | 10340 | 0.1 | 710 | 平整 |  | 20100028 | 轧硬 | 0.4*710-SPCC | 30210015 | 光亮卷 | 0.1-SPCC |  | 60 | MO000633 | MO000633-001-01 | GLJ002 | 东方光亮卷前处理（0.4轧0.1mm) | 13600 | 2024-06-04 | 2024-06-04 | 2 | 2024-07-05 13:00:15 | 2024-07-05 14:10:07 | 江苏九天光电科技有限公司 | 161024 | 张兴华 |  |  | 0.1 | 10360 | 710 | 1 | JG12240600011 |  | 1 |  | 是 | 1
最终平整 | JG1224060229 | JG1224060229 | 九天850平整 | 合格 | 合格品 | 乙 | 钱九龙 | 5610 | 5570 | 0.9929 | 10110 | 0.1 | 710 | 平整 |  | 20100028 | 轧硬 | 0.4*710-SPCC | 30210015 | 光亮卷 | 0.1-SPCC |  | 60 | MO000752 | MO000752-001 | GLJ002 | 东方光亮卷前处理（0.4轧0.1mm) | 5710 | 2024-06-16 | 2024-06-16 | 2 | 2024-07-05 12:14:44 | 2024-07-05 12:59:55 | 江苏九天光电科技有限公司 | 187211 | 钱九龙 |  |  | 0.1 | 10110 | 710 | 1 | JG1224060229 |  | 1 |  | 是 | 1
最终平整 | JG12240601131 | JG1224060113 | 九天850平整 | 合格 | 合格品 | 乙 | 张兴华 | 5750 | 5730 | 0.9965 | 10440 | 0.1 | 710 | 平整 |  | 20100028 | 轧硬 | 0.4*710-SPCC | 30210015 | 光亮卷 | 0.1-SPCC |  | 60 | MO000678 | MO000678-001-01 | GLJ002 | 东方光亮卷前处理（0.4轧0.1mm) | 13230 | 2024-06-07 | 2024-06-07 | 2 | 2024-07-05 10:47:26 | 2024-07-05 12:14:23 | 江苏九天光电科技有限公司 | 177968 | 张兴华 |  |  | 0.1 | 10460 | 710 | 1 | JG12240601131 |  | 1 |  | 是 | 1
最终平整 | JG1224060206 | JG1224060206 | 九天850平整 | 合格 | 合格品 | 乙 | 钱九龙 | 5570 | 5550 | 0.9964 | 10230 | 0.1 | 710 | 平整 |  | 20100028 | 轧硬 | 0.4*710-SPCC | 30210015 | 光亮卷 | 0.1-SPCC |  | 60 | MO000752 | MO000752-006 | GLJ002 | 东方光亮卷前处理（0.4轧0.1mm) | 5705 | 2024-06-16 | 2024-06-16 | 2 | 2024-07-05 09:43:15 | 2024-07-05 10:47:09 | 江苏九天光电科技有限公司 | 187216 | 钱九龙 |  |  | 0.1 | 10230 | 710 | 1 | JG1224060206 |  | 1 |  | 是 | 1
最终平整 | JG1224060210 | JG1224060210 | 九天850平整 | 合格 | 合格品 | 乙 | 张兴华 | 5530 | 5490 | 0.9928 | 10040 | 0.1 | 710 | 平整 |  | 20100028 | 轧硬 | 0.4*710-SPCC | 30210015 | 光亮卷 | 0.1-SPCC |  | 60 | MO000752 | MO000752-010 | GLJ002 | 东方光亮卷前处理（0.4轧0.1mm) | 5710 | 2024-06-16 | 2024-06-16 | 2 | 2024-07-05 08:34:24 | 2024-07-05 09:42:58 | 江苏九天光电科技有限公司 | 187220 | 张兴华 |  |  | 0.1 | 10050 | 710 | 1 | JG1224060210 |  | 1 |  | 是 | 1
最终平整 | JG1224060228 | JG1224060228 | 九天850平整 | 合格 | 合格品 | 甲 | 刘勇 | 6410 | 6360 | 0.9922 | 11550 | 0.1 | 710 | 平整 |  | 20100028 | 轧硬 | 0.4*710-SPCC | 30210015 | 光亮卷 | 0.1-SPCC |  | 60 | MO000754 | MO000754-008 | GLJ002 | 东方光亮卷前处理（0.4轧0.1mm) | 7740 | 2024-06-16 | 2024-06-16 | 2 | 2024-07-05 08:04:31 | 2024-07-05 08:04:51 | 江苏九天光电科技有限公司 | 187273 | 刘勇 |  |  | 0.1 | 11691 | 710 | 1 | JG1224060228 |  | 1 |  | 是 | 1
最终平整 | JG00240600661 | JG0024060066 | 九天850平整 | 合格 | 合格品 | 甲 | 刘勇 | 3515.15 | 3474 | 0.9883 | 6700 | 0.11 | 610 | 宁波雅歌基板 |  | 20100082 | 轧硬 | 0.6*610-SPCC | 30210003 | 光亮卷 | 0.11-SPCC |  | 60 | MO000959 | MO000959-002-01 | GLJ003 | 光亮卷前处理 模板 | 7110 | 2024-06-25 | 2024-06-25 | 2 | 2024-07-05 04:42:44 | 2024-07-05 04:43:21 | 江苏九天光电科技有限公司 |  | 刘勇 |  | 1 | 0.11 | 13486 | 610 | 1 | JG00240600661 |  | 1 |  | 是 | 1
最终平整 | JG00240600662 | JG0024060066 | 九天850平整 | 合格 | 合格品 | 甲 | 刘勇 | 3488.84 | 3448 | 0.9883 | 6610 | 0.11 | 610 | 宁波雅歌基板 |  | 20100082 | 轧硬 | 0.6*610-SPCC | 30210003 | 光亮卷 | 0.11-SPCC |  | 60 | MO000959 | MO000959-002-02 | GLJ003 | 光亮卷前处理 模板 | 7110 | 2024-06-25 | 2024-06-25 | 2 | 2024-07-05 04:42:44 | 2024-07-05 04:43:21 | 江苏九天光电科技有限公司 |  | 刘勇 |  | 1 | 0.11 | 13486 | 610 | 1 | JG00240600662 |  | 1 |  | 是 | 1
最终平整 | JG00240600651 | JG0024060065 | 九天850平整 | 退库 | 返工 | 甲 | 马晓飞 | 3508.03 | 3490 | 0.9949 | 6750 | 0.11 | 610 | 宁波雅歌基板 | K孔洞(209/219米传46毫米2个0.12,253米传597毫米1个0.15,559米传4.8毫米1个0.18,635米传20毫米1个0.12,903米传11毫米1个0.15,917米传4/6/11/31/33/34毫米6个0.06-0.12,2968米传2毫米1个0.15,2972米传13毫米1个0.12平方毫米 )。内917米并入二级品。 | 20100082 | 轧硬 | 0.6*610-SPCC | 30210003 | 光亮卷 | 0.11-SPCC |  | 60 | MO000959 | MO000959-001-01 | GLJ003 | 光亮卷前处理 模板 | 7105 | 2024-06-25 | 2024-06-25 | 2 | 2024-07-05 03:07:38 | 2024-07-05 03:10:38 | 江苏九天光电科技有限公司 |  | 马晓飞 |  | 1 | 0.11 | 13550 | 610 | 1 | JG00240600651 |  | 1 | K孔洞(209/219米传46毫米2个0.12,253米传597毫米1个0.15,559米传4.8毫米1个0.18,635米传20毫米1个0.12,903米传11毫米1个0.15,917米传4-34毫米5个0.06-0.12,2968米传2毫米1个0.15,2972米传13毫米1个0.12平方毫米 ) | 是 | 1
最终平整 | JG00240600652 | JG0024060065 | 九天850平整 | 合格 | 合格品 | 甲 | 马晓飞 | 3493.96 | 3476 | 0.9949 | 6700 | 0.11 | 610 | 宁波雅歌基板 |  | 20100082 | 轧硬 | 0.6*610-SPCC | 30210003 | 光亮卷 | 0.11-SPCC |  | 60 | MO000959 | MO000959-001-02 | GLJ003 | 光亮卷前处理 模板 | 7105 | 2024-06-25 | 2024-06-25 | 2 | 2024-07-05 03:07:38 | 2024-07-05 03:10:38 | 江苏九天光电科技有限公司 |  | 马晓飞 |  | 1 | 0.11 | 13550 | 610 | 1 | JG00240600652 |  | 1 |  | 是 | 1
最终平整 | JG00240600691 | JG0024060069 | 九天850平整 | 合格 | 让步接收 | 甲 | 刘勇 | 3508.03 | 3472 | 0.9897 | 6700 | 0.11 | 610 | 宁波雅歌基板 | K孔洞(47米传3毫米1个0.12,453米传28毫米1个0.09平方毫米) | 20100082 | 轧硬 | 0.6*610-SPCC | 30210003 | 光亮卷 | 0.11-SPCC |  | 60 | MO000959 | MO000959-003-01 | GLJ003 | 光亮卷前处理 模板 | 7105 | 2024-06-25 | 2024-06-25 | 2 | 2024-07-05 01:25:50 | 2024-07-05 01:27:54 | 江苏九天光电科技有限公司 |  | 刘勇 |  | 1 | 0.11 | 13500 | 610 | 1 | JG00240600691 |  | 1 | K孔洞(47米传3毫米1个0.12,453米传28毫米1个0.09平方毫米) | 是 | 1
最终平整 | JG00240600692 | JG0024060069 | 九天850平整 | 合格 | 让步接收 | 甲 | 刘勇 | 3501.96 | 3466 | 0.9897 | 6660 | 0.11 | 610 | 宁波雅歌基板 | K孔洞(6385米传29毫米2个0.18/0.12平方毫米) | 20100082 | 轧硬 | 0.6*610-SPCC | 30210003 | 光亮卷 | 0.11-SPCC |  | 60 | MO000959 | MO000959-003-02 | GLJ003 | 光亮卷前处理 模板 | 7105 | 2024-06-25 | 2024-06-25 | 2 | 2024-07-05 01:25:50 | 2024-07-05 01:27:54 | 江苏九天光电科技有限公司 |  | 刘勇 |  | 1 | 0.11 | 13500 | 610 | 1 | JG00240600692 |  | 1 | K孔洞(6385米传29毫米2个0.18/0.12平方毫米) | 是 | 1
最终平整 | JG00240600551 | JG0024060055 | 九天850平整 | 合格 | 协议品 | 乙 | 张兴华 | 761.74 | 758 | 0.9951 | 1600 | 0.1 | 610 |  | 短带 | 20100023 | 轧硬 | 0.4*610-SPCC | 30210015 | 光亮卷 | 0.1-SPCC |  | 61 | MO000805 | MO000805-001-01 | GLJ002 | 东方光亮卷前处理（0.4轧0.1mm) | 6210 | 2024-06-19 | 2024-06-19 | 2 | 2024-07-04 13:21:32 | 2024-07-04 16:25:51 | 江苏九天光电科技有限公司 |  | 张兴华 |  | 1 | 0.1 | 13140 | 610 | 1 | JG00240600551 |  | 1 |  | 是 | 1
最终平整 | JG00240600552 | JG0024060055 | 九天850平整 | 合格 | 合格品 | 乙 | 张兴华 | 2904.25 | 2890 | 0.9951 | 6230 | 0.1 | 610 |  |  | 20100023 | 轧硬 | 0.4*610-SPCC | 30210015 | 光亮卷 | 0.1-SPCC |  | 61 | MO000805 | MO000805-001-02 | GLJ002 | 东方光亮卷前处理（0.4轧0.1mm) | 6210 | 2024-06-19 | 2024-06-19 | 2 | 2024-07-04 13:21:32 | 2024-07-04 16:25:51 | 江苏九天光电科技有限公司 |  | 张兴华 |  | 1 | 0.1 | 13140 | 610 | 1 | JG00240600552 |  | 1 |  | 是 | 1
最终平整 | JG00240600553 | JG0024060055 | 九天850平整 | 合格 | 合格品 | 乙 | 张兴华 | 2444 | 2432 | 0.9951 | 5250 | 0.1 | 610 |  |  | 20100023 | 轧硬 | 0.4*610-SPCC | 30210015 | 光亮卷 | 0.1-SPCC |  | 61 | MO000805 | MO000805-001-03 | GLJ002 | 东方光亮卷前处理（0.4轧0.1mm) | 6210 | 2024-06-19 | 2024-06-19 | 2 | 2024-07-04 13:21:32 | 2024-07-04 16:25:51 | 江苏九天光电科技有限公司 |  | 张兴华 |  | 1 | 0.1 | 13140 | 610 | 1 | JG00240600553 |  | 1 |  | 是 | 1
最终平整 | JG00240600701 | JG0024060070 | 九天850平整 | 合格 | 合格品 | 乙 | 钱九龙 | 3509.01 | 3490 | 0.9946 | 6700 | 0.11 | 610 | 宁波雅歌基板 | 整卷公差0.108-0.116。内圈0.117 | 20100082 | 轧硬 | 0.6*610-SPCC | 30210003 | 光亮卷 | 0.11-SPCC |  | 60 | MO000959 | MO000959-004-01 | GLJ003 | 光亮卷前处理 模板 | 7110 | 2024-06-25 | 2024-06-25 | 2 | 2024-07-04 13:22:15 | 2024-07-04 14:59:51 | 江苏九天光电科技有限公司 |  | 钱九龙 |  | 1 | 0.11 | 13450 | 610 | 1 | JG00240600701 |  | 1 |  | 是 | 1
最终平整 | JG00240600702 | JG0024060070 | 九天850平整 | 合格 | 合格品 | 乙 | 钱九龙 | 3504.98 | 3486 | 0.9946 | 6690 | 0.11 | 610 | 宁波雅歌基板 | 整卷公差0.108-0.116 | 20100082 | 轧硬 | 0.6*610-SPCC | 30210003 | 光亮卷 | 0.11-SPCC |  | 60 | MO000959 | MO000959-004-02 | GLJ003 | 光亮卷前处理 模板 | 7110 | 2024-06-25 | 2024-06-25 | 2 | 2024-07-04 13:22:15 | 2024-07-04 14:59:51 | 江苏九天光电科技有限公司 |  | 钱九龙 |  | 1 | 0.11 | 13450 | 610 | 1 | JG00240600702 |  | 1 |  | 是 | 1
最终平整 | JG12240601811 | JG1224060181 | 九天850平整 | 合格 | 让步接收 | 乙 | 张兴华 | 6520 | 6120 | 0.9387 | 11180 | 0.1 | 710 |  | K孔洞(1801-1814米操4/38/39/43毫米有8个0.18-0.3平方毫米) | 20100028 | 轧硬 | 0.4*710-SPCC | 30210015 | 光亮卷 | 0.1-SPCC |  | 61 | MO000753 | MO000753-001-01 | GLJ002 | 东方光亮卷前处理（0.4轧0.1mm) | 6810 | 2024-06-16 | 2024-06-16 | 2 | 2024-07-04 13:17:23 | 2024-07-04 13:20:35 | 江苏九天光电科技有限公司 |  | 张兴华 |  | 1 | 0.1 | 11900 | 710 | 1 | JG12240601811 |  | 1 | K孔洞(1801-1812米操4/38/39/43毫米有8个0.18-0.3平方毫米) | 是 | 1
最终平整 | JG12240601812 | JG1224060181 | 九天850平整 | 合格 | 报废品 | 乙 | 张兴华 | 400 | 400 | 1 | 720 | 0.1 | 710 |  | 短带二级品（来料板型差平后松花印重分包) | 20100028 | 轧硬 | 0.4*710-SPCC | 30210015 | 光亮卷 | 0.1-SPCC |  | 61 | MO000753 | MO000753-001-02 | GLJ002 | 东方光亮卷前处理（0.4轧0.1mm) | 6810 | 2024-06-16 | 2024-06-16 | 2 | 2024-07-04 13:17:23 | 2024-07-04 13:20:35 | 江苏九天光电科技有限公司 |  | 张兴华 |  | 1 | 0.1 | 11900 | 710 | 1 | JG12240601812 |  | 1 |  | 是 | 1
平整翻包 | JG12240601931 | JG1224060193 | 九天850平整 | 合格 | 报废品 | 乙 | 钱九龙 | 812 | 812 | 1 | 1390 | 0.1 | 710 |  | 短带二级品（不规则位置孔洞1145个） | 20100028 | 轧硬 | 0.4*710-SPCC | 30210015 | 光亮卷 | 0.1-SPCC |  | 70 | MO000753 | MO000753-012-01 | GLJ002 | 东方光亮卷前处理（0.4轧0.1mm) | 6805 | 2024-06-16 | 2024-06-16 | 2 | 2024-07-04 13:14:00 | 2024-07-04 13:16:50 | 江苏九天光电科技有限公司 |  | 钱九龙 |  | 1 | 0.1 | 11700 | 710 | 1 | JG12240601931 |  | 1 |  | 是 | 1
平整翻包 | JG12240601932 | JG1224060193 | 九天850平整 | 合格 | 让步接收 | 乙 | 钱九龙 | 6400 | 5210 | 0.8141 | 9500 | 0.1 | 710 |  | 孔洞（10-8258米操5-135毫米共96个0.09-0.54平方毫米） | 20100028 | 轧硬 | 0.4*710-SPCC | 30210015 | 光亮卷 | 0.1-SPCC |  | 70 | MO000753 | MO000753-012-02 | GLJ002 | 东方光亮卷前处理（0.4轧0.1mm) | 6805 | 2024-06-16 | 2024-06-16 | 2 | 2024-07-04 13:14:00 | 2024-07-04 13:16:50 | 江苏九天光电科技有限公司 |  | 钱九龙 |  | 1 | 0.1 | 11700 | 710 | 1 | JG12240601932 |  | 1 |  | 是 | 1
平整翻包 | JG12240601933 | JG1224060193 | 九天850平整 | 合格 | 报废品 | 乙 | 钱九龙 | 378 | 378 | 1 | 700 | 0.1 | 710 |  | 短带二级品（来料板型差平后松花印重分包） | 20100028 | 轧硬 | 0.4*710-SPCC | 30210015 | 光亮卷 | 0.1-SPCC |  | 70 | MO000753 | MO000753-012-03 | GLJ002 | 东方光亮卷前处理（0.4轧0.1mm) | 6805 | 2024-06-16 | 2024-06-16 | 2 | 2024-07-04 13:14:00 | 2024-07-04 13:16:50 | 江苏九天光电科技有限公司 |  | 钱九龙 |  | 1 | 0.1 | 11700 | 710 | 1 | JG12240601933 |  | 1 |  | 是 | 1
最终平整 | JG0024060075 | JG0024060075 | 九天850平整 | 合格 | 合格品 | 乙 | 张兴华 | 6514 | 6480 | 0.9948 | 9390 | 0.15 | 610 | 平整 |  | 20100082 | 轧硬 | 0.6*610-SPCC | 30210011 | 光亮卷 | 0.15-SPCC |  | 60 | MO000969 | MO000969-007 | GLJ003 | 光亮卷前处理 模板 | 6625 | 2024-06-25 | 2024-06-25 | 2 | 2024-07-04 10:30:28 | 2024-07-04 13:12:42 | 江苏九天光电科技有限公司 | 193548 | 张兴华 |  |  | 0.15 | 9388 | 610 | 1 | JG0024060075 |  | 1 |  | 是 | 1
最终平整 | JG0024060001 | JG0024060001 | 九天850平整 | 合格 | 合格品 | 乙 | 钱九龙 | 5040 | 5020 | 0.996 | 7080 | 0.15 | 610 | 平整 |  | 20100023 | 轧硬 | 0.4*610-SPCC | 30210011 | 光亮卷 | 0.15-SPCC |  | 60 | MO000673 | MO000673-001 | GLJ004 | 东方光亮卷前处理0.4轧0.15 | 5100 | 2024-06-06 | 2024-06-06 | 2 | 2024-07-04 09:47:43 | 2024-07-04 10:30:06 | 江苏九天光电科技有限公司 | 161855 | 钱九龙 |  |  | 0.15 | 7100 | 610 | 1 | JG0024060001 |  | 1 |  | 是 | 1
最终平整 | JG0024060072 | JG0024060072 | 九天850平整 | 合格 | 合格品 | 乙 | 张兴华 | 5050 | 5010 | 0.9921 | 7180 | 0.15 | 610 | 平整 |  | 20100082 | 轧硬 | 0.6*610-SPCC | 30210011 | 光亮卷 | 0.15-SPCC |  | 60 | MO000961 | MO000961-004 | GLJ003 | 光亮卷前处理 模板 | 5115 | 2024-06-25 | 2024-06-25 | 2 | 2024-07-04 08:40:54 | 2024-07-04 09:47:13 | 江苏九天光电科技有限公司 | 193345 | 张兴华 |  |  | 0.15 | 7202 | 610 | 1 | JG0024060072 |  | 1 |  | 是 | 1
最终平整 | JG122406011911 | JG1224060119 | 九天850平整 | 合格 | 让步接收 | 甲 | 刘勇 | 3269.87 | 3308 | 1.0117 | 6100 | 0.1 | 710 | 平整 | 孔洞(205米传563/691毫米2个0.03/0.12，210米传563/570/630毫米3个0.12-0.18,209米传575毫米1个0.09平方毫米已夹纸，1040米传11毫米1个0.09平方毫米) | 20100028 | 轧硬 | 0.4*710-SPCC | 30210015 | 光亮卷 | 0.1-SPCC |  | 60 | MO000677 | MO000677-005-01-01 | GLJ002 | 东方光亮卷前处理（0.4轧0.1mm) | 13555 | 2024-06-07 | 2024-06-07 | 2 | 2024-07-04 05:07:58 | 2024-07-04 05:09:35 | 江苏九天光电科技有限公司 |  | 刘勇 |  | 1 | 0.1 | 12320 | 710 | 1 | JG122406011911 |  | 1 | K孔洞(205-210米传563-691毫米6个0.03-0.18平方毫米已夹纸 1040米传11毫米1个0.09平方毫米) | 是 | 1
最终平整 | JG122406011912 | JG1224060119 | 九天850平整 | 合格 | 合格品 | 甲 | 刘勇 | 3259.99 | 3298 | 1.0117 | 6070 | 0.1 | 710 | 平整 |  | 20100028 | 轧硬 | 0.4*710-SPCC | 30210015 | 光亮卷 | 0.1-SPCC |  | 60 | MO000677 | MO000677-005-01-02 | GLJ002 | 东方光亮卷前处理（0.4轧0.1mm) | 13555 | 2024-06-07 | 2024-06-07 | 2 | 2024-07-04 05:07:58 | 2024-07-04 05:09:35 | 江苏九天光电科技有限公司 |  | 刘勇 |  | 1 | 0.1 | 12320 | 710 | 1 | JG122406011912 |  | 1 |  | 是 | 1
最终平整 | JG122405008421 | JG1224050084 | 九天850平整 | 合格 | 让步接收 | 甲 | 马晓飞 | 3718.88 | 3766 | 1.0127 | 6800 | 0.1 | 710 | 平整 | 孔洞(215米传688毫米1个0.21平方毫米)基板 | 20100028 | 轧硬 | 0.4*710-SPCC | 30210015 | 光亮卷 | 0.1-SPCC |  | 60 | MO000917 | MO000917-004-02-01 | GLJ003 | 光亮卷前处理 模板 | 13280 | 2024-06-24 | 2024-06-24 | 2 | 2024-07-04 03:24:31 | 2024-07-04 03:25:37 | 江苏九天光电科技有限公司 |  | 马晓飞 |  | 1 | 0.1 | 13380 | 710 | 1 | JG122405008421 |  | 1 | K孔洞(215米传688毫米1个0.21平方毫米) | 是 | 1
最终平整 | JG122405008422 | JG1224050084 | 九天850平整 | 合格 | 合格品 | 甲 | 马晓飞 | 3590.51 | 3636 | 1.0127 | 6560 | 0.1 | 710 | 平整 |  | 20100028 | 轧硬 | 0.4*710-SPCC | 30210015 | 光亮卷 | 0.1-SPCC |  | 60 | MO000917 | MO000917-004-02-02 | GLJ003 | 光亮卷前处理 模板 | 13280 | 2024-06-24 | 2024-06-24 | 2 | 2024-07-04 03:24:31 | 2024-07-04 03:25:37 | 江苏九天光电科技有限公司 |  | 马晓飞 |  | 1 | 0.1 | 13380 | 710 | 1 | JG122405008422 |  | 1 |  | 是 | 1
最终平整 | JG12240602201 | JG1224060220 | 九天850平整 | 合格 | 让步接收 | 甲 | 刘勇 | 3719.01 | 3714 | 0.9987 | 6700 | 0.1 | 710 | 平整 | 油斑(内50米) | 20100028 | 轧硬 | 0.4*710-SPCC | 30210015 | 光亮卷 | 0.1-SPCC |  | 60 | MO000754 | MO000754-006-01 | GLJ002 | 东方光亮卷前处理（0.4轧0.1mm) | 7540 | 2024-06-16 | 2024-06-16 | 2 | 2024-07-04 01:34:00 | 2024-07-04 01:46:44 | 江苏九天光电科技有限公司 |  | 刘勇 |  | 1 | 0.1 | 13400 | 710 | 1 | JG12240602201 |  | 1 | Y油斑(内50米有油斑) | 是 | 1
最终平整 | JG12240602202 | JG1224060220 | 九天850平整 | 合格 | 合格品 | 甲 | 刘勇 | 3690.98 | 3686 | 0.9987 | 6690 | 0.1 | 710 | 平整 |  | 20100028 | 轧硬 | 0.4*710-SPCC | 30210015 | 光亮卷 | 0.1-SPCC |  | 60 | MO000754 | MO000754-006-02 | GLJ002 | 东方光亮卷前处理（0.4轧0.1mm) | 7540 | 2024-06-16 | 2024-06-16 | 2 | 2024-07-04 01:34:00 | 2024-07-04 01:46:44 | 江苏九天光电科技有限公司 |  | 刘勇 |  | 1 | 0.1 | 13400 | 710 | 1 | JG12240602202 |  | 1 |  | 是 | 1
最终平整 | JG122406012011 | JG1224060120 | 九天850平整 | 合格 | 合格品 | 甲 | 刘勇 | 6638 | 3958 | 0.5963 | 7200 | 0.1 | 710 | 平整 |  | 20100028 | 轧硬 | 0.4*710-SPCC | 30210015 | 光亮卷 | 0.1-SPCC |  | 60 | MO000677 | MO000677-006-01-01 | GLJ002 | 东方光亮卷前处理（0.4轧0.1mm) | 13555 | 2024-06-07 | 2024-06-07 | 2 | 2024-07-03 04:49:01 | 2024-07-03 04:51:32 | 江苏九天光电科技有限公司 |  | 刘勇 |  | 1 | 0.1 | 12061 | 710 | 1 | JG122406012011 |  | 1 |  | 是 | 1
最终平整 | JG122406012012 | JG1224060120 | 九天850平整 | 合格 | 让步接收 | 甲 | 刘勇 | 2538 | 2590 | 1.0205 | 4710 | 0.1 | 710 | 平整 | 粘钢折印(尾1000米左右传动侧5CM左右) | 20100028 | 轧硬 | 0.4*710-SPCC | 30210015 | 光亮卷 | 0.1-SPCC |  | 60 | MO000677 | MO000677-006-01-02 | GLJ002 | 东方光亮卷前处理（0.4轧0.1mm) | 13555 | 2024-06-07 | 2024-06-07 | 2 | 2024-07-03 04:49:01 | 2024-07-03 04:51:32 | 江苏九天光电科技有限公司 |  | 刘勇 |  | 1 | 0.1 | 12061 | 710 | 1 | JG122406012012 |  | 1 | Z折印(尾部1000米左右传动侧5CM左右有粘钢折印) | 是 | 1
最终平整 | JG12240601771 | JG1224060177 | 九天850平整 | 合格 | 合格品 | 甲 | 马晓飞 | 6580 | 3942 | 0.5991 | 7150 | 0.1 | 710 | 平整 |  | 20100028 | 轧硬 | 0.4*710-SPCC | 30210015 | 光亮卷 | 0.1-SPCC |  | 60 | MO000917 | MO000917-003-01 | GLJ003 | 光亮卷前处理 模板 | 6780 | 2024-06-24 | 2024-06-24 | 2 | 2024-07-03 03:31:17 | 2024-07-03 03:32:43 | 江苏九天光电科技有限公司 |  | 马晓飞 |  | 1 | 0.1 | 11950 | 710 | 1 | JG12240601771 |  | 1 |  | 是 | 1
最终平整 | JG12240601772 | JG1224060177 | 九天850平整 | 合格 | 让步接收 | 甲 | 马晓飞 | 2578.4 | 2540 | 0.9851 | 4610 | 0.1 | 710 | 平整 | 粘钢折印(尾部700米左右传动侧10CM左右) | 20100028 | 轧硬 | 0.4*710-SPCC | 30210015 | 光亮卷 | 0.1-SPCC |  | 60 | MO000917 | MO000917-003-02 | GLJ003 | 光亮卷前处理 模板 | 6780 | 2024-06-24 | 2024-06-24 | 2 | 2024-07-03 03:31:17 | 2024-07-03 03:32:43 | 江苏九天光电科技有限公司 |  | 马晓飞 |  | 1 | 0.1 | 11950 | 710 | 1 | JG12240601772 |  | 1 | Z折印(尾部700米左右传动侧10CM左右有粘钢折印) | 是 | 1
最终平整 | JG12240601801 | JG1224060180 | 九天850平整 | 合格 | 让步接收 | 甲 | 刘勇 | 2694.15 | 2682 | 0.9955 | 4900 | 0.1 | 710 | 平整 | K孔洞(2639米传666/669/672/675/678毫米5个0.03-0.96平方毫米已夹纸) | 20100028 | 轧硬 | 0.4*710-SPCC | 30210015 | 光亮卷 | 0.1-SPCC |  | 60 | MO000917 | MO000917-002-01 | GLJ003 | 光亮卷前处理 模板 | 6835 | 2024-06-24 | 2024-06-24 | 2 | 2024-07-02 23:56:45 | 2024-07-03 02:03:37 | 江苏九天光电科技有限公司 |  | 刘勇 |  | 1 | 0.1 | 12110 | 710 | 1 | JG12240601801 |  | 1 | K孔洞(2639米传666-678米传4个0.03-0.96平方毫米已夹纸) | 是 | 1
最终平整 | JG12240601802 | JG1224060180 | 九天850平整 | 合格 | 合格品 | 甲 | 刘勇 | 6650 | 3938 | 0.5922 | 7130 | 0.1 | 710 | 平整 |  | 20100028 | 轧硬 | 0.4*710-SPCC | 30210015 | 光亮卷 | 0.1-SPCC |  | 60 | MO000917 | MO000917-002-02 | GLJ003 | 光亮卷前处理 模板 | 6835 | 2024-06-24 | 2024-06-24 | 2 | 2024-07-02 23:56:45 | 2024-07-03 02:03:37 | 江苏九天光电科技有限公司 |  | 刘勇 |  | 1 | 0.1 | 12110 | 710 | 1 | JG12240601802 |  | 1 |  | 是 | 1
最终平整 | JG1224060231 | JG1224060231 | 九天850平整 | 合格 | 合格品 | 乙 | 张兴华 | 7160 | 7110 | 0.993 | 12880 | 0.1 | 710 | 平整 |  | 20100028 | 轧硬 | 0.4*710-SPCC | 30210015 | 光亮卷 | 0.1-SPCC |  | 60 | MO000754 | MO000754-009 | GLJ002 | 东方光亮卷前处理（0.4轧0.1mm) | 7260 | 2024-06-16 | 2024-06-16 | 2 | 2024-07-02 12:51:32 | 2024-07-02 14:12:11 | 江苏九天光电科技有限公司 | 187274 | 张兴华 |  |  | 0.1 | 12954 | 710 | 1 | JG1224060231 |  | 1 |  | 是 | 1
最终平整 | JG12240600091 | JG1224060009 | 九天850平整 | 合格 | 合格品 | 乙 | 钱九龙 | 5700 | 5670 | 0.9947 | 10290 | 0.1 | 710 | 平整 |  | 20100028 | 轧硬 | 0.4*710-SPCC | 30210015 | 光亮卷 | 0.1-SPCC |  | 60 | MO000633 | MO000633-005-01 | GLJ002 | 东方光亮卷前处理（0.4轧0.1mm) | 13540 | 2024-06-04 | 2024-06-04 | 2 | 2024-07-02 11:27:16 | 2024-07-02 12:51:12 | 江苏九天光电科技有限公司 | 161028 | 张兴华 |  |  | 0.1 | 10300 | 710 | 1 | JG12240600091 |  | 1 |  | 是 | 1
最终平整 | JG122406001211 | JG1224060012 | 九天850平整 | 合格 | 协议品 | 乙 | 钱九龙 | 1553.5 | 1600 | 1.0299 | 2940 | 0.1 | 710 | 平整 | 短带 | 20100028 | 轧硬 | 0.4*710-SPCC | 30210015 | 光亮卷 | 0.1-SPCC |  | 60 | MO000633 | MO000633-008-01-01 | GLJ002 | 东方光亮卷前处理（0.4轧0.1mm) | 13625 | 2024-06-04 | 2024-06-04 | 2 | 2024-07-02 11:26:01 | 2024-07-02 11:27:01 | 江苏九天光电科技有限公司 |  | 钱九龙 |  | 1 | 0.1 | 10370 | 710 | 1 | JG122406001211 |  | 1 |  | 是 | 1
最终平整 | JG122406001212 | JG1224060012 | 九天850平整 | 合格 | 合格品 | 乙 | 钱九龙 | 5680 | 4050 | 0.713 | 7440 | 0.1 | 710 | 平整 |  | 20100028 | 轧硬 | 0.4*710-SPCC | 30210015 | 光亮卷 | 0.1-SPCC |  | 60 | MO000633 | MO000633-008-01-02 | GLJ002 | 东方光亮卷前处理（0.4轧0.1mm) | 13625 | 2024-06-04 | 2024-06-04 | 2 | 2024-07-02 11:26:01 | 2024-07-02 11:27:01 | 江苏九天光电科技有限公司 |  | 钱九龙 |  | 1 | 0.1 | 10370 | 710 | 1 | JG122406001212 |  | 1 |  | 是 | 1
最终平整 | JG1224060183 | JG1224060183 | 九天850平整 | 合格 | 让步接收 | 乙 | 张兴华 | 6720 | 6670 | 0.9926 | 8200 | 0.15 | 710 | 平整 | 缺口（尾150米左右传间断粘钢小缺口0.3cm左右），小亮斑点 | 20100028 | 轧硬 | 0.4*710-SPCC | 30210011 | 光亮卷 | 0.15-SPCC |  | 60 | MO000952 | MO000952-001 | GLJ003 | 光亮卷前处理 模板 | 6830 | 2024-06-25 | 2024-06-25 | 2 | 2024-07-02 10:25:33 | 2024-07-02 11:23:46 | 江苏九天光电科技有限公司 | 193175 | 张兴华 |  |  | 0.15 | 8220 | 710 | 1 | JG1224060183 |  | 1 | L亮斑(小亮斑点) | 是 | 1
最终平整 | JG12240601161 | JG1224060116 | 九天850平整 | 合格 | 让步接收 | 甲 | 马晓飞 | 5630 | 5590 | 0.9929 | 10300 | 0.1 | 710 | 平整 | 孔洞(34米传382毫米1个0.24平方毫米已夹纸) | 20100028 | 轧硬 | 0.4*710-SPCC | 30210015 | 光亮卷 | 0.1-SPCC |  | 60 | MO000678 | MO000678-004-01 | GLJ002 | 东方光亮卷前处理（0.4轧0.1mm) | 13140 | 2024-06-07 | 2024-06-07 | 2 | 2024-07-02 04:49:06 | 2024-07-02 04:50:18 | 江苏九天光电科技有限公司 | 177971 | 马晓飞 |  |  | 0.1 | 10284 | 710 | 1 | JG12240601161 |  | 1 | K孔洞(34米传382毫米1个0.24平方毫米已夹纸) | 是 | 1
最终平整 | JG12240601081 | JG1224060108 | 九天850平整 | 合格 | 让步接收 | 甲 | 刘勇 | 6600 | 6570 | 0.9955 | 12060 | 0.1 | 710 | 平整 | 孔洞（342米传673毫米1个0.24平方毫米） | 20100028 | 轧硬 | 0.4*710-SPCC | 30210015 | 光亮卷 | 0.1-SPCC |  | 60 | MO000677 | MO000677-002-01 | GLJ002 | 东方光亮卷前处理（0.4轧0.1mm) | 13540 | 2024-06-07 | 2024-06-07 | 2 | 2024-07-02 03:33:38 | 2024-07-02 03:34:10 | 江苏九天光电科技有限公司 | 177963 | 刘勇 |  |  | 0.1 | 12100 | 710 | 1 | JG12240601081 |  | 1 |  | 是 | 1
最终平整 | JG12240600101 | JG1224060010 | 九天850平整 | 合格 | 让步接收 | 甲 | 刘勇 | 5606 | 5576 | 0.9946 | 10160 | 0.1 | 710 | 平整 | 孔洞(6597米传703毫米1个0.15,8603米传699毫米1个0.3平方毫米) | 20100028 | 轧硬 | 0.4*710-SPCC | 30210015 | 光亮卷 | 0.1-SPCC |  | 60 | MO000633 | MO000633-006-01 | GLJ002 | 东方光亮卷前处理（0.4轧0.1mm) | 13555 | 2024-06-04 | 2024-06-04 | 2 | 2024-07-02 03:30:45 | 2024-07-02 03:31:56 | 江苏九天光电科技有限公司 | 161029 | 刘勇 |  |  | 0.1 | 10200 | 710 | 1 | JG12240600101 |  | 1 | K孔洞(6597米传703毫米1个0.15,8603米传699毫米1个0.3平方毫米) | 是 | 1
最终平整 | JG12240601181 | JG1224060118 | 九天850平整 | 合格 | 让步接收 | 甲 | 马晓飞 | 5600 | 5570 | 0.9946 | 10250 | 0.1 | 710 | 平整 | 孔洞(7208米传700毫米1个0.15平方毫米) | 20100028 | 轧硬 | 0.4*710-SPCC | 30210015 | 光亮卷 | 0.1-SPCC |  | 60 | MO000678 | MO000678-006-01 | GLJ002 | 东方光亮卷前处理（0.4轧0.1mm) | 13200 | 2024-06-07 | 2024-06-07 | 2 | 2024-07-02 02:06:01 | 2024-07-02 02:06:59 | 江苏九天光电科技有限公司 | 177973 | 刘勇 |  |  | 0.1 | 10250 | 710 | 1 | JG12240601181 |  | 1 | K孔洞(7208米传700毫米1个0.15平方毫米) | 是 | 1
最终平整 | JG12240601241 | JG1224060124 | 九天850平整 | 合格 | 让步接收 | 甲 | 刘勇 | 5530 | 5500 | 0.9946 | 9900 | 0.1 | 710 | 平整 | 拉伸折印(尾部300米传动侧12CM左右),孔洞(5984米传697毫米1个0.27平方毫米) | 20100028 | 轧硬 | 0.4*710-SPCC | 30210015 | 光亮卷 | 0.1-SPCC |  | 60 | MO000679 | MO000679-004-01 | GLJ002 | 东方光亮卷前处理（0.4轧0.1mm) | 12820 | 2024-06-07 | 2024-06-07 | 2 | 2024-07-02 00:51:56 | 2024-07-02 00:53:36 | 江苏九天光电科技有限公司 | 177977 | 刘勇 |  |  | 0.1 | 9920 | 710 | 1 | JG12240601241 |  | 1 | L拉伸折印(尾部300米传动侧12CM左右),K孔洞(5984米传697米传0.27平方毫米) | 是 | 1
最终平整 | JG1224060227 | JG1224060227 | 九天850平整 | 合格 | 合格品 | 乙 | 张兴华 | 7600 | 7560 | 0.9947 | 13720 | 0.1 | 710 | 平整 |  | 20100028 | 轧硬 | 0.4*710-SPCC | 30210015 | 光亮卷 | 0.1-SPCC |  | 60 | MO000754 | MO000754-007 | GLJ002 | 东方光亮卷前处理（0.4轧0.1mm) | 7730 | 2024-06-16 | 2024-06-16 | 2 | 2024-07-01 11:05:25 | 2024-07-01 12:31:49 | 江苏九天光电科技有限公司 | 187272 | 张兴华 |  |  | 0.1 | 13720 | 710 | 1 | JG1224060227 |  | 1 |  | 是 | 1
最终平整 | JG1224060223 | JG1224060223 | 九天850平整 | 合格 | 合格品 | 乙 | 钱九龙 | 6610 | 6580 | 0.9955 | 12080 | 0.1 | 710 | 平整 |  | 20100028 | 轧硬 | 0.4*710-SPCC | 30210015 | 光亮卷 | 0.1-SPCC |  | 60 | MO000753 | MO000753-010 | GLJ002 | 东方光亮卷前处理（0.4轧0.1mm) | 6790 | 2024-06-16 | 2024-06-16 | 2 | 2024-07-01 09:36:47 | 2024-07-01 11:05:06 | 江苏九天光电科技有限公司 | 187230 | 钱九龙 |  |  | 0.1 | 12080 | 710 | 1 | JG1224060223 |  | 1 |  | 是 | 1
最终平整 | JG1224060209 | JG1224060209 | 九天850平整 | 合格 | 合格品 | 乙 | 张兴华 | 5060 | 5030 | 0.9941 | 9230 | 0.1 | 710 | 平整 |  | 20100028 | 轧硬 | 0.4*710-SPCC | 30210015 | 光亮卷 | 0.1-SPCC |  | 60 | MO000752 | MO000752-009 | GLJ002 | 东方光亮卷前处理（0.4轧0.1mm) | 5720 | 2024-06-16 | 2024-06-16 | 2 | 2024-07-01 09:36:01 | 2024-07-01 09:36:29 | 江苏九天光电科技有限公司 | 187219 | 张兴华 |  |  | 0.1 | 9230 | 710 | 1 | JG1224060209 |  | 1 |  | 是 | 1
最终平整 | JG1224060182 | JG1224060182 | 九天850平整 | 合格 | 让步接收 | 甲 | 马晓飞 | 6680 | 6624 | 0.9916 | 12140 | 0.1 | 710 | 平整 | 缩芯折印(尾部300米左右传动侧40CM) | 20100028 | 轧硬 | 0.4*710-SPCC | 30210015 | 光亮卷 | 0.1-SPCC |  | 60 | MO000753 | MO000753-002 | GLJ002 | 东方光亮卷前处理（0.4轧0.1mm) | 6820 | 2024-06-16 | 2024-06-16 | 2 | 2024-07-01 07:44:40 | 2024-07-01 07:56:02 | 江苏九天光电科技有限公司 | 187222 | 马晓飞 |  |  | 0.1 | 12200 | 710 | 1 | JG1224060182 |  | 1 | Z折印(尾部300米左右传动侧40CM有缩芯折印) | 是 | 1
最终平整 | JG1224060224 | JG1224060224 | 九天850平整 | 合格 | 让步接收 | 甲 | 马晓飞 | 6640 | 6550 | 0.9864 | 11940 | 0.1 | 710 | 平整 | 孔洞(5930/5936米传238毫米2个0.12/0.27平方毫米) | 20100028 | 轧硬 | 0.4*710-SPCC | 30210015 | 光亮卷 | 0.1-SPCC |  | 60 | MO000753 | MO000753-011 | GLJ002 | 东方光亮卷前处理（0.4轧0.1mm) | 6800 | 2024-06-16 | 2024-06-16 | 2 | 2024-07-01 06:42:37 | 2024-07-01 06:44:09 | 江苏九天光电科技有限公司 | 187231 | 刘勇 |  |  | 0.1 | 12030 | 710 | 1 | JG1224060224 |  | 1 | K孔洞(5930米传238毫米1个0.12,5936米传238毫米1个0.27平方毫米) | 是 | 1
最终平整 | JG12240601141 | JG1224060114 | 九天850平整 | 合格 | 让步接收 | 甲 | 马晓飞 | 5600 | 5480 | 0.9786 | 9970 | 0.1 | 710 | 平整 | 撞伤折印(尾部400米操作侧1CM左右) | 20100028 | 轧硬 | 0.4*710-SPCC | 30210015 | 光亮卷 | 0.1-SPCC |  | 60 | MO000678 | MO000678-002-01 | GLJ002 | 东方光亮卷前处理（0.4轧0.1mm) | 13240 | 2024-06-07 | 2024-06-07 | 2 | 2024-07-01 05:12:37 | 2024-07-01 05:13:33 | 江苏九天光电科技有限公司 | 177969 | 马晓飞 |  |  | 0.1 | 10110 | 710 | 1 | JG12240601141 |  | 1 | Z撞伤折印(尾部400米操作侧1CM左右) | 是 | 1
最终平整 | JG12240601231 | JG1224060123 | 九天850平整 | 合格 | 合格品 | 甲 | 马晓飞 | 5596 | 5540 | 0.99 | 10100 | 0.1 | 710 | 平整 |  | 20100028 | 轧硬 | 0.4*710-SPCC | 30210015 | 光亮卷 | 0.1-SPCC |  | 60 | MO000679 | MO000679-003-01 | GLJ002 | 东方光亮卷前处理（0.4轧0.1mm) | 12800 | 2024-06-07 | 2024-06-07 | 2 | 2024-07-01 04:02:10 | 2024-07-01 04:02:34 | 江苏九天光电科技有限公司 | 177976 | 刘勇 |  |  | 0.1 | 10130 | 710 | 1 | JG12240601231 |  | 1 |  | 是 | 1
最终平整 | JG12240601082 | JG1224060108 | 九天850平整 | 合格 | 让步接收 | 甲 | 马晓飞 | 6590 | 6510 | 0.9879 | 11880 | 0.1 | 710 | 平整 | 孔洞(389米传708/690毫米2个0.27/0.15,5572米传12毫米1个0.12平方毫米),拉伸折印(尾部500米传10CM左右) | 20100028 | 轧硬 | 0.4*710-SPCC | 30210015 | 光亮卷 | 0.1-SPCC |  | 60 | MO000677 | MO000677-002-02 | GLJ002 | 东方光亮卷前处理（0.4轧0.1mm) | 13540 | 2024-06-07 | 2024-06-07 | 2 | 2024-07-01 02:57:17 | 2024-07-01 03:00:05 | 江苏九天光电科技有限公司 | 177963 | 马晓飞 |  |  | 0.1 | 11980 | 710 | 1 | JG12240601082 |  | 1 | K孔洞(389米传708毫米1个0.27,389米传690毫米1个0.15,5572米传12毫米1个0.12平方毫米),L拉伸折印(尾部500米传10CM左右) | 是 | 1