## sheet1
工序名称 | 新卷号 | 批号 | 机组名称 | 工序状态 | 检验结果 | 班组 | 参与人 | 来料重量 | 出料重量 | 成材率 | 出料长度 | 出料厚度 | 出料宽度 | 工序要求 | 备注 | 来料编码 | 来料名称 | 来料规格 | 产品编码 | 产品名称 | 产品规格 | 膜名称 | 排序 | 主计划号 | 子计划号 | 工序流程编码 | 工序流程名称 | 工单需求 | 计划开始时间 | 计划结束时间 | 工单状态 | 实际开始时间 | 产出时间 | 组织名称 | 卷号ID | 操作工人 | 报工人 | 检验 | 来料厚度 | 来料长度 | 来料宽度 | 是否分卷 | 原卷号 | 工单要求 | 是否成品 | 不良现象 | 是否入库 | 入库审核
一次脱脂 | JG1224070613 | JG1224070613 | 九天850脱脂 | 合格 | 合格品 | 甲 | 钱勇 | 6235 | 6230 | 0.9992 | 3310 | 0.4 | 610 | 脱脂 |  | 20100023 | 轧硬 | 0.4*610-SPCC | 30210015 | 光亮卷 | 0.1-SPCC |  | 10 | MO002241 | MO002241-001 | GLJ003 | 光亮卷前处理 模板 | 6235 | 2024-08-01 | 2024-08-01 | 3 | 2024-08-02 06:49:40 | 2024-08-02 06:50:24 | 江苏九天光电科技有限公司 | 273533 | 钱勇 |  |  | 0.4 | 3310 | 610 | 1 | JG1224070613 |  |  |  | 否 | 0
一次脱脂 | JG1224070685 | JG1224070685 | 九天850脱脂 | 合格 | 合格品 | 甲 | 钱勇 | 6235 | 6230 | 0.9992 | 3310 | 0.4 | 610 | 脱脂 |  | 20100023 | 轧硬 | 0.4*610-SPCC | 30210015 | 光亮卷 | 0.1-SPCC |  | 10 | MO002241 | MO002241-014 | GLJ003 | 光亮卷前处理 模板 | 6235 | 2024-08-01 | 2024-08-01 | 3 | 2024-08-02 06:47:25 | 2024-08-02 06:47:53 | 江苏九天光电科技有限公司 | 273545 | 钱勇 |  |  | 0.4 | 3310 | 610 | 1 | JG1224070685 |  |  |  | 否 | 0
一次脱脂 | JG1224070686 | JG1224070686 | 九天850脱脂 | 合格 | 合格品 | 甲 | 王建兵 | 6235 | 6230 | 0.9992 | 3310 | 0.4 | 610 | 脱脂 |  | 20100023 | 轧硬 | 0.4*610-SPCC | 30210015 | 光亮卷 | 0.1-SPCC |  | 10 | MO002241 | MO002241-015 | GLJ003 | 光亮卷前处理 模板 | 6235 | 2024-08-01 | 2024-08-01 | 3 | 2024-08-02 06:12:11 | 2024-08-02 06:12:50 | 江苏九天光电科技有限公司 | 273546 | 钱勇 |  |  | 0.4 | 3310 | 610 | 1 | JG1224070686 |  |  |  | 否 | 0
一次脱脂 | JG1224070647 | JG1224070647 | 九天850脱脂 | 合格 | 合格品 | 甲 | 钱勇 | 4800 | 4800 | 1 | 2550 | 0.4 | 610 | 脱脂 |  | 20100023 | 轧硬 | 0.4*610-SPCC | 30210015 | 光亮卷 | 0.1-SPCC |  | 10 | MO002241 | MO002241-009 | GLJ003 | 光亮卷前处理 模板 | 4800 | 2024-08-01 | 2024-08-01 | 3 | 2024-08-02 05:42:49 | 2024-08-02 05:43:14 | 江苏九天光电科技有限公司 | 273541 | 钱勇 |  |  | 0.4 | 2550 | 610 | 1 | JG1224070647 |  |  |  | 否 | 0
一次脱脂 | JG1224070614 | JG1224070614 | 九天850脱脂 | 合格 | 合格品 | 甲 | 王建兵 | 6220 | 6220 | 1 | 3310 | 0.4 | 610 | 脱脂 |  | 20100023 | 轧硬 | 0.4*610-SPCC | 30210015 | 光亮卷 | 0.1-SPCC |  | 10 | MO002241 | MO002241-002 | GLJ003 | 光亮卷前处理 模板 | 6220 | 2024-08-01 | 2024-08-01 | 3 | 2024-08-02 05:41:49 | 2024-08-02 05:42:32 | 江苏九天光电科技有限公司 | 273534 | 钱勇 |  |  | 0.4 | 3310 | 610 | 1 | JG1224070614 |  |  |  | 否 | 0
一次脱脂 | JG1224070669 | JG1224070669 | 九天850脱脂 | 合格 | 合格品 | 甲 | 钱勇 | 6275 | 6270 | 0.9992 | 3330 | 0.4 | 610 | 脱脂 |  | 20100023 | 轧硬 | 0.4*610-SPCC | 30210015 | 光亮卷 | 0.1-SPCC |  | 10 | MO002241 | MO002241-005 | GLJ003 | 光亮卷前处理 模板 | 6275 | 2024-08-01 | 2024-08-01 | 3 | 2024-08-02 04:35:58 | 2024-08-02 04:36:26 | 江苏九天光电科技有限公司 | 273537 | 钱勇 |  |  | 0.4 | 3330 | 610 | 1 | JG1224070669 |  |  |  | 否 | 0
一次脱脂 | JG1224070615 | JG1224070615 | 九天850脱脂 | 合格 | 合格品 | 甲 | 王建兵 | 6185 | 6180 | 0.9992 | 3290 | 0.4 | 610 | 脱脂 |  | 20100023 | 轧硬 | 0.4*610-SPCC | 30210015 | 光亮卷 | 0.1-SPCC |  | 10 | MO002241 | MO002241-003 | GLJ003 | 光亮卷前处理 模板 | 6185 | 2024-08-01 | 2024-08-01 | 3 | 2024-08-02 04:35:04 | 2024-08-02 04:35:35 | 江苏九天光电科技有限公司 | 273535 | 钱勇 |  |  | 0.4 | 3290 | 610 | 1 | JG1224070615 |  |  |  | 否 | 0
一次脱脂 | JG1224070616 | JG1224070616 | 九天850脱脂 | 合格 | 合格品 | 甲 | 钱勇 | 6175 | 6170 | 0.9992 | 3290 | 0.4 | 610 | 脱脂 |  | 20100023 | 轧硬 | 0.4*610-SPCC | 30210015 | 光亮卷 | 0.1-SPCC |  | 10 | MO002241 | MO002241-004 | GLJ003 | 光亮卷前处理 模板 | 6175 | 2024-08-01 | 2024-08-01 | 3 | 2024-08-02 03:23:53 | 2024-08-02 03:24:36 | 江苏九天光电科技有限公司 | 273536 | 钱勇 |  |  | 0.4 | 3290 | 610 | 1 | JG1224070616 |  |  |  | 否 | 0
一次脱脂 | JG1224070670 | JG1224070670 | 九天850脱脂 | 合格 | 合格品 | 甲 | 王建兵 | 6255 | 6250 | 0.9992 | 3330 | 0.4 | 610 | 脱脂 |  | 20100023 | 轧硬 | 0.4*610-SPCC | 30210015 | 光亮卷 | 0.1-SPCC |  | 10 | MO002241 | MO002241-006 | GLJ003 | 光亮卷前处理 模板 | 6255 | 2024-08-01 | 2024-08-01 | 3 | 2024-08-02 03:23:06 | 2024-08-02 03:23:32 | 江苏九天光电科技有限公司 | 273538 | 钱勇 |  |  | 0.4 | 3330 | 610 | 1 | JG1224070670 |  |  |  | 否 | 0
一次脱脂 | JG1224070671 | JG1224070671 | 九天850脱脂 | 合格 | 合格品 | 甲 | 王建兵 | 6150 | 6140 | 0.9984 | 3280 | 0.4 | 610 | 脱脂 |  | 20100023 | 轧硬 | 0.4*610-SPCC | 30210015 | 光亮卷 | 0.1-SPCC |  | 10 | MO002241 | MO002241-007 | GLJ003 | 光亮卷前处理 模板 | 6150 | 2024-08-01 | 2024-08-01 | 3 | 2024-08-02 02:18:40 | 2024-08-02 02:19:04 | 江苏九天光电科技有限公司 | 273539 | 钱勇 |  |  | 0.4 | 3280 | 610 | 1 | JG1224070671 |  |  |  | 否 | 0
一次脱脂 | JG1224070688 | JG1224070688 | 九天850脱脂 | 合格 | 合格品 | 甲 | 钱勇 | 6235 | 6230 | 0.9992 | 3310 | 0.4 | 610 | 脱脂 |  | 20100023 | 轧硬 | 0.4*610-SPCC | 30210015 | 光亮卷 | 0.1-SPCC |  | 10 | MO002241 | MO002241-010 | GLJ003 | 光亮卷前处理 模板 | 6235 | 2024-08-01 | 2024-08-01 | 3 | 2024-08-02 02:17:56 | 2024-08-02 02:18:23 | 江苏九天光电科技有限公司 | 273553 | 钱勇 |  |  | 0.4 | 3310 | 610 | 1 | JG1224070688 |  |  |  | 否 | 0
一次脱脂 | JG1224070672 | JG1224070672 | 九天850脱脂 | 合格 | 合格品 | 甲 | 钱勇 | 6130 | 6130 | 1 | 3280 | 0.4 | 610 | 脱脂 |  | 20100023 | 轧硬 | 0.4*610-SPCC | 30210015 | 光亮卷 | 0.1-SPCC |  | 10 | MO002241 | MO002241-008 | GLJ003 | 光亮卷前处理 模板 | 6130 | 2024-08-01 | 2024-08-01 | 3 | 2024-08-02 01:15:09 | 2024-08-02 01:15:40 | 江苏九天光电科技有限公司 | 273540 | 钱勇 |  |  | 0.4 | 3280 | 610 | 1 | JG1224070672 |  |  |  | 否 | 0
一次脱脂 | JG1224070687 | JG1224070687 | 九天850脱脂 | 合格 | 合格品 | 甲 | 王建兵 | 6235 | 6230 | 0.9992 | 3310 | 0.4 | 610 | 脱脂 |  | 20100023 | 轧硬 | 0.4*610-SPCC | 30210015 | 光亮卷 | 0.1-SPCC |  | 10 | MO002241 | MO002241-016 | GLJ003 | 光亮卷前处理 模板 | 6235 | 2024-08-01 | 2024-08-01 | 3 | 2024-08-02 00:53:14 | 2024-08-02 00:53:43 | 江苏九天光电科技有限公司 | 273547 | 钱勇 |  |  | 0.4 | 3310 | 610 | 1 | JG1224070687 |  |  |  | 否 | 0
一次脱脂 | JG1224070695 | JG1224070695 | 九天850脱脂 | 合格 | 合格品 | 甲 | 钱勇 | 4770 | 4770 | 1 | 2535 | 0.4 | 610 | 脱脂 |  | 20100023 | 轧硬 | 0.4*610-SPCC | 30210015 | 光亮卷 | 0.1-SPCC |  | 10 | MO002241 | MO002241-012 | GLJ003 | 光亮卷前处理 模板 | 4770 | 2024-08-01 | 2024-08-01 | 3 | 2024-08-02 00:21:02 | 2024-08-02 00:21:30 | 江苏九天光电科技有限公司 | 273543 | 钱勇 |  |  | 0.4 | 2535 | 610 | 1 | JG1224070695 |  |  |  | 否 | 0
一次脱脂 | JG1224070648 | JG1224070648 | 九天850脱脂 | 合格 | 合格品 | 甲 | 王建兵 | 4790 | 4790 | 1 | 2550 | 0.4 | 610 | 脱脂 |  | 20100023 | 轧硬 | 0.4*610-SPCC | 30210015 | 光亮卷 | 0.1-SPCC |  | 10 | MO002241 | MO002241-011 | GLJ003 | 光亮卷前处理 模板 | 4790 | 2024-08-01 | 2024-08-01 | 3 | 2024-08-02 00:20:17 | 2024-08-02 00:20:44 | 江苏九天光电科技有限公司 | 273542 | 钱勇 |  |  | 0.4 | 2550 | 610 | 1 | JG1224070648 |  |  |  | 否 | 0
一次脱脂 | JG1224070696 | JG1224070696 | 九天850脱脂 | 合格 | 合格品 | 甲 | 钱勇 | 4760 | 4760 | 1 | 2535 | 0.4 | 610 | 脱脂 |  | 20100023 | 轧硬 | 0.4*610-SPCC | 30210015 | 光亮卷 | 0.1-SPCC |  | 10 | MO002241 | MO002241-013 | GLJ003 | 光亮卷前处理 模板 | 4760 | 2024-08-01 | 2024-08-01 | 3 | 2024-08-02 00:19:21 | 2024-08-02 00:19:51 | 江苏九天光电科技有限公司 | 273544 | 钱勇 |  |  | 0.4 | 2535 | 610 | 1 | JG1224070696 |  |  |  | 否 | 0