## sheet1
工序名称 | 新卷号 | 批号 | 机组名称 | 工序状态 | 检验结果 | 班组 | 参与人 | 来料重量 | 出料重量 | 成材率 | 出料长度 | 出料厚度 | 出料宽度 | 工序要求 | 备注 | 来料编码 | 来料名称 | 来料规格 | 产品编码 | 产品名称 | 产品规格 | 膜名称 | 排序 | 主计划号 | 子计划号 | 工序流程编码 | 工序流程名称 | 工单需求 | 计划开始时间 | 计划结束时间 | 工单状态 | 实际开始时间 | 产出时间 | 组织名称 | 卷号ID | 操作工人 | 报工人 | 检验 | 来料厚度 | 来料长度 | 来料宽度 | 是否分卷 | 原卷号 | 工单要求 | 是否成品 | 不良现象 | 是否入库 | 入库审核
吹膜 | JM5JA24080108 |  | 九天吹膜5# | 合格 | 合格品 | 甲 | 陈吉圣 | 6060 | 229.8 | 0.0379 | 8350 | 0.048 | 610 | / | 内有化不开塑粒籽及小焦料。 | 13990001 | 塑粒子 |  | 30811001 | 明绿改性膜-1 | 0.048*610 明绿 |  | 10 | MO002240 | MO002240-001 | CM001 | 吹膜模板 | 6000 | 2024-08-01 | 2024-08-01 | 3 | 2024-08-02 07:26:34 | 2024-08-02 07:26:34 | 江苏九天光电科技有限公司 |  | 陈吉圣 |  |  | 0 | 0 | 0 | 1 |  |  | 1 |  | 是 | 1
吹膜 | JM5JA24080107 |  | 九天吹膜5# | 合格 | 合格品 | 甲 | 陈吉圣 | 6060 | 230.1 | 0.038 | 8350 | 0.048 | 610 | / | 内有化不开塑粒籽及小焦料。 | 13990001 | 塑粒子 |  | 30811001 | 明绿改性膜-1 | 0.048*610 明绿 |  | 10 | MO002240 | MO002240-001 | CM001 | 吹膜模板 | 6000 | 2024-08-01 | 2024-08-01 | 3 | 2024-08-02 07:26:32 | 2024-08-02 07:26:32 | 江苏九天光电科技有限公司 |  | 陈吉圣 |  |  | 0 | 0 | 0 | 1 |  |  | 1 |  | 是 | 1
吹膜 | JM5JA24080106 |  | 九天吹膜5# | 合格 | 合格品 | 甲 | 陈吉圣 | 6060 | 230 | 0.038 | 8350 | 0.048 | 610 | / | 内有化不开塑粒籽及小焦料。 | 13990001 | 塑粒子 |  | 30811001 | 明绿改性膜-1 | 0.048*610 明绿 |  | 10 | MO002240 | MO002240-001 | CM001 | 吹膜模板 | 6000 | 2024-08-01 | 2024-08-01 | 3 | 2024-08-02 07:26:29 | 2024-08-02 07:26:29 | 江苏九天光电科技有限公司 |  | 陈吉圣 |  |  | 0 | 0 | 0 | 1 |  |  | 1 |  | 是 | 1
吹膜 | JM5JA24080105 |  | 九天吹膜5# | 合格 | 合格品 | 甲 | 陈吉圣 | 6060 | 230.2 | 0.038 | 8350 | 0.048 | 610 | / | 内有化不开塑粒籽及小焦料。 | 13990001 | 塑粒子 |  | 30811001 | 明绿改性膜-1 | 0.048*610 明绿 |  | 10 | MO002240 | MO002240-001 | CM001 | 吹膜模板 | 6000 | 2024-08-01 | 2024-08-01 | 3 | 2024-08-02 07:26:26 | 2024-08-02 07:26:26 | 江苏九天光电科技有限公司 |  | 陈吉圣 |  |  | 0 | 0 | 0 | 1 |  |  | 1 |  | 是 | 1
吹膜 | JM6JA24080116 |  | 九天吹膜6# | 合格 | 合格品 | 甲 | 李乘波 | 7575 | 198.2 | 0.0262 | 6150 | 0.048 | 710 | / |  | 13990001 | 塑粒子 |  | 30811004 | 明绿改性膜-1 | 0.048*710 明绿 |  | 10 | MO002229 | MO002229-003 | CM001 | 吹膜模板 | 7500 | 2024-08-01 | 2024-08-01 | 3 | 2024-08-02 07:12:48 | 2024-08-02 07:12:48 | 江苏九天光电科技有限公司 |  | 陈小军 |  |  | 0 | 0 | 0 | 1 |  |  | 1 |  | 是 | 1
吹膜 | JM6JA24080115 |  | 九天吹膜6# | 合格 | 合格品 | 甲 | 李乘波 | 7575 | 198.1 | 0.0262 | 6150 | 0.048 | 710 | / |  | 13990001 | 塑粒子 |  | 30811004 | 明绿改性膜-1 | 0.048*710 明绿 |  | 10 | MO002229 | MO002229-003 | CM001 | 吹膜模板 | 7500 | 2024-08-01 | 2024-08-01 | 3 | 2024-08-02 07:12:44 | 2024-08-02 07:12:44 | 江苏九天光电科技有限公司 |  | 陈小军 |  |  | 0 | 0 | 0 | 1 |  |  | 1 |  | 是 | 1
吹膜 | JM6JA24080114 |  | 九天吹膜6# | 合格 | 合格品 | 甲 | 李乘波 | 7575 | 198.8 | 0.0262 | 6150 | 0.048 | 710 | / |  | 13990001 | 塑粒子 |  | 30811004 | 明绿改性膜-1 | 0.048*710 明绿 |  | 10 | MO002229 | MO002229-003 | CM001 | 吹膜模板 | 7500 | 2024-08-01 | 2024-08-01 | 3 | 2024-08-02 07:12:41 | 2024-08-02 07:12:41 | 江苏九天光电科技有限公司 |  | 陈小军 |  |  | 0 | 0 | 0 | 1 |  |  | 1 |  | 是 | 1
吹膜 | JM6JA24080113 |  | 九天吹膜6# | 合格 | 合格品 | 甲 | 李乘波 | 7575 | 198.3 | 0.0262 | 6150 | 0.048 | 710 | / |  | 13990001 | 塑粒子 |  | 30811004 | 明绿改性膜-1 | 0.048*710 明绿 |  | 10 | MO002229 | MO002229-003 | CM001 | 吹膜模板 | 7500 | 2024-08-01 | 2024-08-01 | 3 | 2024-08-02 07:12:38 | 2024-08-02 07:12:38 | 江苏九天光电科技有限公司 |  | 陈小军 |  |  | 0 | 0 | 0 | 1 |  |  | 1 |  | 是 | 1
吹膜 | JM6JA24080112 |  | 九天吹膜6# | 合格 | 合格品 | 甲 | 李乘波 | 7575 | 224.2 | 0.0296 | 6950 | 0.048 | 710 | / |  | 13990001 | 塑粒子 |  | 30811004 | 明绿改性膜-1 | 0.048*710 明绿 |  | 10 | MO002229 | MO002229-003 | CM001 | 吹膜模板 | 7500 | 2024-08-01 | 2024-08-01 | 3 | 2024-08-02 07:12:34 | 2024-08-02 07:12:34 | 江苏九天光电科技有限公司 |  | 陈小军 |  |  | 0 | 0 | 0 | 1 |  |  | 1 |  | 是 | 1
吹膜 | JM6JA24080111 |  | 九天吹膜6# | 合格 | 合格品 | 甲 | 李乘波 | 7575 | 224.7 | 0.0297 | 6950 | 0.048 | 710 | / |  | 13990001 | 塑粒子 |  | 30811004 | 明绿改性膜-1 | 0.048*710 明绿 |  | 10 | MO002229 | MO002229-003 | CM001 | 吹膜模板 | 7500 | 2024-08-01 | 2024-08-01 | 3 | 2024-08-02 07:12:31 | 2024-08-02 07:12:31 | 江苏九天光电科技有限公司 |  | 陈小军 |  |  | 0 | 0 | 0 | 1 |  |  | 1 |  | 是 | 1
吹膜 | JM6JA24080110 |  | 九天吹膜6# | 合格 | 合格品 | 甲 | 李乘波 | 7575 | 224.5 | 0.0296 | 6950 | 0.048 | 710 | / |  | 13990001 | 塑粒子 |  | 30811004 | 明绿改性膜-1 | 0.048*710 明绿 |  | 10 | MO002229 | MO002229-003 | CM001 | 吹膜模板 | 7500 | 2024-08-01 | 2024-08-01 | 3 | 2024-08-02 07:12:28 | 2024-08-02 07:12:28 | 江苏九天光电科技有限公司 |  | 陈小军 |  |  | 0 | 0 | 0 | 1 |  |  | 1 |  | 是 | 1
吹膜 | JM6JA24080109 |  | 九天吹膜6# | 合格 | 合格品 | 甲 | 李乘波 | 7575 | 224.1 | 0.0296 | 6950 | 0.048 | 710 | / |  | 13990001 | 塑粒子 |  | 30811004 | 明绿改性膜-1 | 0.048*710 明绿 |  | 10 | MO002229 | MO002229-003 | CM001 | 吹膜模板 | 7500 | 2024-08-01 | 2024-08-01 | 3 | 2024-08-02 07:12:25 | 2024-08-02 07:12:25 | 江苏九天光电科技有限公司 |  | 陈小军 |  |  | 0 | 0 | 0 | 1 |  |  | 1 |  | 是 | 1
吹膜 | JM2JE24080116 |  | 九天吹膜2# | 合格 | 合格品 | 甲 | 肖铭 | 2500 | 80.4 | 0.0322 | 3450 | 0.05 | 498 | / |  | 13990001 | 塑粒子 |  | 30812009 | 本色改性膜-1 | 0.05*498 本色 |  | 10 | MO002229 | MO002229-001 | CM001 | 吹膜模板 | 2500 | 2024-08-01 | 2024-08-01 | 3 | 2024-08-02 06:56:53 | 2024-08-02 06:56:53 | 江苏九天光电科技有限公司 |  | 徐厚祥 |  |  | 0 | 0 | 0 | 1 |  |  | 1 |  | 是 | 1
吹膜 | JM2JE24080115 |  | 九天吹膜2# | 合格 | 合格品 | 甲 | 肖铭 | 2500 | 80.9 | 0.0324 | 3450 | 0.05 | 498 | / |  | 13990001 | 塑粒子 |  | 30812009 | 本色改性膜-1 | 0.05*498 本色 |  | 10 | MO002229 | MO002229-001 | CM001 | 吹膜模板 | 2500 | 2024-08-01 | 2024-08-01 | 3 | 2024-08-02 06:56:49 | 2024-08-02 06:56:49 | 江苏九天光电科技有限公司 |  | 徐厚祥 |  |  | 0 | 0 | 0 | 1 |  |  | 1 |  | 是 | 1
吹膜 | JM2JE24080114 |  | 九天吹膜2# | 合格 | 合格品 | 甲 | 肖铭 | 2500 | 80.4 | 0.0322 | 3450 | 0.05 | 498 | / |  | 13990001 | 塑粒子 |  | 30812009 | 本色改性膜-1 | 0.05*498 本色 |  | 10 | MO002229 | MO002229-001 | CM001 | 吹膜模板 | 2500 | 2024-08-01 | 2024-08-01 | 3 | 2024-08-02 06:56:46 | 2024-08-02 06:56:46 | 江苏九天光电科技有限公司 |  | 徐厚祥 |  |  | 0 | 0 | 0 | 1 |  |  | 1 |  | 是 | 1
吹膜 | JM2JE24080113 |  | 九天吹膜2# | 合格 | 合格品 | 甲 | 肖铭 | 2500 | 81 | 0.0324 | 3450 | 0.05 | 498 | / |  | 13990001 | 塑粒子 |  | 30812009 | 本色改性膜-1 | 0.05*498 本色 |  | 10 | MO002229 | MO002229-001 | CM001 | 吹膜模板 | 2500 | 2024-08-01 | 2024-08-01 | 3 | 2024-08-02 06:56:42 | 2024-08-02 06:56:42 | 江苏九天光电科技有限公司 |  | 徐厚祥 |  |  | 0 | 0 | 0 | 1 |  |  | 1 |  | 是 | 1
吹膜 | JM2YE24080116 |  | 九天吹膜2# | 合格 | 合格品 | 乙 | 徐厚祥 | 2500 | 88.3 | 0.0353 | 3650 | 0.05 | 498 | / |  | 13990001 | 塑粒子 |  | 30812009 | 本色改性膜-1 | 0.05*498 本色 |  | 10 | MO002229 | MO002229-001 | CM001 | 吹膜模板 | 2500 | 2024-08-01 | 2024-08-01 | 3 | 2024-08-02 03:51:30 | 2024-08-02 03:51:30 | 江苏九天光电科技有限公司 |  | 肖铭 |  |  | 0 | 0 | 0 | 1 |  |  | 1 |  | 是 | 1
吹膜 | JM2YE24080115 |  | 九天吹膜2# | 合格 | 合格品 | 乙 | 徐厚祥 | 2500 | 87.2 | 0.0349 | 3650 | 0.05 | 498 | / |  | 13990001 | 塑粒子 |  | 30812009 | 本色改性膜-1 | 0.05*498 本色 |  | 10 | MO002229 | MO002229-001 | CM001 | 吹膜模板 | 2500 | 2024-08-01 | 2024-08-01 | 3 | 2024-08-02 03:51:28 | 2024-08-02 03:51:28 | 江苏九天光电科技有限公司 |  | 肖铭 |  |  | 0 | 0 | 0 | 1 |  |  | 1 |  | 是 | 1
吹膜 | JM2YE24080114 |  | 九天吹膜2# | 合格 | 合格品 | 乙 | 徐厚祥 | 2500 | 88 | 0.0352 | 3650 | 0.05 | 498 | / |  | 13990001 | 塑粒子 |  | 30812009 | 本色改性膜-1 | 0.05*498 本色 |  | 10 | MO002229 | MO002229-001 | CM001 | 吹膜模板 | 2500 | 2024-08-01 | 2024-08-01 | 3 | 2024-08-02 03:51:24 | 2024-08-02 03:51:24 | 江苏九天光电科技有限公司 |  | 肖铭 |  |  | 0 | 0 | 0 | 1 |  |  | 1 |  | 是 | 1
吹膜 | JM2YE24080113 |  | 九天吹膜2# | 合格 | 合格品 | 乙 | 徐厚祥 | 2500 | 87.7 | 0.0351 | 3650 | 0.05 | 498 | / |  | 13990001 | 塑粒子 |  | 30812009 | 本色改性膜-1 | 0.05*498 本色 |  | 10 | MO002229 | MO002229-001 | CM001 | 吹膜模板 | 2500 | 2024-08-01 | 2024-08-01 | 3 | 2024-08-02 03:51:22 | 2024-08-02 03:51:22 | 江苏九天光电科技有限公司 |  | 肖铭 |  |  | 0 | 0 | 0 | 1 |  |  | 1 |  | 是 | 1
吹膜 | JM2JE24080112 |  | 九天吹膜2# | 合格 | 合格品 | 甲 | 肖铭 | 2500 | 93.1 | 0.0372 | 3900 | 0.05 | 498 | / |  | 13990001 | 塑粒子 |  | 30812009 | 本色改性膜-1 | 0.05*498 本色 |  | 10 | MO002229 | MO002229-001 | CM001 | 吹膜模板 | 2500 | 2024-08-01 | 2024-08-01 | 3 | 2024-08-02 03:49:52 | 2024-08-02 03:49:52 | 江苏九天光电科技有限公司 |  | 肖铭 |  |  | 0 | 0 | 0 | 1 |  |  | 1 |  | 是 | 1
吹膜 | JM2JE24080111 |  | 九天吹膜2# | 合格 | 合格品 | 甲 | 肖铭 | 2500 | 93.6 | 0.0374 | 3900 | 0.05 | 498 | / |  | 13990001 | 塑粒子 |  | 30812009 | 本色改性膜-1 | 0.05*498 本色 |  | 10 | MO002229 | MO002229-001 | CM001 | 吹膜模板 | 2500 | 2024-08-01 | 2024-08-01 | 3 | 2024-08-02 03:49:49 | 2024-08-02 03:49:49 | 江苏九天光电科技有限公司 |  | 肖铭 |  |  | 0 | 0 | 0 | 1 |  |  | 1 |  | 是 | 1
吹膜 | JM2JE24080110 |  | 九天吹膜2# | 合格 | 合格品 | 甲 | 肖铭 | 2500 | 93.1 | 0.0372 | 3900 | 0.05 | 498 | / |  | 13990001 | 塑粒子 |  | 30812009 | 本色改性膜-1 | 0.05*498 本色 |  | 10 | MO002229 | MO002229-001 | CM001 | 吹膜模板 | 2500 | 2024-08-01 | 2024-08-01 | 3 | 2024-08-02 03:49:44 | 2024-08-02 03:49:44 | 江苏九天光电科技有限公司 |  | 肖铭 |  |  | 0 | 0 | 0 | 1 |  |  | 1 |  | 是 | 1
吹膜 | JM2JE24080109 |  | 九天吹膜2# | 合格 | 合格品 | 甲 | 肖铭 | 2500 | 93.9 | 0.0376 | 3900 | 0.05 | 498 | / |  | 13990001 | 塑粒子 |  | 30812009 | 本色改性膜-1 | 0.05*498 本色 |  | 10 | MO002229 | MO002229-001 | CM001 | 吹膜模板 | 2500 | 2024-08-01 | 2024-08-01 | 3 | 2024-08-02 03:49:41 | 2024-08-02 03:49:41 | 江苏九天光电科技有限公司 |  | 肖铭 |  |  | 0 | 0 | 0 | 1 |  |  | 1 |  | 是 | 1
吹膜 | JM5JA24080104 |  | 九天吹膜5# | 合格 | 合格品 | 甲 | 陈吉圣 | 6060 | 242.6 | 0.04 | 8800 | 0.048 | 610 | / | 内有化不开塑粒籽及小焦料。乙存3900米 | 13990001 | 塑粒子 |  | 30811001 | 明绿改性膜-1 | 0.048*610 明绿 |  | 10 | MO002240 | MO002240-001 | CM001 | 吹膜模板 | 6000 | 2024-08-01 | 2024-08-01 | 3 | 2024-08-02 01:30:14 | 2024-08-02 01:30:14 | 江苏九天光电科技有限公司 |  | 陈正朋 |  |  | 0 | 0 | 0 | 1 |  |  | 1 |  | 是 | 1
吹膜 | JM5JA24080103 |  | 九天吹膜5# | 合格 | 合格品 | 甲 | 陈吉圣 | 6060 | 242.8 | 0.0401 | 8800 | 0.048 | 610 | / | 内有化不开塑粒籽及小焦料。乙存3900米 | 13990001 | 塑粒子 |  | 30811001 | 明绿改性膜-1 | 0.048*610 明绿 |  | 10 | MO002240 | MO002240-001 | CM001 | 吹膜模板 | 6000 | 2024-08-01 | 2024-08-01 | 3 | 2024-08-02 01:30:13 | 2024-08-02 01:30:13 | 江苏九天光电科技有限公司 |  | 陈正朋 |  |  | 0 | 0 | 0 | 1 |  |  | 1 |  | 是 | 1
吹膜 | JM5JA24080102 |  | 九天吹膜5# | 合格 | 合格品 | 甲 | 陈吉圣 | 6060 | 243 | 0.0401 | 8800 | 0.048 | 610 | / | 内有化不开塑粒籽及小焦料。乙存3900米 | 13990001 | 塑粒子 |  | 30811001 | 明绿改性膜-1 | 0.048*610 明绿 |  | 10 | MO002240 | MO002240-001 | CM001 | 吹膜模板 | 6000 | 2024-08-01 | 2024-08-01 | 3 | 2024-08-02 01:30:12 | 2024-08-02 01:30:12 | 江苏九天光电科技有限公司 |  | 陈正朋 |  |  | 0 | 0 | 0 | 1 |  |  | 1 |  | 是 | 1
吹膜 | JM5JA24080101 |  | 九天吹膜5# | 合格 | 合格品 | 甲 | 陈吉圣 | 6060 | 242.5 | 0.04 | 8800 | 0.048 | 610 | / | 内有化不开塑粒籽及小焦料。乙存3900米 | 13990001 | 塑粒子 |  | 30811001 | 明绿改性膜-1 | 0.048*610 明绿 |  | 10 | MO002240 | MO002240-001 | CM001 | 吹膜模板 | 6000 | 2024-08-01 | 2024-08-01 | 3 | 2024-08-02 01:30:10 | 2024-08-02 01:30:10 | 江苏九天光电科技有限公司 |  | 陈正朋 |  |  | 0 | 0 | 0 | 1 |  |  | 1 |  | 是 | 1
吹膜 | JM2JE24080108 |  |  | 合格 | 合格品 | 甲 | 肖铭 | 2500 | 99 | 0.0396 | 4100 | 0.05 | 498 | / |  | 13990001 | 塑粒子 |  | 30812009 | 本色改性膜-1 | 0.05*498 本色 |  | 10 | MO002229 | MO002229-001 | CM001 | 吹膜模板 | 2500 | 2024-08-01 | 2024-08-01 | 3 | 2024-08-02 00:21:56 | 2024-08-02 00:21:56 | 江苏九天光电科技有限公司 |  |  |  |  | 0 | 0 | 0 | 1 |  |  | 1 |  | 是 | 1
吹膜 | JM2JE24080107 |  |  | 合格 | 合格品 | 甲 | 肖铭 | 2500 | 99.6 | 0.0398 | 4100 | 0.05 | 498 | / |  | 13990001 | 塑粒子 |  | 30812009 | 本色改性膜-1 | 0.05*498 本色 |  | 10 | MO002229 | MO002229-001 | CM001 | 吹膜模板 | 2500 | 2024-08-01 | 2024-08-01 | 3 | 2024-08-02 00:21:51 | 2024-08-02 00:21:51 | 江苏九天光电科技有限公司 |  |  |  |  | 0 | 0 | 0 | 1 |  |  | 1 |  | 是 | 1
吹膜 | JM2JE24080106 |  |  | 合格 | 合格品 | 甲 | 肖铭 | 2500 | 99.6 | 0.0398 | 4100 | 0.05 | 498 | / |  | 13990001 | 塑粒子 |  | 30812009 | 本色改性膜-1 | 0.05*498 本色 |  | 10 | MO002229 | MO002229-001 | CM001 | 吹膜模板 | 2500 | 2024-08-01 | 2024-08-01 | 3 | 2024-08-02 00:21:49 | 2024-08-02 00:21:49 | 江苏九天光电科技有限公司 |  |  |  |  | 0 | 0 | 0 | 1 |  |  | 1 |  | 是 | 1
吹膜 | JM2JE24080105 |  |  | 合格 | 合格品 | 甲 | 肖铭 | 2500 | 100.3 | 0.0401 | 4100 | 0.05 | 498 | / |  | 13990001 | 塑粒子 |  | 30812009 | 本色改性膜-1 | 0.05*498 本色 |  | 10 | MO002229 | MO002229-001 | CM001 | 吹膜模板 | 2500 | 2024-08-01 | 2024-08-01 | 3 | 2024-08-02 00:21:46 | 2024-08-02 00:21:46 | 江苏九天光电科技有限公司 |  |  |  |  | 0 | 0 | 0 | 1 |  |  | 1 |  | 是 | 1
吹膜 | JM3YT24080120 |  |  | 合格 | 合格品 | 乙 | 叶雷兵 | 1212 | 138.1 | 0.1139 | 4800 | 0.05 | 610 | / |  | 13990001 | 塑粒子 |  | 30711001 | 明绿CJB膜-1 | 0.05*610 明绿 |  | 10 | MO002250 | MO002250-001 | CM001 | 吹膜模板 | 1200 | 2024-08-01 | 2024-08-01 | 3 | 2024-08-01 20:00:21 | 2024-08-01 20:00:21 | 江苏九天光电科技有限公司 |  |  |  |  | 0 | 0 | 0 | 1 |  |  | 1 |  | 是 | 1
吹膜 | JM3YT24080119 |  |  | 合格 | 合格品 | 乙 | 叶雷兵 | 1212 | 138.7 | 0.1144 | 4800 | 0.05 | 610 | / |  | 13990001 | 塑粒子 |  | 30711001 | 明绿CJB膜-1 | 0.05*610 明绿 |  | 10 | MO002250 | MO002250-001 | CM001 | 吹膜模板 | 1200 | 2024-08-01 | 2024-08-01 | 3 | 2024-08-01 20:00:19 | 2024-08-01 20:00:19 | 江苏九天光电科技有限公司 |  |  |  |  | 0 | 0 | 0 | 1 |  |  | 1 |  | 是 | 1
吹膜 | JM3YT24080118 |  |  | 合格 | 合格品 | 乙 | 叶雷兵 | 1212 | 137.8 | 0.1137 | 4800 | 0.05 | 610 | / |  | 13990001 | 塑粒子 |  | 30711001 | 明绿CJB膜-1 | 0.05*610 明绿 |  | 10 | MO002250 | MO002250-001 | CM001 | 吹膜模板 | 1200 | 2024-08-01 | 2024-08-01 | 3 | 2024-08-01 20:00:18 | 2024-08-01 20:00:18 | 江苏九天光电科技有限公司 |  |  |  |  | 0 | 0 | 0 | 1 |  |  | 1 |  | 是 | 1
吹膜 | JM3YT24080117 |  |  | 合格 | 合格品 | 乙 | 叶雷兵 | 1212 | 139.6 | 0.1152 | 4800 | 0.05 | 610 | / |  | 13990001 | 塑粒子 |  | 30711001 | 明绿CJB膜-1 | 0.05*610 明绿 |  | 10 | MO002250 | MO002250-001 | CM001 | 吹膜模板 | 1200 | 2024-08-01 | 2024-08-01 | 3 | 2024-08-01 20:00:17 | 2024-08-01 20:00:17 | 江苏九天光电科技有限公司 |  |  |  |  | 0 | 0 | 0 | 1 |  |  | 1 |  | 是 | 1
吹膜 | JM6YA24080116 |  | 九天吹膜6# | 合格 | 合格品 | 乙 | 陈小军 | 7575 | 174.3 | 0.023 | 5400 | 0.048 | 710 | / |  | 13990001 | 塑粒子 |  | 30811004 | 明绿改性膜-1 | 0.048*710 明绿 |  | 10 | MO002229 | MO002229-003 | CM001 | 吹膜模板 | 7500 | 2024-08-01 | 2024-08-01 | 3 | 2024-08-01 19:41:29 | 2024-08-01 19:41:29 | 江苏九天光电科技有限公司 |  | 陈小军 |  |  | 0 | 0 | 0 | 1 |  |  | 1 |  | 是 | 1
吹膜 | JM6YA24080115 |  | 九天吹膜6# | 合格 | 合格品 | 乙 | 陈小军 | 7575 | 175.6 | 0.0232 | 5400 | 0.048 | 710 | / |  | 13990001 | 塑粒子 |  | 30811004 | 明绿改性膜-1 | 0.048*710 明绿 |  | 10 | MO002229 | MO002229-003 | CM001 | 吹膜模板 | 7500 | 2024-08-01 | 2024-08-01 | 3 | 2024-08-01 19:41:24 | 2024-08-01 19:41:24 | 江苏九天光电科技有限公司 |  | 陈小军 |  |  | 0 | 0 | 0 | 1 |  |  | 1 |  | 是 | 1
吹膜 | JM6YA24080114 |  | 九天吹膜6# | 合格 | 合格品 | 乙 | 陈小军 | 7575 | 175.1 | 0.0231 | 5400 | 0.048 | 710 | / |  | 13990001 | 塑粒子 |  | 30811004 | 明绿改性膜-1 | 0.048*710 明绿 |  | 10 | MO002229 | MO002229-003 | CM001 | 吹膜模板 | 7500 | 2024-08-01 | 2024-08-01 | 3 | 2024-08-01 19:41:20 | 2024-08-01 19:41:20 | 江苏九天光电科技有限公司 |  | 陈小军 |  |  | 0 | 0 | 0 | 1 |  |  | 1 |  | 是 | 1
吹膜 | JM6YA24080113 |  | 九天吹膜6# | 合格 | 合格品 | 乙 | 陈小军 | 7575 | 175.9 | 0.0232 | 5400 | 0.048 | 710 | / |  | 13990001 | 塑粒子 |  | 30811004 | 明绿改性膜-1 | 0.048*710 明绿 |  | 10 | MO002229 | MO002229-003 | CM001 | 吹膜模板 | 7500 | 2024-08-01 | 2024-08-01 | 3 | 2024-08-01 19:41:17 | 2024-08-01 19:41:17 | 江苏九天光电科技有限公司 |  | 陈小军 |  |  | 0 | 0 | 0 | 1 |  |  | 1 |  | 是 | 1
吹膜 | JM2YE24080112 |  |  | 合格 | 合格品 | 乙 | 徐厚祥 | 2500 | 96.7 | 0.0387 | 4000 | 0.05 | 498 | / |  | 13990001 | 塑粒子 |  | 30812009 | 本色改性膜-1 | 0.05*498 本色 |  | 10 | MO002229 | MO002229-001 | CM001 | 吹膜模板 | 2500 | 2024-08-01 | 2024-08-01 | 3 | 2024-08-01 19:34:48 | 2024-08-01 19:34:48 | 江苏九天光电科技有限公司 |  |  |  |  | 0 | 0 | 0 | 1 |  |  | 1 |  | 是 | 1
吹膜 | JM2YE24080111 |  |  | 合格 | 合格品 | 乙 | 徐厚祥 | 2500 | 98.2 | 0.0393 | 4000 | 0.05 | 498 | / |  | 13990001 | 塑粒子 |  | 30812009 | 本色改性膜-1 | 0.05*498 本色 |  | 10 | MO002229 | MO002229-001 | CM001 | 吹膜模板 | 2500 | 2024-08-01 | 2024-08-01 | 3 | 2024-08-01 19:34:40 | 2024-08-01 19:34:40 | 江苏九天光电科技有限公司 |  |  |  |  | 0 | 0 | 0 | 1 |  |  | 1 |  | 是 | 1
吹膜 | JM2YE24080110 |  |  | 合格 | 合格品 | 乙 | 徐厚祥 | 2500 | 96.8 | 0.0387 | 4000 | 0.05 | 498 | / |  | 13990001 | 塑粒子 |  | 30812009 | 本色改性膜-1 | 0.05*498 本色 |  | 10 | MO002229 | MO002229-001 | CM001 | 吹膜模板 | 2500 | 2024-08-01 | 2024-08-01 | 3 | 2024-08-01 19:34:37 | 2024-08-01 19:34:37 | 江苏九天光电科技有限公司 |  |  |  |  | 0 | 0 | 0 | 1 |  |  | 1 |  | 是 | 1
吹膜 | JM2YE24080109 |  |  | 合格 | 合格品 | 乙 | 徐厚祥 | 2500 | 97.7 | 0.0391 | 4000 | 0.05 | 498 | / |  | 13990001 | 塑粒子 |  | 30812009 | 本色改性膜-1 | 0.05*498 本色 |  | 10 | MO002229 | MO002229-001 | CM001 | 吹膜模板 | 2500 | 2024-08-01 | 2024-08-01 | 3 | 2024-08-01 19:34:33 | 2024-08-01 19:34:33 | 江苏九天光电科技有限公司 |  |  |  |  | 0 | 0 | 0 | 1 |  |  | 1 |  | 是 | 1
吹膜 | JM3JT24080116 |  | 九天吹膜3# | 合格 | 合格品 | 甲 | 耿彐中 | 5252 | 141.1 | 0.0269 | 4800 | 0.05 | 610 | / |  | 13990001 | 塑粒子 |  | 30711001 | 明绿CJB膜-1 | 0.05*610 明绿 |  | 10 | MO002229 | MO002229-002 | CM001 | 吹膜模板 | 5200 | 2024-08-01 | 2024-08-01 | 3 | 2024-08-01 16:51:58 | 2024-08-01 16:51:58 | 江苏九天光电科技有限公司 |  | 耿彐中 |  |  | 0 | 0 | 0 | 1 |  |  | 1 |  | 是 | 1
吹膜 | JM3JT24080115 |  | 九天吹膜3# | 合格 | 合格品 | 甲 | 耿彐中 | 5252 | 137.4 | 0.0262 | 4800 | 0.05 | 610 | / |  | 13990001 | 塑粒子 |  | 30711001 | 明绿CJB膜-1 | 0.05*610 明绿 |  | 10 | MO002229 | MO002229-002 | CM001 | 吹膜模板 | 5200 | 2024-08-01 | 2024-08-01 | 3 | 2024-08-01 16:51:27 | 2024-08-01 16:51:27 | 江苏九天光电科技有限公司 |  | 耿彐中 |  |  | 0 | 0 | 0 | 1 |  |  | 1 |  | 是 | 1
吹膜 | JM3JT24080114 |  | 九天吹膜3# | 合格 | 合格品 | 甲 | 耿彐中 | 5252 | 139.6 | 0.0266 | 4800 | 0.05 | 610 | / |  | 13990001 | 塑粒子 |  | 30711001 | 明绿CJB膜-1 | 0.05*610 明绿 |  | 10 | MO002229 | MO002229-002 | CM001 | 吹膜模板 | 5200 | 2024-08-01 | 2024-08-01 | 3 | 2024-08-01 16:51:23 | 2024-08-01 16:51:23 | 江苏九天光电科技有限公司 |  | 耿彐中 |  |  | 0 | 0 | 0 | 1 |  |  | 1 |  | 是 | 1
吹膜 | JM3JT24080113 |  | 九天吹膜3# | 合格 | 合格品 | 甲 | 耿彐中 | 5252 | 138 | 0.0263 | 4800 | 0.05 | 610 | / |  | 13990001 | 塑粒子 |  | 30711001 | 明绿CJB膜-1 | 0.05*610 明绿 |  | 10 | MO002229 | MO002229-002 | CM001 | 吹膜模板 | 5200 | 2024-08-01 | 2024-08-01 | 3 | 2024-08-01 16:51:20 | 2024-08-01 16:51:20 | 江苏九天光电科技有限公司 |  | 耿彐中 |  |  | 0 | 0 | 0 | 1 |  |  | 1 |  | 是 | 1
吹膜 | JM3JT24080112 |  | 九天吹膜3# | 合格 | 合格品 | 甲 | 耿彐中 | 5252 | 207.5 | 0.0395 | 7150 | 0.05 | 610 | / |  | 13990001 | 塑粒子 |  | 30711001 | 明绿CJB膜-1 | 0.05*610 明绿 |  | 10 | MO002229 | MO002229-002 | CM001 | 吹膜模板 | 5200 | 2024-08-01 | 2024-08-01 | 3 | 2024-08-01 16:51:15 | 2024-08-01 16:51:15 | 江苏九天光电科技有限公司 |  | 耿彐中 |  |  | 0 | 0 | 0 | 1 |  |  | 1 |  | 是 | 1
吹膜 | JM3JT24080111 |  | 九天吹膜3# | 合格 | 合格品 | 甲 | 耿彐中 | 5252 | 207.6 | 0.0395 | 7150 | 0.05 | 610 | / |  | 13990001 | 塑粒子 |  | 30711001 | 明绿CJB膜-1 | 0.05*610 明绿 |  | 10 | MO002229 | MO002229-002 | CM001 | 吹膜模板 | 5200 | 2024-08-01 | 2024-08-01 | 3 | 2024-08-01 16:51:12 | 2024-08-01 16:51:12 | 江苏九天光电科技有限公司 |  | 耿彐中 |  |  | 0 | 0 | 0 | 1 |  |  | 1 |  | 是 | 1
吹膜 | JM3JT24080110 |  | 九天吹膜3# | 合格 | 合格品 | 甲 | 耿彐中 | 5252 | 207.4 | 0.0395 | 7150 | 0.05 | 610 | / |  | 13990001 | 塑粒子 |  | 30711001 | 明绿CJB膜-1 | 0.05*610 明绿 |  | 10 | MO002229 | MO002229-002 | CM001 | 吹膜模板 | 5200 | 2024-08-01 | 2024-08-01 | 3 | 2024-08-01 16:51:09 | 2024-08-01 16:51:09 | 江苏九天光电科技有限公司 |  | 耿彐中 |  |  | 0 | 0 | 0 | 1 |  |  | 1 |  | 是 | 1
吹膜 | JM3JT24080109 |  | 九天吹膜3# | 合格 | 合格品 | 甲 | 耿彐中 | 5252 | 207.8 | 0.0396 | 7150 | 0.05 | 610 | / |  | 13990001 | 塑粒子 |  | 30711001 | 明绿CJB膜-1 | 0.05*610 明绿 |  | 10 | MO002229 | MO002229-002 | CM001 | 吹膜模板 | 5200 | 2024-08-01 | 2024-08-01 | 3 | 2024-08-01 16:51:06 | 2024-08-01 16:51:06 | 江苏九天光电科技有限公司 |  | 耿彐中 |  |  | 0 | 0 | 0 | 1 |  |  | 1 |  | 是 | 1
吹膜 | JM3JT24080108 |  |  | 合格 | 合格品 | 甲 | 耿彐中 | 5252 | 137.6 | 0.0262 | 4800 | 0.05 | 610 | / |  | 13990001 | 塑粒子 |  | 30711001 | 明绿CJB膜-1 | 0.05*610 明绿 |  | 10 | MO002229 | MO002229-002 | CM001 | 吹膜模板 | 5200 | 2024-08-01 | 2024-08-01 | 3 | 2024-08-01 16:45:43 | 2024-08-01 16:45:43 | 江苏九天光电科技有限公司 |  |  |  |  | 0 | 0 | 0 | 1 |  |  | 1 |  | 是 | 1
吹膜 | JM3JT24080107 |  |  | 合格 | 合格品 | 甲 | 耿彐中 | 5252 | 138.5 | 0.0264 | 4800 | 0.05 | 610 | / |  | 13990001 | 塑粒子 |  | 30711001 | 明绿CJB膜-1 | 0.05*610 明绿 |  | 10 | MO002229 | MO002229-002 | CM001 | 吹膜模板 | 5200 | 2024-08-01 | 2024-08-01 | 3 | 2024-08-01 16:45:40 | 2024-08-01 16:45:40 | 江苏九天光电科技有限公司 |  |  |  |  | 0 | 0 | 0 | 1 |  |  | 1 |  | 是 | 1
吹膜 | JM3JT24080106 |  |  | 合格 | 合格品 | 甲 | 耿彐中 | 5252 | 138.1 | 0.0263 | 4800 | 0.05 | 610 | / |  | 13990001 | 塑粒子 |  | 30711001 | 明绿CJB膜-1 | 0.05*610 明绿 |  | 10 | MO002229 | MO002229-002 | CM001 | 吹膜模板 | 5200 | 2024-08-01 | 2024-08-01 | 3 | 2024-08-01 16:45:37 | 2024-08-01 16:45:37 | 江苏九天光电科技有限公司 |  |  |  |  | 0 | 0 | 0 | 1 |  |  | 1 |  | 是 | 1
吹膜 | JM3JT24080105 |  |  | 合格 | 合格品 | 甲 | 耿彐中 | 5252 | 141.2 | 0.0269 | 4800 | 0.05 | 610 | / |  | 13990001 | 塑粒子 |  | 30711001 | 明绿CJB膜-1 | 0.05*610 明绿 |  | 10 | MO002229 | MO002229-002 | CM001 | 吹膜模板 | 5200 | 2024-08-01 | 2024-08-01 | 3 | 2024-08-01 16:45:32 | 2024-08-01 16:45:32 | 江苏九天光电科技有限公司 |  |  |  |  | 0 | 0 | 0 | 1 |  |  | 1 |  | 是 | 1
吹膜 | JM3JT24080104 |  |  | 合格 | 合格品 | 甲 | 耿彐中 | 5252 | 140.8 | 0.0268 | 4800 | 0.05 | 610 | / |  | 13990001 | 塑粒子 |  | 30711001 | 明绿CJB膜-1 | 0.05*610 明绿 |  | 10 | MO002229 | MO002229-002 | CM001 | 吹膜模板 | 5200 | 2024-08-01 | 2024-08-01 | 3 | 2024-08-01 16:45:30 | 2024-08-01 16:45:30 | 江苏九天光电科技有限公司 |  |  |  |  | 0 | 0 | 0 | 1 |  |  | 1 |  | 是 | 1
吹膜 | JM3JT24080103 |  |  | 合格 | 合格品 | 甲 | 耿彐中 | 5252 | 139.5 | 0.0266 | 4800 | 0.05 | 610 | / |  | 13990001 | 塑粒子 |  | 30711001 | 明绿CJB膜-1 | 0.05*610 明绿 |  | 10 | MO002229 | MO002229-002 | CM001 | 吹膜模板 | 5200 | 2024-08-01 | 2024-08-01 | 3 | 2024-08-01 16:45:27 | 2024-08-01 16:45:27 | 江苏九天光电科技有限公司 |  |  |  |  | 0 | 0 | 0 | 1 |  |  | 1 |  | 是 | 1
吹膜 | JM3JT24080102 |  |  | 合格 | 合格品 | 甲 | 耿彐中 | 5252 | 139.6 | 0.0266 | 4800 | 0.05 | 610 | / |  | 13990001 | 塑粒子 |  | 30711001 | 明绿CJB膜-1 | 0.05*610 明绿 |  | 10 | MO002229 | MO002229-002 | CM001 | 吹膜模板 | 5200 | 2024-08-01 | 2024-08-01 | 3 | 2024-08-01 16:45:26 | 2024-08-01 16:45:26 | 江苏九天光电科技有限公司 |  |  |  |  | 0 | 0 | 0 | 1 |  |  | 1 |  | 是 | 1
吹膜 | JM3JT24080101 |  |  | 合格 | 合格品 | 甲 | 耿彐中 | 5252 | 142.8 | 0.0272 | 4800 | 0.05 | 610 | / |  | 13990001 | 塑粒子 |  | 30711001 | 明绿CJB膜-1 | 0.05*610 明绿 |  | 10 | MO002229 | MO002229-002 | CM001 | 吹膜模板 | 5200 | 2024-08-01 | 2024-08-01 | 3 | 2024-08-01 16:45:23 | 2024-08-01 16:45:23 | 江苏九天光电科技有限公司 |  |  |  |  | 0 | 0 | 0 | 1 |  |  | 1 |  | 是 | 1
吹膜 | JM3YT24080116 |  |  | 合格 | 合格品 | 乙 | 叶雷兵 | 5252 | 139.7 | 0.0266 | 4800 | 0.05 | 610 | / |  | 13990001 | 塑粒子 |  | 30711001 | 明绿CJB膜-1 | 0.05*610 明绿 |  | 10 | MO002229 | MO002229-002 | CM001 | 吹膜模板 | 5200 | 2024-08-01 | 2024-08-01 | 3 | 2024-08-01 16:43:57 | 2024-08-01 16:43:57 | 江苏九天光电科技有限公司 |  |  |  |  | 0 | 0 | 0 | 1 |  |  | 1 |  | 是 | 1
吹膜 | JM3YT24080115 |  |  | 合格 | 合格品 | 乙 | 叶雷兵 | 5252 | 138.4 | 0.0264 | 4800 | 0.05 | 610 | / |  | 13990001 | 塑粒子 |  | 30711001 | 明绿CJB膜-1 | 0.05*610 明绿 |  | 10 | MO002229 | MO002229-002 | CM001 | 吹膜模板 | 5200 | 2024-08-01 | 2024-08-01 | 3 | 2024-08-01 16:43:55 | 2024-08-01 16:43:55 | 江苏九天光电科技有限公司 |  |  |  |  | 0 | 0 | 0 | 1 |  |  | 1 |  | 是 | 1
吹膜 | JM3YT24080114 |  |  | 合格 | 合格品 | 乙 | 叶雷兵 | 5252 | 142.5 | 0.0271 | 4800 | 0.05 | 610 | / |  | 13990001 | 塑粒子 |  | 30711001 | 明绿CJB膜-1 | 0.05*610 明绿 |  | 10 | MO002229 | MO002229-002 | CM001 | 吹膜模板 | 5200 | 2024-08-01 | 2024-08-01 | 3 | 2024-08-01 16:43:53 | 2024-08-01 16:43:53 | 江苏九天光电科技有限公司 |  |  |  |  | 0 | 0 | 0 | 1 |  |  | 1 |  | 是 | 1
吹膜 | JM3YT24080113 |  |  | 合格 | 合格品 | 乙 | 叶雷兵 | 5252 | 138.9 | 0.0264 | 4800 | 0.05 | 610 | / |  | 13990001 | 塑粒子 |  | 30711001 | 明绿CJB膜-1 | 0.05*610 明绿 |  | 10 | MO002229 | MO002229-002 | CM001 | 吹膜模板 | 5200 | 2024-08-01 | 2024-08-01 | 3 | 2024-08-01 16:43:51 | 2024-08-01 16:43:51 | 江苏九天光电科技有限公司 |  |  |  |  | 0 | 0 | 0 | 1 |  |  | 1 |  | 是 | 1
吹膜 | JM3YT24080112 |  |  | 合格 | 合格品 | 乙 | 叶雷兵 | 5252 | 207.7 | 0.0395 | 7150 | 0.05 | 610 | / |  | 13990001 | 塑粒子 |  | 30711001 | 明绿CJB膜-1 | 0.05*610 明绿 |  | 10 | MO002229 | MO002229-002 | CM001 | 吹膜模板 | 5200 | 2024-08-01 | 2024-08-01 | 3 | 2024-08-01 16:43:49 | 2024-08-01 16:43:49 | 江苏九天光电科技有限公司 |  |  |  |  | 0 | 0 | 0 | 1 |  |  | 1 |  | 是 | 1
吹膜 | JM3YT24080111 |  |  | 合格 | 合格品 | 乙 | 叶雷兵 | 5252 | 208.2 | 0.0396 | 7150 | 0.05 | 610 | / |  | 13990001 | 塑粒子 |  | 30711001 | 明绿CJB膜-1 | 0.05*610 明绿 |  | 10 | MO002229 | MO002229-002 | CM001 | 吹膜模板 | 5200 | 2024-08-01 | 2024-08-01 | 3 | 2024-08-01 16:43:47 | 2024-08-01 16:43:47 | 江苏九天光电科技有限公司 |  |  |  |  | 0 | 0 | 0 | 1 |  |  | 1 |  | 是 | 1
吹膜 | JM3YT24080110 |  |  | 合格 | 合格品 | 乙 | 叶雷兵 | 5252 | 207.9 | 0.0396 | 7150 | 0.05 | 610 | / |  | 13990001 | 塑粒子 |  | 30711001 | 明绿CJB膜-1 | 0.05*610 明绿 |  | 10 | MO002229 | MO002229-002 | CM001 | 吹膜模板 | 5200 | 2024-08-01 | 2024-08-01 | 3 | 2024-08-01 16:43:45 | 2024-08-01 16:43:45 | 江苏九天光电科技有限公司 |  |  |  |  | 0 | 0 | 0 | 1 |  |  | 1 |  | 是 | 1
吹膜 | JM3YT24080109 |  |  | 合格 | 合格品 | 乙 | 叶雷兵 | 5252 | 207.4 | 0.0395 | 7150 | 0.05 | 610 | / |  | 13990001 | 塑粒子 |  | 30711001 | 明绿CJB膜-1 | 0.05*610 明绿 |  | 10 | MO002229 | MO002229-002 | CM001 | 吹膜模板 | 5200 | 2024-08-01 | 2024-08-01 | 3 | 2024-08-01 16:43:43 | 2024-08-01 16:43:43 | 江苏九天光电科技有限公司 |  |  |  |  | 0 | 0 | 0 | 1 |  |  | 1 |  | 是 | 1
吹膜 | JM3YT24080108 |  |  | 合格 | 合格品 | 乙 | 叶雷兵 | 5252 | 137.6 | 0.0262 | 4800 | 0.05 | 610 | / |  | 13990001 | 塑粒子 |  | 30711001 | 明绿CJB膜-1 | 0.05*610 明绿 |  | 10 | MO002229 | MO002229-002 | CM001 | 吹膜模板 | 5200 | 2024-08-01 | 2024-08-01 | 3 | 2024-08-01 16:42:56 | 2024-08-01 16:42:56 | 江苏九天光电科技有限公司 |  |  |  |  | 0 | 0 | 0 | 1 |  |  | 1 |  | 是 | 1
吹膜 | JM3YT24080107 |  |  | 合格 | 合格品 | 乙 | 叶雷兵 | 5252 | 138.5 | 0.0264 | 4800 | 0.05 | 610 | / |  | 13990001 | 塑粒子 |  | 30711001 | 明绿CJB膜-1 | 0.05*610 明绿 |  | 10 | MO002229 | MO002229-002 | CM001 | 吹膜模板 | 5200 | 2024-08-01 | 2024-08-01 | 3 | 2024-08-01 16:42:55 | 2024-08-01 16:42:55 | 江苏九天光电科技有限公司 |  |  |  |  | 0 | 0 | 0 | 1 |  |  | 1 |  | 是 | 1
吹膜 | JM3YT24080106 |  |  | 合格 | 合格品 | 乙 | 叶雷兵 | 5252 | 138.1 | 0.0263 | 4800 | 0.05 | 610 | / |  | 13990001 | 塑粒子 |  | 30711001 | 明绿CJB膜-1 | 0.05*610 明绿 |  | 10 | MO002229 | MO002229-002 | CM001 | 吹膜模板 | 5200 | 2024-08-01 | 2024-08-01 | 3 | 2024-08-01 16:42:53 | 2024-08-01 16:42:53 | 江苏九天光电科技有限公司 |  |  |  |  | 0 | 0 | 0 | 1 |  |  | 1 |  | 是 | 1
吹膜 | JM3YT24080105 |  |  | 合格 | 合格品 | 乙 | 叶雷兵 | 5252 | 141.2 | 0.0269 | 4800 | 0.05 | 610 | / |  | 13990001 | 塑粒子 |  | 30711001 | 明绿CJB膜-1 | 0.05*610 明绿 |  | 10 | MO002229 | MO002229-002 | CM001 | 吹膜模板 | 5200 | 2024-08-01 | 2024-08-01 | 3 | 2024-08-01 16:42:52 | 2024-08-01 16:42:52 | 江苏九天光电科技有限公司 |  |  |  |  | 0 | 0 | 0 | 1 |  |  | 1 |  | 是 | 1
吹膜 | JM3YT24080104 |  |  | 合格 | 合格品 | 乙 | 叶雷兵 | 5252 | 140.8 | 0.0268 | 4800 | 0.05 | 610 | / |  | 13990001 | 塑粒子 |  | 30711001 | 明绿CJB膜-1 | 0.05*610 明绿 |  | 10 | MO002229 | MO002229-002 | CM001 | 吹膜模板 | 5200 | 2024-08-01 | 2024-08-01 | 3 | 2024-08-01 16:42:51 | 2024-08-01 16:42:51 | 江苏九天光电科技有限公司 |  |  |  |  | 0 | 0 | 0 | 1 |  |  | 1 |  | 是 | 1
吹膜 | JM3YT24080103 |  |  | 合格 | 合格品 | 乙 | 叶雷兵 | 5252 | 139.5 | 0.0266 | 4800 | 0.05 | 610 | / |  | 13990001 | 塑粒子 |  | 30711001 | 明绿CJB膜-1 | 0.05*610 明绿 |  | 10 | MO002229 | MO002229-002 | CM001 | 吹膜模板 | 5200 | 2024-08-01 | 2024-08-01 | 3 | 2024-08-01 16:42:49 | 2024-08-01 16:42:49 | 江苏九天光电科技有限公司 |  |  |  |  | 0 | 0 | 0 | 1 |  |  | 1 |  | 是 | 1
吹膜 | JM3YT24080102 |  |  | 合格 | 合格品 | 乙 | 叶雷兵 | 5252 | 139.6 | 0.0266 | 4800 | 0.05 | 610 | / |  | 13990001 | 塑粒子 |  | 30711001 | 明绿CJB膜-1 | 0.05*610 明绿 |  | 10 | MO002229 | MO002229-002 | CM001 | 吹膜模板 | 5200 | 2024-08-01 | 2024-08-01 | 3 | 2024-08-01 16:42:48 | 2024-08-01 16:42:48 | 江苏九天光电科技有限公司 |  |  |  |  | 0 | 0 | 0 | 1 |  |  | 1 |  | 是 | 1
吹膜 | JM3YT24080101 |  |  | 合格 | 合格品 | 乙 | 叶雷兵 | 5252 | 142.8 | 0.0272 | 4800 | 0.05 | 610 | / |  | 13990001 | 塑粒子 |  | 30711001 | 明绿CJB膜-1 | 0.05*610 明绿 |  | 10 | MO002229 | MO002229-002 | CM001 | 吹膜模板 | 5200 | 2024-08-01 | 2024-08-01 | 3 | 2024-08-01 16:42:22 | 2024-08-01 16:42:22 | 江苏九天光电科技有限公司 |  |  |  |  | 0 | 0 | 0 | 1 |  |  | 1 |  | 是 | 1
吹膜 | JM6YA24080112 |  |  | 合格 | 合格品 | 乙 | 陈小军 | 7575 | 207.6 | 0.0274 | 6450 | 0.048 | 710 | / |  | 13990001 | 塑粒子 |  | 30811004 | 明绿改性膜-1 | 0.048*710 明绿 |  | 10 | MO002229 | MO002229-003 | CM001 | 吹膜模板 | 7500 | 2024-08-01 | 2024-08-01 | 3 | 2024-08-01 15:09:28 | 2024-08-01 15:09:28 | 江苏九天光电科技有限公司 |  |  |  |  | 0 | 0 | 0 | 1 |  |  | 1 |  | 是 | 1
吹膜 | JM6YA24080111 |  |  | 合格 | 合格品 | 乙 | 陈小军 | 7575 | 207.5 | 0.0274 | 6450 | 0.048 | 710 | / |  | 13990001 | 塑粒子 |  | 30811004 | 明绿改性膜-1 | 0.048*710 明绿 |  | 10 | MO002229 | MO002229-003 | CM001 | 吹膜模板 | 7500 | 2024-08-01 | 2024-08-01 | 3 | 2024-08-01 15:09:26 | 2024-08-01 15:09:26 | 江苏九天光电科技有限公司 |  |  |  |  | 0 | 0 | 0 | 1 |  |  | 1 |  | 是 | 1
吹膜 | JM6YA24080110 |  |  | 合格 | 合格品 | 乙 | 陈小军 | 7575 | 207.8 | 0.0274 | 6450 | 0.048 | 710 | / |  | 13990001 | 塑粒子 |  | 30811004 | 明绿改性膜-1 | 0.048*710 明绿 |  | 10 | MO002229 | MO002229-003 | CM001 | 吹膜模板 | 7500 | 2024-08-01 | 2024-08-01 | 3 | 2024-08-01 15:09:24 | 2024-08-01 15:09:24 | 江苏九天光电科技有限公司 |  |  |  |  | 0 | 0 | 0 | 1 |  |  | 1 |  | 是 | 1
吹膜 | JM6YA24080109 |  |  | 合格 | 合格品 | 乙 | 陈小军 | 7575 | 207.9 | 0.0274 | 6450 | 0.048 | 710 | / |  | 13990001 | 塑粒子 |  | 30811004 | 明绿改性膜-1 | 0.048*710 明绿 |  | 10 | MO002229 | MO002229-003 | CM001 | 吹膜模板 | 7500 | 2024-08-01 | 2024-08-01 | 3 | 2024-08-01 15:09:22 | 2024-08-01 15:09:22 | 江苏九天光电科技有限公司 |  |  |  |  | 0 | 0 | 0 | 1 |  |  | 1 |  | 是 | 1
吹膜 | JM6YA24080108 |  |  | 合格 | 合格品 | 乙 | 陈小军 | 7575 | 218.3 | 0.0288 | 6800 | 0.048 | 710 | / |  | 13990001 | 塑粒子 |  | 30811004 | 明绿改性膜-1 | 0.048*710 明绿 |  | 10 | MO002229 | MO002229-003 | CM001 | 吹膜模板 | 7500 | 2024-08-01 | 2024-08-01 | 3 | 2024-08-01 15:09:19 | 2024-08-01 15:09:19 | 江苏九天光电科技有限公司 |  |  |  |  | 0 | 0 | 0 | 1 |  |  | 1 |  | 是 | 1
吹膜 | JM6YA24080107 |  |  | 合格 | 合格品 | 乙 | 陈小军 | 7575 | 218.4 | 0.0288 | 6800 | 0.048 | 710 | / |  | 13990001 | 塑粒子 |  | 30811004 | 明绿改性膜-1 | 0.048*710 明绿 |  | 10 | MO002229 | MO002229-003 | CM001 | 吹膜模板 | 7500 | 2024-08-01 | 2024-08-01 | 3 | 2024-08-01 15:09:17 | 2024-08-01 15:09:17 | 江苏九天光电科技有限公司 |  |  |  |  | 0 | 0 | 0 | 1 |  |  | 1 |  | 是 | 1
吹膜 | JM6YA24080106 |  |  | 合格 | 合格品 | 乙 | 陈小军 | 7575 | 218.6 | 0.0289 | 6800 | 0.048 | 710 | / |  | 13990001 | 塑粒子 |  | 30811004 | 明绿改性膜-1 | 0.048*710 明绿 |  | 10 | MO002229 | MO002229-003 | CM001 | 吹膜模板 | 7500 | 2024-08-01 | 2024-08-01 | 3 | 2024-08-01 15:09:12 | 2024-08-01 15:09:12 | 江苏九天光电科技有限公司 |  |  |  |  | 0 | 0 | 0 | 1 |  |  | 1 |  | 是 | 1
吹膜 | JM6YA24080105 |  |  | 合格 | 合格品 | 乙 | 陈小军 | 7575 | 218.7 | 0.0289 | 6800 | 0.048 | 710 | / |  | 13990001 | 塑粒子 |  | 30811004 | 明绿改性膜-1 | 0.048*710 明绿 |  | 10 | MO002229 | MO002229-003 | CM001 | 吹膜模板 | 7500 | 2024-08-01 | 2024-08-01 | 3 | 2024-08-01 15:09:10 | 2024-08-01 15:09:10 | 江苏九天光电科技有限公司 |  |  |  |  | 0 | 0 | 0 | 1 |  |  | 1 |  | 是 | 1
吹膜 | JM6YA24080104 |  |  | 合格 | 合格品 | 乙 | 陈小军 | 7575 | 219.4 | 0.029 | 6800 | 0.048 | 710 | / |  | 13990001 | 塑粒子 |  | 30811004 | 明绿改性膜-1 | 0.048*710 明绿 |  | 10 | MO002229 | MO002229-003 | CM001 | 吹膜模板 | 7500 | 2024-08-01 | 2024-08-01 | 3 | 2024-08-01 15:09:06 | 2024-08-01 15:09:06 | 江苏九天光电科技有限公司 |  |  |  |  | 0 | 0 | 0 | 1 |  |  | 1 |  | 是 | 1
吹膜 | JM6YA24080103 |  |  | 合格 | 合格品 | 乙 | 陈小军 | 7575 | 219.5 | 0.029 | 6800 | 0.048 | 710 | / |  | 13990001 | 塑粒子 |  | 30811004 | 明绿改性膜-1 | 0.048*710 明绿 |  | 10 | MO002229 | MO002229-003 | CM001 | 吹膜模板 | 7500 | 2024-08-01 | 2024-08-01 | 3 | 2024-08-01 15:09:04 | 2024-08-01 15:09:04 | 江苏九天光电科技有限公司 |  |  |  |  | 0 | 0 | 0 | 1 |  |  | 1 |  | 是 | 1
吹膜 | JM6YA24080102 |  |  | 合格 | 合格品 | 乙 | 陈小军 | 7575 | 219.7 | 0.029 | 6800 | 0.048 | 710 | / |  | 13990001 | 塑粒子 |  | 30811004 | 明绿改性膜-1 | 0.048*710 明绿 |  | 10 | MO002229 | MO002229-003 | CM001 | 吹膜模板 | 7500 | 2024-08-01 | 2024-08-01 | 3 | 2024-08-01 15:09:03 | 2024-08-01 15:09:03 | 江苏九天光电科技有限公司 |  |  |  |  | 0 | 0 | 0 | 1 |  |  | 1 |  | 是 | 1
吹膜 | JM6YA24080101 |  |  | 合格 | 合格品 | 乙 | 陈小军 | 7575 | 219.8 | 0.029 | 6800 | 0.048 | 710 | / |  | 13990001 | 塑粒子 |  | 30811004 | 明绿改性膜-1 | 0.048*710 明绿 |  | 10 | MO002229 | MO002229-003 | CM001 | 吹膜模板 | 7500 | 2024-08-01 | 2024-08-01 | 3 | 2024-08-01 15:09:01 | 2024-08-01 15:09:01 | 江苏九天光电科技有限公司 |  |  |  |  | 0 | 0 | 0 | 1 |  |  | 1 |  | 是 | 1
吹膜 | JM6JA24080108 |  |  | 合格 | 合格品 | 甲 | 李乘波 | 7575 | 212.6 | 0.0281 | 6650 | 0.048 | 710 | / |  | 13990001 | 塑粒子 |  | 30811004 | 明绿改性膜-1 | 0.048*710 明绿 |  | 10 | MO002229 | MO002229-003 | CM001 | 吹膜模板 | 7500 | 2024-08-01 | 2024-08-01 | 3 | 2024-08-01 15:07:37 | 2024-08-01 15:07:37 | 江苏九天光电科技有限公司 |  |  |  |  | 0 | 0 | 0 | 1 |  |  | 1 |  | 是 | 1
吹膜 | JM6JA24080107 |  |  | 合格 | 合格品 | 甲 | 李乘波 | 7575 | 213 | 0.0281 | 6650 | 0.048 | 710 | / |  | 13990001 | 塑粒子 |  | 30811004 | 明绿改性膜-1 | 0.048*710 明绿 |  | 10 | MO002229 | MO002229-003 | CM001 | 吹膜模板 | 7500 | 2024-08-01 | 2024-08-01 | 3 | 2024-08-01 15:07:35 | 2024-08-01 15:07:35 | 江苏九天光电科技有限公司 |  |  |  |  | 0 | 0 | 0 | 1 |  |  | 1 |  | 是 | 1
吹膜 | JM6JA24080106 |  |  | 合格 | 合格品 | 甲 | 李乘波 | 7575 | 212.8 | 0.0281 | 6650 | 0.048 | 710 | / |  | 13990001 | 塑粒子 |  | 30811004 | 明绿改性膜-1 | 0.048*710 明绿 |  | 10 | MO002229 | MO002229-003 | CM001 | 吹膜模板 | 7500 | 2024-08-01 | 2024-08-01 | 3 | 2024-08-01 15:07:34 | 2024-08-01 15:07:34 | 江苏九天光电科技有限公司 |  |  |  |  | 0 | 0 | 0 | 1 |  |  | 1 |  | 是 | 1
吹膜 | JM6JA24080105 |  |  | 合格 | 合格品 | 甲 | 李乘波 | 7575 | 213.2 | 0.0281 | 6650 | 0.048 | 710 | / |  | 13990001 | 塑粒子 |  | 30811004 | 明绿改性膜-1 | 0.048*710 明绿 |  | 10 | MO002229 | MO002229-003 | CM001 | 吹膜模板 | 7500 | 2024-08-01 | 2024-08-01 | 3 | 2024-08-01 15:07:32 | 2024-08-01 15:07:32 | 江苏九天光电科技有限公司 |  |  |  |  | 0 | 0 | 0 | 1 |  |  | 1 |  | 是 | 1
吹膜 | JM6JA24080104 |  |  | 合格 | 合格品 | 甲 | 李乘波 | 7575 | 212.4 | 0.028 | 6650 | 0.048 | 710 | / |  | 13990001 | 塑粒子 |  | 30811004 | 明绿改性膜-1 | 0.048*710 明绿 |  | 10 | MO002229 | MO002229-003 | CM001 | 吹膜模板 | 7500 | 2024-08-01 | 2024-08-01 | 3 | 2024-08-01 15:07:31 | 2024-08-01 15:07:31 | 江苏九天光电科技有限公司 |  |  |  |  | 0 | 0 | 0 | 1 |  |  | 1 |  | 是 | 1
吹膜 | JM6JA24080103 |  |  | 合格 | 合格品 | 甲 | 李乘波 | 7575 | 213.1 | 0.0281 | 6650 | 0.048 | 710 | / |  | 13990001 | 塑粒子 |  | 30811004 | 明绿改性膜-1 | 0.048*710 明绿 |  | 10 | MO002229 | MO002229-003 | CM001 | 吹膜模板 | 7500 | 2024-08-01 | 2024-08-01 | 3 | 2024-08-01 15:07:30 | 2024-08-01 15:07:30 | 江苏九天光电科技有限公司 |  |  |  |  | 0 | 0 | 0 | 1 |  |  | 1 |  | 是 | 1
吹膜 | JM6JA24080102 |  |  | 合格 | 合格品 | 甲 | 李乘波 | 7575 | 212.5 | 0.0281 | 6650 | 0.048 | 710 | / |  | 13990001 | 塑粒子 |  | 30811004 | 明绿改性膜-1 | 0.048*710 明绿 |  | 10 | MO002229 | MO002229-003 | CM001 | 吹膜模板 | 7500 | 2024-08-01 | 2024-08-01 | 3 | 2024-08-01 15:07:29 | 2024-08-01 15:07:29 | 江苏九天光电科技有限公司 |  |  |  |  | 0 | 0 | 0 | 1 |  |  | 1 |  | 是 | 1
吹膜 | JM6JA24080101 |  |  | 合格 | 合格品 | 甲 | 李乘波 | 7575 | 213 | 0.0281 | 6650 | 0.048 | 710 | / |  | 13990001 | 塑粒子 |  | 30811004 | 明绿改性膜-1 | 0.048*710 明绿 |  | 10 | MO002229 | MO002229-003 | CM001 | 吹膜模板 | 7500 | 2024-08-01 | 2024-08-01 | 3 | 2024-08-01 15:07:25 | 2024-08-01 15:07:25 | 江苏九天光电科技有限公司 |  |  |  |  | 0 | 0 | 0 | 1 |  |  | 1 |  | 是 | 1
吹膜 | JM2YE24080108 |  |  | 合格 | 合格品 | 乙 | 徐厚祥 | 2500 | 97.7 | 0.0391 | 4000 | 0.05 | 498 | / |  | 13990001 | 塑粒子 |  | 30812009 | 本色改性膜-1 | 0.05*498 本色 |  | 10 | MO002229 | MO002229-001 | CM001 | 吹膜模板 | 2500 | 2024-08-01 | 2024-08-01 | 3 | 2024-08-01 14:46:15 | 2024-08-01 14:46:15 | 江苏九天光电科技有限公司 |  |  |  |  | 0 | 0 | 0 | 1 |  |  | 1 |  | 是 | 1
吹膜 | JM2YE24080107 |  |  | 合格 | 合格品 | 乙 | 徐厚祥 | 2500 | 97 | 0.0388 | 4000 | 0.05 | 498 | / |  | 13990001 | 塑粒子 |  | 30812009 | 本色改性膜-1 | 0.05*498 本色 |  | 10 | MO002229 | MO002229-001 | CM001 | 吹膜模板 | 2500 | 2024-08-01 | 2024-08-01 | 3 | 2024-08-01 14:46:13 | 2024-08-01 14:46:13 | 江苏九天光电科技有限公司 |  |  |  |  | 0 | 0 | 0 | 1 |  |  | 1 |  | 是 | 1
吹膜 | JM2YE24080106 |  |  | 合格 | 合格品 | 乙 | 徐厚祥 | 2500 | 97.2 | 0.0389 | 4000 | 0.05 | 498 | / |  | 13990001 | 塑粒子 |  | 30812009 | 本色改性膜-1 | 0.05*498 本色 |  | 10 | MO002229 | MO002229-001 | CM001 | 吹膜模板 | 2500 | 2024-08-01 | 2024-08-01 | 3 | 2024-08-01 14:46:10 | 2024-08-01 14:46:10 | 江苏九天光电科技有限公司 |  |  |  |  | 0 | 0 | 0 | 1 |  |  | 1 |  | 是 | 1
吹膜 | JM2YE24080105 |  |  | 合格 | 合格品 | 乙 | 徐厚祥 | 2500 | 97.9 | 0.0392 | 4000 | 0.05 | 498 | / |  | 13990001 | 塑粒子 |  | 30812009 | 本色改性膜-1 | 0.05*498 本色 |  | 10 | MO002229 | MO002229-001 | CM001 | 吹膜模板 | 2500 | 2024-08-01 | 2024-08-01 | 3 | 2024-08-01 14:46:07 | 2024-08-01 14:46:07 | 江苏九天光电科技有限公司 |  |  |  |  | 0 | 0 | 0 | 1 |  |  | 1 |  | 是 | 1
吹膜 | JM2JE24080104 |  |  | 合格 | 合格品 | 甲 | 肖铭 | 2800 | 327.9 | 0.1171 | 8300 | 0.055 | 773 | / |  | 13990001 | 塑粒子 |  | 30812003 | 本色改性膜-1 | 0.055*773 本色 |  | 10 | MO002243 | MO002243-001 | CM001 | 吹膜模板 | 2800 | 2024-08-01 | 2024-08-01 | 3 | 2024-08-01 14:40:53 | 2024-08-01 14:40:53 | 江苏九天光电科技有限公司 |  |  |  |  | 0 | 0 | 0 | 1 |  |  | 1 |  | 是 | 1
吹膜 | JM2JE24080103 |  |  | 合格 | 合格品 | 甲 | 肖铭 | 2800 | 328 | 0.1171 | 8300 | 0.055 | 773 | / |  | 13990001 | 塑粒子 |  | 30812003 | 本色改性膜-1 | 0.055*773 本色 |  | 10 | MO002243 | MO002243-001 | CM001 | 吹膜模板 | 2800 | 2024-08-01 | 2024-08-01 | 3 | 2024-08-01 14:40:51 | 2024-08-01 14:40:51 | 江苏九天光电科技有限公司 |  |  |  |  | 0 | 0 | 0 | 1 |  |  | 1 |  | 是 | 1
吹膜 | JM2JE24080102 |  |  | 合格 | 合格品 | 甲 | 肖铭 | 2800 | 335.8 | 0.1199 | 8300 | 0.055 | 773 | / |  | 13990001 | 塑粒子 |  | 30812003 | 本色改性膜-1 | 0.055*773 本色 |  | 10 | MO002243 | MO002243-001 | CM001 | 吹膜模板 | 2800 | 2024-08-01 | 2024-08-01 | 3 | 2024-08-01 14:40:49 | 2024-08-01 14:40:49 | 江苏九天光电科技有限公司 |  |  |  |  | 0 | 0 | 0 | 1 |  |  | 1 |  | 是 | 1
吹膜 | JM2JE24080101 |  |  | 合格 | 合格品 | 甲 | 肖铭 | 2800 | 336.1 | 0.12 | 8300 | 0.055 | 773 | / |  | 13990001 | 塑粒子 |  | 30812003 | 本色改性膜-1 | 0.055*773 本色 |  | 10 | MO002243 | MO002243-001 | CM001 | 吹膜模板 | 2800 | 2024-08-01 | 2024-08-01 | 3 | 2024-08-01 14:40:48 | 2024-08-01 14:40:48 | 江苏九天光电科技有限公司 |  |  |  |  | 0 | 0 | 0 | 1 |  |  | 1 |  | 是 | 1
吹膜 | JM2YE24080104 |  |  | 合格 | 合格品 | 乙 | 徐厚祥 | 2800 | 326 | 0.1164 | 8300 | 0.055 | 773 | / |  | 13990001 | 塑粒子 |  | 30812003 | 本色改性膜-1 | 0.055*773 本色 |  | 10 | MO002243 | MO002243-001 | CM001 | 吹膜模板 | 2800 | 2024-08-01 | 2024-08-01 | 3 | 2024-08-01 14:39:07 | 2024-08-01 14:39:07 | 江苏九天光电科技有限公司 |  |  |  |  | 0 | 0 | 0 | 1 |  |  | 1 |  | 是 | 1
吹膜 | JM2YE24080103 |  |  | 合格 | 合格品 | 乙 | 徐厚祥 | 2800 | 325.7 | 0.1163 | 8300 | 0.055 | 773 | / |  | 13990001 | 塑粒子 |  | 30812003 | 本色改性膜-1 | 0.055*773 本色 |  | 10 | MO002243 | MO002243-001 | CM001 | 吹膜模板 | 2800 | 2024-08-01 | 2024-08-01 | 3 | 2024-08-01 14:39:06 | 2024-08-01 14:39:06 | 江苏九天光电科技有限公司 |  |  |  |  | 0 | 0 | 0 | 1 |  |  | 1 |  | 是 | 1
吹膜 | JM2YE24080102 |  |  | 合格 | 合格品 | 乙 | 徐厚祥 | 2800 | 334.5 | 0.1195 | 8300 | 0.055 | 773 | / |  | 13990001 | 塑粒子 |  | 30812003 | 本色改性膜-1 | 0.055*773 本色 |  | 10 | MO002243 | MO002243-001 | CM001 | 吹膜模板 | 2800 | 2024-08-01 | 2024-08-01 | 3 | 2024-08-01 14:39:04 | 2024-08-01 14:39:04 | 江苏九天光电科技有限公司 |  |  |  |  | 0 | 0 | 0 | 1 |  |  | 1 |  | 是 | 1
吹膜 | JM2YE24080101 |  |  | 合格 | 合格品 | 乙 | 徐厚祥 | 2800 | 334.1 | 0.1193 | 8300 | 0.055 | 773 | / |  | 13990001 | 塑粒子 |  | 30812003 | 本色改性膜-1 | 0.055*773 本色 |  | 10 | MO002243 | MO002243-001 | CM001 | 吹膜模板 | 2800 | 2024-08-01 | 2024-08-01 | 3 | 2024-08-01 14:39:03 | 2024-08-01 14:39:03 | 江苏九天光电科技有限公司 |  |  |  |  | 0 | 0 | 0 | 1 |  |  | 1 |  | 是 | 1
吹膜 | JM5YA24080104 |  |  | 合格 | 合格品 | 乙 | 陈正朋 | 6060 | 188.6 | 0.0311 | 6450 | 0.048 | 610 | / |  | 13990001 | 塑粒子 |  | 30811001 | 明绿改性膜-1 | 0.048*610 明绿 |  | 10 | MO002240 | MO002240-001 | CM001 | 吹膜模板 | 6000 | 2024-08-01 | 2024-08-01 | 3 | 2024-08-01 13:15:06 | 2024-08-01 13:15:06 | 江苏九天光电科技有限公司 |  |  |  |  | 0 | 0 | 0 | 1 |  |  | 1 |  | 是 | 1
吹膜 | JM5YA24080103 |  |  | 合格 | 合格品 | 乙 | 陈正朋 | 6060 | 188.4 | 0.0311 | 6450 | 0.048 | 610 | / |  | 13990001 | 塑粒子 |  | 30811001 | 明绿改性膜-1 | 0.048*610 明绿 |  | 10 | MO002240 | MO002240-001 | CM001 | 吹膜模板 | 6000 | 2024-08-01 | 2024-08-01 | 3 | 2024-08-01 13:15:04 | 2024-08-01 13:15:04 | 江苏九天光电科技有限公司 |  |  |  |  | 0 | 0 | 0 | 1 |  |  | 1 |  | 是 | 1
吹膜 | JM5YA24080102 |  |  | 合格 | 合格品 | 乙 | 陈正朋 | 6060 | 188.5 | 0.0311 | 6450 | 0.048 | 610 | / |  | 13990001 | 塑粒子 |  | 30811001 | 明绿改性膜-1 | 0.048*610 明绿 |  | 10 | MO002240 | MO002240-001 | CM001 | 吹膜模板 | 6000 | 2024-08-01 | 2024-08-01 | 3 | 2024-08-01 13:15:02 | 2024-08-01 13:15:02 | 江苏九天光电科技有限公司 |  |  |  |  | 0 | 0 | 0 | 1 |  |  | 1 |  | 是 | 1
吹膜 | JM5YA24080101 |  |  | 合格 | 合格品 | 乙 | 陈正朋 | 6060 | 188.6 | 0.0311 | 6450 | 0.048 | 610 | / |  | 13990001 | 塑粒子 |  | 30811001 | 明绿改性膜-1 | 0.048*610 明绿 |  | 10 | MO002240 | MO002240-001 | CM001 | 吹膜模板 | 6000 | 2024-08-01 | 2024-08-01 | 3 | 2024-08-01 13:14:58 | 2024-08-01 13:14:58 | 江苏九天光电科技有限公司 |  |  |  |  | 0 | 0 | 0 | 1 |  |  | 1 |  | 是 | 1