## sheet1
工序名称 | 新卷号 | 批号 | 机组名称 | 工序状态 | 检验结果 | 班组 | 参与人 | 来料重量 | 出料重量 | 成材率 | 出料长度 | 出料厚度 | 出料宽度 | 工序要求 | 备注 | 来料编码 | 来料名称 | 来料规格 | 产品编码 | 产品名称 | 产品规格 | 膜名称 | 排序 | 主计划号 | 子计划号 | 工序流程编码 | 工序流程名称 | 工单需求 | 计划开始时间 | 计划结束时间 | 工单状态 | 实际开始时间 | 产出时间 | 组织名称 | 卷号ID | 操作工人 | 报工人 | 检验 | 来料厚度 | 来料长度 | 来料宽度 | 是否分卷 | 原卷号 | 工单要求 | 是否成品 | 不良现象 | 是否入库 | 入库审核
覆膜 | B2JJF1240801-08 | B24072905 | 九天覆膜-3 | 合格 | 合格品 | 甲 | 成防萍,徐新圣 | 1838 | 1910 | 1.0392 | 3000 | 0.22 | 610 | / | 来料版型差，造成内200米传动侧边部划伤重，缩芯约5公分 | 11030019 | 不锈钢卷 | 0.12*610-201 | 30412007 | 双面不锈钢塑复合卷 | 0.22-201 | 本色改性膜-1 | 10 | MO002206 | MO002206-005 | FM001 | 覆膜模板 | 1838 | 2024-07-30 | 2024-07-30 | 3 | 2024-08-02 07:34:56 | 2024-08-02 07:37:06 | 江苏九天光电科技有限公司 | 266999 | 徐新圣 |  |  | 0.12 | 0 | 610 | 1 | B24072905 |  | 1 | 来料版型差，造成内200米传动侧边部划伤重，缩芯约5公分 | 否 | 0
覆膜 | B2JJF1240801-07 | B24072903 | 九天覆膜-3 | 合格 | 合格品 | 甲 | 成防萍,徐新圣 | 1807 | 1946 | 1.0769 | 3100 | 0.22 | 610 | / | Z重划伤(内150米来料版型边浪大，造成边部划伤约2公分，操作侧缩芯约5公分) | 11030019 | 不锈钢卷 | 0.12*610-201 | 30412007 | 双面不锈钢塑复合卷 | 0.22-201 | 本色改性膜-1 | 10 | MO002206 | MO002206-003 | FM001 | 覆膜模板 | 1807 | 2024-07-30 | 2024-07-30 | 3 | 2024-08-02 07:30:07 | 2024-08-02 07:32:55 | 江苏九天光电科技有限公司 | 266997 | 徐新圣 |  |  | 0.12 | 0 | 610 | 1 | B24072903 |  | 1 | Z重划伤(内150米来料版型边浪大，造成边部划伤约2公分，操作侧缩芯约5公分) | 否 | 0
覆膜 | B2JJF1240801-06 | B24072906 | 九天覆膜-3 | 合格 | 合格品 | 甲 | 成防萍,徐新圣 | 1836 | 1904 | 1.037 | 3070 | 0.22 | 610 | / | 尾80米传动侧露白约5毫米 | 11030019 | 不锈钢卷 | 0.12*610-201 | 30412007 | 双面不锈钢塑复合卷 | 0.22-201 | 本色改性膜-1 | 10 | MO002251 | MO002251-004 | FM001 | 覆膜模板 | 1836 | 2024-08-01 | 2024-08-01 | 3 | 2024-08-02 07:24:54 | 2024-08-02 07:27:27 | 江苏九天光电科技有限公司 | 267000 | 徐新圣 |  |  | 0.12 | 0 | 610 | 1 | B24072906 |  | 1 | 尾80米传动侧露白约5毫米 | 否 | 0
覆膜 | JG12240603343 | JG1224060334 | 九天覆膜-8 | 合格 | 让步接收 | 甲 | 徐刚,徐兴良 | 2145 | 2145 | 1 | 4380 | 0.15 | 610 | / | D顶伤(来膜有小塑粒子未化开，无规律性。)缩芯折印(尾缩芯折印) | 30110014 | 铬钝化卷 | 0.1-SPCC | 30311002 | 单面钢塑复合卷 | 0.15-SPCC | 明绿改性膜-1 | 10 | MO002048 | MO002048-007-03 | FM001 | 覆膜模板 | 6173 | 2024-07-25 | 2024-07-25 | 5 | 2024-08-02 02:54:35 | 2024-08-02 06:33:48 | 江苏九天光电科技有限公司 | 0 | 徐兴良 |  | 1 | 0.15 | 4380 | 610 | 1 | JG12240603343 |  | 1 | D顶伤(来膜有小塑粒子未化开，无规律性。)缩芯折印(尾缩芯折印) | 是 | 1
覆膜 | JG12240603342 | JG1224060334 | 九天覆膜-8 | 合格 | 让步接收 | 甲 | 徐刚,徐兴良 | 2213 | 2213 | 1 | 4510 | 0.15 | 610 | / | D顶伤(来膜有小塑粒子未化开，无规律性。) | 30110014 | 铬钝化卷 | 0.1-SPCC | 30311002 | 单面钢塑复合卷 | 0.15-SPCC | 明绿改性膜-1 | 10 | MO002048 | MO002048-007-02 | FM001 | 覆膜模板 | 6173 | 2024-07-25 | 2024-07-25 | 5 | 2024-08-02 02:54:35 | 2024-08-02 06:33:48 | 江苏九天光电科技有限公司 | 0 | 徐兴良 |  | 1 | 0.15 | 4510 | 610 | 1 | JG12240603342 |  | 1 | D顶伤(来膜有小塑粒子未化开，无规律性。) | 是 | 1
覆膜 | JG12240603341 | JG1224060334 | 九天覆膜-8 | 合格 | 让步接收 | 甲 | 徐刚,徐兴良 | 2161 | 2161 | 1 | 4400 | 0.15 | 610 | / | D顶伤(来膜有小塑粒子未化开，无规律性。) | 30110014 | 铬钝化卷 | 0.1-SPCC | 30311002 | 单面钢塑复合卷 | 0.15-SPCC | 明绿改性膜-1 | 10 | MO002048 | MO002048-007-01 | FM001 | 覆膜模板 | 6173 | 2024-07-25 | 2024-07-25 | 5 | 2024-08-02 02:54:35 | 2024-08-02 06:33:48 | 江苏九天光电科技有限公司 | 0 | 徐兴良 |  | 1 | 0.15 | 4400 | 610 | 1 | JG12240603341 |  | 1 | D顶伤(来膜有小塑粒子未化开，无规律性。) | 是 | 1
覆膜 | JG122407018413 | JG12240701841 | 九天覆膜-9 | 合格 | 合格品 | 甲 | 顾志明,倪志宏 | 2122 | 2122 | 1 | 3490 | 0.19 | 710 | / |  | 30110014 | 铬钝化卷 | 0.1-SPCC | 30312002 | 双面钢塑复合卷 | 0.19-SPCC | 明绿改性膜-1 | 10 | MO002163 | MO002163-001-03 | FM001 | 覆膜模板 | 5665 | 2024-07-29 | 2024-07-29 | 5 | 2024-08-02 04:38:02 | 2024-08-02 05:46:31 | 江苏九天光电科技有限公司 | 266808 | 顾志明 |  | 1 | 0.19 | 3490 | 710 | 1 | JG122407018413 |  | 1 |  | 是 | 1
覆膜 | JG122407018412 | JG12240701841 | 九天覆膜-9 | 合格 | 合格品 | 甲 | 顾志明,倪志宏 | 2138 | 2138 | 1 | 3500 | 0.19 | 710 | / |  | 30110014 | 铬钝化卷 | 0.1-SPCC | 30312002 | 双面钢塑复合卷 | 0.19-SPCC | 明绿改性膜-1 | 10 | MO002163 | MO002163-001-02 | FM001 | 覆膜模板 | 5665 | 2024-07-29 | 2024-07-29 | 5 | 2024-08-02 04:38:02 | 2024-08-02 05:46:31 | 江苏九天光电科技有限公司 | 266808 | 顾志明 |  | 1 | 0.19 | 3500 | 710 | 1 | JG122407018412 |  | 1 |  | 是 | 1
覆膜 | JG122407018411 | JG12240701841 | 九天覆膜-9 | 合格 | 合格品 | 甲 | 顾志明,倪志宏 | 1980 | 1980 | 1 | 3230 | 0.19 | 710 | / |  | 30110014 | 铬钝化卷 | 0.1-SPCC | 30312002 | 双面钢塑复合卷 | 0.19-SPCC | 明绿改性膜-1 | 10 | MO002163 | MO002163-001-01 | FM001 | 覆膜模板 | 5665 | 2024-07-29 | 2024-07-29 | 5 | 2024-08-02 04:38:02 | 2024-08-02 05:46:31 | 江苏九天光电科技有限公司 | 266808 | 顾志明 |  | 1 | 0.19 | 3230 | 710 | 1 | JG122407018411 |  | 1 |  | 是 | 1
覆膜 | B2JJF1240801-05 | B24072908 | 九天覆膜-3 | 合格 | 合格品 | 甲 | 成防萍,徐新圣 | 1806 | 1948 | 1.0786 | 3120 | 0.22 | 610 | / | 50--130米下板面来料白斑较多（已拍照） | 11030019 | 不锈钢卷 | 0.12*610-201 | 30412007 | 双面不锈钢塑复合卷 | 0.22-201 | 本色改性膜-1 | 10 | MO002251 | MO002251-006 | FM001 | 覆膜模板 | 1806 | 2024-08-01 | 2024-08-01 | 3 | 2024-08-02 05:14:30 | 2024-08-02 05:16:11 | 江苏九天光电科技有限公司 | 267002 | 徐新圣 |  |  | 0.12 | 0 | 610 | 1 | B24072908 |  | 1 | 50--130米下板面来料白斑较多（已拍照） | 否 | 0
覆膜 | JG122407016423 | JG12240701642 | 九天覆膜-9 | 合格 | 合格品 | 甲 | 顾志明,倪志宏 | 1986 | 1986 | 1 | 3240 | 0.19 | 710 | / |  | 30110014 | 铬钝化卷 | 0.1-SPCC | 30312002 | 双面钢塑复合卷 | 0.19-SPCC | 明绿改性膜-1 | 10 | MO002144 | MO002144-003-03 | FM001 | 覆膜模板 | 5565 | 2024-07-28 | 2024-07-28 | 5 | 2024-08-02 03:10:04 | 2024-08-02 03:45:09 | 江苏九天光电科技有限公司 | 0 | 顾志明 |  | 1 | 0.19 | 3240 | 710 | 1 | JG122407016423 |  | 1 |  | 是 | 1
覆膜 | JG122407016422 | JG12240701642 | 九天覆膜-9 | 合格 | 合格品 | 甲 | 顾志明,倪志宏 | 2088 | 2088 | 1 | 3400 | 0.19 | 710 | / |  | 30110014 | 铬钝化卷 | 0.1-SPCC | 30312002 | 双面钢塑复合卷 | 0.19-SPCC | 明绿改性膜-1 | 10 | MO002144 | MO002144-003-02 | FM001 | 覆膜模板 | 5565 | 2024-07-28 | 2024-07-28 | 5 | 2024-08-02 03:10:04 | 2024-08-02 03:45:09 | 江苏九天光电科技有限公司 | 0 | 顾志明 |  | 1 | 0.19 | 3400 | 710 | 1 | JG122407016422 |  | 1 |  | 是 | 1
覆膜 | JG122407016421 | JG12240701642 | 九天覆膜-9 | 合格 | 合格品 | 甲 | 顾志明,倪志宏 | 2090 | 2090 | 1 | 3400 | 0.19 | 710 | / |  | 30110014 | 铬钝化卷 | 0.1-SPCC | 30312002 | 双面钢塑复合卷 | 0.19-SPCC | 明绿改性膜-1 | 10 | MO002144 | MO002144-003-01 | FM001 | 覆膜模板 | 5565 | 2024-07-28 | 2024-07-28 | 5 | 2024-08-02 03:10:04 | 2024-08-02 03:45:09 | 江苏九天光电科技有限公司 | 0 | 顾志明 |  | 1 | 0.19 | 3400 | 710 | 1 | JG122407016421 |  | 1 |  | 是 | 1
覆膜 | B2JJF1240801-04 | B24072907 | 九天覆膜-3 | 合格 | 合格品 | 甲 | 成防萍,徐新圣 | 1840 | 1980 | 1.0761 | 3150 | 0.22 | 610 | / | 内80米下板面偶有大块白斑 | 11030019 | 不锈钢卷 | 0.12*610-201 | 30412007 | 双面不锈钢塑复合卷 | 0.22-201 | 本色改性膜-1 | 10 | MO002251 | MO002251-005 | FM001 | 覆膜模板 | 1840 | 2024-08-01 | 2024-08-01 | 3 | 2024-08-02 02:43:13 | 2024-08-02 02:44:33 | 江苏九天光电科技有限公司 | 267001 | 徐新圣 |  |  | 0.12 | 0 | 610 | 1 | B24072907 |  | 1 | 内80米下板面偶有大块白斑 | 否 | 0
覆膜 | JG12240603163 | JG1224060316 | 九天覆膜-8 | 合格 | 让步接收 | 甲 | 徐刚,徐兴良 | 2171 | 2171 | 1 | 4360 | 0.15 | 610 | / | 缩芯折印(尾缩芯折印。) | 30110014 | 铬钝化卷 | 0.1-SPCC | 30311002 | 单面钢塑复合卷 | 0.15-SPCC | 明绿改性膜-2 | 10 | MO002048 | MO002048-005-03 | FM001 | 覆膜模板 | 6217 | 2024-07-25 | 2024-07-25 | 5 | 2024-08-01 23:30:44 | 2024-08-02 02:41:53 | 江苏九天光电科技有限公司 | 0 | 徐兴良 |  | 1 | 0.15 | 4360 | 610 | 1 | JG12240603163 |  | 1 | 缩芯折印(尾缩芯折印。) | 是 | 1
覆膜 | JG12240603162 | JG1224060316 | 九天覆膜-8 | 合格 | 合格品 | 甲 | 徐刚,徐兴良 | 2201 | 2201 | 1 | 4410 | 0.15 | 610 | / |  | 30110014 | 铬钝化卷 | 0.1-SPCC | 30311002 | 单面钢塑复合卷 | 0.15-SPCC | 明绿改性膜-2 | 10 | MO002048 | MO002048-005-02 | FM001 | 覆膜模板 | 6217 | 2024-07-25 | 2024-07-25 | 5 | 2024-08-01 23:30:44 | 2024-08-02 02:41:53 | 江苏九天光电科技有限公司 | 0 | 徐兴良 |  | 1 | 0.15 | 4410 | 610 | 1 | JG12240603162 |  | 1 |  | 是 | 1
覆膜 | JG12240603161 | JG1224060316 | 九天覆膜-8 | 合格 | 合格品 | 甲 | 徐刚,徐兴良 | 2200 | 2200 | 1 | 4410 | 0.15 | 610 | / |  | 30110014 | 铬钝化卷 | 0.1-SPCC | 30311002 | 单面钢塑复合卷 | 0.15-SPCC | 明绿改性膜-2 | 10 | MO002048 | MO002048-005-01 | FM001 | 覆膜模板 | 6217 | 2024-07-25 | 2024-07-25 | 5 | 2024-08-01 23:30:44 | 2024-08-02 02:41:53 | 江苏九天光电科技有限公司 | 0 | 徐兴良 |  | 1 | 0.15 | 4410 | 610 | 1 | JG12240603161 |  | 1 |  | 是 | 1
覆膜 | JG122405515022 | JG122405515022 | 九天覆膜-9 | 合格 | 合格品 | 甲 | 顾志明,倪志宏 | 2817 | 3046 | 1.0813 | 4900 | 0.165 | 760 | / |  | 30110014 | 铬钝化卷 | 0.1-SPCC | 30312001 | 双面钢塑复合卷 | 0.165-SPCC | 明绿改性膜-1 | 10 | MO002040 | MO002040-011 | FM001 | 覆膜模板 | 2817 | 2024-07-25 | 2024-07-25 | 5 | 2024-08-02 01:37:26 | 2024-08-02 01:41:26 | 江苏九天光电科技有限公司 | 258922 | 顾志明 |  |  | 0.1 | 0 | 760 | 1 | JG122405515022 |  | 1 |  | 是 | 1
覆膜 | JG122406013022 | JG122406013022 | 九天覆膜-9 | 合格 | 让步接收 | 甲 | 顾志明,倪志宏 | 2793 | 3030 | 1.0849 | 4850 | 0.165 | 760 | / | A凹印(4140米操作侧10公分处有一个小折印 凹印 约3公分长),K孔洞(2160-2240米传动侧23公分处14个 大小0.35-1.15平方毫米) | 30110014 | 铬钝化卷 | 0.1-SPCC | 30312001 | 双面钢塑复合卷 | 0.165-SPCC | 明绿改性膜-1 | 10 | MO002113 | MO002113-004 | FM001 | 覆膜模板 | 2793 | 2024-07-27 | 2024-07-27 | 5 | 2024-08-02 00:24:40 | 2024-08-02 00:45:18 | 江苏九天光电科技有限公司 | 263151 | 顾志明 |  |  | 0.1 | 0 | 760 | 1 | JG122406013022 |  | 1 | A凹印(4140米操作侧10公分处有一个小折印 凹印 约3公分长),K孔洞(2160-2240米传动侧23公分处14个 大小0.35-1.15平方毫米) | 是 | 1
覆膜 | JG122406026622 | JG12240602662 | 九天覆膜-9 | 合格 | 让步接收 | 甲 | 倪志宏,徐兴良 | 2576 | 2576 | 1 | 4150 | 0.165 | 760 | / | R乳化斑(1),S色差(1),H黄斑(2350米操作侧5-10公分处1大块黄斑 发黑),H黄条印(1) | 30110014 | 铬钝化卷 | 0.1-SPCC | 30312001 | 双面钢塑复合卷 | 0.165-SPCC | 明绿改性膜-1 | 10 | MO002144 | MO002144-009-02 | FM001 | 覆膜模板 | 4725 | 2024-07-28 | 2024-07-28 | 5 | 2024-08-02 00:16:05 | 2024-08-02 00:18:36 | 江苏九天光电科技有限公司 | 0 | 徐兴良 |  | 1 | 0.165 | 4150 | 760 | 1 | JG122406026622 |  | 1 | R乳化斑(1),S色差(1),H黄斑(2350米操作侧5-10公分处1大块黄斑 发黑),H黄条印(1) | 是 | 1
覆膜 | JG122406026621 | JG12240602662 | 九天覆膜-9 | 合格 | 让步接收 | 甲 | 倪志宏,徐兴良 | 2542 | 2542 | 1 | 4100 | 0.165 | 760 | / | H黄条印(1),S色差(1),R乳化斑(1) | 30110014 | 铬钝化卷 | 0.1-SPCC | 30312001 | 双面钢塑复合卷 | 0.165-SPCC | 明绿改性膜-1 | 10 | MO002144 | MO002144-009-01 | FM001 | 覆膜模板 | 4725 | 2024-07-28 | 2024-07-28 | 5 | 2024-08-02 00:16:05 | 2024-08-02 00:18:36 | 江苏九天光电科技有限公司 | 0 | 徐兴良 |  | 1 | 0.165 | 4100 | 760 | 1 | JG122406026621 |  | 1 | H黄条印(1),S色差(1),R乳化斑(1) | 是 | 1
覆膜 | JG122406013412 | JG122406013412 | 九天覆膜-9 | 合格 | 让步接收 | 甲 | 倪志宏,徐兴良 | 2581 | 2774 | 1.0748 | 4500 | 0.165 | 760 | / | 抗拉低308 | 30110014 | 铬钝化卷 | 0.1-SPCC | 30312001 | 双面钢塑复合卷 | 0.165-SPCC | 明绿改性膜-1 | 10 | MO002113 | MO002113-003 | FM001 | 覆膜模板 | 2581 | 2024-07-27 | 2024-07-27 | 5 | 2024-08-02 00:14:16 | 2024-08-02 00:14:58 | 江苏九天光电科技有限公司 | 263150 | 徐兴良 |  |  | 0.1 | 0 | 760 | 1 | JG122406013412 |  | 1 |  | 是 | 1
覆膜 | B2JJF1240801-03 | B24072902 | 九天覆膜-3 | 合格 | 合格品 | 甲 | 成防萍,徐新圣 | 1810 | 2004 | 1.1072 | 3150 | 0.22 | 610 | / | 操作侧浪边，造成缩芯约8公分 | 11030019 | 不锈钢卷 | 0.12*610-201 | 30412007 | 双面不锈钢塑复合卷 | 0.22-201 | 本色改性膜-1 | 10 | MO002251 | MO002251-002 | FM001 | 覆膜模板 | 1810 | 2024-08-01 | 2024-08-01 | 3 | 2024-08-02 00:10:55 | 2024-08-02 00:13:17 | 江苏九天光电科技有限公司 | 266996 | 徐新圣 |  |  | 0.12 | 0 | 610 | 1 | B24072902 |  | 1 | 操作侧浪边，造成缩芯约8公分 | 否 | 0
覆膜 | JG1224060127113 | JG122406012711 | 九天覆膜-9 | 合格 | 合格品 | 甲 | 倪志宏,徐兴良 | 2504 | 2504 | 1 | 4010 | 0.165 | 760 | / |  | 30110014 | 铬钝化卷 | 0.1-SPCC | 30312001 | 双面钢塑复合卷 | 0.165-SPCC | 明绿改性膜-1 | 10 | MO001750 | MO001750-001-03 | FM001 | 覆膜模板 | 6867 | 2024-07-18 | 2024-07-18 | 5 | 2024-08-02 00:11:06 | 2024-08-02 00:12:36 | 江苏九天光电科技有限公司 | 0 | 徐兴良 |  | 1 | 0.165 | 4010 | 760 | 1 | JG1224060127113 |  | 1 |  | 是 | 1
覆膜 | JG1224060127112 | JG122406012711 | 九天覆膜-9 | 合格 | 合格品 | 甲 | 倪志宏,徐兴良 | 2470 | 2470 | 1 | 4000 | 0.165 | 760 | / |  | 30110014 | 铬钝化卷 | 0.1-SPCC | 30312001 | 双面钢塑复合卷 | 0.165-SPCC | 明绿改性膜-1 | 10 | MO001750 | MO001750-001-02 | FM001 | 覆膜模板 | 6867 | 2024-07-18 | 2024-07-18 | 5 | 2024-08-02 00:11:06 | 2024-08-02 00:12:36 | 江苏九天光电科技有限公司 | 0 | 徐兴良 |  | 1 | 0.165 | 4000 | 760 | 1 | JG1224060127112 |  | 1 |  | 是 | 1
覆膜 | JG1224060127111 | JG122406012711 | 九天覆膜-9 | 合格 | 合格品 | 甲 | 倪志宏,徐兴良 | 2470 | 2470 | 1 | 4000 | 0.165 | 760 | / |  | 30110014 | 铬钝化卷 | 0.1-SPCC | 30312001 | 双面钢塑复合卷 | 0.165-SPCC | 明绿改性膜-1 | 10 | MO001750 | MO001750-001-01 | FM001 | 覆膜模板 | 6867 | 2024-07-18 | 2024-07-18 | 5 | 2024-08-02 00:11:06 | 2024-08-02 00:12:36 | 江苏九天光电科技有限公司 | 0 | 徐兴良 |  | 1 | 0.165 | 4000 | 760 | 1 | JG1224060127111 |  | 1 |  | 是 | 1
覆膜 | JG122406012822 | JG122406012822 | 九天覆膜-9 | 合格 | 让步接收 | 甲 | 倪志宏,徐兴良 | 2967 | 3216 | 1.0839 | 5180 | 0.165 | 760 | / | S松花印(1),S碎边(传动 侧碎边 5-7MM的缺口) | 30110014 | 铬钝化卷 | 0.1-SPCC | 30312001 | 双面钢塑复合卷 | 0.165-SPCC | 明绿改性膜-1 | 10 | MO001669 | MO001669-005 | FM001 | 覆膜模板 | 2967 | 2024-07-16 | 2024-07-16 | 5 | 2024-08-02 00:08:19 | 2024-08-02 00:09:53 | 江苏九天光电科技有限公司 | 244238 | 徐兴良 |  |  | 0.1 | 5200 | 760 | 1 | JG122406012822 |  | 1 | S松花印(1),S碎边(传动 侧碎边 5-7MM的缺口) | 是 | 1
覆膜 | JG122405516411 | JG122405516411 | 九天覆膜-9 | 合格 | 让步接收 | 甲 | 倪志宏,徐兴良 | 2349 | 2538 | 1.0805 | 4080 | 0.165 | 760 | / | K孔洞(300米操作侧22公分处1个 大小0.44平方毫米 1630米操作侧26公分处1个 大小2.9平方毫米，3080米操作侧28公分处1个 大小0.18平方毫米) | 30110014 | 铬钝化卷 | 0.1-SPCC | 30312001 | 双面钢塑复合卷 | 0.165-SPCC | 明绿改性膜-1 | 10 | MO001702 | MO001702-005 | FM001 | 覆膜模板 | 2349 | 2024-07-17 | 2024-07-17 | 5 | 2024-08-01 23:56:11 | 2024-08-01 23:59:12 | 江苏九天光电科技有限公司 | 245734 | 徐兴良 |  |  | 0.1 | 0 | 760 | 1 | JG122405516411 |  | 1 | K孔洞(300米操作侧22公分处1个 大小0.44平方毫米 1630米操作侧26公分处1个 大小2.9平方毫米，3080米操作侧28公分处1个 大小0.18平方毫米) | 是 | 1
覆膜 | JG122407016713 | JG12240701671 | 九天覆膜-9 | 合格 | 合格品 | 甲 | 顾志明,倪志宏 | 1986 | 1986 | 1 | 3270 | 0.19 | 710 | / |  | 30110014 | 铬钝化卷 | 0.1-SPCC | 30312002 | 双面钢塑复合卷 | 0.19-SPCC | 明绿改性膜-1 | 10 | MO002144 | MO002144-004-03 | FM001 | 覆膜模板 | 5397 | 2024-07-28 | 2024-07-28 | 5 | 2024-08-01 22:47:01 | 2024-08-01 23:49:54 | 江苏九天光电科技有限公司 | 0 | 顾志明 |  | 1 | 0.19 | 3270 | 710 | 1 | JG122407016713 |  | 1 |  | 是 | 1
覆膜 | JG122407016712 | JG12240701671 | 九天覆膜-9 | 合格 | 合格品 | 甲 | 顾志明,倪志宏 | 1938 | 1938 | 1 | 3200 | 0.19 | 710 | / |  | 30110014 | 铬钝化卷 | 0.1-SPCC | 30312002 | 双面钢塑复合卷 | 0.19-SPCC | 明绿改性膜-1 | 10 | MO002144 | MO002144-004-02 | FM001 | 覆膜模板 | 5397 | 2024-07-28 | 2024-07-28 | 5 | 2024-08-01 22:47:01 | 2024-08-01 23:49:54 | 江苏九天光电科技有限公司 | 0 | 顾志明 |  | 1 | 0.19 | 3200 | 710 | 1 | JG122407016712 |  | 1 |  | 是 | 1
覆膜 | JG122407016711 | JG12240701671 | 九天覆膜-9 | 合格 | 合格品 | 甲 | 顾志明,倪志宏 | 2058 | 2058 | 1 | 3400 | 0.19 | 710 | / |  | 30110014 | 铬钝化卷 | 0.1-SPCC | 30312002 | 双面钢塑复合卷 | 0.19-SPCC | 明绿改性膜-1 | 10 | MO002144 | MO002144-004-01 | FM001 | 覆膜模板 | 5397 | 2024-07-28 | 2024-07-28 | 5 | 2024-08-01 22:47:01 | 2024-08-01 23:49:54 | 江苏九天光电科技有限公司 | 0 | 顾志明 |  | 1 | 0.19 | 3400 | 710 | 1 | JG122407016711 |  | 1 |  | 是 | 1
覆膜 | JG12240700762 | JG1224070076 | 九天覆膜-8 | 合格 | 合格品 | 甲 | 徐刚,徐兴良 | 2165 | 2165 | 1 | 4360 | 0.15 | 610 | / |  | 30110014 | 铬钝化卷 | 0.1-SPCC | 30311002 | 单面钢塑复合卷 | 0.15-SPCC | 明绿改性膜-2 | 10 | MO002048 | MO002048-010-02 | FM001 | 覆膜模板 | 6214 | 2024-07-25 | 2024-07-25 | 3 | 2024-08-01 23:21:39 | 2024-08-01 23:28:06 | 江苏九天光电科技有限公司 | 0 | 徐兴良 |  | 1 | 0.15 | 4360 | 610 | 1 | JG12240700762 |  | 1 |  | 是 | 1
覆膜 | JG12240700761 | JG1224070076 | 九天覆膜-8 | 合格 | 合格品 | 甲 | 徐刚,徐兴良 | 2183 | 2183 | 1 | 4390 | 0.15 | 610 | / |  | 30110014 | 铬钝化卷 | 0.1-SPCC | 30311002 | 单面钢塑复合卷 | 0.15-SPCC | 明绿改性膜-2 | 10 | MO002048 | MO002048-010-01 | FM001 | 覆膜模板 | 6214 | 2024-07-25 | 2024-07-25 | 3 | 2024-08-01 23:21:39 | 2024-08-01 23:28:06 | 江苏九天光电科技有限公司 | 0 | 徐兴良 |  | 1 | 0.15 | 4390 | 610 | 1 | JG12240700761 |  | 1 |  | 是 | 1
覆膜 | JG12240700963 | JG1224070096 | 九天覆膜-8 | 合格 | 让步接收 | 甲 | 徐刚,徐兴良 | 2300 | 2300 | 1 | 4550 | 0.165 | 610 | / | 缩芯折印(尾缩芯折印),C虫斑(4420米操作侧约25公分处虫斑约3公分。) | 30110014 | 铬钝化卷 | 0.1-SPCC | 30312001 | 双面钢塑复合卷 | 0.165-SPCC | 明绿改性膜-1 | 10 | MO001678 | MO001678-001-03 | FM001 | 覆膜模板 | 6239 | 2024-07-16 | 2024-07-16 | 5 | 2024-08-01 22:52:29 | 2024-08-01 23:00:04 | 江苏九天光电科技有限公司 | 0 | 徐刚 |  | 1 | 0.165 | 4550 | 610 | 1 | JG12240700963 |  | 1 | 缩芯折印(尾缩芯折印),C虫斑(4420米操作侧约25公分处虫斑约3公分。) | 是 | 1
覆膜 | JG12240700962 | JG1224070096 | 九天覆膜-8 | 合格 | 让步接收 | 甲 | 徐刚,徐兴良 | 2309 | 2309 | 1 | 4580 | 0.165 | 610 | / | L露白(1800米传边上膜露白约4mm) | 30110014 | 铬钝化卷 | 0.1-SPCC | 30312001 | 双面钢塑复合卷 | 0.165-SPCC | 明绿改性膜-1 | 10 | MO001678 | MO001678-001-02 | FM001 | 覆膜模板 | 6239 | 2024-07-16 | 2024-07-16 | 5 | 2024-08-01 22:52:29 | 2024-08-01 23:00:04 | 江苏九天光电科技有限公司 | 0 | 徐刚 |  | 1 | 0.165 | 4580 | 610 | 1 | JG12240700962 |  | 1 | L露白(1800米传边上膜露白约4mm) | 是 | 1
覆膜 | JG12240700961 | JG1224070096 | 九天覆膜-8 | 合格 | 让步接收 | 甲 | 徐刚,徐兴良 | 2117 | 2117 | 1 | 4190 | 0.165 | 610 | / | K孔洞(90-180米传232-585mm处13个孔洞约0.23-1.02平方毫米。) | 30110014 | 铬钝化卷 | 0.1-SPCC | 30312001 | 双面钢塑复合卷 | 0.165-SPCC | 明绿改性膜-1 | 10 | MO001678 | MO001678-001-01 | FM001 | 覆膜模板 | 6239 | 2024-07-16 | 2024-07-16 | 5 | 2024-08-01 22:52:29 | 2024-08-01 23:00:01 | 江苏九天光电科技有限公司 | 0 | 徐刚 |  | 1 | 0.165 | 4190 | 610 | 1 | JG12240700961 |  | 1 | K孔洞(90-180米传232-585mm处13个孔洞约0.23-1.02平方毫米。) | 是 | 1
覆膜 | JL0024030117-12 | JL0024030117-12 | 九天覆膜-8 | 合格 | 让步接收 | 甲 | 徐刚,徐兴良 | 1941 | 2089 | 1.0762 | 4150 | 0.165 | 610 | / | 缩芯折印(尾缩芯折印),Z撞伤(尾150米操边撞伤印约5mm)抗拉低303 | 30110014 | 铬钝化卷 | 0.1-SPCC | 30312001 | 双面钢塑复合卷 | 0.165-SPCC | 明绿改性膜-1 | 10 | MO001999 | MO001999-001 | FM001 | 覆膜模板 | 1941 | 2024-07-24 | 2024-07-24 | 5 | 2024-08-01 22:44:49 | 2024-08-01 22:48:24 | 江苏九天光电科技有限公司 | 256458 | 徐刚 |  |  | 0.1 | 0 | 610 | 1 | JL0024030117-12 |  | 1 | 缩芯折印(尾缩芯折印),Z撞伤(尾150米操边撞伤印约5mm) | 是 | 1
覆膜 | JG12240700753 | JG1224070075 | 九天覆膜-5 | 合格 | 让步接收 | 甲 | 徐刚,徐兴良 | 2185 | 2185 | 1 | 4430 | 0.15 | 610 | / | 缩芯折印(尾缩芯折印) | 30110014 | 铬钝化卷 | 0.1-SPCC | 30311002 | 单面钢塑复合卷 | 0.15-SPCC | 明绿改性膜-2 | 10 | MO002048 | MO002048-004-03 | FM001 | 覆膜模板 | 6259 | 2024-07-25 | 2024-07-25 | 5 | 2024-08-01 17:26:51 | 2024-08-01 22:34:09 | 江苏九天光电科技有限公司 | 0 | 成防萍 |  | 1 | 0.15 | 4430 | 610 | 1 | JG12240700753 |  | 1 | 缩芯折印(尾缩芯折印) | 是 | 1
覆膜 | JG12240700752 | JG1224070075 | 九天覆膜-5 | 合格 | 合格品 | 乙 | 冯忠平,何志宏 | 2212 | 2212 | 1 | 4500 | 0.15 | 610 | / |  | 30110014 | 铬钝化卷 | 0.1-SPCC | 30311002 | 单面钢塑复合卷 | 0.15-SPCC | 明绿改性膜-2 | 10 | MO002048 | MO002048-004-02 | FM001 | 覆膜模板 | 6259 | 2024-07-25 | 2024-07-25 | 5 | 2024-08-01 17:26:51 | 2024-08-01 22:34:09 | 江苏九天光电科技有限公司 | 0 | 成防萍 |  | 1 | 0.15 | 4500 | 610 | 1 | JG12240700752 |  | 1 |  | 是 | 1
覆膜 | JG12240700751 | JG1224070075 | 九天覆膜-5 | 合格 | 合格品 | 乙 | 冯忠平,何志宏 | 2222 | 2222 | 1 | 4500 | 0.15 | 610 | / |  | 30110014 | 铬钝化卷 | 0.1-SPCC | 30311002 | 单面钢塑复合卷 | 0.15-SPCC | 明绿改性膜-2 | 10 | MO002048 | MO002048-004-01 | FM001 | 覆膜模板 | 6259 | 2024-07-25 | 2024-07-25 | 5 | 2024-08-01 17:26:51 | 2024-08-01 22:34:09 | 江苏九天光电科技有限公司 | 0 | 成防萍 |  | 1 | 0.15 | 4500 | 610 | 1 | JG12240700751 |  | 1 |  | 是 | 1
覆膜 | B2JJF1240801-02 | B24072901 | 九天覆膜-3 | 合格 | 合格品 | 甲 | 成防萍,徐新圣 | 560 | 560 | 1 | 1000 | 0.12 | 610 | / |  | 11030019 | 不锈钢卷 | 0.12*610-201 | 30412007 | 双面不锈钢塑复合卷 | 0.22-201 | 本色改性膜-1 | 10 | MO002251 | MO002251-001-02 | FM001 | 覆膜模板 | 1810 | 2024-08-01 | 2024-08-01 | 3 | 2024-08-01 21:44:49 | 2024-08-01 21:59:41 | 江苏九天光电科技有限公司 | 0 | 徐新圣 |  | 1 | 0.12 | 1000 | 610 | 1 | B2JJF1240801-02 |  | 1 | 没有覆膜的不锈钢
覆膜 | B2JJF1240801-01 | B24072901 | 九天覆膜-3 | 合格 | 让步接收 | 甲 | 成防萍,徐新圣 | 1324 | 1324 | 1 | 2000 | 0.22 | 610 | / | 520--540米传动侧露白约1公分 | 11030019 | 不锈钢卷 | 0.12*610-201 | 30412007 | 双面不锈钢塑复合卷 | 0.22-201 | 本色改性膜-1 | 10 | MO002251 | MO002251-001-01 | FM001 | 覆膜模板 | 1810 | 2024-08-01 | 2024-08-01 | 3 | 2024-08-01 21:44:49 | 2024-08-01 21:59:41 | 江苏九天光电科技有限公司 | 0 | 徐新圣 |  | 1 | 0.22 | 2000 | 610 | 1 | B2JJF1240801-01 |  | 1 | 520--540米传动侧露白约1公分 | 是 | 1
覆膜 | JG122407017513 | JG12240701751 | 九天覆膜-9 | 合格 | 让步接收 | 甲 | 顾志明,倪志宏 | 2010 | 2010 | 1 | 3310 | 0.19 | 710 | / | C擦伤(1500米左右板面轻微划伤),A凹印(1600米 板面凹印) | 30110014 | 铬钝化卷 | 0.1-SPCC | 30312002 | 双面钢塑复合卷 | 0.19-SPCC | 明绿改性膜-1 | 10 | MO002038 | MO002038-004-03 | FM001 | 覆膜模板 | 5523 | 2024-07-25 | 2024-07-25 | 5 | 2024-08-01 19:23:16 | 2024-08-01 21:49:00 | 江苏九天光电科技有限公司 | 0 | 李忠 |  | 1 | 0.19 | 3310 | 710 | 1 | JG122407017513 |  | 1 | C擦伤(1500米左右板面轻微划伤),A凹印(1600米 板面凹印) | 是 | 1
覆膜 | JG122407017512 | JG12240701751 | 九天覆膜-9 | 合格 | 合格品 | 甲 | 倪志宏,顾志明 | 2046 | 2046 | 1 | 3400 | 0.19 | 710 | / |  | 30110014 | 铬钝化卷 | 0.1-SPCC | 30312002 | 双面钢塑复合卷 | 0.19-SPCC | 明绿改性膜-1 | 10 | MO002038 | MO002038-004-02 | FM001 | 覆膜模板 | 5523 | 2024-07-25 | 2024-07-25 | 5 | 2024-08-01 19:23:16 | 2024-08-01 21:49:00 | 江苏九天光电科技有限公司 | 0 | 李忠 |  | 1 | 0.19 | 3400 | 710 | 1 | JG122407017512 |  | 1 |  | 是 | 1
覆膜 | JG122407017511 | JG12240701751 | 九天覆膜-9 | 合格 | 合格品 | 乙 | 黄宏涛,李忠,桑永辉 | 2056 | 2056 | 1 | 3400 | 0.19 | 710 | / |  | 30110014 | 铬钝化卷 | 0.1-SPCC | 30312002 | 双面钢塑复合卷 | 0.19-SPCC | 明绿改性膜-1 | 10 | MO002038 | MO002038-004-01 | FM001 | 覆膜模板 | 5523 | 2024-07-25 | 2024-07-25 | 5 | 2024-08-01 19:23:16 | 2024-08-01 21:49:00 | 江苏九天光电科技有限公司 | 0 | 李忠 |  | 1 | 0.19 | 3400 | 710 | 1 | JG122407017511 |  | 1 |  | 是 | 1
覆膜 | JG12240702434 | JG1224070243 | 九天覆膜-5 | 合格 | 合格品 | 甲 | 成防萍,徐新圣 | 1812 | 1812 | 1 | 2390 | 0.25 | 610 | / |  | 30110011 | 铬钝化卷 | 0.15-SPCC | 30312017 | 双面钢塑复合卷 | 0.25-SPCC | 明绿改性膜-2 | 10 | MO002143 | MO002143-004-04 | FM001 | 覆膜模板 | 6715 | 2024-07-28 | 2024-07-28 | 5 | 2024-08-01 21:39:20 | 2024-08-01 21:43:13 | 江苏九天光电科技有限公司 | 0 | 徐新圣 |  | 1 | 0.25 | 2390 | 610 | 1 | JG12240702434 |  | 1 |  | 是 | 1
覆膜 | JG12240702433 | JG1224070243 | 九天覆膜-5 | 合格 | 合格品 | 甲 | 成防萍,徐新圣 | 1806 | 1806 | 1 | 2380 | 0.25 | 610 | / |  | 30110011 | 铬钝化卷 | 0.15-SPCC | 30312017 | 双面钢塑复合卷 | 0.25-SPCC | 明绿改性膜-2 | 10 | MO002143 | MO002143-004-03 | FM001 | 覆膜模板 | 6715 | 2024-07-28 | 2024-07-28 | 5 | 2024-08-01 21:39:20 | 2024-08-01 21:43:13 | 江苏九天光电科技有限公司 | 0 | 徐新圣 |  | 1 | 0.25 | 2380 | 610 | 1 | JG12240702433 |  | 1 |  | 是 | 1
覆膜 | JG12240702432 | JG1224070243 | 九天覆膜-5 | 合格 | 合格品 | 甲 | 成防萍,徐新圣 | 1800 | 1800 | 1 | 2380 | 0.25 | 610 | / |  | 30110011 | 铬钝化卷 | 0.15-SPCC | 30312017 | 双面钢塑复合卷 | 0.25-SPCC | 明绿改性膜-2 | 10 | MO002143 | MO002143-004-02 | FM001 | 覆膜模板 | 6715 | 2024-07-28 | 2024-07-28 | 5 | 2024-08-01 21:39:20 | 2024-08-01 21:43:13 | 江苏九天光电科技有限公司 | 0 | 徐新圣 |  | 1 | 0.25 | 2380 | 610 | 1 | JG12240702432 |  | 1 |  | 是 | 1
覆膜 | JG12240702431 | JG1224070243 | 九天覆膜-5 | 合格 | 让步接收 | 甲 | 成防萍,徐新圣 | 1802 | 1802 | 1 | 2380 | 0.25 | 610 | / | C虫斑(1980--2000米板面中部来料大虫斑，造成连续顶伤凹印) | 30110011 | 铬钝化卷 | 0.15-SPCC | 30312017 | 双面钢塑复合卷 | 0.25-SPCC | 明绿改性膜-2 | 10 | MO002143 | MO002143-004-01 | FM001 | 覆膜模板 | 6715 | 2024-07-28 | 2024-07-28 | 5 | 2024-08-01 21:39:20 | 2024-08-01 21:43:13 | 江苏九天光电科技有限公司 | 0 | 徐新圣 |  | 1 | 0.25 | 2380 | 610 | 1 | JG12240702431 |  | 1 | C虫斑(1980--2000米板面中部来料大虫斑，造成连续顶伤凹印) | 是 | 1
覆膜 | B2YJF1240801-01 | B24072904 | 九天覆膜-3 | 合格 | 合格品 | 乙 | 黄宏涛 | 1838 | 1972 | 1.0729 | 3120 | 0.22 | 610 | / | 缩芯折印(操作侧缩芯重),D单边浪(来料传动侧起筋大浪边) | 11030019 | 不锈钢卷 | 0.12*610-201 | 30412007 | 双面不锈钢塑复合卷 | 0.22-201 | 本色改性膜-1 | 10 | MO002251 | MO002251-003 | FM001 | 覆膜模板 | 1838 | 2024-08-01 | 2024-08-01 | 3 | 2024-08-01 19:57:48 | 2024-08-01 20:02:56 | 江苏九天光电科技有限公司 | 266998 | 黄宏涛 |  |  | 0.12 | 0 | 610 | 1 | B24072904 |  | 1 | 缩芯折印(操作侧缩芯重),D单边浪(来料传动侧起筋大浪边) | 否 | 0
覆膜 | JG122407017613 | JG12240701761 | 九天覆膜-9 | 合格 | 合格品 | 乙 | 桑永辉,黄宏涛,李忠 | 1982 | 1982 | 1 | 3240 | 0.19 | 710 | / |  | 30110014 | 铬钝化卷 | 0.1-SPCC | 30312002 | 双面钢塑复合卷 | 0.19-SPCC | 明绿改性膜-1 | 10 | MO002144 | MO002144-002-03 | FM001 | 覆膜模板 | 5477 | 2024-07-28 | 2024-07-28 | 5 | 2024-08-01 16:51:54 | 2024-08-01 19:19:07 | 江苏九天光电科技有限公司 | 0 | 李忠 |  | 1 | 0.19 | 3240 | 710 | 1 | JG122407017613 |  | 1 |  | 是 | 1
覆膜 | JG122407017612 | JG12240701761 | 九天覆膜-9 | 合格 | 让步接收 | 乙 | 桑永辉,黄宏涛,李忠 | 1840 | 1840 | 1 | 3040 | 0.19 | 710 | / | 传动侧缩芯4cm | 30110014 | 铬钝化卷 | 0.1-SPCC | 30312002 | 双面钢塑复合卷 | 0.19-SPCC | 明绿改性膜-1 | 10 | MO002144 | MO002144-002-02 | FM001 | 覆膜模板 | 5477 | 2024-07-28 | 2024-07-28 | 5 | 2024-08-01 16:51:54 | 2024-08-01 19:19:07 | 江苏九天光电科技有限公司 | 0 | 李忠 |  | 1 | 0.19 | 3040 | 710 | 1 | JG122407017612 |  | 1 | S色差(传动侧缩芯4cm) | 是 | 1
覆膜 | JG122407017611 | JG12240701761 | 九天覆膜-9 | 合格 | 让步接收 | 乙 | 桑永辉,黄宏涛,李忠 | 2182 | 2182 | 1 | 3600 | 0.19 | 710 | / | 1470米传动侧15公分宽大锈斑 打皱 卷芯200米操作侧2cm撞伤 | 30110014 | 铬钝化卷 | 0.1-SPCC | 30312002 | 双面钢塑复合卷 | 0.19-SPCC | 明绿改性膜-1 | 10 | MO002144 | MO002144-002-01 | FM001 | 覆膜模板 | 5477 | 2024-07-28 | 2024-07-28 | 5 | 2024-08-01 16:51:54 | 2024-08-01 19:19:07 | 江苏九天光电科技有限公司 | 0 | 李忠 |  | 1 | 0.19 | 3600 | 710 | 1 | JG122407017611 |  | 1 | K孔洞(1470米传动侧15公分宽大锈斑 打皱 卷芯200米操作侧2cm撞伤) | 是 | 1
覆膜 | JG12240700953 | JG1224070095 | 九天覆膜-5 | 合格 | 合格品 | 乙 | 冯忠平,何志宏 | 2170 | 2170 | 1 | 4400 | 0.15 | 610 | / |  | 30110014 | 铬钝化卷 | 0.1-SPCC | 30311002 | 单面钢塑复合卷 | 0.15-SPCC | 明绿改性膜-2 | 10 | MO002048 | MO002048-009-03 | FM001 | 覆膜模板 | 6231 | 2024-07-25 | 2024-07-25 | 5 | 2024-08-01 14:58:01 | 2024-08-01 16:39:08 | 江苏九天光电科技有限公司 | 0 | 成防萍 |  | 1 | 0.15 | 4400 | 610 | 1 | JG12240700953 |  | 1 |  | 是 | 1
覆膜 | JG12240700952 | JG1224070095 | 九天覆膜-5 | 合格 | 合格品 | 乙 | 冯忠平,何志宏 | 2204 | 2204 | 1 | 4460 | 0.15 | 610 | / |  | 30110014 | 铬钝化卷 | 0.1-SPCC | 30311002 | 单面钢塑复合卷 | 0.15-SPCC | 明绿改性膜-2 | 10 | MO002048 | MO002048-009-02 | FM001 | 覆膜模板 | 6231 | 2024-07-25 | 2024-07-25 | 5 | 2024-08-01 14:58:01 | 2024-08-01 16:39:08 | 江苏九天光电科技有限公司 | 0 | 成防萍 |  | 1 | 0.15 | 4460 | 610 | 1 | JG12240700952 |  | 1 |  | 是 | 1
覆膜 | JG12240700951 | JG1224070095 | 九天覆膜-5 | 合格 | 合格品 | 乙 | 冯忠平,何志宏 | 2194 | 2194 | 1 | 4460 | 0.15 | 610 | / |  | 30110014 | 铬钝化卷 | 0.1-SPCC | 30311002 | 单面钢塑复合卷 | 0.15-SPCC | 明绿改性膜-2 | 10 | MO002048 | MO002048-009-01 | FM001 | 覆膜模板 | 6231 | 2024-07-25 | 2024-07-25 | 5 | 2024-08-01 14:58:01 | 2024-08-01 16:39:08 | 江苏九天光电科技有限公司 | 0 | 成防萍 |  | 1 | 0.15 | 4460 | 610 | 1 | JG12240700951 |  | 1 |  | 是 | 1
覆膜 | JG122407012023 | JG12240701202 | 九天覆膜-9 | 合格 | 合格品 | 乙 | 黄宏涛,李忠,桑永辉 | 1968 | 1968 | 1 | 3180 | 0.19 | 710 | / |  | 30110014 | 铬钝化卷 | 0.1-SPCC | 30312002 | 双面钢塑复合卷 | 0.19-SPCC | 明绿改性膜-1 | 10 | MO002144 | MO002144-001-03 | FM001 | 覆膜模板 | 5585 | 2024-07-28 | 2024-07-28 | 5 | 2024-08-01 13:30:38 | 2024-08-01 15:36:32 | 江苏九天光电科技有限公司 | 0 | 李忠 |  | 1 | 0.19 | 3180 | 710 | 1 | JG122407012023 |  | 1 |  | 是 | 1
覆膜 | JG122407012022 | JG12240701202 | 九天覆膜-9 | 合格 | 合格品 | 乙 | 黄宏涛,李忠,桑永辉 | 2108 | 2108 | 1 | 3450 | 0.19 | 710 | / |  | 30110014 | 铬钝化卷 | 0.1-SPCC | 30312002 | 双面钢塑复合卷 | 0.19-SPCC | 明绿改性膜-1 | 10 | MO002144 | MO002144-001-02 | FM001 | 覆膜模板 | 5585 | 2024-07-28 | 2024-07-28 | 5 | 2024-08-01 13:30:38 | 2024-08-01 15:36:32 | 江苏九天光电科技有限公司 | 0 | 李忠 |  | 1 | 0.19 | 3450 | 710 | 1 | JG122407012022 |  | 1 |  | 是 | 1
覆膜 | JG122407012021 | JG12240701202 | 九天覆膜-9 | 合格 | 让步接收 | 乙 | 黄宏涛,李忠,桑永辉 | 2086 | 2086 | 1 | 3400 | 0.19 | 710 | / | 960米传动侧6.8公分处2.39平方毫米孔洞 | 30110014 | 铬钝化卷 | 0.1-SPCC | 30312002 | 双面钢塑复合卷 | 0.19-SPCC | 明绿改性膜-1 | 10 | MO002144 | MO002144-001-01 | FM001 | 覆膜模板 | 5585 | 2024-07-28 | 2024-07-28 | 5 | 2024-08-01 13:30:38 | 2024-08-01 15:36:32 | 江苏九天光电科技有限公司 | 0 | 李忠 |  | 1 | 0.19 | 3400 | 710 | 1 | JG122407012021 |  | 1 | K孔洞(960米传动侧6.8公分孔洞大小2.39) | 是 | 1
覆膜 | JG12240700613 | JG1224070061 | 九天覆膜-5 | 合格 | 让步接收 | 甲 | 成防萍,徐新圣 | 1906 | 1906 | 1 | 2400 | 0.25 | 610 | / | 板面振纹重 | 30110011 | 铬钝化卷 | 0.15-SPCC | 30312017 | 双面钢塑复合卷 | 0.25-SPCC | 明绿改性膜-2 | 10 | MO002164 | MO002164-004-03 | FM001 | 覆膜模板 | 5307 | 2024-07-29 | 2024-07-29 | 5 | 2024-08-01 14:09:12 | 2024-08-01 14:15:08 | 江苏九天光电科技有限公司 | 0 | 成防萍 |  | 1 | 0.25 | 2400 | 610 | 1 | JG12240700613 |  | 1 | Z振纹(板面振纹重) | 是 | 1
覆膜 | JG12240700612 | JG1224070061 | 九天覆膜-5 | 合格 | 让步接收 | 甲 | 成防萍,徐新圣 | 1890 | 1890 | 1 | 2375 | 0.25 | 610 | / | 振纹，辊印 | 30110011 | 铬钝化卷 | 0.15-SPCC | 30312017 | 双面钢塑复合卷 | 0.25-SPCC | 明绿改性膜-2 | 10 | MO002164 | MO002164-004-02 | FM001 | 覆膜模板 | 5307 | 2024-07-29 | 2024-07-29 | 5 | 2024-08-01 14:09:12 | 2024-08-01 14:15:08 | 江苏九天光电科技有限公司 | 0 | 成防萍 |  | 1 | 0.25 | 2375 | 610 | 1 | JG12240700612 |  | 1 | Z振纹(振纹，辊印) | 是 | 1
覆膜 | JG12240700611 | JG1224070061 | 九天覆膜-5 | 合格 | 让步接收 | 甲 | 成防萍,徐新圣 | 1884 | 1884 | 1 | 2380 | 0.25 | 610 | / | 卷芯500米板面振纹重，白条印，色差，白斑，辊印 | 30110011 | 铬钝化卷 | 0.15-SPCC | 30312017 | 双面钢塑复合卷 | 0.25-SPCC | 明绿改性膜-2 | 10 | MO002164 | MO002164-004-01 | FM001 | 覆膜模板 | 5307 | 2024-07-29 | 2024-07-29 | 5 | 2024-08-01 14:09:12 | 2024-08-01 14:15:08 | 江苏九天光电科技有限公司 | 0 | 成防萍 |  | 1 | 0.25 | 2380 | 610 | 1 | JG12240700611 |  | 1 | Z振纹(卷芯500米板面振纹重，白条印，色差，白斑，辊印) | 是 | 1
覆膜 | JG12240702703 | JG1224070270 | 九天覆膜-5 | 合格 | 合格品 | 甲 | 成防萍,徐新圣 | 1842 | 1842 | 1 | 2330 | 0.25 | 610 | / |  | 30110011 | 铬钝化卷 | 0.15-SPCC | 30312017 | 双面钢塑复合卷 | 0.25-SPCC | 明绿改性膜-2 | 10 | MO002143 | MO002143-005-03 | FM001 | 覆膜模板 | 5277 | 2024-07-28 | 2024-07-28 | 5 | 2024-08-01 13:44:53 | 2024-08-01 14:07:17 | 江苏九天光电科技有限公司 | 0 | 成防萍 |  | 1 | 0.25 | 2330 | 610 | 1 | JG12240702703 |  | 1 |  | 是 | 1
覆膜 | JG12240702702 | JG1224070270 | 九天覆膜-5 | 合格 | 合格品 | 甲 | 成防萍,徐新圣 | 1922 | 1922 | 1 | 2375 | 0.25 | 610 | / |  | 30110011 | 铬钝化卷 | 0.15-SPCC | 30312017 | 双面钢塑复合卷 | 0.25-SPCC | 明绿改性膜-2 | 10 | MO002143 | MO002143-005-02 | FM001 | 覆膜模板 | 5277 | 2024-07-28 | 2024-07-28 | 5 | 2024-08-01 13:44:53 | 2024-08-01 14:07:17 | 江苏九天光电科技有限公司 | 0 | 成防萍 |  | 1 | 0.25 | 2375 | 610 | 1 | JG12240702702 |  | 1 |  | 是 | 1
覆膜 | JG12240702701 | JG1224070270 | 九天覆膜-5 | 合格 | 合格品 | 甲 | 成防萍,徐新圣 | 1886 | 1886 | 1 | 2370 | 0.25 | 610 | / |  | 30110011 | 铬钝化卷 | 0.15-SPCC | 30312017 | 双面钢塑复合卷 | 0.25-SPCC | 明绿改性膜-2 | 10 | MO002143 | MO002143-005-01 | FM001 | 覆膜模板 | 5277 | 2024-07-28 | 2024-07-28 | 5 | 2024-08-01 13:44:53 | 2024-08-01 14:07:17 | 江苏九天光电科技有限公司 | 0 | 成防萍 |  | 1 | 0.25 | 2370 | 610 | 1 | JG12240702701 |  | 1 |  | 是 | 1
覆膜 | JG122407016023 | JG12240701602 | 九天覆膜-8 | 合格 | 合格品 | 乙 | 李忠,黄宏涛,桑永辉 | 2024 | 2024 | 1 | 3330 | 0.19 | 710 | / |  | 30110014 | 铬钝化卷 | 0.1-SPCC | 30312002 | 双面钢塑复合卷 | 0.19-SPCC | 明绿改性膜-1 | 10 | MO002047 | MO002047-007-03 | FM001 | 覆膜模板 | 5445 | 2024-07-25 | 2024-07-25 | 5 | 2024-08-01 12:43:52 | 2024-08-01 13:14:11 | 江苏九天光电科技有限公司 | 0 | 李忠 |  | 1 | 0.19 | 3330 | 710 | 1 | JG122407016023 |  | 1 |  | 是 | 1
覆膜 | JG122407016022 | JG12240701602 | 九天覆膜-8 | 合格 | 合格品 | 乙 | 李忠,黄宏涛,桑永辉 | 2078 | 2078 | 1 | 3400 | 0.19 | 710 | / |  | 30110014 | 铬钝化卷 | 0.1-SPCC | 30312002 | 双面钢塑复合卷 | 0.19-SPCC | 明绿改性膜-1 | 10 | MO002047 | MO002047-007-02 | FM001 | 覆膜模板 | 5445 | 2024-07-25 | 2024-07-25 | 5 | 2024-08-01 12:43:52 | 2024-08-01 13:14:11 | 江苏九天光电科技有限公司 | 0 | 李忠 |  | 1 | 0.19 | 3400 | 710 | 1 | JG122407016022 |  | 1 |  | 是 | 1
覆膜 | JG122407016021 | JG12240701602 | 九天覆膜-8 | 合格 | 合格品 | 乙 | 李忠,黄宏涛,桑永辉 | 1922 | 1922 | 1 | 3120 | 0.19 | 710 | / |  | 30110014 | 铬钝化卷 | 0.1-SPCC | 30312002 | 双面钢塑复合卷 | 0.19-SPCC | 明绿改性膜-1 | 10 | MO002047 | MO002047-007-01 | FM001 | 覆膜模板 | 5445 | 2024-07-25 | 2024-07-25 | 5 | 2024-08-01 12:43:52 | 2024-08-01 13:14:11 | 江苏九天光电科技有限公司 | 0 | 李忠 |  | 1 | 0.19 | 3120 | 710 | 1 | JG122407016021 |  | 1 |  | 是 | 1
覆膜 | JG122407013613 | JG12240701361 | 九天覆膜-9 | 合格 | 让步接收 | 乙 | 黄宏涛,李忠,桑永辉 | 2018 | 2018 | 1 | 3330 | 0.19 | 710 | / | 尾部缩芯折印 | 30110014 | 铬钝化卷 | 0.1-SPCC | 30312002 | 双面钢塑复合卷 | 0.19-SPCC | 明绿改性膜-1 | 10 | MO002038 | MO002038-003-03 | FM001 | 覆膜模板 | 5599 | 2024-07-25 | 2024-07-25 | 5 | 2024-08-01 08:49:41 | 2024-08-01 12:42:40 | 江苏九天光电科技有限公司 | 0 | 李忠 |  | 1 | 0.19 | 3330 | 710 | 1 | JG122407013613 |  | 1 | 缩芯折印(尾部缩芯折印) | 是 | 1
覆膜 | JG122407013612 | JG12240701361 | 九天覆膜-9 | 合格 | 让步接收 | 甲 | 倪志宏,徐兴良 | 2074 | 2074 | 1 | 3400 | 0.19 | 710 | / | 2600米传动侧8公分1.15平方毫米孔洞 | 30110014 | 铬钝化卷 | 0.1-SPCC | 30312002 | 双面钢塑复合卷 | 0.19-SPCC | 明绿改性膜-1 | 10 | MO002038 | MO002038-003-02 | FM001 | 覆膜模板 | 5599 | 2024-07-25 | 2024-07-25 | 5 | 2024-08-01 08:49:41 | 2024-08-01 12:42:40 | 江苏九天光电科技有限公司 | 0 | 李忠 |  | 1 | 0.19 | 3400 | 710 | 1 | JG122407013612 |  | 1 |  | 是 | 1
覆膜 | JG122407013611 | JG12240701361 | 九天覆膜-9 | 合格 | 合格品 | 甲 | 徐兴良,倪志宏 | 2084 | 2084 | 1 | 3400 | 0.19 | 710 | / |  | 30110014 | 铬钝化卷 | 0.1-SPCC | 30312002 | 双面钢塑复合卷 | 0.19-SPCC | 明绿改性膜-1 | 10 | MO002038 | MO002038-003-01 | FM001 | 覆膜模板 | 5599 | 2024-07-25 | 2024-07-25 | 5 | 2024-08-01 08:49:41 | 2024-08-01 12:42:40 | 江苏九天光电科技有限公司 | 0 | 李忠 |  | 1 | 0.19 | 3400 | 710 | 1 | JG122407013611 |  | 1 |  | 是 | 1