## sheet1
工序名称 | 新卷号 | 批号 | 机组名称 | 工序状态 | 检验结果 | 班组 | 参与人 | 来料重量 | 出料重量 | 成材率 | 出料长度 | 出料厚度 | 出料宽度 | 工序要求 | 备注 | 来料编码 | 来料名称 | 来料规格 | 产品编码 | 产品名称 | 产品规格 | 膜名称 | 排序 | 主计划号 | 子计划号 | 工序流程编码 | 工序流程名称 | 工单需求 | 计划开始时间 | 计划结束时间 | 工单状态 | 实际开始时间 | 产出时间 | 组织名称 | 卷号ID | 操作工人 | 报工人 | 检验 | 来料厚度 | 来料长度 | 来料宽度 | 是否分卷 | 原卷号 | 工单要求 | 是否成品 | 不良现象 | 是否入库 | 入库审核
铬钝化 | JG1224070278 | JG1224070278 | 东方铬钝化750 | 合格 | 合格品 | 乙 | 李澍 | 5126 | 5003 | 0.976 | 7000 | 0.15 | 610 | 镀铬量80-100 | 白斑 条印 辊印 色差 | 30210011 | 光亮卷 | 0.15-SPCC | 30110011 | 铬钝化卷 | 0.15-SPCC |  | 10 | MO002233 | MO002233-011 | GDH001 | 铬钝化模板 | 5126 | 2024-08-01 | 2024-08-01 | 5 | 2024-08-02 02:37:36 | 2024-08-02 03:15:01 | 江苏东方九天新能源材料有限公司 | 272839 | 李澍 |  |  | 0.15 | 7170 | 610 | 1 | JG1224070278 |  | 1 | 白斑 条印 辊印 色差 | 是 | 1
铬钝化 | JG1224070289 | JG1224070289 | 东方铬钝化750 | 合格 | 合格品 | 乙 | 李澍 | 5124 | 5115 | 0.9982 | 7130 | 0.15 | 610 | 镀铬量80-100 | 条印 白斑 辊印 色差 | 30210011 | 光亮卷 | 0.15-SPCC | 30110011 | 铬钝化卷 | 0.15-SPCC |  | 10 | MO002233 | MO002233-017 | GDH001 | 铬钝化模板 | 5124 | 2024-08-01 | 2024-08-01 | 5 | 2024-08-02 01:52:40 | 2024-08-02 02:37:15 | 江苏东方九天新能源材料有限公司 | 272846 | 李澍 |  |  | 0.15 | 0 | 610 | 1 | JG1224070289 |  | 1 | 条印 白斑 辊印 色差 | 是 | 1
铬钝化 | JG1224070449 | JG1224070449 | 东方铬钝化750 | 合格 | 合格品 | 乙 | 李澍 | 5130 | 5119 | 0.9979 | 7270 | 0.15 | 610 | 镀铬量80-100 | 白斑 辊印 条印 色差 | 30210011 | 光亮卷 | 0.15-SPCC | 30110011 | 铬钝化卷 | 0.15-SPCC |  | 10 | MO002233 | MO002233-013 | GDH001 | 铬钝化模板 | 5130 | 2024-08-01 | 2024-08-01 | 5 | 2024-08-02 01:04:19 | 2024-08-02 01:52:21 | 江苏东方九天新能源材料有限公司 | 272842 | 李澍 |  |  | 0.15 | 7240 | 610 | 1 | JG1224070449 |  | 1 | 白斑 辊印 条印 色差 | 是 | 1
铬钝化 | JG91240700061 | JG91240700061 | 东方铬钝化750 | 合格 | 合格品 | 乙 | 李澍 | 5090 | 5087 | 0.9994 | 7120 | 0.15 | 610 | 镀铬量80-100 | 辊印 色差 条印 白斑 | 30210011 | 光亮卷 | 0.15-SPCC | 30110011 | 铬钝化卷 | 0.15-SPCC |  | 10 | MO002233 | MO002233-028 | GDH001 | 铬钝化模板 | 5090 | 2024-08-01 | 2024-08-01 | 5 | 2024-08-02 00:13:46 | 2024-08-02 01:03:52 | 江苏东方九天新能源材料有限公司 | 272857 | 李澍 |  |  | 0.15 | 0 | 610 | 1 | JG91240700061 |  | 1 | 辊印 色差 条印 白斑 | 是 | 1
铬钝化 | JG1224070266 | JG1224070266 | 东方铬钝化750 | 合格 | 合格品 | 乙 | 李澍 | 5282 | 5273 | 0.9983 | 7250 | 0.15 | 610 | 镀铬量80-100 | 色差 辊印 条印 | 30210011 | 光亮卷 | 0.15-SPCC | 30110011 | 铬钝化卷 | 0.15-SPCC |  | 10 | MO002233 | MO002233-015 | GDH001 | 铬钝化模板 | 5282 | 2024-08-01 | 2024-08-01 | 5 | 2024-08-01 23:24:59 | 2024-08-02 00:13:37 | 江苏东方九天新能源材料有限公司 | 272844 | 李澍 |  |  | 0.15 | 7230 | 610 | 1 | JG1224070266 |  | 1 | 色差 辊印 条印 | 是 | 1
铬钝化 | JG91240700021 | JG91240700021 | 东方铬钝化750 | 合格 | 合格品 | 乙 | 李澍 | 5088 | 5077 | 0.9978 | 7110 | 0.15 | 610 | 镀铬量80-100 | 色差辊印 条印 | 30210011 | 光亮卷 | 0.15-SPCC | 30110011 | 铬钝化卷 | 0.15-SPCC |  | 10 | MO002233 | MO002233-025 | GDH001 | 铬钝化模板 | 5088 | 2024-08-01 | 2024-08-01 | 5 | 2024-08-01 22:39:06 | 2024-08-01 23:24:45 | 江苏东方九天新能源材料有限公司 | 272854 | 李澍 |  |  | 0.15 | 0 | 610 | 1 | JG91240700021 |  | 1 | 色差辊印 条印 | 是 | 1
铬钝化 | JG1224070286 | JG1224070286 | 东方铬钝化750 | 合格 | 合格品 | 乙 | 李澍 | 5094 | 5083 | 0.9978 | 7120 | 0.15 | 610 | 镀铬量80-100 | 整卷小亮斑 辊印 色差 3300米内板面轻微发黄 | 30210011 | 光亮卷 | 0.15-SPCC | 30110011 | 铬钝化卷 | 0.15-SPCC |  | 10 | MO002233 | MO002233-012 | GDH001 | 铬钝化模板 | 5094 | 2024-08-01 | 2024-08-01 | 5 | 2024-08-01 22:37:52 | 2024-08-01 22:38:54 | 江苏东方九天新能源材料有限公司 | 272841 | 李澍 |  |  | 0.15 | 7100 | 610 | 1 | JG1224070286 |  | 1 | 整卷小亮斑 辊印 色差 3300米内板面轻微发黄 | 是 | 1
铬钝化 | JG91240700042 | JG91240700042 | 东方铬钝化750 | 合格 | 合格品 | 乙 | 李澍 | 4950 | 4939 | 0.9978 | 7090 | 0.15 | 610 | 镀铬量80-100 | 辊印 反轻微发黄 色差 | 30210011 | 光亮卷 | 0.15-SPCC | 30110011 | 铬钝化卷 | 0.15-SPCC |  | 10 | MO002233 | MO002233-023 | GDH001 | 铬钝化模板 | 4950 | 2024-08-01 | 2024-08-01 | 5 | 2024-08-01 20:59:13 | 2024-08-01 21:45:22 | 江苏东方九天新能源材料有限公司 | 272852 | 李澍 |  |  | 0.15 | 0 | 610 | 1 | JG91240700042 |  | 1 | 辊印 反轻微发黄 色差 | 是 | 1
铬钝化 | JG1224070457 | JG1224070457 | 东方铬钝化750 | 合格 | 合格品 | 甲 | 周建锋 | 5088 | 5079 | 0.9982 | 7180 | 0.15 | 610 | 镀铬量80-100 | 色差，条印，横辊印 | 30210011 | 光亮卷 | 0.15-SPCC | 30110011 | 铬钝化卷 | 0.15-SPCC |  | 10 | MO002233 | MO002233-027 | GDH001 | 铬钝化模板 | 5088 | 2024-08-01 | 2024-08-01 | 5 | 2024-08-01 20:03:21 | 2024-08-01 20:58:28 | 江苏东方九天新能源材料有限公司 | 272856 | 倪兵 |  |  | 0.15 | 0 | 610 | 1 | JG1224070457 |  | 1 | 色差，条印，横辊印 | 是 | 1
铬钝化 | JG1224070262 | JG1224070262 | 东方铬钝化750 | 合格 | 合格品 | 甲 | 孙锋 | 5100 | 5107 | 1.0014 | 7190 | 0.15 | 610 | 镀铬量80-100 | 色差，条印，横辊印，振纹，白条印 | 30210011 | 光亮卷 | 0.15-SPCC | 30110011 | 铬钝化卷 | 0.15-SPCC |  | 10 | MO002233 | MO002233-014 | GDH001 | 铬钝化模板 | 5100 | 2024-08-01 | 2024-08-01 | 5 | 2024-08-01 19:05:33 | 2024-08-01 20:02:50 | 江苏东方九天新能源材料有限公司 | 272843 | 倪兵 |  |  | 0.15 | 7130 | 610 | 1 | JG1224070262 |  | 1 | 色差，条印，横辊印，振纹，白条印 | 是 | 1
铬钝化 | JG1224070453 | JG1224070453 | 东方铬钝化750 | 合格 | 合格品 | 甲 | 周建锋 | 5030 | 5029 | 0.9998 | 7120 | 0.15 | 610 | 镀铬量80-100 | 色差，条印，横辊印 ， | 30210011 | 光亮卷 | 0.15-SPCC | 30110011 | 铬钝化卷 | 0.15-SPCC |  | 10 | MO002233 | MO002233-018 | GDH001 | 铬钝化模板 | 5030 | 2024-08-01 | 2024-08-01 | 5 | 2024-08-01 18:15:22 | 2024-08-01 19:05:08 | 江苏东方九天新能源材料有限公司 | 272847 | 倪兵 |  |  | 0.15 | 0 | 610 | 1 | JG1224070453 |  | 1 | 色差，条印，横辊印 ， | 是 | 1
铬钝化 | JG1224070281 | JG1224070281 | 东方铬钝化750 | 合格 | 合格品 | 甲 | 孙锋 | 5110 | 5099 | 0.9978 | 7260 | 0.15 | 610 | 镀铬量80-100 | 色差，条印，横辊印 | 30210011 | 光亮卷 | 0.15-SPCC | 30110011 | 铬钝化卷 | 0.15-SPCC |  | 10 | MO002233 | MO002233-021 | GDH001 | 铬钝化模板 | 5110 | 2024-08-01 | 2024-08-01 | 5 | 2024-08-01 17:24:31 | 2024-08-01 18:15:05 | 江苏东方九天新能源材料有限公司 | 272850 | 倪兵 |  |  | 0.15 | 0 | 610 | 1 | JG1224070281 |  | 1 | 色差，条印，横辊印 | 是 | 1
铬钝化 | JG1224070297 | JG1224070297 | 东方铬钝化750 | 合格 | 合格品 | 甲 | 周建锋 | 5154 | 5153 | 0.9998 | 7330 | 0.15 | 610 | 镀铬量80-100 | 色差，条印，横辊印，锈斑点，白斑，来料操边碎边重 | 30210011 | 光亮卷 | 0.15-SPCC | 30110011 | 铬钝化卷 | 0.15-SPCC |  | 10 | MO002233 | MO002233-026 | GDH001 | 铬钝化模板 | 5154 | 2024-08-01 | 2024-08-01 | 5 | 2024-08-01 16:33:06 | 2024-08-01 17:24:06 | 江苏东方九天新能源材料有限公司 | 272855 | 倪兵 |  |  | 0.15 | 0 | 610 | 1 | JG1224070297 |  | 1 | 色差，条印，横辊印，锈斑点，白斑，来料操边碎边重 | 是 | 1
铬钝化 | JG1224070302 | JG1224070302 | 东方铬钝化750 | 合格 | 让步接收 | 甲 | 孙锋 | 5100 | 5103 | 1.0006 | 7330 | 0.15 | 610 | 镀铬量80-100 | 横辊印，连续亮斑点， | 30210011 | 光亮卷 | 0.15-SPCC | 30110011 | 铬钝化卷 | 0.15-SPCC |  | 10 | MO002233 | MO002233-024 | GDH001 | 铬钝化模板 | 5100 | 2024-08-01 | 2024-08-01 | 5 | 2024-08-01 15:39:50 | 2024-08-01 16:32:48 | 江苏东方九天新能源材料有限公司 | 272853 | 倪兵 |  |  | 0.15 | 0 | 610 | 1 | JG1224070302 |  | 1 | 色差，白条印，横辊印，连续亮斑点， | 是 | 1
铬钝化 | JG1224070467 | JG1224070467 | 东方铬钝化750 | 合格 | 让步接收 | 甲 | 周建锋 | 6800 | 6781 | 0.9972 | 9660 | 0.15 | 610 | 镀铬量80-100 | 横辊印，辊印 | 30210011 | 光亮卷 | 0.15-SPCC | 30110011 | 铬钝化卷 | 0.15-SPCC |  | 10 | MO002233 | MO002233-016 | GDH001 | 铬钝化模板 | 6800 | 2024-08-01 | 2024-08-01 | 5 | 2024-08-01 14:34:46 | 2024-08-01 15:39:33 | 江苏东方九天新能源材料有限公司 | 272845 | 倪兵 |  |  | 0.15 | 9590 | 610 | 1 | JG1224070467 |  | 1 | 色差，条印，横辊印。辊印 | 是 | 1
铬钝化 | JG1224070295 | JG1224070295 | 东方铬钝化750 | 待判定 |  | 甲 | 孙锋 | 6600 | 6599 | 0.9998 | 9570 | 0.15 | 610 | 镀铬量80-100 | 横辊印，尾部松花印 | 30210011 | 光亮卷 | 0.15-SPCC | 30110011 | 铬钝化卷 | 0.15-SPCC |  | 10 | MO002233 | MO002233-019 | GDH001 | 铬钝化模板 | 6600 | 2024-08-01 | 2024-08-01 | 5 | 2024-08-01 13:26:31 | 2024-08-01 14:34:12 | 江苏东方九天新能源材料有限公司 | 272848 | 倪兵 |  |  | 0.15 | 0 | 610 | 1 | JG1224070295 |  | 1 | 色差，条印，横辊印，来料尾部松花印 | 是 | 1
铬钝化 | JG1224070311 | JG1224070311 | 东方铬钝化750 | 合格 | 让步接收 | 甲 | 周建锋 | 6544 | 6541 | 0.9995 | 9490 | 0.15 | 610 | 镀铬量80-100 | 横辊印，白斑 | 30210011 | 光亮卷 | 0.15-SPCC | 30110011 | 铬钝化卷 | 0.15-SPCC |  | 10 | MO002233 | MO002233-010 | GDH001 | 铬钝化模板 | 6544 | 2024-08-01 | 2024-08-01 | 5 | 2024-08-01 12:22:28 | 2024-08-01 13:26:12 | 江苏东方九天新能源材料有限公司 | 272838 | 倪兵 |  |  | 0.15 | 9470 | 610 | 1 | JG1224070311 |  | 1 | 色差，条印，横辊印，白斑 | 是 | 1
铬钝化 | JG1224070287 | JG1224070287 | 东方铬钝化750 | 合格 | 让步接收 | 甲 | 孙锋 | 6564 | 6563 | 0.9998 | 9310 | 0.15 | 610 | 镀铬量80-100 | 横辊印，5130米左右来料板面停机印 | 30210011 | 光亮卷 | 0.15-SPCC | 30110011 | 铬钝化卷 | 0.15-SPCC |  | 10 | MO002233 | MO002233-020 | GDH001 | 铬钝化模板 | 6564 | 2024-08-01 | 2024-08-01 | 5 | 2024-08-01 11:32:01 | 2024-08-01 12:22:09 | 江苏东方九天新能源材料有限公司 | 272849 | 倪兵 |  |  | 0.15 | 0 | 610 | 1 | JG1224070287 |  | 1 | 色差，条印，横辊印,5130米左右来料板面停机印 | 是 | 1
铬钝化 | JG12240701942 | JG12240701942 | 东方铬钝化750 | 合格 | 让步接收 | 乙 | 李澍 | 3078 | 3037 | 0.9867 | 6480 | 0.1 | 610 | / | 3500米左右折印，划伤 | 30210015 | 光亮卷 | 0.1-SPCC | 30110014 | 铬钝化卷 | 0.1-SPCC |  | 10 | MO002235 | MO002235-002 | GDH001 | 铬钝化模板 | 3078 | 2024-08-01 | 2024-08-01 | 5 | 2024-08-01 11:30:09 | 2024-08-01 11:31:13 | 江苏东方九天新能源材料有限公司 | 272859 | 李澍 |  |  | 0.1 | 0 | 610 | 1 | JG12240701942 |  | 1 | 3500米左右折印，白斑，辊印，划伤 | 是 | 1
铬钝化 | JG1224070293 | JG1224070293 | 东方铬钝化750 | 合格 | 合格品 | 乙 | 李澍 | 5136 | 5125 | 0.9979 | 7250 | 0.15 | 610 | 镀铬量80-100 |  | 30210011 | 光亮卷 | 0.15-SPCC | 30110011 | 铬钝化卷 | 0.15-SPCC |  | 10 | MO002233 | MO002233-002 | GDH001 | 铬钝化模板 | 5136 | 2024-08-01 | 2024-08-01 | 5 | 2024-08-01 11:29:12 | 2024-08-01 11:29:50 | 江苏东方九天新能源材料有限公司 | 272830 | 李澍 |  |  | 0.15 | 7210 | 610 | 1 | JG1224070293 |  | 1 | 色差，条印，横辊印，划伤 | 是 | 1
铬钝化 | JG1224070261 | JG1224070261 | 东方铬钝化750 | 合格 | 合格品 | 乙 | 李澍 | 5124 | 5091 | 0.9936 | 7220 | 0.15 | 610 | 镀铬量80-100 |  | 30210011 | 光亮卷 | 0.15-SPCC | 30110011 | 铬钝化卷 | 0.15-SPCC |  | 10 | MO002233 | MO002233-003 | GDH001 | 铬钝化模板 | 5124 | 2024-08-01 | 2024-08-01 | 5 | 2024-08-01 11:28:25 | 2024-08-01 11:28:50 | 江苏东方九天新能源材料有限公司 | 272831 | 李澍 |  |  | 0.15 | 7200 | 610 | 1 | JG1224070261 |  | 1 |  | 是 | 1
铬钝化 | JG1224070294 | JG1224070294 | 东方铬钝化750 | 合格 | 合格品 | 乙 | 李澍 | 5144 | 5115 | 0.9944 | 7230 | 0.15 | 610 | 镀铬量80-100 |  | 30210011 | 光亮卷 | 0.15-SPCC | 30110011 | 铬钝化卷 | 0.15-SPCC |  | 10 | MO002233 | MO002233-004 | GDH001 | 铬钝化模板 | 5144 | 2024-08-01 | 2024-08-01 | 5 | 2024-08-01 11:27:29 | 2024-08-01 11:28:08 | 江苏东方九天新能源材料有限公司 | 272832 | 李澍 |  |  | 0.15 | 7200 | 610 | 1 | JG1224070294 |  | 1 | 色差，条印，横辊印，振纹 | 是 | 1
铬钝化 | JG1224070290 | JG1224070290 | 东方铬钝化750 | 合格 | 让步接收 | 乙 | 李澍 | 5110 | 5111 | 1.0002 | 7170 | 0.15 | 610 | 镀铬量80-100 | 色差，条印，横辊印 | 30210011 | 光亮卷 | 0.15-SPCC | 30110011 | 铬钝化卷 | 0.15-SPCC |  | 10 | MO002233 | MO002233-001 | GDH001 | 铬钝化模板 | 5110 | 2024-08-01 | 2024-08-01 | 5 | 2024-08-01 11:26:37 | 2024-08-01 11:27:06 | 江苏东方九天新能源材料有限公司 | 272829 | 李澍 |  |  | 0.15 | 7140 | 610 | 1 | JG1224070290 |  | 1 | 色差，条印，横辊印 | 是 | 1
铬钝化 | JG1224070241 | JG1224070241 | 东方铬钝化750 | 合格 | 合格品 | 乙 | 李澍 | 5100 | 5087 | 0.9975 | 7140 | 0.15 | 610 | 镀铬量80-100 |  | 30210011 | 光亮卷 | 0.15-SPCC | 30110011 | 铬钝化卷 | 0.15-SPCC |  | 10 | MO002233 | MO002233-009 | GDH001 | 铬钝化模板 | 5100 | 2024-08-01 | 2024-08-01 | 5 | 2024-08-01 11:25:25 | 2024-08-01 11:26:14 | 江苏东方九天新能源材料有限公司 | 272837 | 李澍 |  |  | 0.15 | 7100 | 610 | 1 | JG1224070241 |  | 1 | 色差，条印，横辊印 | 是 | 1
铬钝化 | JG1224070298 | JG1224070298 | 东方铬钝化750 | 合格 | 合格品 | 乙 | 李澍 | 5144 | 5125 | 0.9963 | 7170 | 0.15 | 610 | 镀铬量80-100 |  | 30210011 | 光亮卷 | 0.15-SPCC | 30110011 | 铬钝化卷 | 0.15-SPCC |  | 10 | MO002233 | MO002233-007 | GDH001 | 铬钝化模板 | 5144 | 2024-08-01 | 2024-08-01 | 5 | 2024-08-01 11:24:21 | 2024-08-01 11:25:05 | 江苏东方九天新能源材料有限公司 | 272835 | 李澍 |  |  | 0.15 | 7140 | 610 | 1 | JG1224070298 |  | 1 | 色差，条印，横辊印 | 是 | 1
铬钝化 | JG1224070254 | JG1224070254 | 东方铬钝化750 | 合格 | 让步接收 | 乙 | 李澍 | 5278 | 5267 | 0.9979 | 7110 | 0.15 | 610 | 镀铬量80-100 | 450米横向257mm2个孔洞（1.18-4.96mm2），6130米横向172mm孔洞（0.17mm2） | 30210011 | 光亮卷 | 0.15-SPCC | 30110011 | 铬钝化卷 | 0.15-SPCC |  | 10 | MO002233 | MO002233-008 | GDH001 | 铬钝化模板 | 5278 | 2024-08-01 | 2024-08-01 | 5 | 2024-08-01 11:21:14 | 2024-08-01 11:23:54 | 江苏东方九天新能源材料有限公司 | 272836 | 李澍 |  |  | 0.15 | 7090 | 610 | 1 | JG1224070254 |  | 1 | 450米横向257mm处2个孔洞，大小1.18-4.96,6130米横向172，大小0.17，白斑，色差，横辊印 | 是 | 1
铬钝化 | JG12240702653 | JG1224070265 | 东方铬钝化750 | 合格 | 让步接收 | 乙 | 李澍 | 1746 | 1746 | 1 | 2380 | 0.15 | 610 | 镀铬量80-100 | 板面辊印重，黄条印轻，厚度0.16 | 30210011 | 光亮卷 | 0.15-SPCC | 30110011 | 铬钝化卷 | 0.15-SPCC |  | 10 | MO002233 | MO002233-006-03 | GDH001 | 铬钝化模板 | 5304 | 2024-08-01 | 2024-08-01 | 5 | 2024-08-01 11:17:22 | 2024-08-01 11:20:41 | 江苏东方九天新能源材料有限公司 |  | 倪兵 |  | 1 | 0.15 | 2380 | 610 | 1 | JG12240702653 |  | 1 | H黄条印(板面辊印重，轻黄) | 是 | 1
铬钝化 | JG12240702652 | JG1224070265 | 东方铬钝化750 | 合格 | 让步接收 | 乙 | 李澍 | 1782 | 1782 | 1 | 2380 | 0.15 | 610 | 镀铬量80-100 | 板面辊印重，黄条印轻 | 30210011 | 光亮卷 | 0.15-SPCC | 30110011 | 铬钝化卷 | 0.15-SPCC |  | 10 | MO002233 | MO002233-006-02 | GDH001 | 铬钝化模板 | 5304 | 2024-08-01 | 2024-08-01 | 5 | 2024-08-01 11:17:22 | 2024-08-01 11:20:41 | 江苏东方九天新能源材料有限公司 |  | 倪兵 |  | 1 | 0.15 | 2380 | 610 | 1 | JG12240702652 |  | 1 | H黄条印(板面辊印重，轻黄) | 是 | 1
铬钝化 | JG12240702651 | JG1224070265 | 东方铬钝化750 | 合格 | 让步接收 | 乙 | 李澍 | 1764 | 1764 | 1 | 2380 | 0.15 | 610 | 镀铬量80-100 | 板面辊印重，黄条印轻 | 30210011 | 光亮卷 | 0.15-SPCC | 30110011 | 铬钝化卷 | 0.15-SPCC |  | 10 | MO002233 | MO002233-006-01 | GDH001 | 铬钝化模板 | 5304 | 2024-08-01 | 2024-08-01 | 5 | 2024-08-01 11:17:22 | 2024-08-01 11:20:41 | 江苏东方九天新能源材料有限公司 |  | 倪兵 |  | 1 | 0.15 | 2380 | 610 | 1 | JG12240702651 |  | 1 | H黄条印(板面辊印重，轻黄) | 是 | 1
铬钝化 | JG1224070275 | JG1224070275 | 东方铬钝化750 | 合格 | 让步接收 | 甲 | 周建锋 | 6980 | 6981 | 1.0001 | 9670 | 0.15 | 610 | 镀铬量80-100 | 9169/9169/9180米横向561/591/591mm孔洞(0.17/0.17/0.11mm2） | 30210011 | 光亮卷 | 0.15-SPCC | 30110011 | 铬钝化卷 | 0.15-SPCC |  | 10 | MO002233 | MO002233-022 | GDH001 | 铬钝化模板 | 6980 | 2024-08-01 | 2024-08-01 | 5 | 2024-08-01 11:06:24 | 2024-08-01 11:16:22 | 江苏东方九天新能源材料有限公司 | 272851 | 倪兵 |  |  | 0.15 | 0 | 610 | 1 | JG1224070275 |  | 1 | 色差，辊印，白斑，白条印，振纹，9169/9169/9180米横向561/591/591，大小0.17/0.17/0.11 | 是 | 1
铬钝化 | JG12240702573 | JG1224070257 | 东方铬钝化750 | 合格 | 合格品 | 甲 | 孙锋 | 1780 | 1780 | 1 | 2430 | 0.15 | 610 | 镀铬量80-100 |  | 30210011 | 光亮卷 | 0.15-SPCC | 30110011 | 铬钝化卷 | 0.15-SPCC |  | 10 | MO002233 | MO002233-005-03 | GDH001 | 铬钝化模板 | 5316 | 2024-08-01 | 2024-08-01 | 5 | 2024-08-01 11:03:47 | 2024-08-01 11:05:13 | 江苏东方九天新能源材料有限公司 |  | 倪兵 |  | 1 | 0.15 | 2430 | 610 | 1 | JG12240702573 |  | 1 |  | 是 | 1
铬钝化 | JG12240702572 | JG1224070257 | 东方铬钝化750 | 合格 | 合格品 | 甲 | 孙锋 | 1764 | 1764 | 1 | 2400 | 0.15 | 610 | 镀铬量80-100 |  | 30210011 | 光亮卷 | 0.15-SPCC | 30110011 | 铬钝化卷 | 0.15-SPCC |  | 10 | MO002233 | MO002233-005-02 | GDH001 | 铬钝化模板 | 5316 | 2024-08-01 | 2024-08-01 | 5 | 2024-08-01 11:03:47 | 2024-08-01 11:05:12 | 江苏东方九天新能源材料有限公司 |  | 倪兵 |  | 1 | 0.15 | 2400 | 610 | 1 | JG12240702572 |  | 1 |  | 是 | 1
铬钝化 | JG12240702571 | JG1224070257 | 东方铬钝化750 | 合格 | 合格品 | 甲 | 孙锋 | 1766 | 1766 | 1 | 2400 | 0.15 | 610 | 镀铬量80-100 |  | 30210011 | 光亮卷 | 0.15-SPCC | 30110011 | 铬钝化卷 | 0.15-SPCC |  | 10 | MO002233 | MO002233-005-01 | GDH001 | 铬钝化模板 | 5316 | 2024-08-01 | 2024-08-01 | 5 | 2024-08-01 11:03:47 | 2024-08-01 11:05:12 | 江苏东方九天新能源材料有限公司 |  | 倪兵 |  | 1 | 0.15 | 2400 | 610 | 1 | JG12240702571 |  | 1 |  | 是 | 1