## sheet1
工序名称 | 新卷号 | 批号 | 机组名称 | 工序状态 | 检验结果 | 班组 | 参与人 | 来料重量 | 出料重量 | 成材率 | 出料长度 | 出料厚度 | 出料宽度 | 工序要求 | 备注 | 来料编码 | 来料名称 | 来料规格 | 产品编码 | 产品名称 | 产品规格 | 膜名称 | 排序 | 主计划号 | 子计划号 | 工序流程编码 | 工序流程名称 | 工单需求 | 计划开始时间 | 计划结束时间 | 工单状态 | 实际开始时间 | 产出时间 | 组织名称 | 卷号ID | 操作工人 | 报工人 | 检验 | 来料厚度 | 来料长度 | 来料宽度 | 是否分卷 | 原卷号 | 工单要求 | 是否成品 | 不良现象 | 是否入库 | 入库审核
铬钝化 | JG1224070246 | JG1224070246 | 东方铬钝化750 | 合格 | 合格品 | 乙 | 李澍 | 5120 | 5111 | 0.9982 | 7130 | 0.15 | 610 | / |  | 30210011 | 光亮卷 | 0.15-SPCC | 30110011 | 铬钝化卷 | 0.15-SPCC |  | 10 | MO002272 | MO002272-001 | GDH001 | 铬钝化模板 | 5120 | 2024-08-02 | 2024-08-02 | 5 | 2024-08-03 07:43:01 | 2024-08-03 08:15:31 | 江苏东方九天新能源材料有限公司 | 275717 | 李澍 |  |  | 0.15 | 7180 | 610 | 1 | JG1224070246 |  | 1 | 色差 白斑 条印 辊印 横辊印 | 是 | 1
铬钝化 | JG122407039212 | JG12240703921 | 东方铬钝化950 | 合格 | 合格品 | 乙 | 李志祥 | 3745 | 3745 | 1 | 7070 | 0.1 | 710 | / |  | 30210015 | 光亮卷 | 0.1-SPCC | 30110014 | 铬钝化卷 | 0.1-SPCC |  | 10 | MO002271 | MO002271-007-02 | GDH001 | 铬钝化模板 | 14280 | 2024-08-02 | 2024-08-02 | 5 | 2024-08-03 06:51:58 | 2024-08-03 08:10:45 | 江苏东方九天新能源材料有限公司 |  | 李志祥 |  | 1 | 0.1 | 7070 | 710 | 1 | JG122407039212 |  | 1 | 乳化斑 色差 条印 | 是 | 1
铬钝化 | JG122407039211 | JG12240703921 | 东方铬钝化950 | 合格 | 合格品 | 乙 | 李志祥 | 3301 | 3301 | 1 | 6200 | 0.1 | 710 | / |  | 30210015 | 光亮卷 | 0.1-SPCC | 30110014 | 铬钝化卷 | 0.1-SPCC |  | 10 | MO002271 | MO002271-007-01 | GDH001 | 铬钝化模板 | 14280 | 2024-08-02 | 2024-08-02 | 5 | 2024-08-03 06:51:58 | 2024-08-03 08:10:45 | 江苏东方九天新能源材料有限公司 |  | 李志祥 |  | 1 | 0.1 | 6200 | 710 | 1 | JG122407039211 |  | 1 | 乳化斑 色差 条印 | 是 | 1
铬钝化 | JG1224070456 | JG1224070456 | 东方铬钝化750 | 合格 | 合格品 | 乙 | 李澍 | 6726 | 6711 | 0.9978 | 9530 | 0.15 | 610 | 0.15镀铬量80-100 |  | 30210011 | 光亮卷 | 0.15-SPCC | 30110011 | 铬钝化卷 | 0.15-SPCC |  | 10 | MO002297 | MO002297-003 | GDH001 | 铬钝化模板 | 6726 | 2024-08-02 | 2024-08-02 | 5 | 2024-08-03 07:41:46 | 2024-08-03 07:42:38 | 江苏东方九天新能源材料有限公司 | 276220 | 李澍 |  |  | 0.15 | 9580 | 610 | 1 | JG1224070456 |  | 1 | 白斑 条印 辊印 | 是 | 1
铬钝化 | JG1224070464 | JG1224070464 | 东方铬钝化750 | 合格 | 合格品 | 乙 | 李澍 | 6650 | 6639 | 0.9983 | 9530 | 0.15 | 610 | / |  | 30210011 | 光亮卷 | 0.15-SPCC | 30110011 | 铬钝化卷 | 0.15-SPCC |  | 10 | MO002272 | MO002272-004 | GDH001 | 铬钝化模板 | 6650 | 2024-08-02 | 2024-08-02 | 5 | 2024-08-03 07:40:58 | 2024-08-03 07:41:34 | 江苏东方九天新能源材料有限公司 | 275720 | 李澍 |  |  | 0.15 | 0 | 610 | 1 | JG1224070464 |  | 1 | 白斑 辊印 条印 | 是 | 1
铬钝化 | JG12240703981 | JG12240703981 | 东方铬钝化950 | 合格 | 让步接收 | 乙 | 李志祥 | 13450 | 6699 | 0.4981 | 12520 | 0.1 | 710 | / | 7268米操侧240mm孔洞（1.06mm2） | 30210015 | 光亮卷 | 0.1-SPCC | 30110014 | 铬钝化卷 | 0.1-SPCC |  | 10 | MO002271 | MO002271-010 | GDH001 | 铬钝化模板 | 13450 | 2024-08-02 | 2024-08-02 | 5 | 2024-08-03 06:49:49 | 2024-08-03 06:50:45 | 江苏东方九天新能源材料有限公司 | 275673 | 李志祥 |  |  | 0.1 | 12540 | 710 | 1 | JG12240703981 |  | 1 | 7268米孔洞大小1.06操240 辊印 色差 | 是 | 1
铬钝化 | JG12240704042 | JG12240704042 | 东方铬钝化950 | 合格 | 让步接收 | 乙 | 李志祥 | 13235 | 6567 | 0.4962 | 12250 | 0.1 | 710 | / | 4441米操侧291mm孔洞（0.18 mm2） 9129米操侧484mm（3.27mm2）11775米操侧 94孔洞（0.97mm2） | 30210015 | 光亮卷 | 0.1-SPCC | 30110014 | 铬钝化卷 | 0.1-SPCC |  | 10 | MO002271 | MO002271-006 | GDH001 | 铬钝化模板 | 13235 | 2024-08-02 | 2024-08-02 | 5 | 2024-08-03 05:22:44 | 2024-08-03 05:34:47 | 江苏东方九天新能源材料有限公司 | 275625 | 李志祥 |  |  | 0.1 | 12320 | 710 | 1 | JG12240704042 |  | 1 | 4441米孔洞大小0.18操291 9129米孔洞大小3.27操484 11775米孔洞大小0.97操 94 乳化斑色差 | 是 | 1
铬钝化 | JG12240703982 | JG12240703982 | 东方铬钝化950 | 合格 | 让步接收 | 乙 | 李志祥 | 13870 | 6911 | 0.4983 | 12930 | 0.1 | 710 | / | 操2366米孔洞（0.27 mm2） | 30210015 | 光亮卷 | 0.1-SPCC | 30110014 | 铬钝化卷 | 0.1-SPCC |  | 10 | MO002271 | MO002271-008 | GDH001 | 铬钝化模板 | 13870 | 2024-08-02 | 2024-08-02 | 5 | 2024-08-03 05:20:09 | 2024-08-03 05:21:08 | 江苏东方九天新能源材料有限公司 | 275666 | 李志祥 |  |  | 0.1 | 13000 | 710 | 1 | JG12240703982 |  | 1 | 2366米孔洞大小0.27操 尾50米停机斑 | 是 | 1
铬钝化 | JG122407019122 | JG12240701912 | 东方铬钝化750 | 合格 | 合格品 | 乙 | 李澍 | 1953 | 1953 | 1 | 4140 | 0.1 | 610 | 0.15镀铬量80-100 |  | 30210015 | 光亮卷 | 0.1-SPCC | 30110014 | 铬钝化卷 | 0.1-SPCC |  | 10 | MO002297 | MO002297-024-02 | GDH001 | 铬钝化模板 | 5200 | 2024-08-02 | 2024-08-02 | 5 | 2024-08-03 05:02:43 | 2024-08-03 05:11:43 | 江苏东方九天新能源材料有限公司 |  | 李澍 |  | 1 | 0.1 | 4140 | 610 | 1 | JG122407019122 |  | 1 | 白斑 辊印 折印 | 是 | 1
铬钝化 | JG122407019121 | JG12240701912 | 东方铬钝化750 | 合格 | 合格品 | 乙 | 李澍 | 3241 | 3241 | 1 | 6850 | 0.1 | 610 | 0.15镀铬量80-100 |  | 30210015 | 光亮卷 | 0.1-SPCC | 30110014 | 铬钝化卷 | 0.1-SPCC |  | 10 | MO002297 | MO002297-024-01 | GDH001 | 铬钝化模板 | 5200 | 2024-08-02 | 2024-08-02 | 5 | 2024-08-03 05:02:43 | 2024-08-03 05:11:43 | 江苏东方九天新能源材料有限公司 |  | 李澍 |  | 1 | 0.1 | 6850 | 610 | 1 | JG122407019121 |  | 1 |  | 是 | 1
铬钝化 | JG1224070312 | JG1224070312 | 东方铬钝化750 | 合格 | 合格品 | 乙 | 李澍 | 6480 | 6479 | 0.9998 | 9340 | 0.15 | 610 | 0.15镀铬量80-100 | 色差 白斑 横辊印 条印 | 30210011 | 光亮卷 | 0.15-SPCC | 30110011 | 铬钝化卷 | 0.15-SPCC |  | 10 | MO002297 | MO002297-007 | GDH001 | 铬钝化模板 | 6480 | 2024-08-02 | 2024-08-02 | 5 | 2024-08-03 01:22:31 | 2024-08-03 03:35:29 | 江苏东方九天新能源材料有限公司 | 276224 | 李澍 |  |  | 0.15 | 9360 | 610 | 1 | JG1224070312 |  | 1 | 色差 白斑 横辊印 条印 | 是 | 1
铬钝化 | JG12240703872 | JG12240703872 | 东方铬钝化950 | 合格 | 合格品 | 乙 | 李志祥 | 6550 | 6539 | 0.9983 | 12280 | 0.1 | 710 | / | 色差 条印 | 30210015 | 光亮卷 | 0.1-SPCC | 30110014 | 铬钝化卷 | 0.1-SPCC |  | 10 | MO002298 | MO002298-003 | GDH001 | 铬钝化模板 | 6550 | 2024-08-02 | 2024-08-02 | 5 | 2024-08-03 02:58:56 | 2024-08-03 03:00:46 | 江苏东方九天新能源材料有限公司 | 276246 | 李志祥 |  |  | 0.1 | 0 | 710 | 1 | JG12240703872 |  | 1 | 色差 条印 | 是 | 1
铬钝化 | JG12240601782 | JG12240601782 | 东方铬钝化950 | 合格 | 合格品 | 乙 | 李志祥 | 5410 | 5389 | 0.9961 | 9860 | 0.1 | 710 | / | 色差 条印 | 30210015 | 光亮卷 | 0.1-SPCC | 30110014 | 铬钝化卷 | 0.1-SPCC |  | 10 | MO002271 | MO002271-005 | GDH001 | 铬钝化模板 | 5410 | 2024-08-02 | 2024-08-02 | 5 | 2024-08-03 00:40:50 | 2024-08-03 02:58:04 | 江苏东方九天新能源材料有限公司 | 275624 | 李志祥 |  |  | 0.1 | 0 | 710 | 1 | JG12240601782 |  | 1 | 色差 条印 | 是 | 1
铬钝化 | JG1224070463 | JG1224070463 | 东方铬钝化750 | 合格 | 合格品 | 乙 | 李澍 | 6660 | 6653 | 0.9989 | 9460 | 0.15 | 610 | 0.15镀铬量80-100 | 白斑 色差 辊印 横辊印 9080米操11大小0.11 | 30210011 | 光亮卷 | 0.15-SPCC | 30110011 | 铬钝化卷 | 0.15-SPCC |  | 10 | MO002297 | MO002297-001 | GDH001 | 铬钝化模板 | 6660 | 2024-08-02 | 2024-08-02 | 5 | 2024-08-03 01:21:28 | 2024-08-03 01:22:18 | 江苏东方九天新能源材料有限公司 | 276218 | 李澍 |  |  | 0.15 | 9410 | 610 | 1 | JG1224070463 |  | 1 | 白斑 色差 辊印 横辊印 9080米操11大小0.11 | 是 | 1
铬钝化 | JG12240704212 | JG12240704212 | 东方铬钝化950 | 合格 | 合格品 | 乙 | 李志祥 | 6626 | 6615 | 0.9983 | 12350 | 0.1 | 710 | / | 白斑 色差 条印 | 30210015 | 光亮卷 | 0.1-SPCC | 30110014 | 铬钝化卷 | 0.1-SPCC |  | 10 | MO002298 | MO002298-004 | GDH001 | 铬钝化模板 | 6626 | 2024-08-02 | 2024-08-02 | 5 | 2024-08-03 00:36:58 | 2024-08-03 00:39:10 | 江苏东方九天新能源材料有限公司 | 276247 | 李志祥 |  |  | 0.1 | 0 | 710 | 1 | JG12240704212 |  | 1 | 白斑 色差 条印 | 是 | 1
铬钝化 | JG1224070451 | JG1224070451 | 东方铬钝化750 | 合格 | 合格品 | 乙 | 李澍 | 6726 | 6715 | 0.9984 | 9450 | 0.15 | 610 | 0.15镀铬量80-100 | 色差 白斑 辊印 条印 | 30210011 | 光亮卷 | 0.15-SPCC | 30110011 | 铬钝化卷 | 0.15-SPCC |  | 10 | MO002297 | MO002297-006 | GDH001 | 铬钝化模板 | 6726 | 2024-08-02 | 2024-08-02 | 5 | 2024-08-03 00:38:08 | 2024-08-03 00:38:36 | 江苏东方九天新能源材料有限公司 | 276223 | 李澍 |  |  | 0.15 | 9480 | 610 | 1 | JG1224070451 |  | 1 | 色差 白斑 辊印 条印 | 是 | 1
铬钝化 | JG1224070331 | JG1224070331 | 东方铬钝化750 | 合格 | 合格品 | 乙 | 李澍 | 6490 | 6483 | 0.9989 | 9390 | 0.15 | 610 | 0.15镀铬量80-100 | 白斑 色差 辊印 条印 5300-5390米6处孔洞 横590大小0.23-2.03 | 30210011 | 光亮卷 | 0.15-SPCC | 30110011 | 铬钝化卷 | 0.15-SPCC |  | 10 | MO002297 | MO002297-002 | GDH001 | 铬钝化模板 | 6490 | 2024-08-02 | 2024-08-02 | 5 | 2024-08-03 00:36:29 | 2024-08-03 00:37:56 | 江苏东方九天新能源材料有限公司 | 276219 | 李澍 |  |  | 0.15 | 9340 | 610 | 1 | JG1224070331 |  | 1 | 白斑 色差 辊印 条印 5300-5390米6处孔洞 横590大小0.23-2.03 | 是 | 1