## sheet1
工序名称 | 新卷号 | 批号 | 机组名称 | 工序状态 | 检验结果 | 班组 | 参与人 | 来料重量 | 出料重量 | 成材率 | 出料长度 | 出料厚度 | 出料宽度 | 工序要求 | 备注 | 来料编码 | 来料名称 | 来料规格 | 产品编码 | 产品名称 | 产品规格 | 膜名称 | 排序 | 主计划号 | 子计划号 | 工序流程编码 | 工序流程名称 | 工单需求 | 计划开始时间 | 计划结束时间 | 工单状态 | 实际开始时间 | 产出时间 | 组织名称 | 卷号ID | 操作工人 | 报工人 | 检验 | 来料厚度 | 来料长度 | 来料宽度 | 是否分卷 | 原卷号 | 工单要求 | 是否成品 | 不良现象 | 是否入库 | 入库审核
覆膜 | JG12240702903 | JG1224070290 | 九天覆膜-5 | 合格 | 合格品 | 甲 | 成防萍,徐新圣 | 1844 | 1844 | 1 | 2390 | 0.25 | 610 | / |  | 30110011 | 铬钝化卷 | 0.15-SPCC | 30312017 | 双面钢塑复合卷 | 0.25-SPCC | 明绿改性膜-2 | 10 | MO002252 | MO002252-007-03 | FM001 | 覆膜模板 | 5111 | 2024-08-01 | 2024-08-01 | 3 | 2024-08-03 06:13:40 | 2024-08-03 08:13:48 | 江苏九天光电科技有限公司 | 0 | 徐新圣 |  | 1 | 0.25 | 2390 | 610 | 1 | JG12240702903 |  | 1 | 板面振纹重
覆膜 | JG12240702902 | JG1224070290 | 九天覆膜-5 | 合格 | 合格品 | 甲 | 成防萍,徐新圣 | 1828 | 1828 | 1 | 2380 | 0.25 | 610 | / |  | 30110011 | 铬钝化卷 | 0.15-SPCC | 30312017 | 双面钢塑复合卷 | 0.25-SPCC | 明绿改性膜-2 | 10 | MO002252 | MO002252-007-02 | FM001 | 覆膜模板 | 5111 | 2024-08-01 | 2024-08-01 | 3 | 2024-08-03 06:13:40 | 2024-08-03 08:13:48 | 江苏九天光电科技有限公司 | 0 | 徐新圣 |  | 1 | 0.25 | 2380 | 610 | 1 | JG12240702902 |  | 1 | 板面振纹重
覆膜 | JG12240702901 | JG1224070290 | 九天覆膜-5 | 合格 | 合格品 | 甲 | 成防萍,徐新圣 | 1830 | 1830 | 1 | 2380 | 0.25 | 610 | / |  | 30110011 | 铬钝化卷 | 0.15-SPCC | 30312017 | 双面钢塑复合卷 | 0.25-SPCC | 明绿改性膜-2 | 10 | MO002252 | MO002252-007-01 | FM001 | 覆膜模板 | 5111 | 2024-08-01 | 2024-08-01 | 3 | 2024-08-03 06:13:40 | 2024-08-03 08:13:48 | 江苏九天光电科技有限公司 | 0 | 徐新圣 |  | 1 | 0.25 | 2380 | 610 | 1 | JG12240702901 |  | 1 | 板面振纹重
覆膜 | JG12240704533 | JG1224070453 | 九天覆膜-8 | 合格 | 合格品 | 甲 | 成防萍,徐新圣 | 1800 | 1800 | 1 | 2360 | 0.25 | 610 | / |  | 30110011 | 铬钝化卷 | 0.15-SPCC | 30312017 | 双面钢塑复合卷 | 0.25-SPCC | 明绿改性膜-2 | 10 | MO002296 | MO002296-001-03 | FM001 | 覆膜模板 | 5029 | 2024-08-02 | 2024-08-02 | 5 | 2024-08-03 04:50:23 | 2024-08-03 05:34:34 | 江苏九天光电科技有限公司 | 0 | 徐新圣 |  | 1 | 0.25 | 2360 | 610 | 1 | JG12240704533 |  | 1 |  | 是 | 1
覆膜 | JG12240704532 | JG1224070453 | 九天覆膜-8 | 合格 | 合格品 | 甲 | 成防萍,徐新圣 | 1814 | 1814 | 1 | 2370 | 0.25 | 610 | / |  | 30110011 | 铬钝化卷 | 0.15-SPCC | 30312017 | 双面钢塑复合卷 | 0.25-SPCC | 明绿改性膜-2 | 10 | MO002296 | MO002296-001-02 | FM001 | 覆膜模板 | 5029 | 2024-08-02 | 2024-08-02 | 5 | 2024-08-03 04:50:23 | 2024-08-03 05:34:34 | 江苏九天光电科技有限公司 | 0 | 徐新圣 |  | 1 | 0.25 | 2370 | 610 | 1 | JG12240704532 |  | 1 |  | 是 | 1
覆膜 | JG12240704531 | JG1224070453 | 九天覆膜-8 | 合格 | 合格品 | 甲 | 成防萍,徐新圣 | 1808 | 1808 | 1 | 2360 | 0.25 | 610 | / |  | 30110011 | 铬钝化卷 | 0.15-SPCC | 30312017 | 双面钢塑复合卷 | 0.25-SPCC | 明绿改性膜-2 | 10 | MO002296 | MO002296-001-01 | FM001 | 覆膜模板 | 5029 | 2024-08-02 | 2024-08-02 | 5 | 2024-08-03 04:50:23 | 2024-08-03 05:34:34 | 江苏九天光电科技有限公司 | 0 | 徐新圣 |  | 1 | 0.25 | 2360 | 610 | 1 | JG12240704531 |  | 1 |  | 是 | 1
覆膜 | JG1224040264221 | JG1224040264221 | 九天覆膜-9 | 合格 | 让步接收 | 甲 | 顾志明,倪志宏,徐刚 | 2171 | 2310 | 1.064 | 4000 | 0.165 | 710 | / | 缩芯折印(尾缩芯折印),S松花印(传动侧20公分内松花印重) | 30110014 | 铬钝化卷 | 0.1-SPCC | 30312001 | 双面钢塑复合卷 | 0.165-SPCC | 明绿改性膜-1 | 10 | MO001331 | MO001331-019 | FM001 | 覆膜模板 | 2171 | 2024-07-07 | 2024-07-07 | 5 | 2024-08-03 03:41:41 | 2024-08-03 04:51:28 | 江苏九天光电科技有限公司 | 226147 | 顾志明 |  |  | 0.1 | 0 | 710 | 1 | JG1224040264221 |  | 1 | 缩芯折印(尾缩芯折印),S松花印(传动侧20公分内松花印重) | 是 | 1
覆膜 | JG12240702334 | JG1224070233 | 九天覆膜-5 | 退库 | 报废品 | 甲 | 成防萍,徐新圣 | 1140 | 1140 | 1 | 1550 | 0.15 | 610 | / | 烘箱故障造成短带 | 30110011 | 铬钝化卷 | 0.15-SPCC | 30312017 | 双面钢塑复合卷 | 0.25-SPCC |  | 10 | MO002164 | MO002164-003-04 | FM001 | 覆膜模板 | 5237 | 2024-07-29 | 2024-07-29 | 5 | 2024-08-03 04:11:17 | 2024-08-03 04:17:42 | 江苏九天光电科技有限公司 | 0 | 徐新圣 |  | 1 | 0.15 | 1550 | 610 | 1 | JG12240702334 |  | 1 | 烘箱故障造成短带 | 是 | 1
覆膜 | JG12240702333 | JG1224070233 | 九天覆膜-5 | 退库 | 报废品 | 甲 | 成防萍,徐新圣 | 600 | 600 | 1 | 700 | 0.25 | 610 | / | 烘箱故障造成短带 | 30110011 | 铬钝化卷 | 0.15-SPCC | 30312017 | 双面钢塑复合卷 | 0.25-SPCC | 明绿改性膜-2 | 10 | MO002164 | MO002164-003-03 | FM001 | 覆膜模板 | 5237 | 2024-07-29 | 2024-07-29 | 5 | 2024-08-03 04:11:17 | 2024-08-03 04:17:42 | 江苏九天光电科技有限公司 | 0 | 徐新圣 |  | 1 | 0.25 | 700 | 610 | 1 | JG12240702333 |  | 1 | 烘箱故障造成短带 | 是 | 1
覆膜 | JG12240702332 | JG1224070233 | 九天覆膜-5 | 合格 | 让步接收 | 甲 | 成防萍,徐新圣 | 1882 | 1882 | 1 | 2360 | 0.25 | 610 | / | 振纹，条印色差 | 30110011 | 铬钝化卷 | 0.15-SPCC | 30312017 | 双面钢塑复合卷 | 0.25-SPCC | 明绿改性膜-2 | 10 | MO002164 | MO002164-003-02 | FM001 | 覆膜模板 | 5237 | 2024-07-29 | 2024-07-29 | 5 | 2024-08-03 04:11:17 | 2024-08-03 04:17:42 | 江苏九天光电科技有限公司 | 0 | 徐新圣 |  | 1 | 0.25 | 2360 | 610 | 1 | JG12240702332 |  | 1 | 振纹，条印色差 | 是 | 1
覆膜 | JG12240702331 | JG1224070233 | 九天覆膜-5 | 合格 | 让步接收 | 甲 | 成防萍,徐新圣 | 1878 | 1878 | 1 | 2360 | 0.25 | 610 | / | 板面振纹重，色差条印，白条印 | 30110011 | 铬钝化卷 | 0.15-SPCC | 30312017 | 双面钢塑复合卷 | 0.25-SPCC | 明绿改性膜-2 | 10 | MO002164 | MO002164-003-01 | FM001 | 覆膜模板 | 5237 | 2024-07-29 | 2024-07-29 | 5 | 2024-08-03 04:11:17 | 2024-08-03 04:17:42 | 江苏九天光电科技有限公司 | 0 | 徐新圣 |  | 1 | 0.25 | 2360 | 610 | 1 | JG12240702331 |  | 1 | 板面振纹重，色差条印，白条印 | 是 | 1
覆膜 | JG12240704674 | JG1224070467 | 九天覆膜-5 | 合格 | 合格品 | 甲 | 成防萍,徐新圣 | 1802 | 1802 | 1 | 2380 | 0.25 | 610 | / |  | 30110011 | 铬钝化卷 | 0.15-SPCC | 30312017 | 双面钢塑复合卷 | 0.25-SPCC | 明绿改性膜-2 | 10 | MO002259 | MO002259-011-04 | FM001 | 覆膜模板 | 6781 | 2024-08-02 | 2024-08-02 | 5 | 2024-08-03 01:37:57 | 2024-08-03 03:41:14 | 江苏九天光电科技有限公司 | 0 | 徐新圣 |  | 1 | 0.25 | 2380 | 610 | 1 | JG12240704674 |  | 1 |  | 是 | 1
覆膜 | JG12240704673 | JG1224070467 | 九天覆膜-5 | 合格 | 合格品 | 甲 | 成防萍,徐新圣 | 1834 | 1834 | 1 | 2400 | 0.25 | 610 | / |  | 30110011 | 铬钝化卷 | 0.15-SPCC | 30312017 | 双面钢塑复合卷 | 0.25-SPCC | 明绿改性膜-2 | 10 | MO002259 | MO002259-011-03 | FM001 | 覆膜模板 | 6781 | 2024-08-02 | 2024-08-02 | 5 | 2024-08-03 01:37:57 | 2024-08-03 03:41:14 | 江苏九天光电科技有限公司 | 0 | 徐新圣 |  | 1 | 0.25 | 2400 | 610 | 1 | JG12240704673 |  | 1 |  | 是 | 1
覆膜 | JG12240704672 | JG1224070467 | 九天覆膜-5 | 合格 | 合格品 | 甲 | 成防萍,徐新圣 | 1836 | 1836 | 1 | 2400 | 0.25 | 610 | / |  | 30110011 | 铬钝化卷 | 0.15-SPCC | 30312017 | 双面钢塑复合卷 | 0.25-SPCC | 明绿改性膜-2 | 10 | MO002259 | MO002259-011-02 | FM001 | 覆膜模板 | 6781 | 2024-08-02 | 2024-08-02 | 5 | 2024-08-03 01:37:57 | 2024-08-03 03:41:14 | 江苏九天光电科技有限公司 | 0 | 徐新圣 |  | 1 | 0.25 | 2400 | 610 | 1 | JG12240704672 |  | 1 |  | 是 | 1
覆膜 | JG12240704671 | JG1224070467 | 九天覆膜-5 | 合格 | 合格品 | 甲 | 成防萍,徐新圣 | 1828 | 1828 | 1 | 2400 | 0.25 | 610 | / |  | 30110011 | 铬钝化卷 | 0.15-SPCC | 30312017 | 双面钢塑复合卷 | 0.25-SPCC | 明绿改性膜-2 | 10 | MO002259 | MO002259-011-01 | FM001 | 覆膜模板 | 6781 | 2024-08-02 | 2024-08-02 | 5 | 2024-08-03 01:37:57 | 2024-08-03 03:41:14 | 江苏九天光电科技有限公司 | 0 | 徐新圣 |  | 1 | 0.25 | 2400 | 610 | 1 | JG12240704671 |  | 1 |  | 是 | 1
覆膜 | JG12240601801 | JG12240601801 | 九天覆膜-9 | 合格 | 让步接收 | 甲 | 顾志明,倪志宏,徐刚 | 2679 | 2888 | 1.078 | 4860 | 0.165 | 710 | / | K孔洞(2250米传动侧666-678mm4个孔洞约0,03-0,96平方毫米)缩芯折印(尾缩芯折印) | 30110014 | 铬钝化卷 | 0.1-SPCC | 30312001 | 双面钢塑复合卷 | 0.165-SPCC | 明绿改性膜-1 | 10 | MO001354 | MO001354-001 | FM001 | 覆膜模板 | 2679 | 2024-07-08 | 2024-07-08 | 5 | 2024-08-03 02:51:46 | 2024-08-03 03:40:20 | 江苏九天光电科技有限公司 | 227430 | 顾志明 |  |  | 0.1 | 0 | 710 | 1 | JG12240601801 |  | 1 | K孔洞(2250米传动侧666-678mm4个孔洞约0,03-0,96平方毫米)缩芯折印(尾缩芯折印) | 是 | 1
覆膜 | JG12240602171 | JG12240602171 | 九天覆膜-9 | 合格 | 让步接收 | 甲 | 顾志明,倪志宏,徐刚 | 2585 | 2786 | 1.0778 | 4680 | 0.165 | 710 | / | 缩芯折印(尾缩芯折印),N粘钢折印(操边粘钢折印) | 30110014 | 铬钝化卷 | 0.1-SPCC | 30312001 | 双面钢塑复合卷 | 0.165-SPCC | 明绿改性膜-1 | 10 | MO002038 | MO002038-015 | FM001 | 覆膜模板 | 2585 | 2024-07-25 | 2024-07-25 | 5 | 2024-08-03 01:57:01 | 2024-08-03 02:45:45 | 江苏九天光电科技有限公司 | 258907 | 顾志明 |  |  | 0.1 | 0 | 710 | 1 | JG12240602171 |  | 1 | 缩芯折印(尾缩芯折印),N粘钢折印(操边粘钢折印) | 是 | 1
覆膜 | JG1224050066-11 | JG1224050066-11 | 九天覆膜-9 | 待判定 | 5 | 甲 | 顾志明,倪志宏,徐刚 | 2375 | 2444 | 1.0291 | 4140 | 0.165 | 710 | / | D顶伤印(尾300米传动侧约30公分处顶伤凹印约3公分。),Z撞伤折印(尾200米两侧撞伤印约7mm) | 30110014 | 铬钝化卷 | 0.1-SPCC | 30312001 | 双面钢塑复合卷 | 0.165-SPCC | 明绿改性膜-1 | 10 | MO001331 | MO001331-017 | FM001 | 覆膜模板 | 2375 | 2024-07-07 | 2024-07-07 | 2 | 2024-08-03 01:02:11 | 2024-08-03 01:54:54 | 江苏九天光电科技有限公司 | 226142 | 顾志明 |  |  | 0.1 | 0 | 710 | 1 | JG1224050066-11 |  | 1 | D顶伤印(尾300米传动侧约30公分处顶伤凹印约3公分。),Z撞伤折印(尾200米两侧撞伤印约7mm) | 否 | 0
覆膜 | JG1224060117112 | JG122406011711 | 九天覆膜-9 | 合格 | 让步接收 | 甲 | 顾志明,倪志宏,徐刚 | 2460 | 2460 | 1 | 4150 | 0.165 | 710 | / | 缩芯折印(尾缩芯折印) | 30110014 | 铬钝化卷 | 0.1-SPCC | 30312001 | 双面钢塑复合卷 | 0.165-SPCC | 明绿改性膜-1 | 10 | MO001760 | MO001760-001-02 | FM001 | 覆膜模板 | 4687 | 2024-07-18 | 2024-07-18 | 5 | 2024-08-03 00:07:40 | 2024-08-03 00:59:12 | 江苏九天光电科技有限公司 | 248123 | 顾志明 |  | 1 | 0.165 | 4150 | 710 | 1 | JG1224060117112 |  | 1 | 缩芯折印(尾缩芯折印) | 是 | 1
覆膜 | JG1224060117111 | JG122406011711 | 九天覆膜-9 | 合格 | 合格品 | 甲 | 顾志明,倪志宏,徐刚 | 2570 | 2570 | 1 | 4320 | 0.165 | 710 | / |  | 30110014 | 铬钝化卷 | 0.1-SPCC | 30312001 | 双面钢塑复合卷 | 0.165-SPCC | 明绿改性膜-1 | 10 | MO001760 | MO001760-001-01 | FM001 | 覆膜模板 | 4687 | 2024-07-18 | 2024-07-18 | 5 | 2024-08-03 00:07:40 | 2024-08-03 00:59:12 | 江苏九天光电科技有限公司 | 248123 | 顾志明 |  | 1 | 0.165 | 4320 | 710 | 1 | JG1224060117111 |  | 1 |  | 是 | 1
覆膜 | JG12240702874 | JG1224070287 | 九天覆膜-5 | 合格 | 让步接收 | 甲 | 成防萍,徐新圣 | 1794 | 1794 | 1 | 2350 | 0.25 | 610 | / | 色差，边部发黄 | 30110011 | 铬钝化卷 | 0.15-SPCC | 30312017 | 双面钢塑复合卷 | 0.25-SPCC | 明绿改性膜-2 | 10 | MO002259 | MO002259-014-04 | FM001 | 覆膜模板 | 6563 | 2024-08-02 | 2024-08-02 | 5 | 2024-08-02 22:50:35 | 2024-08-03 00:44:20 | 江苏九天光电科技有限公司 | 0 | 徐新圣 |  | 1 | 0.25 | 2350 | 610 | 1 | JG12240702874 |  | 1 | 色差，边部发黄 | 是 | 1
覆膜 | JG12240702873 | JG1224070287 | 九天覆膜-5 | 合格 | 合格品 | 甲 | 成防萍,徐新圣 | 1754 | 1754 | 1 | 2300 | 0.25 | 610 | / |  | 30110011 | 铬钝化卷 | 0.15-SPCC | 30312017 | 双面钢塑复合卷 | 0.25-SPCC | 明绿改性膜-2 | 10 | MO002259 | MO002259-014-03 | FM001 | 覆膜模板 | 6563 | 2024-08-02 | 2024-08-02 | 5 | 2024-08-02 22:50:35 | 2024-08-03 00:44:20 | 江苏九天光电科技有限公司 | 0 | 徐新圣 |  | 1 | 0.25 | 2300 | 610 | 1 | JG12240702873 |  | 1 |  | 是 | 1
覆膜 | JG12240702872 | JG1224070287 | 九天覆膜-5 | 合格 | 让步接收 | 甲 | 成防萍,徐新圣 | 1758 | 1758 | 1 | 2300 | 0.25 | 610 | / | Q起筋(1010米下膜操边部来膜起筋一条，宽约5公分),T停机印(1850米来料停机印) | 30110011 | 铬钝化卷 | 0.15-SPCC | 30312017 | 双面钢塑复合卷 | 0.25-SPCC | 明绿改性膜-2 | 10 | MO002259 | MO002259-014-02 | FM001 | 覆膜模板 | 6563 | 2024-08-02 | 2024-08-02 | 5 | 2024-08-02 22:50:35 | 2024-08-03 00:44:20 | 江苏九天光电科技有限公司 | 0 | 徐新圣 |  | 1 | 0.25 | 2300 | 610 | 1 | JG12240702872 |  | 1 | Q起筋(1010米下膜操边部来膜起筋一条，宽约5公分),T停机印(1850米来料停机印) | 是 | 1
覆膜 | JG12240702871 | JG1224070287 | 九天覆膜-5 | 合格 | 让步接收 | 甲 | 成防萍,徐新圣 | 1752 | 1752 | 1 | 2300 | 0.25 | 610 | / | D顶伤(内80米操边部顶伤重宽约1公分) | 30110011 | 铬钝化卷 | 0.15-SPCC | 30312017 | 双面钢塑复合卷 | 0.25-SPCC | 明绿改性膜-2 | 10 | MO002259 | MO002259-014-01 | FM001 | 覆膜模板 | 6563 | 2024-08-02 | 2024-08-02 | 5 | 2024-08-02 22:50:35 | 2024-08-03 00:44:20 | 江苏九天光电科技有限公司 | 0 | 徐新圣 |  | 1 | 0.25 | 2300 | 610 | 1 | JG12240702871 |  | 1 | D顶伤(内80米操边部顶伤重宽约1公分) | 是 | 1
覆膜翻包 | B2JJF1240801-05 | B24072908 | 九天覆膜-3 | 合格 | 合格品 | 甲 | 顾志明,倪志宏,徐刚 | 1948 | 1862 | 0.9559 | 3000 | 0.22 | 610 | / |  | 11030019 | 不锈钢卷 | 0.12*610-201 | 30412007 | 双面不锈钢塑复合卷 | 0.22-201 |  | 20 | MO002251 | MO002251-006 | FM001 | 覆膜模板 | 1806 | 2024-08-01 | 2024-08-01 | 3 | 2024-08-02 22:57:58 | 2024-08-02 23:43:52 | 江苏九天光电科技有限公司 | 267002 | 顾志明 |  |  | 0.22 | 3120 | 610 | 1 | B24072908 |  | 1 |  | 处理中 | 0
覆膜翻包 | B2JJF1240801-04 | B24072907 | 九天覆膜-3 | 合格 | 合格品 | 甲 | 顾志明,倪志宏,徐刚 | 1980 | 1910 | 0.9646 | 3060 | 0.22 | 610 | / |  | 11030019 | 不锈钢卷 | 0.12*610-201 | 30412007 | 双面不锈钢塑复合卷 | 0.22-201 |  | 20 | MO002251 | MO002251-005 | FM001 | 覆膜模板 | 1840 | 2024-08-01 | 2024-08-01 | 3 | 2024-08-02 22:53:29 | 2024-08-02 22:56:30 | 江苏九天光电科技有限公司 | 267001 | 顾志明 |  |  | 0.22 | 3150 | 610 | 1 | B24072907 |  | 1 |  | 处理中 | 0
覆膜翻包 | B2JJF1240801-08 | B24072905 | 九天覆膜-3 | 合格 | 让步接收 | 甲 | 顾志明,倪志宏,徐刚 | 1910 | 1874 | 0.9812 | 3000 | 0.22 | 610 | / | Z重划伤(尾200米传动侧边部划伤印重。【来料版型差造成】) | 11030019 | 不锈钢卷 | 0.12*610-201 | 30412007 | 双面不锈钢塑复合卷 | 0.22-201 |  | 20 | MO002206 | MO002206-005 | FM001 | 覆膜模板 | 1838 | 2024-07-30 | 2024-07-30 | 3 | 2024-08-02 22:11:31 | 2024-08-02 22:52:55 | 江苏九天光电科技有限公司 | 266999 | 顾志明 |  |  | 0.22 | 3000 | 610 | 1 | B24072905 |  | 1 | Z重划伤(尾200米传动侧边部划伤印重。【来料版型差造成】) | 处理中 | 0
覆膜 | JG12240703114 | JG1224070311 | 九天覆膜-5 | 合格 | 让步接收 | 甲 | 成防萍,徐新圣 | 1758 | 1758 | 1 | 2360 | 0.25 | 610 | / | Q起筋(1130米操边部来膜起筋，宽约15公分),G辊印(白斑，振纹，150米操作侧约20公分处来料白色胶带，大小约2公分 ) | 30110011 | 铬钝化卷 | 0.15-SPCC | 30312017 | 双面钢塑复合卷 | 0.25-SPCC | 明绿改性膜-2 | 10 | MO002259 | MO002259-013-04 | FM001 | 覆膜模板 | 6541 | 2024-08-02 | 2024-08-02 | 5 | 2024-08-02 18:28:37 | 2024-08-02 22:07:31 | 江苏九天光电科技有限公司 | 0 | 徐新圣 |  | 1 | 0.25 | 2360 | 610 | 1 | JG12240703114 |  | 1 | Q起筋(1130米操边部来膜起筋，宽约15公分),G辊印(白斑，振纹，150米操作侧约20公分处来料白色胶带，大小约2公分 ) | 是 | 1
覆膜 | JG12240703113 | JG1224070311 | 九天覆膜-5 | 合格 | 合格品 | 甲 | 成防萍,徐新圣 | 1756 | 1756 | 1 | 2360 | 0.25 | 610 | / |  | 30110011 | 铬钝化卷 | 0.15-SPCC | 30312017 | 双面钢塑复合卷 | 0.25-SPCC | 明绿改性膜-2 | 10 | MO002259 | MO002259-013-03 | FM001 | 覆膜模板 | 6541 | 2024-08-02 | 2024-08-02 | 5 | 2024-08-02 18:28:37 | 2024-08-02 22:07:31 | 江苏九天光电科技有限公司 | 0 | 徐新圣 |  | 1 | 0.25 | 2360 | 610 | 1 | JG12240703113 |  | 1 |  | 是 | 1
覆膜 | JG12240703112 | JG1224070311 | 九天覆膜-5 | 合格 | 合格品 | 乙 | 冯忠平,何志宏 | 1756 | 1756 | 1 | 2360 | 0.25 | 610 | / |  | 30110011 | 铬钝化卷 | 0.15-SPCC | 30312017 | 双面钢塑复合卷 | 0.25-SPCC | 明绿改性膜-2 | 10 | MO002259 | MO002259-013-02 | FM001 | 覆膜模板 | 6541 | 2024-08-02 | 2024-08-02 | 5 | 2024-08-02 18:28:37 | 2024-08-02 22:07:31 | 江苏九天光电科技有限公司 | 0 | 徐新圣 |  | 1 | 0.25 | 2360 | 610 | 1 | JG12240703112 |  | 1 |  | 是 | 1
覆膜 | JG12240703111 | JG1224070311 | 九天覆膜-5 | 合格 | 合格品 | 乙 | 冯忠平,何志宏 | 1764 | 1764 | 1 | 2360 | 0.25 | 610 | / |  | 30110011 | 铬钝化卷 | 0.15-SPCC | 30312017 | 双面钢塑复合卷 | 0.25-SPCC | 明绿改性膜-2 | 10 | MO002259 | MO002259-013-01 | FM001 | 覆膜模板 | 6541 | 2024-08-02 | 2024-08-02 | 5 | 2024-08-02 18:28:37 | 2024-08-02 22:07:31 | 江苏九天光电科技有限公司 | 0 | 徐新圣 |  | 1 | 0.25 | 2360 | 610 | 1 | JG12240703111 |  | 1 |  | 是 | 1
覆膜翻包 | B2JJF1240801-03 | B24072902 | 九天覆膜-3 | 合格 | 让步接收 | 甲 | 顾志明,倪志宏,徐刚 | 2004 | 1942 | 0.9691 | 3100 | 0.22 | 610 | / | 缩芯折印(尾缩芯折印) | 11030019 | 不锈钢卷 | 0.12*610-201 | 30412007 | 双面不锈钢塑复合卷 | 0.22-201 |  | 20 | MO002251 | MO002251-002 | FM001 | 覆膜模板 | 1810 | 2024-08-01 | 2024-08-01 | 3 | 2024-08-02 21:37:38 | 2024-08-02 22:03:21 | 江苏九天光电科技有限公司 | 266996 | 顾志明 |  |  | 0.22 | 3150 | 610 | 1 | B24072902 |  | 1 | 缩芯折印(尾缩芯折印) | 处理中 | 0
覆膜 | JG1224055123113 | JG122405512311 | 九天覆膜-9 | 合格 | 合格品 | 乙 | 黄宏涛,李忠,桑永辉 | 2040 | 2040 | 1 | 3290 | 0.165 | 760 | / |  | 30110014 | 铬钝化卷 | 0.1-SPCC | 30312001 | 双面钢塑复合卷 | 0.165-SPCC | 明绿改性膜-1 | 10 | MO001669 | MO001669-003-03 | FM001 | 覆膜模板 | 6739 | 2024-07-16 | 2024-07-16 | 3 | 2024-08-02 14:42:08 | 2024-08-02 20:09:39 | 江苏九天光电科技有限公司 | 244242 | 李忠 |  | 1 | 0.165 | 3290 | 760 | 1 | JG1224055123113 |  | 1 |  | 是 | 1
覆膜 | JG1224055123112 | JG122405512311 | 九天覆膜-9 | 合格 | 合格品 | 乙 | 黄宏涛,李忠,桑永辉 | 2632 | 2632 | 1 | 4280 | 0.165 | 760 | / |  | 30110014 | 铬钝化卷 | 0.1-SPCC | 30312001 | 双面钢塑复合卷 | 0.165-SPCC | 明绿改性膜-1 | 10 | MO001669 | MO001669-003-02 | FM001 | 覆膜模板 | 6739 | 2024-07-16 | 2024-07-16 | 3 | 2024-08-02 14:42:08 | 2024-08-02 20:09:39 | 江苏九天光电科技有限公司 | 244242 | 李忠 |  | 1 | 0.165 | 4280 | 760 | 1 | JG1224055123112 |  | 1 |  | 是 | 1
覆膜 | JG1224055123111 | JG122405512311 | 九天覆膜-9 | 待判定 | 5 | 乙 | 黄宏涛,李忠,桑永辉 | 2296 | 2296 | 1 | 4010 | 0.165 | 760 | / | K孔洞(3000-3100米传动侧10-27公分9个孔洞大小0.17-079 920米操作侧10公分虫斑膜破) | 30110014 | 铬钝化卷 | 0.1-SPCC | 30312001 | 双面钢塑复合卷 | 0.165-SPCC | 明绿改性膜-1 | 10 | MO001669 | MO001669-003-01 | FM001 | 覆膜模板 | 6739 | 2024-07-16 | 2024-07-16 | 3 | 2024-08-02 14:42:08 | 2024-08-02 20:09:39 | 江苏九天光电科技有限公司 | 244242 | 李忠 |  | 1 | 0.165 | 4010 | 760 | 1 | JG1224055123111 |  | 1 | K孔洞(3000-3100米传动侧10-27公分9个孔洞大小0.17-079 920米操作侧10公分虫斑膜破)
覆膜 | JG912407000613 | JG91240700061 | 九天覆膜-5 | 合格 | 让步接收 | 乙 | 冯忠平,何志宏 | 1826 | 1826 | 1 | 2360 | 0.25 | 610 | / | 尾传动侧5公分宽振纹,一边分三层 | 30110011 | 铬钝化卷 | 0.15-SPCC | 30312017 | 双面钢塑复合卷 | 0.25-SPCC | 明绿CJB膜-1 | 10 | MO002259 | MO002259-002-03 | FM001 | 覆膜模板 | 5087 | 2024-08-02 | 2024-08-02 | 5 | 2024-08-02 15:43:47 | 2024-08-02 18:18:18 | 江苏九天光电科技有限公司 | 0 | 徐新圣 |  | 1 | 0.25 | 2360 | 610 | 1 | JG912407000613 |  | 1 | Z振纹(尾传动侧5公分宽振纹) | 是 | 1
覆膜 | JG912407000612 | JG91240700061 | 九天覆膜-5 | 合格 | 合格品 | 乙 | 冯忠平,何志宏 | 1826 | 1826 | 1 | 2360 | 0.25 | 610 | / | 两边分三层 | 30110011 | 铬钝化卷 | 0.15-SPCC | 30312017 | 双面钢塑复合卷 | 0.25-SPCC | 明绿CJB膜-1 | 10 | MO002259 | MO002259-002-02 | FM001 | 覆膜模板 | 5087 | 2024-08-02 | 2024-08-02 | 5 | 2024-08-02 15:43:47 | 2024-08-02 18:18:18 | 江苏九天光电科技有限公司 | 0 | 徐新圣 |  | 1 | 0.25 | 2360 | 610 | 1 | JG912407000612 |  | 1 |  | 是 | 1
覆膜 | JG912407000611 | JG91240700061 | 九天覆膜-5 | 合格 | 合格品 | 乙 | 冯忠平,何志宏 | 1826 | 1826 | 1 | 2360 | 0.25 | 610 | / |  | 30110011 | 铬钝化卷 | 0.15-SPCC | 30312017 | 双面钢塑复合卷 | 0.25-SPCC | 明绿CJB膜-1 | 10 | MO002259 | MO002259-002-01 | FM001 | 覆膜模板 | 5087 | 2024-08-02 | 2024-08-02 | 5 | 2024-08-02 15:43:47 | 2024-08-02 18:18:18 | 江苏九天光电科技有限公司 | 0 | 徐新圣 |  | 1 | 0.25 | 2360 | 610 | 1 | JG912407000611 |  | 1 |  | 是 | 1
覆膜翻包 | B2YJF1240801-01 | B24072904 | 九天覆膜-3 | 合格 | 让步接收 | 乙 | 黄宏涛 | 1972 | 1946 | 0.9868 | 3100 | 0.22 | 610 | / | 两侧边浪重 | 11030019 | 不锈钢卷 | 0.12*610-201 | 30412007 | 双面不锈钢塑复合卷 | 0.22-201 |  | 20 | MO002251 | MO002251-003 | FM001 | 覆膜模板 | 1838 | 2024-08-01 | 2024-08-01 | 3 | 2024-08-02 17:26:31 | 2024-08-02 18:05:28 | 江苏九天光电科技有限公司 | 266998 | 黄宏涛 |  |  | 0.22 | 3120 | 610 | 1 | B24072904 |  | 1 | D单边浪(两侧边浪重) | 处理中 | 0
覆膜翻包 | B2JJF1240801-07 | B24072903 | 九天覆膜-3 | 合格 | 让步接收 | 甲 | 成防萍,徐新圣 | 1946 | 1918 | 0.9856 | 3090 | 0.22 | 610 | / | 尾150米来料边浪大造成边部2cm间断性划伤印 | 11030019 | 不锈钢卷 | 0.12*610-201 | 30412007 | 双面不锈钢塑复合卷 | 0.22-201 |  | 20 | MO002206 | MO002206-003 | FM001 | 覆膜模板 | 1807 | 2024-07-30 | 2024-07-30 | 3 | 2024-08-02 16:20:52 | 2024-08-02 17:14:48 | 江苏九天光电科技有限公司 | 266997 | 成防萍 |  |  | 0.22 | 3100 | 610 | 1 | B24072903 |  | 1 | D单边浪(尾150米来料边浪大造成边部2cm间断性划伤印 ) | 处理中 | 0
覆膜 | JG122406012521 | JG122406012521 | 九天覆膜-9 | 合格 | 让步接收 | 乙 | 桑永辉,李忠,黄宏涛 | 2377 | 2558 | 1.0761 | 4070 | 0.165 | 760 | / | 3220米传动侧20公分处2.48平方毫米孔洞，抗拉低318 | 30110014 | 铬钝化卷 | 0.1-SPCC | 30312001 | 双面钢塑复合卷 | 0.165-SPCC | 明绿改性膜-1 | 10 | MO001702 | MO001702-003 | FM001 | 覆膜模板 | 2377 | 2024-07-17 | 2024-07-17 | 5 | 2024-08-02 15:55:49 | 2024-08-02 16:31:14 | 江苏九天光电科技有限公司 | 245638 | 李忠 |  |  | 0.1 | 4130 | 760 | 1 | JG122406012521 |  | 1 | K孔洞(3220米传动侧20公分左右大小2.48) | 是 | 1
覆膜 | JG122405504712 | JG122405504712 | 九天覆膜-9 | 合格 | 让步接收 | 乙 | 黄宏涛,李忠,桑永辉 | 2576 | 2770 | 1.0753 | 4400 | 0.165 | 760 | / | 2420米操作侧10公分大小7-8毫米（已夹纸 ） 操作侧边浪起筋 | 30110014 | 铬钝化卷 | 0.1-SPCC | 30312001 | 双面钢塑复合卷 | 0.165-SPCC | 明绿改性膜-1 | 10 | MO002006 | MO002006-003 | FM001 | 覆膜模板 | 2576 | 2024-07-24 | 2024-07-24 | 5 | 2024-08-02 14:39:31 | 2024-08-02 15:54:26 | 江苏九天光电科技有限公司 | 256575 | 李忠 |  |  | 0.1 | 0 | 760 | 1 | JG122405504712 |  | 1 | K孔洞(2420米操作侧10公分大小7-8毫米已夹纸 操作侧边浪起筋) | 是 | 1
覆膜 | JG12240704573 | JG1224070457 | 九天覆膜-5 | 合格 | 让步接收 | 乙 | 冯忠平,何志宏 | 1808 | 1808 | 1 | 2370 | 0.25 | 610 | / | 尾300米轻微振纹 | 30110011 | 铬钝化卷 | 0.15-SPCC | 30312017 | 双面钢塑复合卷 | 0.25-SPCC | 明绿改性膜-2 | 10 | MO002259 | MO002259-010-03 | FM001 | 覆膜模板 | 5079 | 2024-08-02 | 2024-08-02 | 5 | 2024-08-02 13:19:07 | 2024-08-02 15:40:40 | 江苏九天光电科技有限公司 | 0 | 徐新圣 |  | 1 | 0.25 | 2370 | 610 | 1 | JG12240704573 |  | 1 | Z振纹(尾300米轻微振纹) | 是 | 1
覆膜 | JG12240704572 | JG1224070457 | 九天覆膜-5 | 合格 | 合格品 | 乙 | 冯忠平,何志宏 | 1812 | 1812 | 1 | 2380 | 0.25 | 610 | / |  | 30110011 | 铬钝化卷 | 0.15-SPCC | 30312017 | 双面钢塑复合卷 | 0.25-SPCC | 明绿改性膜-2 | 10 | MO002259 | MO002259-010-02 | FM001 | 覆膜模板 | 5079 | 2024-08-02 | 2024-08-02 | 5 | 2024-08-02 13:19:07 | 2024-08-02 15:40:40 | 江苏九天光电科技有限公司 | 0 | 徐新圣 |  | 1 | 0.25 | 2380 | 610 | 1 | JG12240704572 |  | 1 |  | 是 | 1
覆膜 | JG12240704571 | JG1224070457 | 九天覆膜-5 | 合格 | 让步接收 | 乙 | 冯忠平,何志宏 | 1816 | 1816 | 1 | 2380 | 0.25 | 610 | / | 卷芯300 米轻微振纹 | 30110011 | 铬钝化卷 | 0.15-SPCC | 30312017 | 双面钢塑复合卷 | 0.25-SPCC | 明绿改性膜-2 | 10 | MO002259 | MO002259-010-01 | FM001 | 覆膜模板 | 5079 | 2024-08-02 | 2024-08-02 | 5 | 2024-08-02 13:19:07 | 2024-08-02 15:40:40 | 江苏九天光电科技有限公司 | 0 | 徐新圣 |  | 1 | 0.25 | 2380 | 610 | 1 | JG12240704571 |  | 1 | Z振纹(卷芯300 米轻微振纹) | 是 | 1
覆膜 | JG122407014413 | JG12240701441 | 九天覆膜-9 | 合格 | 合格品 | 乙 | 黄宏涛,李忠,桑永辉 | 2066 | 2066 | 1 | 3380 | 0.19 | 710 | / |  | 30110014 | 铬钝化卷 | 0.1-SPCC | 30312002 | 双面钢塑复合卷 | 0.19-SPCC | 明绿改性膜-1 | 10 | MO002038 | MO002038-001-03 | FM001 | 覆膜模板 | 5521 | 2024-07-25 | 2024-07-25 | 5 | 2024-08-02 12:51:25 | 2024-08-02 14:34:47 | 江苏九天光电科技有限公司 | 0 | 李忠 |  | 1 | 0.19 | 3380 | 710 | 1 | JG122407014413 |  | 1 |  | 是 | 1
覆膜 | JG122407014412 | JG12240701441 | 九天覆膜-9 | 合格 | 合格品 | 乙 | 黄宏涛,李忠,桑永辉 | 1968 | 1968 | 1 | 3210 | 0.19 | 710 | / |  | 30110014 | 铬钝化卷 | 0.1-SPCC | 30312002 | 双面钢塑复合卷 | 0.19-SPCC | 明绿改性膜-1 | 10 | MO002038 | MO002038-001-02 | FM001 | 覆膜模板 | 5521 | 2024-07-25 | 2024-07-25 | 5 | 2024-08-02 12:51:25 | 2024-08-02 14:34:47 | 江苏九天光电科技有限公司 | 0 | 李忠 |  | 1 | 0.19 | 3210 | 710 | 1 | JG122407014412 |  | 1 |  | 是 | 1
覆膜 | JG122407014411 | JG12240701441 | 九天覆膜-9 | 合格 | 让步接收 | 乙 | 黄宏涛,李忠,桑永辉 | 2038 | 2038 | 1 | 3350 | 0.19 | 710 | / | 2880米处传动侧5公分处2.12平方毫米孔洞 | 30110014 | 铬钝化卷 | 0.1-SPCC | 30312002 | 双面钢塑复合卷 | 0.19-SPCC | 明绿改性膜-1 | 10 | MO002038 | MO002038-001-01 | FM001 | 覆膜模板 | 5521 | 2024-07-25 | 2024-07-25 | 5 | 2024-08-02 12:51:25 | 2024-08-02 14:34:47 | 江苏九天光电科技有限公司 | 0 | 李忠 |  | 1 | 0.19 | 3350 | 710 | 1 | JG122407014411 |  | 1 | K孔洞(2880米处传动侧5公分大小2.12) | 是 | 1
覆膜 | JG12240702742 | JG1224070274 | 九天覆膜-5 | 合格 | 让步接收 | 乙 | 冯忠平,何志宏 | 2634 | 2634 | 1 | 3320 | 0.25 | 610 | / | 来膜振纹，，来料振纹 | 30110011 | 铬钝化卷 | 0.15-SPCC | 30312017 | 双面钢塑复合卷 | 0.25-SPCC | 明绿改性膜-2 | 10 | MO002164 | MO002164-006-02 | FM001 | 覆膜模板 | 4941 | 2024-07-29 | 2024-07-29 | 5 | 2024-08-02 10:57:33 | 2024-08-02 13:16:13 | 江苏九天光电科技有限公司 | 0 | 徐新圣 |  | 1 | 0.25 | 3320 | 610 | 1 | JG12240702742 |  | 1 | Z振纹(来膜振纹，，来料振纹) | 是 | 1
覆膜 | JG12240702741 | JG1224070274 | 九天覆膜-5 | 合格 | 让步接收 | 乙 | 冯忠平,何志宏 | 2644 | 2644 | 1 | 3330 | 0.25 | 610 | / | 板面振纹，卷芯200米发黄 | 30110011 | 铬钝化卷 | 0.15-SPCC | 30312017 | 双面钢塑复合卷 | 0.25-SPCC | 明绿改性膜-2 | 10 | MO002164 | MO002164-006-01 | FM001 | 覆膜模板 | 4941 | 2024-07-29 | 2024-07-29 | 5 | 2024-08-02 10:57:33 | 2024-08-02 13:16:13 | 江苏九天光电科技有限公司 | 0 | 徐新圣 |  | 1 | 0.25 | 3330 | 610 | 1 | JG12240702741 |  | 1 | Z振纹(板面振纹卷芯200米发黄) | 是 | 1
覆膜 | JG122407014313 | JG12240701431 | 九天覆膜-9 | 合格 | 合格品 | 乙 | 黄宏涛,李忠,桑永辉 | 1982 | 1982 | 1 | 3300 | 0.19 | 710 | / |  | 30110014 | 铬钝化卷 | 0.1-SPCC | 30312002 | 双面钢塑复合卷 | 0.19-SPCC | 明绿改性膜-1 | 10 | MO002038 | MO002038-002-03 | FM001 | 覆膜模板 | 5295 | 2024-07-25 | 2024-07-25 | 5 | 2024-08-02 05:56:12 | 2024-08-02 12:49:49 | 江苏九天光电科技有限公司 | 0 | 顾志明 |  | 1 | 0.19 | 3300 | 710 | 1 | JG122407014313 |  | 1 |  | 是 | 1
覆膜 | JG122407014312 | JG12240701431 | 九天覆膜-9 | 合格 | 合格品 | 乙 | 黄宏涛,李忠,桑永辉 | 1912 | 1912 | 1 | 3170 | 0.19 | 710 | / |  | 30110014 | 铬钝化卷 | 0.1-SPCC | 30312002 | 双面钢塑复合卷 | 0.19-SPCC | 明绿改性膜-1 | 10 | MO002038 | MO002038-002-02 | FM001 | 覆膜模板 | 5295 | 2024-07-25 | 2024-07-25 | 5 | 2024-08-02 05:56:12 | 2024-08-02 12:49:49 | 江苏九天光电科技有限公司 | 0 | 顾志明 |  | 1 | 0.19 | 3170 | 710 | 1 | JG122407014312 |  | 1 |  | 是 | 1
覆膜 | JG122407014311 | JG12240701431 | 九天覆膜-9 | 合格 | 合格品 | 甲 | 顾志明,倪志宏 | 1982 | 1982 | 1 | 3300 | 0.19 | 710 | / |  | 30110014 | 铬钝化卷 | 0.1-SPCC | 30312002 | 双面钢塑复合卷 | 0.19-SPCC | 明绿改性膜-1 | 10 | MO002038 | MO002038-002-01 | FM001 | 覆膜模板 | 5295 | 2024-07-25 | 2024-07-25 | 5 | 2024-08-02 05:56:12 | 2024-08-02 12:49:49 | 江苏九天光电科技有限公司 | 0 | 顾志明 |  | 1 | 0.19 | 3300 | 710 | 1 | JG122407014311 |  | 1 |  | 是 | 1