## sheet1
工序名称 | 新卷号 | 批号 | 机组名称 | 工序状态 | 检验结果 | 班组 | 参与人 | 来料重量 | 出料重量 | 成材率 | 出料长度 | 出料厚度 | 出料宽度 | 工序要求 | 备注 | 来料编码 | 来料名称 | 来料规格 | 产品编码 | 产品名称 | 产品规格 | 膜名称 | 排序 | 主计划号 | 子计划号 | 工序流程编码 | 工序流程名称 | 工单需求 | 计划开始时间 | 计划结束时间 | 工单状态 | 实际开始时间 | 产出时间 | 组织名称 | 卷号ID | 操作工人 | 报工人 | 检验 | 来料厚度 | 来料长度 | 来料宽度 | 是否分卷 | 原卷号 | 工单要求 | 是否成品 | 不良现象 | 是否入库 | 入库审核
最终冷轧 | JG1224070537 | JG1224070537 | 九天750轧机 | 合格 | 合格品 | 甲 | 蒋小冬 | 6700 | 6689 | 0.9984 | 9600 | 0.15 | 610 | 轧0.15 7-7.1吨卷按0.15上公差轧制，厚度0.15-0.155，米数控制在9500-9600米；6.6-6.7吨卷按0.15轧制0.145-0.15）米数控制在9450-9550米不低于9450米；5.3吨卷公差控制在0.148-0.153米数控制在7100-7200米，按米数轧制，厚度微调 |  | 20100023 | 轧硬 | 0.4*610-SPCC | 30210011 | 光亮卷 | 0.15-SPCC |  | 30 | MO002033 | MO002033-017 | GLJ003 | 光亮卷前处理 模板 | 6710 | 2024-07-25 | 2024-07-25 | 3 | 2024-08-02 23:29:04 | 2024-08-02 23:29:46 | 江苏九天光电科技有限公司 | 258847 | 蒋小冬 |  |  | 0.4 | 3570 | 610 | 1 | JG1224070537 |  |  |  | 否 | 0
最终冷轧 | JG1224070469 | JG1224070469 | 九天750轧机 | 合格 | 合格品 | 甲 | 张帅 | 5194 | 5170 | 0.9954 | 7220 | 0.15 | 610 | 轧0.15（0.148-0.153）5.2吨卷轧制米数7100-7200米；6.85吨轧制米数9500-9600米，不低于9500 米，不高于9600米 |  | 20100023 | 轧硬 | 0.4*610-SPCC | 30210011 | 光亮卷 | 0.15-SPCC |  | 30 | MO002184 | MO002184-001 | GLJ003 | 光亮卷前处理 模板 | 5195 | 2024-07-29 | 2024-07-29 | 3 | 2024-08-02 21:16:03 | 2024-08-02 22:13:20 | 江苏九天光电科技有限公司 | 267698 | 张帅 |  |  | 0.4 | 2760 | 610 | 1 | JG1224070469 |  |  |  | 否 | 0
最终冷轧 | JG1224070668 | JG1224070668 | 九天750轧机 | 合格 | 合格品 | 乙 | 赵遂义 | 7330 | 7320 | 0.9986 | 10500 | 0.15 | 610 | 轧0.15（0.145-0.15）4.9吨卷轧制米数7050-7150米不低于7050米；7.3吨卷轧制米数10400-10500米不低于10400米不高于10500米，6.6吨卷轧制米数9450-9550米不低于9450米不高于9550米 |  | 20100023 | 轧硬 | 0.4*610-SPCC | 30210011 | 光亮卷 | 0.15-SPCC |  | 30 | MO002185 | MO002185-012 | GLJ003 | 光亮卷前处理 模板 | 7330 | 2024-07-29 | 2024-07-29 | 3 | 2024-08-02 19:39:12 | 2024-08-02 19:39:50 | 江苏九天光电科技有限公司 | 267927 | 赵遂义 |  |  | 0.4 | 3910 | 610 | 1 | JG1224070668 |  |  |  | 否 | 0
最终冷轧 | JG1224070656 | JG1224070656 | 九天750轧机 | 合格 | 合格品 | 乙 | 赵遂义 | 7320 | 7310 | 0.9986 | 10500 | 0.15 | 610 | 轧0.15（0.145-0.15）4.9吨卷轧制米数7050-7150米不低于7050米；7.3吨卷轧制米数10400-10500米不低于10400米不高于10500米，6.6吨卷轧制米数9450-9550米不低于9450米不高于9550米 |  | 20100023 | 轧硬 | 0.4*610-SPCC | 30210011 | 光亮卷 | 0.15-SPCC |  | 30 | MO002185 | MO002185-008 | GLJ003 | 光亮卷前处理 模板 | 7320 | 2024-07-29 | 2024-07-29 | 3 | 2024-08-02 18:27:21 | 2024-08-02 18:28:06 | 江苏九天光电科技有限公司 | 267922 | 赵遂义 |  |  | 0.4 | 3900 | 610 | 1 | JG1224070656 |  |  |  | 否 | 0
最终冷轧 | JG1224070631 | JG1224070631 | 九天750轧机 | 合格 | 合格品 | 乙 | 赵遂义 | 7230 | 7220 | 0.9986 | 10300 | 0.15 | 610 | 轧0.15（0.145-0.15）4.9吨卷轧制米数7050-7150米不低于7050米；7.3吨卷轧制米数10400-10500米不低于10400米不高于10500米，6.6吨卷轧制米数9450-9550米不低于9450米不高于9550米 |  | 20100023 | 轧硬 | 0.4*610-SPCC | 30210011 | 光亮卷 | 0.15-SPCC |  | 30 | MO002185 | MO002185-005 | GLJ003 | 光亮卷前处理 模板 | 7235 | 2024-07-29 | 2024-07-29 | 3 | 2024-08-02 18:25:11 | 2024-08-02 18:25:56 | 江苏九天光电科技有限公司 | 267911 | 赵遂义 |  |  | 0.4 | 3840 | 610 | 1 | JG1224070631 |  |  |  | 否 | 0
最终冷轧 | JG1224070487 | JG1224070487 | 九天750轧机 | 合格 | 合格品 | 乙 | 赵遂义 | 6880 | 6870 | 0.9985 | 9620 | 0.15 | 610 | 轧0.15（0.148-0.153）5.2吨卷轧制米数7100-7200米；6.85吨轧制米数9500-9600米，不低于9500 米，不高于9600米 |  | 20100023 | 轧硬 | 0.4*610-SPCC | 30210011 | 光亮卷 | 0.15-SPCC |  | 30 | MO002184 | MO002184-007 | GLJ003 | 光亮卷前处理 模板 | 6885 | 2024-07-29 | 2024-07-29 | 3 | 2024-08-02 17:08:00 | 2024-08-02 17:09:07 | 江苏九天光电科技有限公司 | 267714 | 赵遂义 |  |  | 0.4 | 3665 | 610 | 1 | JG1224070487 |  |  |  | 否 | 0
最终冷轧 | JG1224070655 | JG1224070655 | 九天750轧机 | 合格 | 合格品 | 乙 | 赵遂义 | 7330 | 7320 | 0.9986 | 10540 | 0.15 | 610 | 轧0.15（0.145-0.15）4.9吨卷轧制米数7050-7150米不低于7050米；7.3吨卷轧制米数10400-10500米不低于10400米不高于10500米，6.6吨卷轧制米数9450-9550米不低于9450米不高于9550米 |  | 20100023 | 轧硬 | 0.4*610-SPCC | 30210011 | 光亮卷 | 0.15-SPCC |  | 30 | MO002185 | MO002185-007 | GLJ003 | 光亮卷前处理 模板 | 7330 | 2024-07-29 | 2024-07-29 | 3 | 2024-08-02 17:06:45 | 2024-08-02 17:07:25 | 江苏九天光电科技有限公司 | 267917 | 赵遂义 |  |  | 0.4 | 3900 | 610 | 1 | JG1224070655 |  |  |  | 否 | 0
最终冷轧 | JG1224070667 | JG1224070667 | 九天750轧机 | 合格 | 合格品 | 乙 | 赵遂义 | 7340 | 7330 | 0.9986 | 10530 | 0.15 | 610 | 轧0.15（0.145-0.15）4.9吨卷轧制米数7050-7150米不低于7050米；7.3吨卷轧制米数10400-10500米不低于10400米不高于10500米，6.6吨卷轧制米数9450-9550米不低于9450米不高于9550米 |  | 20100023 | 轧硬 | 0.4*610-SPCC | 30210011 | 光亮卷 | 0.15-SPCC |  | 30 | MO002185 | MO002185-011 | GLJ003 | 光亮卷前处理 模板 | 7340 | 2024-07-29 | 2024-07-29 | 3 | 2024-08-02 17:05:36 | 2024-08-02 17:06:24 | 江苏九天光电科技有限公司 | 267926 | 赵遂义 |  |  | 0.4 | 3910 | 610 | 1 | JG1224070667 |  |  |  | 否 | 0
最终冷轧 | JG12240705552 | JG1224070555 | 九天750轧机 | 合格 | 合格品 | 甲 | 张帅 | 7616 | 7600 | 0.9979 | 13880 | 0.1 | 710 | 轧0.1(0.097-0.102)5.6吨轧制米数9900-10000米，7.6吨轧制米数13600-13700米 |  | 20100028 | 轧硬 | 0.4*710-SPCC | 30210015 | 光亮卷 | 0.1-SPCC |  | 30 | MO002077 | MO002077-003-02 | GLJ003 | 光亮卷前处理 模板 | 13270 | 2024-07-26 | 2024-07-26 | 3 | 2024-08-02 06:35:50 | 2024-08-02 06:36:29 | 江苏九天光电科技有限公司 | 261436 | 张帅 |  |  | 0.4 | 3521 | 710 | 1 | JG12240705552
最终冷轧 | JG12240703892 | JG1224070389 | 九天750轧机 | 合格 | 合格品 | 甲 | 张帅 | 6876 | 6860 | 0.9977 | 12750 | 0.1 | 710 | 轧0.1(0.097-0.102)米数控制在12500-12600米不低于12500米不高于126000米 |  | 20100028 | 轧硬 | 0.4*710-SPCC | 30210015 | 光亮卷 | 0.1-SPCC |  | 30 | MO002019 | MO002019-001-02 | GLJ003 | 光亮卷前处理 模板 | 13740 | 2024-07-24 | 2024-07-24 | 3 | 2024-08-02 05:04:07 | 2024-08-02 05:04:40 | 江苏九天光电科技有限公司 | 256783 | 张帅 |  |  | 0.4 | 3178 | 710 | 1 | JG12240703892
最终冷轧 | JG12240705542 | JG1224070554 | 九天750轧机 | 合格 | 合格品 | 甲 | 蒋小冬 | 7314 | 7302 | 0.9984 | 13450 | 0.1 | 710 | 轧0.1(0.097-0.102)5.6吨轧制米数9900-10000米，7.6吨轧制米数13600-13700米 |  | 20100028 | 轧硬 | 0.4*710-SPCC | 30210015 | 光亮卷 | 0.1-SPCC |  | 30 | MO002077 | MO002077-002-02 | GLJ003 | 光亮卷前处理 模板 | 12960 | 2024-07-26 | 2024-07-26 | 3 | 2024-08-02 04:57:35 | 2024-08-02 04:58:13 | 江苏九天光电科技有限公司 | 261435 | 蒋小冬 |  |  | 0.4 | 3361 | 710 | 1 | JG12240705542
最终冷轧 | JG12240703881 | JG1224070388 | 九天750轧机 | 合格 | 合格品 | 甲 | 张帅 | 6830 | 6160 | 0.9019 | 11400 | 0.1 | 710 | 轧0.1(0.097-0.102)米数控制在12500-12600米不低于12500米不高于126000米 |  | 20100028 | 轧硬 | 0.4*710-SPCC | 30210015 | 光亮卷 | 0.1-SPCC |  | 30 | MO002019 | MO002019-003-01 | GLJ003 | 光亮卷前处理 模板 | 13670 | 2024-07-24 | 2024-07-24 | 3 | 2024-08-02 03:37:00 | 2024-08-02 03:37:51 | 江苏九天光电科技有限公司 | 256789 | 张帅 |  |  | 0.4 | 3135 | 710 | 1 | JG12240703881
最终冷轧 | JG12240704242 | JG1224070424 | 九天750轧机 | 合格 | 合格品 | 甲 | 蒋小冬 | 6942 | 6930 | 0.9983 | 12760 | 0.1 | 710 | 轧0.1(0.095-0.1)6.85-6.9吨卷轧制米数12600-12700米不低于12600米，厚度微调 |  | 20100028 | 轧硬 | 0.4*710-SPCC | 30210015 | 光亮卷 | 0.1-SPCC |  | 30 | MO001796 | MO001796-002-02 | GLJ003 | 光亮卷前处理 模板 | 13820 | 2024-07-19 | 2024-07-19 | 3 | 2024-08-02 03:36:04 | 2024-08-02 03:36:40 | 江苏九天光电科技有限公司 | 249136 | 蒋小冬 |  |  | 0.4 | 3185 | 710 | 1 | JG12240704242
最终冷轧 | JG12240703901 | JG1224070390 | 九天750轧机 | 合格 | 合格品 | 甲 | 蒋小冬 | 6840 | 6820 | 0.9971 | 12650 | 0.1 | 710 | 轧0.1(0.097-0.102)米数控制在12500-12600米不低于12500米不高于126000米 |  | 20100028 | 轧硬 | 0.4*710-SPCC | 30210015 | 光亮卷 | 0.1-SPCC |  | 30 | MO002019 | MO002019-004-01 | GLJ003 | 光亮卷前处理 模板 | 13755 | 2024-07-24 | 2024-07-24 | 3 | 2024-08-02 03:35:11 | 2024-08-02 03:35:49 | 江苏九天光电科技有限公司 | 256790 | 蒋小冬 |  |  | 0.4 | 3140 | 710 | 1 | JG12240703901
最终冷轧 | JG12240705572 | JG1224070557 | 九天750轧机 | 合格 | 合格品 | 甲 | 蒋小冬 | 7520 | 7500 | 0.9973 | 14000 | 0.1 | 710 | 轧0.1(0.097-0.102)5.6吨轧制米数9900-10000米，7.6吨轧制米数13600-13700米 |  | 20100028 | 轧硬 | 0.4*710-SPCC | 30210015 | 光亮卷 | 0.1-SPCC |  | 30 | MO002077 | MO002077-005-02 | GLJ003 | 光亮卷前处理 模板 | 13170 | 2024-07-26 | 2024-07-26 | 3 | 2024-08-02 03:33:49 | 2024-08-02 03:34:27 | 江苏九天光电科技有限公司 | 261442 | 蒋小冬 |  |  | 0.4 | 3460 | 710 | 1 | JG12240705572
最终冷轧 | JG12240705582 | JG1224070558 | 九天750轧机 | 合格 | 合格品 | 甲 | 张帅 | 7510 | 7500 | 0.9987 | 13810 | 0.1 | 710 | 轧0.1(0.097-0.102)5.6吨轧制米数9900-10000米，7.6吨轧制米数13600-13700米 |  | 20100028 | 轧硬 | 0.4*710-SPCC | 30210015 | 光亮卷 | 0.1-SPCC |  | 30 | MO002077 | MO002077-006-02 | GLJ003 | 光亮卷前处理 模板 | 13160 | 2024-07-26 | 2024-07-26 | 3 | 2024-08-02 02:01:12 | 2024-08-02 02:13:44 | 江苏九天光电科技有限公司 | 261443 | 张帅 |  |  | 0.4 | 3451 | 710 | 1 | JG12240705582
最终冷轧 | JG12240705581 | JG1224070558 | 九天750轧机 | 合格 | 合格品 | 乙 | 赵遂义 | 5600 | 5590 | 0.9982 | 10100 | 0.1 | 710 | 轧0.1(0.097-0.102)5.6吨轧制米数9900-10000米，7.6吨轧制米数13600-13700米 |  | 20100028 | 轧硬 | 0.4*710-SPCC | 30210015 | 光亮卷 | 0.1-SPCC |  | 30 | MO002077 | MO002077-006-01 | GLJ003 | 光亮卷前处理 模板 | 13160 | 2024-07-26 | 2024-07-26 | 3 | 2024-08-01 19:47:12 | 2024-08-01 19:47:59 | 江苏九天光电科技有限公司 | 261443 | 赵遂义 |  |  | 0.4 | 2579 | 710 | 1 | JG12240705581
最终冷轧 | JG12240705571 | JG1224070557 | 九天750轧机 | 合格 | 合格品 | 乙 | 赵遂义 | 5600 | 5590 | 0.9982 | 10140 | 0.1 | 710 | 轧0.1(0.097-0.102)5.6吨轧制米数9900-10000米，7.6吨轧制米数13600-13700米 |  | 20100028 | 轧硬 | 0.4*710-SPCC | 30210015 | 光亮卷 | 0.1-SPCC |  | 30 | MO002077 | MO002077-005-01 | GLJ003 | 光亮卷前处理 模板 | 13170 | 2024-07-26 | 2024-07-26 | 3 | 2024-08-01 19:45:41 | 2024-08-01 19:46:28 | 江苏九天光电科技有限公司 | 261442 | 赵遂义 |  |  | 0.4 | 2579 | 710 | 1 | JG12240705571
最终冷轧 | JG12240703882 | JG1224070388 | 九天750轧机 | 合格 | 合格品 | 乙 | 赵遂义 | 6810 | 6800 | 0.9985 | 12540 | 0.1 | 710 | 轧0.1(0.097-0.102)米数控制在12500-12600米不低于12500米不高于126000米 |  | 20100028 | 轧硬 | 0.4*710-SPCC | 30210015 | 光亮卷 | 0.1-SPCC |  | 30 | MO002019 | MO002019-003-02 | GLJ003 | 光亮卷前处理 模板 | 13670 | 2024-07-24 | 2024-07-24 | 3 | 2024-08-01 19:44:31 | 2024-08-01 19:45:14 | 江苏九天光电科技有限公司 | 256789 | 赵遂义 |  |  | 0.4 | 3110 | 710 | 1 | JG12240703882
最终冷轧 | JG12240704102 | JG1224070410 | 九天750轧机 | 合格 | 合格品 | 乙 | 赵遂义 | 6872 | 6860 | 0.9983 | 12520 | 0.1 | 710 | 轧0.1(0.095-0.1)6.85-6.9吨卷轧制米数12600-12700米不低于12600米，厚度微调 |  | 20100028 | 轧硬 | 0.4*710-SPCC | 30210015 | 光亮卷 | 0.1-SPCC |  | 30 | MO001796 | MO001796-003-02 | GLJ003 | 光亮卷前处理 模板 | 13760 | 2024-07-19 | 2024-07-19 | 3 | 2024-08-01 19:42:56 | 2024-08-01 19:43:53 | 江苏九天光电科技有限公司 | 249137 | 赵遂义 |  |  | 0.4 | 3145 | 710 | 1 | JG12240704102
最终冷轧 | JG12240703902 | JG1224070390 | 九天750轧机 | 合格 | 合格品 | 甲 | 张帅 | 6844 | 6820 | 0.9965 | 12590 | 0.1 | 710 | 轧0.1(0.097-0.102)米数控制在12500-12600米不低于12500米不高于126000米 |  | 20100028 | 轧硬 | 0.4*710-SPCC | 30210015 | 光亮卷 | 0.1-SPCC |  | 30 | MO002019 | MO002019-004-02 | GLJ003 | 光亮卷前处理 模板 | 13755 | 2024-07-24 | 2024-07-24 | 3 | 2024-07-31 06:04:53 | 2024-07-31 07:18:17 | 江苏九天光电科技有限公司 | 256790 | 张帅 |  |  | 0.4 | 3170 | 710 | 1 | JG12240703902
最终冷轧 | JG1224070523 | JG1224070523 | 九天750轧机 | 合格 | 合格品 | 甲 | 蒋小冬 | 6260 | 6245 | 0.9976 | 13250 | 0.1 | 610 | 轧0.1（0.097-0.102）6.3吨卷轧制米数13200-13300米；6.2吨卷轧制米数13100-13200米；4.7吨卷轧制米数9800-9900米 |  | 20100023 | 轧硬 | 0.4*610-SPCC | 30210015 | 光亮卷 | 0.1-SPCC |  | 30 | MO002076 | MO002076-016 | GLJ003 | 光亮卷前处理 模板 | 6260 | 2024-07-26 | 2024-07-26 | 3 | 2024-07-31 04:54:17 | 2024-07-31 04:54:50 | 江苏九天光电科技有限公司 | 261381 | 蒋小冬 |  |  | 0.4 | 3330 | 610 | 1 | JG1224070523 |  |  |  | 否 | 0
最终冷轧 | JG1224070519 | JG1224070519 | 九天750轧机 | 合格 | 合格品 | 甲 | 张帅 | 6570 | 6530 | 0.9939 | 9420 | 0.15 | 610 | 轧0.15 7-7.1吨卷按0.15上公差轧制，厚度0.15-0.155，米数控制在9500-9600米；6.6-6.7吨卷按0.15轧制0.145-0.15）米数控制在9450-9550米不低于9450米；5.3吨卷公差控制在0.148-0.153米数控制在7100-7200米，按米数轧制，厚度微调 |  | 20100023 | 轧硬 | 0.4*610-SPCC | 30210011 | 光亮卷 | 0.15-SPCC |  | 30 | MO002033 | MO002033-011 | GLJ003 | 光亮卷前处理 模板 | 6570 | 2024-07-25 | 2024-07-25 | 3 | 2024-07-31 00:11:12 | 2024-07-31 00:12:02 | 江苏九天光电科技有限公司 | 258841 | 张帅 |  |  | 0.4 | 3490 | 610 | 1 | JG1224070519 |  |  |  | 否 | 0
最终冷轧 | JG1224070538 | JG1224070538 | 九天750轧机 | 合格 | 合格品 | 甲 | 蒋小冬 | 6700 | 6684 | 0.9976 | 9560 | 0.15 | 610 | 轧0.15 7-7.1吨卷按0.15上公差轧制，厚度0.15-0.155，米数控制在9500-9600米；6.6-6.7吨卷按0.15轧制0.145-0.15）米数控制在9450-9550米不低于9450米；5.3吨卷公差控制在0.148-0.153米数控制在7100-7200米，按米数轧制，厚度微调 |  | 20100023 | 轧硬 | 0.4*610-SPCC | 30210011 | 光亮卷 | 0.15-SPCC |  | 30 | MO002033 | MO002033-018 | GLJ003 | 光亮卷前处理 模板 | 6700 | 2024-07-25 | 2024-07-25 | 3 | 2024-07-30 22:41:02 | 2024-07-30 22:41:36 | 江苏九天光电科技有限公司 | 258848 | 蒋小冬 |  |  | 0.4 | 3570 | 610 | 1 | JG1224070538 |  |  |  | 否 | 0
最终冷轧 | JG1224070532 | JG1224070532 | 九天750轧机 | 合格 | 合格品 | 乙 | 赵遂义 | 6630 | 6620 | 0.9985 | 9550 | 0.15 | 610 | 轧0.15 7-7.1吨卷按0.15上公差轧制，厚度0.15-0.155，米数控制在9500-9600米；6.6-6.7吨卷按0.15轧制0.145-0.15）米数控制在9450-9550米不低于9450米；5.3吨卷公差控制在0.148-0.153米数控制在7100-7200米，按米数轧制，厚度微调 |  | 20100023 | 轧硬 | 0.4*610-SPCC | 30210011 | 光亮卷 | 0.15-SPCC |  | 30 | MO002033 | MO002033-010 | GLJ003 | 光亮卷前处理 模板 | 6650 | 2024-07-25 | 2024-07-25 | 3 | 2024-07-30 19:48:08 | 2024-07-30 19:48:50 | 江苏九天光电科技有限公司 | 258840 | 赵遂义 |  |  | 0.4 | 3550 | 610 | 1 | JG1224070532 |  |  |  | 否 | 0
最终冷轧 | JG1224070506 | JG1224070506 | 九天750轧机 | 合格 | 合格品 | 乙 | 赵遂义 | 5300 | 5290 | 0.9981 | 7210 | 0.15 | 610 | 轧0.15 7-7.1吨卷按0.15上公差轧制，厚度0.15-0.155，米数控制在9500-9600米；6.6-6.7吨卷按0.15轧制0.145-0.15）米数控制在9450-9550米不低于9450米；5.3吨卷公差控制在0.148-0.153米数控制在7100-7200米，按米数轧制，厚度微调 |  | 20100023 | 轧硬 | 0.4*610-SPCC | 30210011 | 光亮卷 | 0.15-SPCC |  | 30 | MO002033 | MO002033-006 | GLJ003 | 光亮卷前处理 模板 | 5300 | 2024-07-25 | 2024-07-25 | 3 | 2024-07-30 19:47:02 | 2024-07-30 19:47:38 | 江苏九天光电科技有限公司 | 258836 | 赵遂义 |  |  | 0.4 | 2820 | 610 | 1 | JG1224070506 |  |  |  | 否 | 0
最终冷轧 | JG1224070482 | JG1224070482 | 九天750轧机 | 合格 | 合格品 | 乙 | 赵遂义 | 5300 | 5290 | 0.9981 | 7200 | 0.15 | 610 | 轧0.15 7-7.1吨卷按0.15上公差轧制，厚度0.15-0.155，米数控制在9500-9600米；6.6-6.7吨卷按0.15轧制0.145-0.15）米数控制在9450-9550米不低于9450米；5.3吨卷公差控制在0.148-0.153米数控制在7100-7200米，按米数轧制，厚度微调 |  | 20100023 | 轧硬 | 0.4*610-SPCC | 30210011 | 光亮卷 | 0.15-SPCC |  | 30 | MO002033 | MO002033-002 | GLJ003 | 光亮卷前处理 模板 | 5300 | 2024-07-25 | 2024-07-25 | 3 | 2024-07-30 19:45:34 | 2024-07-30 19:46:24 | 江苏九天光电科技有限公司 | 258832 | 赵遂义 |  |  | 0.4 | 2820 | 610 | 1 | JG1224070482 |  |  |  | 否 | 0
最终冷轧 | JG1224070525 | JG1224070525 | 九天750轧机 | 合格 | 合格品 | 乙 | 赵遂义 | 5304 | 5280 | 0.9955 | 7210 | 0.15 | 610 | 轧0.15 7-7.1吨卷按0.15上公差轧制，厚度0.15-0.155，米数控制在9500-9600米；6.6-6.7吨卷按0.15轧制0.145-0.15）米数控制在9450-9550米不低于9450米；5.3吨卷公差控制在0.148-0.153米数控制在7100-7200米，按米数轧制，厚度微调 |  | 20100023 | 轧硬 | 0.4*610-SPCC | 30210011 | 光亮卷 | 0.15-SPCC |  | 30 | MO002033 | MO002033-021 | GLJ003 | 光亮卷前处理 模板 | 5305 | 2024-07-25 | 2024-07-25 | 3 | 2024-07-30 19:44:07 | 2024-07-30 19:45:06 | 江苏九天光电科技有限公司 | 258855 | 赵遂义 |  |  | 0.4 | 2820 | 610 | 1 | JG1224070525 |  |  |  | 否 | 0
最终冷轧 | JG1224070520 | JG1224070520 | 九天750轧机 | 合格 | 合格品 | 乙 | 赵遂义 | 6560 | 6550 | 0.9985 | 9350 | 0.15 | 610 | 轧0.15 7-7.1吨卷按0.15上公差轧制，厚度0.15-0.155，米数控制在9500-9600米；6.6-6.7吨卷按0.15轧制0.145-0.15）米数控制在9450-9550米不低于9450米；5.3吨卷公差控制在0.148-0.153米数控制在7100-7200米，按米数轧制，厚度微调 |  | 20100023 | 轧硬 | 0.4*610-SPCC | 30210011 | 光亮卷 | 0.15-SPCC |  | 30 | MO002033 | MO002033-012 | GLJ003 | 光亮卷前处理 模板 | 6560 | 2024-07-25 | 2024-07-25 | 3 | 2024-07-30 19:42:49 | 2024-07-30 19:43:35 | 江苏九天光电科技有限公司 | 258842 | 赵遂义 |  |  | 0.4 | 3490 | 610 | 1 | JG1224070520 |  |  |  | 否 | 0
最终冷轧 | JG1224070508 | JG1224070508 | 九天750轧机 | 合格 | 合格品 | 乙 | 赵遂义 | 7110 | 7100 | 0.9986 | 10120 | 0.15 | 610 | 轧0.15 7-7.1吨卷按0.15上公差轧制，厚度0.15-0.155，米数控制在9500-9600米；6.6-6.7吨卷按0.15轧制0.145-0.15）米数控制在9450-9550米不低于9450米；5.3吨卷公差控制在0.148-0.153米数控制在7100-7200米，按米数轧制，厚度微调 |  | 20100023 | 轧硬 | 0.4*610-SPCC | 30210011 | 光亮卷 | 0.15-SPCC |  | 30 | MO002033 | MO002033-008 | GLJ003 | 光亮卷前处理 模板 | 7115 | 2024-07-25 | 2024-07-25 | 5 | 2024-07-30 19:41:26 | 2024-07-30 19:42:21 | 江苏九天光电科技有限公司 | 258838 | 赵遂义 |  |  | 0.4 | 3785 | 610 | 1 | JG1224070508 |  |  |  | 否 | 0
最终冷轧 | JG1224070526 | JG1224070526 | 九天750轧机 | 合格 | 合格品 | 乙 | 赵遂义 | 5294 | 5280 | 0.9974 | 7220 | 0.15 | 610 | 轧0.15 7-7.1吨卷按0.15上公差轧制，厚度0.15-0.155，米数控制在9500-9600米；6.6-6.7吨卷按0.15轧制0.145-0.15）米数控制在9450-9550米不低于9450米；5.3吨卷公差控制在0.148-0.153米数控制在7100-7200米，按米数轧制，厚度微调 |  | 20100023 | 轧硬 | 0.4*610-SPCC | 30210011 | 光亮卷 | 0.15-SPCC |  | 30 | MO002033 | MO002033-022 | GLJ003 | 光亮卷前处理 模板 | 5295 | 2024-07-25 | 2024-07-25 | 3 | 2024-07-30 08:57:36 | 2024-07-30 12:33:26 | 江苏九天光电科技有限公司 | 258856 | 赵遂义 |  |  | 0.4 | 2820 | 610 | 1 | JG1224070526 |  |  |  | 否 | 0
最终冷轧 | JG1224070484 | JG1224070484 | 九天750轧机 | 合格 | 合格品 | 甲 | 张帅 | 7020 | 7000 | 0.9972 | 10146 | 0.15 | 610 | 轧0.15 7-7.1吨卷按0.15上公差轧制，厚度0.15-0.155，米数控制在9500-9600米；6.6-6.7吨卷按0.15轧制0.145-0.15）米数控制在9450-9550米不低于9450米；5.3吨卷公差控制在0.148-0.153米数控制在7100-7200米，按米数轧制，厚度微调 |  | 20100023 | 轧硬 | 0.4*610-SPCC | 30210011 | 光亮卷 | 0.15-SPCC |  | 30 | MO002033 | MO002033-004 | GLJ003 | 光亮卷前处理 模板 | 7020 | 2024-07-25 | 2024-07-25 | 5 | 2024-07-30 08:27:03 | 2024-07-30 08:27:38 | 江苏九天光电科技有限公司 | 258834 | 张帅 |  |  | 0.4 | 3745 | 610 | 1 | JG1224070484 |  |  |  | 否 | 0
最终冷轧 | JG1224070515 | JG1224070515 | 九天750轧机 | 合格 | 合格品 | 甲 | 蒋小冬 | 6580 | 6569 | 0.9983 | 9450 | 0.15 | 610 | 轧0.15 7-7.1吨卷按0.15上公差轧制，厚度0.15-0.155，米数控制在9500-9600米；6.6-6.7吨卷按0.15轧制0.145-0.15）米数控制在9450-9550米不低于9450米；5.3吨卷公差控制在0.148-0.153米数控制在7100-7200米，按米数轧制，厚度微调 |  | 20100023 | 轧硬 | 0.4*610-SPCC | 30210011 | 光亮卷 | 0.15-SPCC |  | 30 | MO002033 | MO002033-013 | GLJ003 | 光亮卷前处理 模板 | 6585 | 2024-07-25 | 2024-07-25 | 5 | 2024-07-30 07:10:55 | 2024-07-30 07:11:36 | 江苏九天光电科技有限公司 | 258843 | 蒋小冬 |  |  | 0.4 | 3510 | 610 | 1 | JG1224070515 |  |  |  | 否 | 0
最终冷轧 | JG1224070528 | JG1224070528 | 九天750轧机 | 合格 | 合格品 | 甲 | 张帅 | 7050 | 7030 | 0.9972 | 10130 | 0.15 | 610 | 轧0.15 7-7.1吨卷按0.15上公差轧制，厚度0.15-0.155，米数控制在9500-9600米；6.6-6.7吨卷按0.15轧制0.145-0.15）米数控制在9450-9550米不低于9450米；5.3吨卷公差控制在0.148-0.153米数控制在7100-7200米，按米数轧制，厚度微调 |  | 20100023 | 轧硬 | 0.4*610-SPCC | 30210011 | 光亮卷 | 0.15-SPCC |  | 30 | MO002033 | MO002033-020 | GLJ003 | 光亮卷前处理 模板 | 7050 | 2024-07-25 | 2024-07-25 | 3 | 2024-07-30 05:11:41 | 2024-07-30 05:55:08 | 江苏九天光电科技有限公司 | 258854 | 张帅 |  |  | 0.4 | 3760 | 610 | 1 | JG1224070528 |  |  |  | 否 | 0
最终冷轧 | JG1224070527 | JG1224070527 | 九天750轧机 | 合格 | 合格品 | 甲 | 蒋小冬 | 7060 | 7045 | 0.9979 | 10220 | 0.15 | 610 | 轧0.15 7-7.1吨卷按0.15上公差轧制，厚度0.15-0.155，米数控制在9500-9600米；6.6-6.7吨卷按0.15轧制0.145-0.15）米数控制在9450-9550米不低于9450米；5.3吨卷公差控制在0.148-0.153米数控制在7100-7200米，按米数轧制，厚度微调 |  | 20100023 | 轧硬 | 0.4*610-SPCC | 30210011 | 光亮卷 | 0.15-SPCC |  | 30 | MO002033 | MO002033-019 | GLJ003 | 光亮卷前处理 模板 | 7065 | 2024-07-25 | 2024-07-25 | 5 | 2024-07-30 04:29:35 | 2024-07-30 04:30:12 | 江苏九天光电科技有限公司 | 258853 | 蒋小冬 |  |  | 0.4 | 3760 | 610 | 1 | JG1224070527 |  |  |  | 否 | 0
最终冷轧 | JG1224070483 | JG1224070483 | 九天750轧机 | 合格 | 合格品 | 甲 | 张帅 | 7030 | 7010 | 0.9972 | 10160 | 0.15 | 610 | 轧0.15 7-7.1吨卷按0.15上公差轧制，厚度0.15-0.155，米数控制在9500-9600米；6.6-6.7吨卷按0.15轧制0.145-0.15）米数控制在9450-9550米不低于9450米；5.3吨卷公差控制在0.148-0.153米数控制在7100-7200米，按米数轧制，厚度微调 |  | 20100023 | 轧硬 | 0.4*610-SPCC | 30210011 | 光亮卷 | 0.15-SPCC |  | 30 | MO002033 | MO002033-003 | GLJ003 | 光亮卷前处理 模板 | 7035 | 2024-07-25 | 2024-07-25 | 3 | 2024-07-30 03:13:42 | 2024-07-30 03:14:11 | 江苏九天光电科技有限公司 | 258833 | 张帅 |  |  | 0.4 | 3745 | 610 | 1 | JG1224070483 |  |  |  | 否 | 0
最终冷轧 | JG1224070548 | JG1224070548 | 九天750轧机 | 合格 | 合格品 | 甲 | 蒋小冬 | 6670 | 6660 | 0.9985 | 9550 | 0.15 | 610 | 轧0.15 7-7.1吨卷按0.15上公差轧制，厚度0.15-0.155，米数控制在9500-9600米；6.6-6.7吨卷按0.15轧制0.145-0.15）米数控制在9450-9550米不低于9450米；5.3吨卷公差控制在0.148-0.153米数控制在7100-7200米，按米数轧制，厚度微调 |  | 20100023 | 轧硬 | 0.4*610-SPCC | 30210011 | 光亮卷 | 0.15-SPCC |  | 30 | MO002033 | MO002033-016 | GLJ003 | 光亮卷前处理 模板 | 6675 | 2024-07-25 | 2024-07-25 | 3 | 2024-07-30 01:43:43 | 2024-07-30 01:44:23 | 江苏九天光电科技有限公司 | 258846 | 蒋小冬 |  |  | 0.4 | 3550 | 610 | 1 | JG1224070548 |  |  |  | 否 | 0
最终冷轧 | JG1224070531 | JG1224070531 | 九天750轧机 | 合格 | 合格品 | 甲 | 张帅 | 6660 | 6640 | 0.997 | 9510 | 0.15 | 610 | 轧0.15 7-7.1吨卷按0.15上公差轧制，厚度0.15-0.155，米数控制在9500-9600米；6.6-6.7吨卷按0.15轧制0.145-0.15）米数控制在9450-9550米不低于9450米；5.3吨卷公差控制在0.148-0.153米数控制在7100-7200米，按米数轧制，厚度微调 |  | 20100023 | 轧硬 | 0.4*610-SPCC | 30210011 | 光亮卷 | 0.15-SPCC |  | 30 | MO002033 | MO002033-009 | GLJ003 | 光亮卷前处理 模板 | 6665 | 2024-07-25 | 2024-07-25 | 5 | 2024-07-29 22:48:39 | 2024-07-30 00:24:44 | 江苏九天光电科技有限公司 | 258839 | 张帅 |  |  | 0.4 | 3550 | 610 | 1 | JG1224070531 |  |  |  | 否 | 0
最终冷轧 | JG1224070516 | JG1224070516 | 九天750轧机 | 合格 | 合格品 | 甲 | 蒋小冬 | 6570 | 6560 | 0.9985 | 9450 | 0.15 | 610 | 轧0.15 7-7.1吨卷按0.15上公差轧制，厚度0.15-0.155，米数控制在9500-9600米；6.6-6.7吨卷按0.15轧制0.145-0.15）米数控制在9450-9550米不低于9450米；5.3吨卷公差控制在0.148-0.153米数控制在7100-7200米，按米数轧制，厚度微调 |  | 20100023 | 轧硬 | 0.4*610-SPCC | 30210011 | 光亮卷 | 0.15-SPCC |  | 30 | MO002033 | MO002033-014 | GLJ003 | 光亮卷前处理 模板 | 6570 | 2024-07-25 | 2024-07-25 | 5 | 2024-07-29 22:38:43 | 2024-07-29 22:39:43 | 江苏九天光电科技有限公司 | 258844 | 蒋小冬 |  |  | 0.4 | 3510 | 610 | 1 | JG1224070516 |  |  |  | 否 | 0
最终冷轧 | JG12240704091 | JG1224070409 | 九天750轧机 | 合格 | 合格品 | 乙 | 赵遂义 | 6868 | 6860 | 0.9988 | 12680 | 0.1 | 710 | 轧0.1(0.095-0.1)6.85-6.9吨卷轧制米数12600-12700米不低于12600米，厚度微调 |  | 20100028 | 轧硬 | 0.4*710-SPCC | 30210015 | 光亮卷 | 0.1-SPCC |  | 30 | MO001796 | MO001796-004-01 | GLJ003 | 光亮卷前处理 模板 | 13745 | 2024-07-19 | 2024-07-19 | 3 | 2024-07-29 19:43:07 | 2024-07-29 19:44:18 | 江苏九天光电科技有限公司 | 249138 | 赵遂义 |  |  | 0.4 | 3145 | 710 | 1 | JG12240704091
最终冷轧 | JG12240704072 | JG1224070407 | 九天750轧机 | 合格 | 合格品 | 乙 | 赵遂义 | 6844 | 6834 | 0.9985 | 12660 | 0.1 | 710 | 轧0.1(0.095-0.1)6.85-6.9吨卷轧制米数12600-12700米不低于12600米，厚度微调 |  | 20100028 | 轧硬 | 0.4*710-SPCC | 30210015 | 光亮卷 | 0.1-SPCC |  | 30 | MO001796 | MO001796-007-02 | GLJ003 | 光亮卷前处理 模板 | 13740 | 2024-07-19 | 2024-07-19 | 3 | 2024-07-29 15:53:51 | 2024-07-29 15:54:32 | 江苏九天光电科技有限公司 | 249141 | 赵遂义 |  |  | 0.4 | 3135 | 710 | 1 | JG12240704072
最终冷轧 | JG12240703871 | JG1224070387 | 九天750轧机 | 合格 | 合格品 | 乙 | 赵遂义 | 6840 | 6830 | 0.9985 | 12720 | 0.1 | 710 | 轧0.1(0.097-0.102)米数控制在12500-12600米不低于12500米不高于126000米 |  | 20100028 | 轧硬 | 0.4*710-SPCC | 30210015 | 光亮卷 | 0.1-SPCC |  | 30 | MO002019 | MO002019-002-01 | GLJ003 | 光亮卷前处理 模板 | 13650 | 2024-07-24 | 2024-07-24 | 3 | 2024-07-29 13:43:38 | 2024-07-29 13:45:05 | 江苏九天光电科技有限公司 | 256786 | 赵遂义 |  |  | 0.4 | 3140 | 710 | 1 | JG12240703871
最终冷轧 | JG12240704231 | JG1224070423 | 九天750轧机 | 合格 | 合格品 | 乙 | 赵遂义 | 6860 | 6850 | 0.9985 | 12700 | 0.1 | 710 | 轧0.1(0.095-0.1)6.85-6.9吨卷轧制米数12600-12700米不低于12600米，厚度微调 |  | 20100028 | 轧硬 | 0.4*710-SPCC | 30210015 | 光亮卷 | 0.1-SPCC |  | 30 | MO001796 | MO001796-001-01 | GLJ003 | 光亮卷前处理 模板 | 13800 | 2024-07-19 | 2024-07-19 | 3 | 2024-07-29 13:42:18 | 2024-07-29 13:43:08 | 江苏九天光电科技有限公司 | 249135 | 赵遂义 |  |  | 0.4 | 3145 | 710 | 1 | JG12240704231
最终冷轧 | DL1224070052 | DL1224070052 | 九天750轧机 | 合格 | 合格品 | 乙 | 赵遂义 | 4430 | 4400 | 0.9932 | 9900 | 0.1 | 533 | 中间道次普光辊轧制，最后一道用0.8-1.0轧制0.13（0.6-0.41-0.28-0.18-0.14-0.13）厚度0.128-0.133 ；转脱脂 |  | 20100067 | 轧硬 | 0.6*533-SPCC | 20200003 | 小品种钢半成品 | 0.13-SPCC |  | 30 | MO001612 | MO001612-011 | XPZG001 | 小品种钢前处理模板 | 4430 | 2024-07-15 | 2024-07-15 | 3 | 2024-07-29 10:00:22 | 2024-07-29 10:02:03 | 江苏九天光电科技有限公司 | 242453 | 赵遂义 |  |  | 0.6 | 1800 | 533 | 1 | DL1224070052 |  |  |  | 否 | 0
最终冷轧 | JG12240704222 | JG1224070422 | 九天750轧机 | 合格 | 合格品 | 甲 | 蒋小冬 | 6856 | 6836 | 0.9971 | 12650 | 0.1 | 710 | 轧0.1(0.095-0.1)6.85-6.9吨卷轧制米数12600-12700米不低于12600米，厚度微调 |  | 20100028 | 轧硬 | 0.4*710-SPCC | 30210015 | 光亮卷 | 0.1-SPCC |  | 30 | MO001796 | MO001796-005-02 | GLJ003 | 光亮卷前处理 模板 | 13720 | 2024-07-19 | 2024-07-19 | 3 | 2024-07-29 07:32:48 | 2024-07-29 07:33:17 | 江苏九天光电科技有限公司 | 249139 | 蒋小冬 |  |  | 0.4 | 3150 | 710 | 1 | JG12240704222
最终冷轧 | JG12240704212 | JG1224070421 | 九天750轧机 | 合格 | 合格品 | 甲 | 蒋小冬 | 6836 | 6825 | 0.9984 | 12600 | 0.1 | 710 | 轧0.1(0.095-0.1)6.85-6.9吨卷轧制米数12600-12700米不低于12600米，厚度微调 |  | 20100028 | 轧硬 | 0.4*710-SPCC | 30210015 | 光亮卷 | 0.1-SPCC |  | 30 | MO001796 | MO001796-006-02 | GLJ003 | 光亮卷前处理 模板 | 13705 | 2024-07-19 | 2024-07-19 | 5 | 2024-07-29 06:15:56 | 2024-07-29 06:16:44 | 江苏九天光电科技有限公司 | 249140 | 蒋小冬 |  |  | 0.4 | 3150 | 710 | 1 | JG12240704212
最终冷轧 | JG12240704081 | JG1224070408 | 九天750轧机 | 合格 | 合格品 | 甲 | 蒋小冬 | 6864 | 6844 | 0.9971 | 12600 | 0.1 | 710 | 轧0.1(0.095-0.1)6.85-6.9吨卷轧制米数12600-12700米不低于12600米，厚度微调 |  | 20100028 | 轧硬 | 0.4*710-SPCC | 30210015 | 光亮卷 | 0.1-SPCC |  | 30 | MO001796 | MO001796-008-01 | GLJ003 | 光亮卷前处理 模板 | 13750 | 2024-07-19 | 2024-07-19 | 3 | 2024-07-29 02:41:06 | 2024-07-29 02:41:43 | 江苏九天光电科技有限公司 | 249142 | 蒋小冬 |  |  | 0.4 | 3150 | 710 | 1 | JG12240704081
最终冷轧 | JG12240704082 | JG1224070408 | 九天750轧机 | 合格 | 合格品 | 甲 | 蒋小冬 | 6854 | 6834 | 0.9971 | 12600 | 0.1 | 710 | 轧0.1(0.095-0.1)6.85-6.9吨卷轧制米数12600-12700米不低于12600米，厚度微调 |  | 20100028 | 轧硬 | 0.4*710-SPCC | 30210015 | 光亮卷 | 0.1-SPCC |  | 30 | MO001796 | MO001796-008-02 | GLJ003 | 光亮卷前处理 模板 | 13750 | 2024-07-19 | 2024-07-19 | 3 | 2024-07-29 02:40:13 | 2024-07-29 02:40:47 | 江苏九天光电科技有限公司 | 249142 | 蒋小冬 |  |  | 0.4 | 3150 | 710 | 1 | JG12240704082