## sheet1
工序名称 | 新卷号 | 批号 | 机组名称 | 工序状态 | 检验结果 | 班组 | 参与人 | 来料重量 | 出料重量 | 成材率 | 出料长度 | 出料厚度 | 出料宽度 | 工序要求 | 备注 | 来料编码 | 来料名称 | 来料规格 | 产品编码 | 产品名称 | 产品规格 | 膜名称 | 排序 | 主计划号 | 子计划号 | 工序流程编码 | 工序流程名称 | 工单需求 | 计划开始时间 | 计划结束时间 | 工单状态 | 实际开始时间 | 产出时间 | 组织名称 | 卷号ID | 操作工人 | 报工人 | 检验 | 来料厚度 | 来料长度 | 来料宽度 | 是否分卷 | 原卷号 | 工单要求 | 是否成品 | 不良现象 | 是否入库 | 入库审核
最终冷轧 | JG1224070480 | JG1224070480 | 九天700轧机 | 合格 | 合格品 | 甲 | 杨永华 | 6180 | 6180 | 1 | 13230 | 0.1 | 610 | 轧0.1（0.097-0.102）6.3吨卷轧制米数13200-13300米；6.2吨卷轧制米数13100-13200米；4.7吨卷轧制米数9800-9900米 |  | 20100023 | 轧硬 | 0.4*610-SPCC | 30210015 | 光亮卷 | 0.1-SPCC |  | 30 | MO002076 | MO002076-015 | GLJ003 | 光亮卷前处理 模板 | 6180 | 2024-07-26 | 2024-07-26 | 3 | 2024-08-02 23:48:27 | 2024-08-02 23:49:06 | 江苏九天光电科技有限公司 | 261380 | 杨永华 |  |  | 0.4 | 3330 | 610 | 1 | JG1224070480 |  |  |  | 否 | 0
最终冷轧 | JG1224070524 | JG1224070524 | 九天700轧机 | 合格 | 合格品 | 甲 | 李新峰 | 6250 | 6250 | 1 | 13250 | 0.1 | 610 | 轧0.1（0.097-0.102）6.3吨卷轧制米数13200-13300米；6.2吨卷轧制米数13100-13200米；4.7吨卷轧制米数9800-9900米 |  | 20100023 | 轧硬 | 0.4*610-SPCC | 30210015 | 光亮卷 | 0.1-SPCC |  | 30 | MO002076 | MO002076-017 | GLJ003 | 光亮卷前处理 模板 | 6250 | 2024-07-26 | 2024-07-26 | 3 | 2024-08-02 21:09:29 | 2024-08-02 21:10:10 | 江苏九天光电科技有限公司 | 261382 | 李新峰 |  |  | 0.4 | 3330 | 610 | 1 | JG1224070524 |  |  |  | 否 | 0
最终冷轧 | JG1224070539 | JG1224070539 | 九天700轧机 | 合格 | 合格品 | 乙 | 蒋涛 | 4744 | 4744 | 1 | 10100 | 0.1 | 610 | 轧0.1（0.097-0.102）6.3吨卷轧制米数13200-13300米；6.2吨卷轧制米数13100-13200米；4.7吨卷轧制米数9800-9900米 |  | 20100023 | 轧硬 | 0.4*610-SPCC | 30210015 | 光亮卷 | 0.1-SPCC |  | 30 | MO002076 | MO002076-018 | GLJ003 | 光亮卷前处理 模板 | 4745 | 2024-07-26 | 2024-07-26 | 3 | 2024-08-02 19:57:12 | 2024-08-02 19:57:51 | 江苏九天光电科技有限公司 | 261383 | 蒋涛 |  |  | 0.4 | 2520 | 610 | 1 | JG1224070539 |  |  |  | 否 | 0
最终冷轧 | JG1224070511 | JG1224070511 | 九天700轧机 | 合格 | 合格品 | 乙 | 周朋 | 4700 | 4700 | 1 | 10070 | 0.1 | 610 | 轧0.1（0.097-0.102）6.3吨卷轧制米数13200-13300米；6.2吨卷轧制米数13100-13200米；4.7吨卷轧制米数9800-9900米 |  | 20100023 | 轧硬 | 0.4*610-SPCC | 30210015 | 光亮卷 | 0.1-SPCC |  | 30 | MO002076 | MO002076-022 | GLJ003 | 光亮卷前处理 模板 | 4700 | 2024-07-26 | 2024-07-26 | 3 | 2024-08-02 18:27:16 | 2024-08-02 18:42:18 | 江苏九天光电科技有限公司 | 261387 | 周朋 |  |  | 0.4 | 2500 | 610 | 1 | JG1224070511 |  |  |  | 否 | 0
最终冷轧 | JG1224070501 | JG1224070501 | 九天700轧机 | 合格 | 合格品 | 乙 | 蒋涛 | 6220 | 6220 | 1 | 13400 | 0.1 | 610 | 轧0.1（0.097-0.102）6.3吨卷轧制米数13200-13300米；6.2吨卷轧制米数13100-13200米；4.7吨卷轧制米数9800-9900米 |  | 20100023 | 轧硬 | 0.4*610-SPCC | 30210015 | 光亮卷 | 0.1-SPCC |  | 30 | MO002076 | MO002076-001 | GLJ003 | 光亮卷前处理 模板 | 6220 | 2024-07-26 | 2024-07-26 | 3 | 2024-08-02 18:26:38 | 2024-08-02 18:26:59 | 江苏九天光电科技有限公司 | 261356 | 蒋涛 |  |  | 0.4 | 3300 | 610 | 1 | JG1224070501 |  |  |  | 否 | 0
最终冷轧 | JG1224070504 | JG1224070504 | 九天700轧机 | 合格 | 合格品 | 乙 | 周朋 | 6224 | 6224 | 1 | 13460 | 0.1 | 610 | 轧0.1（0.097-0.102）6.3吨卷轧制米数13200-13300米；6.2吨卷轧制米数13100-13200米；4.7吨卷轧制米数9800-9900米 |  | 20100023 | 轧硬 | 0.4*610-SPCC | 30210015 | 光亮卷 | 0.1-SPCC |  | 30 | MO002076 | MO002076-004 | GLJ003 | 光亮卷前处理 模板 | 6225 | 2024-07-26 | 2024-07-26 | 3 | 2024-08-02 18:26:00 | 2024-08-02 18:26:22 | 江苏九天光电科技有限公司 | 261361 | 周朋 |  |  | 0.4 | 3310 | 610 | 1 | JG1224070504 |  |  |  | 否 | 0
最终冷轧 | JG1224070448 | JG1224070448 | 九天700轧机 | 合格 | 合格品 | 乙 | 蒋涛 | 6280 | 6280 | 1 | 13510 | 0.1 | 610 | 轧0.1（0.098-0.103）米数控制在13200-13300米 |  | 20100023 | 轧硬 | 0.4*610-SPCC | 30210015 | 光亮卷 | 0.1-SPCC |  | 30 | MO001770 | MO001770-004 | GLJ003 | 光亮卷前处理 模板 | 6285 | 2024-07-19 | 2024-07-19 | 3 | 2024-08-02 18:25:21 | 2024-08-02 18:25:42 | 江苏九天光电科技有限公司 | 248795 | 蒋涛 |  |  | 0.4 | 3360 | 610 | 1 | JG1224070448 |  |  |  | 否 | 0
最终冷轧 | JG1224070447 | JG1224070447 | 九天700轧机 | 合格 | 合格品 | 甲 | 杨永华 | 6300 | 6300 | 1 | 13580 | 0.1 | 610 | 轧0.1（0.098-0.103）米数控制在13200-13300米 |  | 20100023 | 轧硬 | 0.4*610-SPCC | 30210015 | 光亮卷 | 0.1-SPCC |  | 30 | MO001770 | MO001770-003 | GLJ003 | 光亮卷前处理 模板 | 6300 | 2024-07-19 | 2024-07-19 | 3 | 2024-08-02 09:06:36 | 2024-08-02 09:07:04 | 江苏九天光电科技有限公司 | 248794 | 刘亮 |  |  | 0.4 | 3360 | 610 | 1 | JG1224070447 |  |  |  | 否 | 0
最终冷轧 | JG1224070479 | JG1224070479 | 九天700轧机 | 合格 | 合格品 | 甲 | 杨永华 | 6204 | 6204 | 1 | 13250 | 0.1 | 610 | 轧0.1（0.097-0.102）6.3吨卷轧制米数13200-13300米；6.2吨卷轧制米数13100-13200米；4.7吨卷轧制米数9800-9900米 |  | 20100023 | 轧硬 | 0.4*610-SPCC | 30210015 | 光亮卷 | 0.1-SPCC |  | 30 | MO002076 | MO002076-014 | GLJ003 | 光亮卷前处理 模板 | 6205 | 2024-07-26 | 2024-07-26 | 3 | 2024-08-02 09:05:14 | 2024-08-02 09:05:52 | 江苏九天光电科技有限公司 | 261379 | 刘亮 |  |  | 0.4 | 3330 | 610 | 1 | JG1224070479 |  |  |  | 否 | 0
最终冷轧 | JG1224070507 | JG1224070507 | 九天700轧机 | 合格 | 合格品 | 甲 | 李新峰 | 7110 | 7110 | 1 | 9580 | 0.15 | 610 | 轧0.15 7-7.1吨卷按0.15上公差轧制，厚度0.15-0.155，米数控制在9500-9600米；6.6-6.7吨卷按0.15轧制0.145-0.15）米数控制在9450-9550米不低于9450米；5.3吨卷公差控制在0.148-0.153米数控制在7100-7200米，按米数轧制，厚度微调 |  | 20100023 | 轧硬 | 0.4*610-SPCC | 30210011 | 光亮卷 | 0.15-SPCC |  | 30 | MO002033 | MO002033-007 | GLJ003 | 光亮卷前处理 模板 | 7115 | 2024-07-25 | 2024-07-25 | 3 | 2024-08-02 09:03:21 | 2024-08-02 09:03:53 | 江苏九天光电科技有限公司 | 258837 | 刘亮 |  |  | 0.4 | 3785 | 610 | 1 | JG1224070507 |  |  |  | 否 | 0
最终冷轧 | JG1224070476 | JG1224070476 | 九天700轧机 | 合格 | 合格品 | 甲 | 杨永华 | 6340 | 6340 | 1 | 13465 | 0.1 | 610 | 轧0.1（0.097-0.102）6.3吨卷轧制米数13200-13300米；6.2吨卷轧制米数13100-13200米；4.7吨卷轧制米数9800-9900米 |  | 20100023 | 轧硬 | 0.4*610-SPCC | 30210015 | 光亮卷 | 0.1-SPCC |  | 30 | MO002076 | MO002076-011 | GLJ003 | 光亮卷前处理 模板 | 6340 | 2024-07-26 | 2024-07-26 | 3 | 2024-08-02 09:01:27 | 2024-08-02 09:02:02 | 江苏九天光电科技有限公司 | 261376 | 吴建新 |  |  | 0.4 | 3380 | 610 | 1 | JG1224070476 |  |  |  | 否 | 0
最终冷轧 | JG1224070475 | JG1224070475 | 九天700轧机 | 合格 | 合格品 | 甲 | 李新峰 | 6370 | 6370 | 1 | 13600 | 0.1 | 610 | 轧0.1（0.097-0.102）6.3吨卷轧制米数13200-13300米；6.2吨卷轧制米数13100-13200米；4.7吨卷轧制米数9800-9900米 |  | 20100023 | 轧硬 | 0.4*610-SPCC | 30210015 | 光亮卷 | 0.1-SPCC |  | 30 | MO002076 | MO002076-010 | GLJ003 | 光亮卷前处理 模板 | 6370 | 2024-07-26 | 2024-07-26 | 3 | 2024-08-02 07:43:36 | 2024-08-02 07:44:03 | 江苏九天光电科技有限公司 | 261371 | 李新峰 |  |  | 0.4 | 3380 | 610 | 1 | JG1224070475 |  |  |  | 否 | 0
最终冷轧 | JG1224070473 | JG1224070473 | 九天700轧机 | 合格 | 合格品 | 甲 | 杨永华 | 6350 | 6350 | 1 | 13665 | 0.1 | 610 | 轧0.1（0.097-0.102）6.3吨卷轧制米数13200-13300米；6.2吨卷轧制米数13100-13200米；4.7吨卷轧制米数9800-9900米 |  | 20100023 | 轧硬 | 0.4*610-SPCC | 30210015 | 光亮卷 | 0.1-SPCC |  | 30 | MO002076 | MO002076-009 | GLJ003 | 光亮卷前处理 模板 | 6350 | 2024-07-26 | 2024-07-26 | 3 | 2024-08-02 05:03:02 | 2024-08-02 05:03:37 | 江苏九天光电科技有限公司 | 261370 | 杨永华 |  |  | 0.4 | 3375 | 610 | 1 | JG1224070473 |  |  |  | 否 | 0
最终冷轧 | JG1224070446 | JG1224070446 | 九天700轧机 | 合格 | 合格品 | 甲 | 李新峰 | 6300 | 6300 | 1 | 13526 | 0.1 | 610 | 轧0.1（0.098-0.103）米数控制在13200-13300米 |  | 20100023 | 轧硬 | 0.4*610-SPCC | 30210015 | 光亮卷 | 0.1-SPCC |  | 30 | MO001770 | MO001770-002 | GLJ003 | 光亮卷前处理 模板 | 6305 | 2024-07-19 | 2024-07-19 | 3 | 2024-08-02 02:29:41 | 2024-08-02 02:30:09 | 江苏九天光电科技有限公司 | 248793 | 李新峰 |  |  | 0.4 | 3360 | 610 | 1 | JG1224070446 |  |  |  | 否 | 0
最终冷轧 | JG1224070502 | JG1224070502 | 九天700轧机 | 合格 | 合格品 | 甲 | 杨永华 | 6200 | 6200 | 1 | 13100 | 0.1 | 610 | 轧0.1（0.097-0.102）6.3吨卷轧制米数13200-13300米；6.2吨卷轧制米数13100-13200米；4.7吨卷轧制米数9800-9900米 |  | 20100023 | 轧硬 | 0.4*610-SPCC | 30210015 | 光亮卷 | 0.1-SPCC |  | 30 | MO002076 | MO002076-002 | GLJ003 | 光亮卷前处理 模板 | 6200 | 2024-07-26 | 2024-07-26 | 3 | 2024-08-02 00:12:50 | 2024-08-02 00:13:23 | 江苏九天光电科技有限公司 | 261359 | 杨永华 |  |  | 0.4 | 3300 | 610 | 1 | JG1224070502 |  |  |  | 否 | 0
最终冷轧 | JG1224070436 | JG1224070436 | 九天700轧机 | 合格 | 合格品 | 乙 | 蒋涛 | 6340 | 6340 | 1 | 13650 | 0.1 | 610 | 轧0.1（0.097-0.103）米数控制在13200-13300米不低于13200米不高于13300米 |  | 20100023 | 轧硬 | 0.4*610-SPCC | 30210015 | 光亮卷 | 0.1-SPCC |  | 30 | MO001756 | MO001756-012 | GLJ003 | 光亮卷前处理 模板 | 6340 | 2024-07-18 | 2024-07-18 | 3 | 2024-08-01 19:37:48 | 2024-08-01 19:41:05 | 江苏九天光电科技有限公司 | 248073 | 蒋涛 |  |  | 0.4 | 3370 | 610 | 1 | JG1224070436 |  |  |  | 否 | 0
最终冷轧 | JG1224070478 | JG1224070478 | 九天700轧机 | 合格 | 合格品 | 乙 | 蒋涛 | 6234 | 6234 | 1 | 13460 | 0.1 | 610 | 轧0.1（0.097-0.102）6.3吨卷轧制米数13200-13300米；6.2吨卷轧制米数13100-13200米；4.7吨卷轧制米数9800-9900米 |  | 20100023 | 轧硬 | 0.4*610-SPCC | 30210015 | 光亮卷 | 0.1-SPCC |  | 30 | MO002076 | MO002076-013 | GLJ003 | 光亮卷前处理 模板 | 6235 | 2024-07-26 | 2024-07-26 | 3 | 2024-08-01 18:46:39 | 2024-08-01 18:46:57 | 江苏九天光电科技有限公司 | 261378 | 蒋涛 |  |  | 0.4 | 3320 | 610 | 1 | JG1224070478 |  |  |  | 否 | 0
最终冷轧 | JG1224070429 | JG1224070429 | 九天700轧机 | 合格 | 合格品 | 乙 | 蒋涛 | 6310 | 6310 | 1 | 13700 | 0.1 | 610 | 轧0.1（0.097-0.103）米数控制在13200-13300米不低于13200米不高于13300米 |  | 20100023 | 轧硬 | 0.4*610-SPCC | 30210015 | 光亮卷 | 0.1-SPCC |  | 30 | MO001756 | MO001756-003 | GLJ003 | 光亮卷前处理 模板 | 6315 | 2024-07-18 | 2024-07-18 | 3 | 2024-08-01 18:45:59 | 2024-08-01 18:46:19 | 江苏九天光电科技有限公司 | 248066 | 蒋涛 |  |  | 0.4 | 3360 | 610 | 1 | JG1224070429 |  |  |  | 否 | 0
最终冷轧 | JG1224070271 | JG1224070271 | 九天700轧机 | 合格 | 合格品 | 乙 | 蒋涛 | 7180 | 7040 | 0.9805 | 15180 | 0.1 | 610 | 轧0.1（0.97-0.102） |  | 20100023 | 轧硬 | 0.4*610-SPCC | 30210015 | 光亮卷 | 0.1-SPCC |  | 30 | MO002202 | MO002202-001 | GLJ003 | 光亮卷前处理 模板 | 7180 | 2024-07-30 | 2024-07-30 | 3 | 2024-08-01 14:26:05 | 2024-08-01 16:26:10 | 江苏九天光电科技有限公司 | 235108 | 蒋涛 |  |  | 0.4 | 3820 | 610 | 1 | JG1224070271 |  |  |  | 否 | 0
最终冷轧 | JG1224070495 | JG1224070495 | 九天700轧机 | 合格 | 合格品 | 甲 | 李新峰 | 6214 | 6214 | 1 | 13400 | 0.1 | 610 | 轧0.1（0.097-0.102）6.3吨卷轧制米数13200-13300米；6.2吨卷轧制米数13100-13200米；4.7吨卷轧制米数9800-9900米 |  | 20100023 | 轧硬 | 0.4*610-SPCC | 30210015 | 光亮卷 | 0.1-SPCC |  | 30 | MO002076 | MO002076-007 | GLJ003 | 光亮卷前处理 模板 | 6215 | 2024-07-26 | 2024-07-26 | 3 | 2024-07-31 07:45:08 | 2024-07-31 07:46:40 | 江苏九天光电科技有限公司 | 261366 | 李新峰 |  |  | 0.4 | 3300 | 610 | 1 | JG1224070495 |  |  |  | 否 | 0
最终冷轧 | JG1224070477 | JG1224070477 | 九天700轧机 | 合格 | 合格品 | 甲 | 杨永华 | 6250 | 6250 | 1 | 13380 | 0.1 | 610 | 轧0.1（0.097-0.102）6.3吨卷轧制米数13200-13300米；6.2吨卷轧制米数13100-13200米；4.7吨卷轧制米数9800-9900米 |  | 20100023 | 轧硬 | 0.4*610-SPCC | 30210015 | 光亮卷 | 0.1-SPCC |  | 30 | MO002076 | MO002076-012 | GLJ003 | 光亮卷前处理 模板 | 6250 | 2024-07-26 | 2024-07-26 | 3 | 2024-07-31 05:06:46 | 2024-07-31 05:07:27 | 江苏九天光电科技有限公司 | 261377 | 杨永华 |  |  | 0.4 | 3320 | 610 | 1 | JG1224070477 |  |  |  | 否 | 0
最终冷轧 | JG1224070503 | JG1224070503 | 九天700轧机 | 合格 | 合格品 | 甲 | 李新峰 | 6240 | 6240 | 1 | 13382 | 0.1 | 610 | 轧0.1（0.097-0.102）6.3吨卷轧制米数13200-13300米；6.2吨卷轧制米数13100-13200米；4.7吨卷轧制米数9800-9900米 |  | 20100023 | 轧硬 | 0.4*610-SPCC | 30210015 | 光亮卷 | 0.1-SPCC |  | 30 | MO002076 | MO002076-003 | GLJ003 | 光亮卷前处理 模板 | 6240 | 2024-07-26 | 2024-07-26 | 3 | 2024-07-31 02:36:24 | 2024-07-31 02:36:59 | 江苏九天光电科技有限公司 | 261360 | 李新峰 |  |  | 0.4 | 3310 | 610 | 1 | JG1224070503 |  |  |  | 否 | 0
最终冷轧 | JG1224070334 | JG1224070334 | 九天700轧机 | 合格 | 合格品 | 甲 | 杨永华 | 5800 | 5800 | 1 | 12480 | 0.1 | 610 | 轧0.1（0.097-0.102）米数控制在12400-12500米 |  | 20100023 | 轧硬 | 0.4*610-SPCC | 30210015 | 光亮卷 | 0.1-SPCC |  | 30 | MO001962 | MO001962-002 | GLJ003 | 光亮卷前处理 模板 | 5800 | 2024-07-24 | 2024-07-24 | 3 | 2024-07-31 00:09:44 | 2024-07-31 00:10:23 | 江苏九天光电科技有限公司 | 244111 | 杨永华 |  |  | 0.4 | 3145 | 610 | 1 | JG1224070334 |  |  |  | 否 | 0
最终冷轧 | JG1224070432 | JG1224070432 | 九天700轧机 | 合格 | 合格品 | 乙 | 蒋涛 | 6290 | 6290 | 1 | 13320 | 0.1 | 610 | 轧0.1（0.097-0.103）米数控制在13200-13300米不低于13200米不高于13300米 |  | 20100023 | 轧硬 | 0.4*610-SPCC | 30210015 | 光亮卷 | 0.1-SPCC |  | 30 | MO001756 | MO001756-008 | GLJ003 | 光亮卷前处理 模板 | 6290 | 2024-07-18 | 2024-07-18 | 3 | 2024-07-30 19:26:15 | 2024-07-30 19:26:35 | 江苏九天光电科技有限公司 | 248069 | 蒋涛 |  |  | 0.4 | 3350 | 610 | 1 | JG1224070432 |  |  |  | 否 | 0
最终冷轧 | JG1224070474 | JG1224070474 | 九天700轧机 | 合格 | 合格品 | 乙 | 周朋 | 6320 | 6320 | 1 | 13500 | 0.1 | 610 | 轧0.1（0.097-0.102）6.3吨卷轧制米数13200-13300米；6.2吨卷轧制米数13100-13200米；4.7吨卷轧制米数9800-9900米 |  | 20100023 | 轧硬 | 0.4*610-SPCC | 30210015 | 光亮卷 | 0.1-SPCC |  | 30 | MO002076 | MO002076-024 | GLJ003 | 光亮卷前处理 模板 | 6320 | 2024-07-26 | 2024-07-26 | 3 | 2024-07-30 19:25:25 | 2024-07-30 19:25:53 | 江苏九天光电科技有限公司 | 261414 | 周朋 |  |  | 0.4 | 3375 | 610 | 1 | JG1224070474 |  |  |  | 否 | 0
最终冷轧 | JG1224070440 | JG1224070440 | 九天700轧机 | 合格 | 合格品 | 乙 | 周朋 | 6300 | 6300 | 1 | 13460 | 0.1 | 610 | 轧0.1（0.097-0.103）米数控制在13200-13300米不低于13200米不高于13300米 |  | 20100023 | 轧硬 | 0.4*610-SPCC | 30210015 | 光亮卷 | 0.1-SPCC |  | 30 | MO001756 | MO001756-016 | GLJ003 | 光亮卷前处理 模板 | 6305 | 2024-07-18 | 2024-07-18 | 3 | 2024-07-30 19:24:50 | 2024-07-30 19:25:10 | 江苏九天光电科技有限公司 | 248077 | 周朋 |  |  | 0.4 | 3360 | 610 | 1 | JG1224070440 |  |  |  | 否 | 0
最终冷轧 | JG1224070239 | JG1224070239 | 九天700轧机 | 合格 | 合格品 | 甲 | 杨永华 | 6340 | 6340 | 1 | 13580 | 0.1 | 610 | 轧0.1（0.098-0.103）米数13200-13300米 |  | 20100023 | 轧硬 | 0.4*610-SPCC | 30210015 | 光亮卷 | 0.1-SPCC |  | 30 | MO001528 | MO001528-019 | GLJ003 | 光亮卷前处理 模板 | 6345 | 2024-07-12 | 2024-07-12 | 3 | 2024-07-30 08:12:54 | 2024-07-30 08:13:36 | 江苏九天光电科技有限公司 | 238823 | 杨永华 |  |  | 0.4 | 3375 | 610 | 1 | JG1224070239 |  |  |  | 否 | 0
最终冷轧 | JG1224070426 | JG1224070426 | 九天700轧机 | 合格 | 合格品 | 甲 | 李新峰 | 6310 | 6310 | 1 | 13522 | 0.1 | 610 | 轧0.1（0.097-0.103）米数控制在13200-13300米不低于13200米不高于13300米 |  | 20100023 | 轧硬 | 0.4*610-SPCC | 30210015 | 光亮卷 | 0.1-SPCC |  | 30 | MO001756 | MO001756-007 | GLJ003 | 光亮卷前处理 模板 | 6310 | 2024-07-18 | 2024-07-18 | 3 | 2024-07-30 06:11:40 | 2024-07-30 06:12:13 | 江苏九天光电科技有限公司 | 248063 | 李新峰 |  |  | 0.4 | 3360 | 610 | 1 | JG1224070426 |  |  |  | 否 | 0
最终冷轧 | JG1224070425 | JG1224070425 | 九天700轧机 | 合格 | 合格品 | 甲 | 杨永华 | 6310 | 6310 | 1 | 13517 | 0.1 | 610 | 轧0.1（0.097-0.103）米数控制在13200-13300米不低于13200米不高于13300米 |  | 20100023 | 轧硬 | 0.4*610-SPCC | 30210015 | 光亮卷 | 0.1-SPCC |  | 30 | MO001756 | MO001756-006 | GLJ003 | 光亮卷前处理 模板 | 6315 | 2024-07-18 | 2024-07-18 | 3 | 2024-07-30 04:12:18 | 2024-07-30 04:12:56 | 江苏九天光电科技有限公司 | 248062 | 杨永华 |  |  | 0.4 | 3360 | 610 | 1 | JG1224070425 |  |  |  | 否 | 0
最终冷轧 | JG1224070435 | JG1224070435 | 九天700轧机 | 合格 | 合格品 | 甲 | 李新峰 | 6350 | 6350 | 1 | 13472 | 0.1 | 610 | 轧0.1（0.097-0.103）米数控制在13200-13300米不低于13200米不高于13300米 |  | 20100023 | 轧硬 | 0.4*610-SPCC | 30210015 | 光亮卷 | 0.1-SPCC |  | 30 | MO001756 | MO001756-011 | GLJ003 | 光亮卷前处理 模板 | 6350 | 2024-07-18 | 2024-07-18 | 5 | 2024-07-30 01:38:25 | 2024-07-30 01:39:06 | 江苏九天光电科技有限公司 | 248072 | 李新峰 |  |  | 0.4 | 3370 | 610 | 1 | JG1224070435 |  |  |  | 否 | 0
最终冷轧 | JG1224070444 | JG1224070444 | 九天700轧机 | 合格 | 合格品 | 乙 | 蒋涛 | 6310 | 6310 | 1 | 13500 | 0.1 | 610 | 轧0.1（0.097-0.103）米数控制在13200-13300米不低于13200米不高于13300米 |  | 20100023 | 轧硬 | 0.4*610-SPCC | 30210015 | 光亮卷 | 0.1-SPCC |  | 30 | MO001756 | MO001756-020 | GLJ003 | 光亮卷前处理 模板 | 6310 | 2024-07-18 | 2024-07-18 | 3 | 2024-07-29 19:40:06 | 2024-07-29 20:02:28 | 江苏九天光电科技有限公司 | 248081 | 蒋涛 |  |  | 0.4 | 3360 | 610 | 1 | JG1224070444 |  |  |  | 否 | 0
最终冷轧 | JG1224070438 | JG1224070438 | 九天700轧机 | 合格 | 合格品 | 乙 | 蒋涛 | 6314 | 6314 | 1 | 13500 | 0.1 | 610 | 轧0.1（0.097-0.103）米数控制在13200-13300米不低于13200米不高于13300米 |  | 20100023 | 轧硬 | 0.4*610-SPCC | 30210015 | 光亮卷 | 0.1-SPCC |  | 30 | MO001756 | MO001756-014 | GLJ003 | 光亮卷前处理 模板 | 6315 | 2024-07-18 | 2024-07-18 | 5 | 2024-07-29 19:31:40 | 2024-07-29 19:32:01 | 江苏九天光电科技有限公司 | 248075 | 蒋涛 |  |  | 0.4 | 3360 | 610 | 1 | JG1224070438 |  |  |  | 否 | 0
最终冷轧 | JG1224070427 | JG1224070427 | 九天700轧机 | 合格 | 合格品 | 乙 | 周朋 | 6300 | 6300 | 1 | 13470 | 0.1 | 610 | 轧0.1（0.097-0.103）米数控制在13200-13300米不低于13200米不高于13300米 |  | 20100023 | 轧硬 | 0.4*610-SPCC | 30210015 | 光亮卷 | 0.1-SPCC |  | 30 | MO001756 | MO001756-001 | GLJ003 | 光亮卷前处理 模板 | 6300 | 2024-07-18 | 2024-07-18 | 3 | 2024-07-29 19:30:59 | 2024-07-29 19:31:19 | 江苏九天光电科技有限公司 | 248064 | 周朋 |  |  | 0.4 | 3350 | 610 | 1 | JG1224070427 |  |  |  | 否 | 0
最终冷轧 | JG1224070445 | JG1224070445 | 九天700轧机 | 合格 | 合格品 | 乙 | 周朋 | 6310 | 6310 | 1 | 13380 | 0.1 | 610 | 轧0.1（0.098-0.103）米数控制在13200-13300米 |  | 20100023 | 轧硬 | 0.4*610-SPCC | 30210015 | 光亮卷 | 0.1-SPCC |  | 30 | MO001770 | MO001770-001 | GLJ003 | 光亮卷前处理 模板 | 6315 | 2024-07-19 | 2024-07-19 | 5 | 2024-07-29 19:30:22 | 2024-07-29 19:30:46 | 江苏九天光电科技有限公司 | 248792 | 周朋 |  |  | 0.4 | 3360 | 610 | 1 | JG1224070445 |  |  |  | 否 | 0
最终冷轧 | JG1224070434 | JG1224070434 | 九天700轧机 | 合格 | 合格品 | 甲 | 杨永华 | 6320 | 6320 | 1 | 13450 | 0.1 | 610 | 轧0.1（0.097-0.103）米数控制在13200-13300米不低于13200米不高于13300米 |  | 20100023 | 轧硬 | 0.4*610-SPCC | 30210015 | 光亮卷 | 0.1-SPCC |  | 30 | MO001756 | MO001756-010 | GLJ003 | 光亮卷前处理 模板 | 6325 | 2024-07-18 | 2024-07-18 | 5 | 2024-07-29 07:22:28 | 2024-07-29 07:23:18 | 江苏九天光电科技有限公司 | 248071 | 杨永华 |  |  | 0.4 | 3370 | 610 | 1 | JG1224070434 |  |  |  | 否 | 0
最终冷轧 | JG1224070430 | JG1224070430 | 九天700轧机 | 合格 | 合格品 | 甲 | 杨永华 | 6300 | 6300 | 1 | 13506 | 0.1 | 610 | 轧0.1（0.097-0.103）米数控制在13200-13300米不低于13200米不高于13300米 |  | 20100023 | 轧硬 | 0.4*610-SPCC | 30210015 | 光亮卷 | 0.1-SPCC |  | 30 | MO001756 | MO001756-004 | GLJ003 | 光亮卷前处理 模板 | 6305 | 2024-07-18 | 2024-07-18 | 3 | 2024-07-29 04:48:03 | 2024-07-29 04:48:40 | 江苏九天光电科技有限公司 | 248067 | 杨永华 |  |  | 0.4 | 3360 | 610 | 1 | JG1224070430 |  |  |  | 否 | 0
最终冷轧 | JG1224070196 | JG1224070196 | 九天700轧机 | 合格 | 合格品 | 甲 | 杨永华 | 6310 | 6310 | 1 | 13466 | 0.1 | 610 | 轧0.1（0.098-0.103）米数13200-13300米 |  | 20100023 | 轧硬 | 0.4*610-SPCC | 30210015 | 光亮卷 | 0.1-SPCC |  | 30 | MO001528 | MO001528-008 | GLJ003 | 光亮卷前处理 模板 | 6310 | 2024-07-12 | 2024-07-12 | 3 | 2024-07-29 02:40:05 | 2024-07-29 02:40:40 | 江苏九天光电科技有限公司 | 238804 | 杨永华 |  |  | 0.4 | 3370 | 610 | 1 | JG1224070196 |  |  |  | 否 | 0
最终冷轧 | JG1224070437 | JG1224070437 | 九天700轧机 | 合格 | 合格品 | 甲 | 杨永华 | 6314 | 6314 | 1 | 13480 | 0.1 | 610 | 轧0.1（0.097-0.103）米数控制在13200-13300米不低于13200米不高于13300米 |  | 20100023 | 轧硬 | 0.4*610-SPCC | 30210015 | 光亮卷 | 0.1-SPCC |  | 30 | MO001756 | MO001756-013 | GLJ003 | 光亮卷前处理 模板 | 6315 | 2024-07-18 | 2024-07-18 | 3 | 2024-07-29 00:08:06 | 2024-07-29 00:08:46 | 江苏九天光电科技有限公司 | 248074 | 杨永华 |  |  | 0.4 | 3360 | 610 | 1 | JG1224070437 |  |  |  | 否 | 0