## sheet1
工序名称 | 新卷号 | 批号 | 机组名称 | 工序状态 | 检验结果 | 班组 | 参与人 | 来料重量 | 出料重量 | 成材率 | 出料长度 | 出料厚度 | 出料宽度 | 工序要求 | 备注 | 来料编码 | 来料名称 | 来料规格 | 产品编码 | 产品名称 | 产品规格 | 膜名称 | 排序 | 主计划号 | 子计划号 | 工序流程编码 | 工序流程名称 | 工单需求 | 计划开始时间 | 计划结束时间 | 工单状态 | 实际开始时间 | 产出时间 | 组织名称 | 卷号ID | 操作工人 | 报工人 | 检验 | 来料厚度 | 来料长度 | 来料宽度 | 是否分卷 | 原卷号 | 工单要求 | 是否成品 | 不良现象 | 是否入库 | 入库审核
最终冷轧 | JG1224070551 | JG1224070551 | 九天700轧机 | 合格 | 合格品 | 甲 | 杨永华 | 4780 | 4780 | 1 | 10250 | 0.1 | 610 | 轧0.1（0.097-0.102）6.3吨卷轧制米数13200-13300米；6.2吨卷轧制米数13100-13200米；4.7吨卷轧制米数9800-9900米 |  | 20100023 | 轧硬 | 0.4*610-SPCC | 30210015 | 光亮卷 | 0.1-SPCC |  | 30 | MO002076 | MO002076-020 | GLJ003 | 光亮卷前处理 模板 | 4780 | 2024-07-26 | 2024-07-26 | 3 | 2024-08-03 07:14:41 | 2024-08-03 07:15:21 | 江苏九天光电科技有限公司 | 261385 | 杨永华 |  |  | 0.4 | 2540 | 610 | 1 | JG1224070551 |  |  |  | 否 | 0
最终冷轧 | JG1224070552 | JG1224070552 | 九天700轧机 | 合格 | 合格品 | 甲 | 李新峰 | 4770 | 4770 | 1 | 10260 | 0.1 | 610 | 轧0.1（0.097-0.102）6.3吨卷轧制米数13200-13300米；6.2吨卷轧制米数13100-13200米；4.7吨卷轧制米数9800-9900米 |  | 20100023 | 轧硬 | 0.4*610-SPCC | 30210015 | 光亮卷 | 0.1-SPCC |  | 30 | MO002076 | MO002076-021 | GLJ003 | 光亮卷前处理 模板 | 4770 | 2024-07-26 | 2024-07-26 | 3 | 2024-08-03 05:37:57 | 2024-08-03 05:38:25 | 江苏九天光电科技有限公司 | 261386 | 李新峰 |  |  | 0.4 | 2540 | 610 | 1 | JG1224070552 |  |  |  | 否 | 0
最终冷轧 | JG1224070512 | JG1224070512 | 九天700轧机 | 合格 | 合格品 | 甲 | 杨永华 | 4690 | 4690 | 1 | 10041 | 0.1 | 610 | 轧0.1（0.097-0.102）6.3吨卷轧制米数13200-13300米；6.2吨卷轧制米数13100-13200米；4.7吨卷轧制米数9800-9900米 |  | 20100023 | 轧硬 | 0.4*610-SPCC | 30210015 | 光亮卷 | 0.1-SPCC |  | 30 | MO002076 | MO002076-023 | GLJ003 | 光亮卷前处理 模板 | 4690 | 2024-07-26 | 2024-07-26 | 3 | 2024-08-03 03:59:42 | 2024-08-03 04:00:18 | 江苏九天光电科技有限公司 | 261388 | 杨永华 |  |  | 0.4 | 2500 | 610 | 1 | JG1224070512 |  |  |  | 否 | 0
最终冷轧 | JG1224070494 | JG1224070494 | 九天700轧机 | 合格 | 合格品 | 甲 | 李新峰 | 6230 | 6230 | 1 | 13250 | 0.1 | 610 | 轧0.1（0.097-0.102）6.3吨卷轧制米数13200-13300米；6.2吨卷轧制米数13100-13200米；4.7吨卷轧制米数9800-9900米 |  | 20100023 | 轧硬 | 0.4*610-SPCC | 30210015 | 光亮卷 | 0.1-SPCC |  | 30 | MO002076 | MO002076-006 | GLJ003 | 光亮卷前处理 模板 | 6230 | 2024-07-26 | 2024-07-26 | 3 | 2024-08-03 02:09:30 | 2024-08-03 02:10:11 | 江苏九天光电科技有限公司 | 261365 | 李新峰 |  |  | 0.4 | 3310 | 610 | 1 | JG1224070494 |  |  |  | 否 | 0
最终冷轧 | JG1224070480 | JG1224070480 | 九天700轧机 | 合格 | 合格品 | 甲 | 杨永华 | 6180 | 6180 | 1 | 13230 | 0.1 | 610 | 轧0.1（0.097-0.102）6.3吨卷轧制米数13200-13300米；6.2吨卷轧制米数13100-13200米；4.7吨卷轧制米数9800-9900米 |  | 20100023 | 轧硬 | 0.4*610-SPCC | 30210015 | 光亮卷 | 0.1-SPCC |  | 30 | MO002076 | MO002076-015 | GLJ003 | 光亮卷前处理 模板 | 6180 | 2024-07-26 | 2024-07-26 | 3 | 2024-08-02 23:48:27 | 2024-08-02 23:49:06 | 江苏九天光电科技有限公司 | 261380 | 杨永华 |  |  | 0.4 | 3330 | 610 | 1 | JG1224070480 |  |  |  | 否 | 0
最终冷轧 | JG1224070524 | JG1224070524 | 九天700轧机 | 合格 | 合格品 | 甲 | 李新峰 | 6250 | 6250 | 1 | 13250 | 0.1 | 610 | 轧0.1（0.097-0.102）6.3吨卷轧制米数13200-13300米；6.2吨卷轧制米数13100-13200米；4.7吨卷轧制米数9800-9900米 |  | 20100023 | 轧硬 | 0.4*610-SPCC | 30210015 | 光亮卷 | 0.1-SPCC |  | 30 | MO002076 | MO002076-017 | GLJ003 | 光亮卷前处理 模板 | 6250 | 2024-07-26 | 2024-07-26 | 3 | 2024-08-02 21:09:29 | 2024-08-02 21:10:10 | 江苏九天光电科技有限公司 | 261382 | 李新峰 |  |  | 0.4 | 3330 | 610 | 1 | JG1224070524 |  |  |  | 否 | 0
最终冷轧 | JG1224070447 | JG1224070447 | 九天700轧机 | 合格 | 合格品 | 甲 | 杨永华 | 6300 | 6300 | 1 | 13580 | 0.1 | 610 | 轧0.1（0.098-0.103）米数控制在13200-13300米 |  | 20100023 | 轧硬 | 0.4*610-SPCC | 30210015 | 光亮卷 | 0.1-SPCC |  | 30 | MO001770 | MO001770-003 | GLJ003 | 光亮卷前处理 模板 | 6300 | 2024-07-19 | 2024-07-19 | 3 | 2024-08-02 09:06:36 | 2024-08-02 09:07:04 | 江苏九天光电科技有限公司 | 248794 | 刘亮 |  |  | 0.4 | 3360 | 610 | 1 | JG1224070447 |  |  |  | 否 | 0
最终冷轧 | JG1224070479 | JG1224070479 | 九天700轧机 | 合格 | 合格品 | 甲 | 杨永华 | 6204 | 6204 | 1 | 13250 | 0.1 | 610 | 轧0.1（0.097-0.102）6.3吨卷轧制米数13200-13300米；6.2吨卷轧制米数13100-13200米；4.7吨卷轧制米数9800-9900米 |  | 20100023 | 轧硬 | 0.4*610-SPCC | 30210015 | 光亮卷 | 0.1-SPCC |  | 30 | MO002076 | MO002076-014 | GLJ003 | 光亮卷前处理 模板 | 6205 | 2024-07-26 | 2024-07-26 | 3 | 2024-08-02 09:05:14 | 2024-08-02 09:05:52 | 江苏九天光电科技有限公司 | 261379 | 刘亮 |  |  | 0.4 | 3330 | 610 | 1 | JG1224070479 |  |  |  | 否 | 0
最终冷轧 | JG1224070507 | JG1224070507 | 九天700轧机 | 合格 | 合格品 | 甲 | 李新峰 | 7110 | 7110 | 1 | 9580 | 0.15 | 610 | 轧0.15 7-7.1吨卷按0.15上公差轧制，厚度0.15-0.155，米数控制在9500-9600米；6.6-6.7吨卷按0.15轧制0.145-0.15）米数控制在9450-9550米不低于9450米；5.3吨卷公差控制在0.148-0.153米数控制在7100-7200米，按米数轧制，厚度微调 |  | 20100023 | 轧硬 | 0.4*610-SPCC | 30210011 | 光亮卷 | 0.15-SPCC |  | 30 | MO002033 | MO002033-007 | GLJ003 | 光亮卷前处理 模板 | 7115 | 2024-07-25 | 2024-07-25 | 3 | 2024-08-02 09:03:21 | 2024-08-02 09:03:53 | 江苏九天光电科技有限公司 | 258837 | 刘亮 |  |  | 0.4 | 3785 | 610 | 1 | JG1224070507 |  |  |  | 否 | 0
最终冷轧 | JG1224070476 | JG1224070476 | 九天700轧机 | 合格 | 合格品 | 甲 | 杨永华 | 6340 | 6340 | 1 | 13465 | 0.1 | 610 | 轧0.1（0.097-0.102）6.3吨卷轧制米数13200-13300米；6.2吨卷轧制米数13100-13200米；4.7吨卷轧制米数9800-9900米 |  | 20100023 | 轧硬 | 0.4*610-SPCC | 30210015 | 光亮卷 | 0.1-SPCC |  | 30 | MO002076 | MO002076-011 | GLJ003 | 光亮卷前处理 模板 | 6340 | 2024-07-26 | 2024-07-26 | 3 | 2024-08-02 09:01:27 | 2024-08-02 09:02:02 | 江苏九天光电科技有限公司 | 261376 | 5747 |  |  | 0.4 | 3380 | 610 | 1 | JG1224070476 |  |  |  | 否 | 0