## sheet1
工序名称 | 批号 | 新卷号 | 出料厚度 | 出料宽度 | 出料长度 | 出料重量 | 备注 | 膜名称 | 机组名称 | 工序状态 | 检验结果 | 班组 | 参与人 | 来料重量 | 成材率 | 工序要求 | 来料编码 | 来料名称 | 来料规格 | 产品编码 | 产品名称 | 产品规格 | 排序 | 主计划号 | 子计划号 | 工序流程编码 | 工序流程名称 | 工单需求 | 计划开始时间 | 计划结束时间 | 工单状态 | 实际开始时间 | 产出时间 | 组织名称 | 卷号ID | 操作工人 | 报工人 | 检验 | 来料厚度 | 来料长度 | 来料宽度 | 是否分卷 | 原卷号 | 工单要求 | 是否成品 | 不良现象 | 是否入库 | 入库审核
覆膜 | JG1224070246 | JG12240702463 | 0.25 | 610 | 2360 | 1830 |  | 明绿改性膜-2 | 九天覆膜-8 | 合格 | 合格品 | 乙 | 何志宏 | 1830 | 1 | / | 30110011 | 铬钝化卷 | 0.15-SPCC | 30312017 | 双面钢塑复合卷 | 0.25-SPCC | 10 | MO002311 | MO002311-001-03 | FM001 | 覆膜模板 | 5111 | 2024-08-03 | 2024-08-03 | 5 | 2024-08-04 05:28:21 | 2024-08-04 07:26:23 | 江苏九天光电科技有限公司 | 0 | 徐新圣 |  | 1 | 0.25 | 2360 | 610 | 1 | JG12240702463 |  | 1 |  | 是 | 1
覆膜 | JG1224070246 | JG12240702462 | 0.25 | 610 | 2370 | 1840 |  | 明绿改性膜-2 | 九天覆膜-8 | 合格 | 合格品 | 乙 | 何志宏 | 1840 | 1 | / | 30110011 | 铬钝化卷 | 0.15-SPCC | 30312017 | 双面钢塑复合卷 | 0.25-SPCC | 10 | MO002311 | MO002311-001-02 | FM001 | 覆膜模板 | 5111 | 2024-08-03 | 2024-08-03 | 5 | 2024-08-04 05:28:21 | 2024-08-04 07:26:23 | 江苏九天光电科技有限公司 | 0 | 徐新圣 |  | 1 | 0.25 | 2370 | 610 | 1 | JG12240702462 |  | 1 |  | 是 | 1
覆膜 | JG1224070246 | JG12240702461 | 0.25 | 610 | 2370 | 1834 |  | 明绿改性膜-2 | 九天覆膜-8 | 合格 | 合格品 | 乙 | 何志宏 | 1834 | 1 | / | 30110011 | 铬钝化卷 | 0.15-SPCC | 30312017 | 双面钢塑复合卷 | 0.25-SPCC | 10 | MO002311 | MO002311-001-01 | FM001 | 覆膜模板 | 5111 | 2024-08-03 | 2024-08-03 | 5 | 2024-08-04 05:28:21 | 2024-08-04 07:26:23 | 江苏九天光电科技有限公司 | 0 | 徐新圣 |  | 1 | 0.25 | 2370 | 610 | 1 | JG12240702461 |  | 1 |  | 是 | 1
覆膜 | JG1224050059-22 | JG1224050059-22 | 0.19 | 710 | 3210 | 1912 | 尾部有缩芯折印 | 明绿改性膜-1 | 九天覆膜-9 | 合格 | 让步接收 | 乙 | 黄宏涛,李忠 | 1731 | 1.1046 | / | 30110014 | 铬钝化卷 | 0.1-SPCC | 30312002 | 双面钢塑复合卷 | 0.19-SPCC | 10 | MO001335 | MO001335-018 | FM001 | 覆膜模板 | 1731 | 2024-07-07 | 2024-07-07 | 5 | 2024-08-04 06:29:43 | 2024-08-04 06:35:10 | 江苏九天光电科技有限公司 | 226210 | 李忠 |  |  | 0.1 | 0 | 710 | 1 | JG1224050059-22 |  | 1 | 缩芯折印(尾部有缩芯折印) | 是 | 1
覆膜 | JG12240601102 | JG122406011024 | 0.19 | 710 | 3070 | 1872 | 来料操作侧划伤较重 板面有凹印来料 | 明绿改性膜-1 | 九天覆膜-8 | 合格 | 让步接收 | 乙 | 冯忠平,桑永辉 | 1872 | 1 | / | 30110014 | 铬钝化卷 | 0.1-SPCC | 30312002 | 双面钢塑复合卷 | 0.19-SPCC | 10 | MO001256 | MO001256-029-04 | FM001 | 覆膜模板 | 6887 | 2024-07-05 | 2024-07-05 | 5 | 2024-08-04 04:24:43 | 2024-08-04 06:09:57 | 江苏九天光电科技有限公司 | 252986 | 冯忠平 |  | 1 | 0.19 | 3070 | 710 | 1 | JG122406011024 |  | 1 | S色差(来料操作侧划伤较重 板面有凹印来料) | 是 | 1
覆膜 | JG12240601102 | JG122406011023 | 0.19 | 710 | 3030 | 1848 | 板面发黄，传动侧黄条印 | 明绿改性膜-1 | 九天覆膜-8 | 合格 | 让步接收 | 乙 | 冯忠平,桑永辉 | 1848 | 1 | / | 30110014 | 铬钝化卷 | 0.1-SPCC | 30312002 | 双面钢塑复合卷 | 0.19-SPCC | 10 | MO001256 | MO001256-029-03 | FM001 | 覆膜模板 | 6887 | 2024-07-05 | 2024-07-05 | 5 | 2024-08-04 04:24:43 | 2024-08-04 06:09:57 | 江苏九天光电科技有限公司 | 252986 | 冯忠平 |  | 1 | 0.19 | 3030 | 710 | 1 | JG122406011023 |  | 1 | S色差(板面发黄传动侧黄条印) | 是 | 1
覆膜 | JG12240601102 | JG122406011022 | 0.19 | 710 | 3180 | 1938 |  | 明绿改性膜-1 | 九天覆膜-8 | 合格 | 合格品 | 乙 | 冯忠平,桑永辉 | 1938 | 1 | / | 30110014 | 铬钝化卷 | 0.1-SPCC | 30312002 | 双面钢塑复合卷 | 0.19-SPCC | 10 | MO001256 | MO001256-029-02 | FM001 | 覆膜模板 | 6887 | 2024-07-05 | 2024-07-05 | 5 | 2024-08-04 04:24:43 | 2024-08-04 06:09:57 | 江苏九天光电科技有限公司 | 252986 | 冯忠平 |  | 1 | 0.19 | 3180 | 710 | 1 | JG122406011022 |  | 1 |  | 是 | 1
覆膜 | JG12240601102 | JG122406011021 | 0.19 | 710 | 3120 | 1906 | 600米操作侧20-22公分11个0.11-12.55平方毫米孔洞 | 明绿改性膜-1 | 九天覆膜-8 | 合格 | 让步接收 | 乙 | 冯忠平,桑永辉 | 1906 | 1 | / | 30110014 | 铬钝化卷 | 0.1-SPCC | 30312002 | 双面钢塑复合卷 | 0.19-SPCC | 10 | MO001256 | MO001256-029-01 | FM001 | 覆膜模板 | 6887 | 2024-07-05 | 2024-07-05 | 5 | 2024-08-04 04:24:43 | 2024-08-04 06:09:57 | 江苏九天光电科技有限公司 | 252986 | 冯忠平 |  | 1 | 0.19 | 3120 | 710 | 1 | JG122406011021 |  | 1 | K孔洞(600米操作侧20-22公分11个孔洞大小0.11-12.55) | 是 | 1
覆膜 | JG12240704042 | JG122407040424 | 0.19 | 710 | 3070 | 1826 |  | 明绿改性膜-1 | 九天覆膜-9 | 合格 | 合格品 | 乙 | 黄宏涛,李忠 | 1826 | 1 | / | 30110014 | 铬钝化卷 | 0.1-SPCC | 30312002 | 双面钢塑复合卷 | 0.19-SPCC | 10 | MO002312 | MO002312-002-04 | FM001 | 覆膜模板 | 6567 | 2024-08-03 | 2024-08-03 | 5 | 2024-08-04 03:28:04 | 2024-08-04 06:07:23 | 江苏九天光电科技有限公司 | 0 | 李忠 |  | 1 | 0.19 | 3070 | 710 | 1 | JG122407040424 |  | 1 |  | 是 | 1
覆膜 | JG12240704042 | JG122407040423 | 0.19 | 710 | 3020 | 1792 | 1620米传动侧29公分处1个0.18平方毫米孔洞 | 明绿改性膜-1 | 九天覆膜-9 | 合格 | 让步接收 | 乙 | 黄宏涛,李忠 | 1792 | 1 | / | 30110014 | 铬钝化卷 | 0.1-SPCC | 30312002 | 双面钢塑复合卷 | 0.19-SPCC | 10 | MO002312 | MO002312-002-03 | FM001 | 覆膜模板 | 6567 | 2024-08-03 | 2024-08-03 | 5 | 2024-08-04 03:28:04 | 2024-08-04 06:07:23 | 江苏九天光电科技有限公司 | 0 | 李忠 |  | 1 | 0.19 | 3020 | 710 | 1 | JG122407040423 |  | 1 | K孔洞(1620米传动侧29公分处1个0.18平方毫米孔洞) | 是 | 1
覆膜 | JG12240704042 | JG122407040422 | 0.19 | 710 | 3010 | 1788 | 43米处操作侧12公分处1个3.0平方毫米孔洞 | 明绿改性膜-1 | 九天覆膜-9 | 合格 | 让步接收 | 乙 | 黄宏涛,李忠 | 1788 | 1 | / | 30110014 | 铬钝化卷 | 0.1-SPCC | 30312002 | 双面钢塑复合卷 | 0.19-SPCC | 10 | MO002312 | MO002312-002-02 | FM001 | 覆膜模板 | 6567 | 2024-08-03 | 2024-08-03 | 5 | 2024-08-04 03:28:04 | 2024-08-04 06:07:23 | 江苏九天光电科技有限公司 | 0 | 李忠 |  | 1 | 0.19 | 3010 | 710 | 1 | JG122407040422 |  | 1 | K孔洞(43米处操作侧12公分处1个3.0平方毫米孔洞) | 是 | 1
覆膜 | JG12240704042 | JG122407040421 | 0.19 | 710 | 3120 | 1850 | 465米传边9公分处1个1.0平方毫米孔洞 | 明绿改性膜-1 | 九天覆膜-9 | 合格 | 让步接收 | 乙 | 黄宏涛,李忠 | 1850 | 1 | / | 30110014 | 铬钝化卷 | 0.1-SPCC | 30312002 | 双面钢塑复合卷 | 0.19-SPCC | 10 | MO002312 | MO002312-002-01 | FM001 | 覆膜模板 | 6567 | 2024-08-03 | 2024-08-03 | 5 | 2024-08-04 03:28:04 | 2024-08-04 06:07:23 | 江苏九天光电科技有限公司 | 0 | 李忠 |  | 1 | 0.19 | 3120 | 710 | 1 | JG122407040421 |  | 1 | K孔洞(465米传边9公分处1个1.0平方毫米孔洞) | 是 | 1
覆膜 | JG1224070295 | JG12240702954 | 0.25 | 610 | 2370 | 1770 | 尾传动侧3公分宽振纹轻黄 | 明绿改性膜-2 | 九天覆膜-5 | 合格 | 让步接收 | 乙 | 何志宏 | 1770 | 1 | / | 30110011 | 铬钝化卷 | 0.15-SPCC | 30312017 | 双面钢塑复合卷 | 0.25-SPCC | 10 | MO002259 | MO002259-012-04 | FM001 | 覆膜模板 | 6599 | 2024-08-02 | 2024-08-02 | 5 | 2024-08-04 02:55:21 | 2024-08-04 05:25:05 | 江苏九天光电科技有限公司 | 0 | 徐新圣 |  | 1 | 0.25 | 2370 | 610 | 1 | JG12240702954 |  | 1 | Z振纹(尾传动侧3公分宽振纹轻黄) | 是 | 1
覆膜 | JG1224070295 | JG12240702953 | 0.25 | 610 | 2370 | 1772 |  | 明绿改性膜-2 | 九天覆膜-5 | 合格 | 合格品 | 乙 | 何志宏 | 1772 | 1 | / | 30110011 | 铬钝化卷 | 0.15-SPCC | 30312017 | 双面钢塑复合卷 | 0.25-SPCC | 10 | MO002259 | MO002259-012-03 | FM001 | 覆膜模板 | 6599 | 2024-08-02 | 2024-08-02 | 5 | 2024-08-04 02:55:21 | 2024-08-04 05:25:05 | 江苏九天光电科技有限公司 | 0 | 徐新圣 |  | 1 | 0.25 | 2370 | 610 | 1 | JG12240702953 |  | 1 |  | 是 | 1
覆膜 | JG1224070295 | JG12240702952 | 0.25 | 610 | 2370 | 1770 |  | 明绿改性膜-2 | 九天覆膜-5 | 合格 | 合格品 | 乙 | 何志宏 | 1770 | 1 | / | 30110011 | 铬钝化卷 | 0.15-SPCC | 30312017 | 双面钢塑复合卷 | 0.25-SPCC | 10 | MO002259 | MO002259-012-02 | FM001 | 覆膜模板 | 6599 | 2024-08-02 | 2024-08-02 | 5 | 2024-08-04 02:55:21 | 2024-08-04 05:25:05 | 江苏九天光电科技有限公司 | 0 | 徐新圣 |  | 1 | 0.25 | 2370 | 610 | 1 | JG12240702952 |  | 1 |  | 是 | 1
覆膜 | JG1224070295 | JG12240702951 | 0.25 | 610 | 2390 | 1782 | 卷芯300米传动侧碎边缺口4-5mm，，松花印，，轻微振纹 | 明绿改性膜-2 | 九天覆膜-5 | 合格 | 让步接收 | 乙 | 何志宏 | 1782 | 1 | / | 30110011 | 铬钝化卷 | 0.15-SPCC | 30312017 | 双面钢塑复合卷 | 0.25-SPCC | 10 | MO002259 | MO002259-012-01 | FM001 | 覆膜模板 | 6599 | 2024-08-02 | 2024-08-02 | 5 | 2024-08-04 02:55:21 | 2024-08-04 05:25:05 | 江苏九天光电科技有限公司 | 0 | 徐新圣 |  | 1 | 0.25 | 2390 | 610 | 1 | JG12240702951 |  | 1 | Q缺口(卷芯300米传动侧碎边缺口4-5mm，，松花印，，轻微振纹) | 是 | 1
覆膜 | JG12240703981 | JG122407039814 | 0.19 | 710 | 3070 | 1830 |  | 明绿改性膜-1 | 九天覆膜-9 | 合格 | 合格品 | 乙 | 黄宏涛,李忠 | 1830 | 1 | / | 30110014 | 铬钝化卷 | 0.1-SPCC | 30312002 | 双面钢塑复合卷 | 0.19-SPCC | 10 | MO002312 | MO002312-001-04 | FM001 | 覆膜模板 | 6699 | 2024-08-03 | 2024-08-03 | 5 | 2024-08-04 01:11:12 | 2024-08-04 03:21:32 | 江苏九天光电科技有限公司 | 0 | 李忠 |  | 1 | 0.19 | 3070 | 710 | 1 | JG122407039814 |  | 1 |  | 是 | 1
覆膜 | JG12240703981 | JG122407039813 | 0.19 | 710 | 3010 | 1800 |  | 明绿改性膜-1 | 九天覆膜-9 | 合格 | 合格品 | 乙 | 黄宏涛,李忠 | 1800 | 1 | / | 30110014 | 铬钝化卷 | 0.1-SPCC | 30312002 | 双面钢塑复合卷 | 0.19-SPCC | 10 | MO002312 | MO002312-001-03 | FM001 | 覆膜模板 | 6699 | 2024-08-03 | 2024-08-03 | 5 | 2024-08-04 01:11:12 | 2024-08-04 03:21:32 | 江苏九天光电科技有限公司 | 0 | 李忠 |  | 1 | 0.19 | 3010 | 710 | 1 | JG122407039813 |  | 1 |  | 是 | 1
覆膜 | JG12240703981 | JG122407039812 | 0.19 | 710 | 3200 | 1910 | 2000米操作侧24公分处1个1.06平方毫米孔洞 | 明绿改性膜-1 | 九天覆膜-9 | 合格 | 让步接收 | 乙 | 黄宏涛,李忠 | 1910 | 1 | / | 30110014 | 铬钝化卷 | 0.1-SPCC | 30312002 | 双面钢塑复合卷 | 0.19-SPCC | 10 | MO002312 | MO002312-001-02 | FM001 | 覆膜模板 | 6699 | 2024-08-03 | 2024-08-03 | 5 | 2024-08-04 01:11:12 | 2024-08-04 03:21:32 | 江苏九天光电科技有限公司 | 0 | 李忠 |  | 1 | 0.19 | 3200 | 710 | 1 | JG122407039812 |  | 1 | K孔洞(2000米操作侧24公分处1个1.06平方毫米孔洞) | 是 | 1
覆膜 | JG12240703981 | JG122407039811 | 0.19 | 710 | 3200 | 1910 |  | 明绿改性膜-1 | 九天覆膜-9 | 合格 | 合格品 | 乙 | 黄宏涛,李忠 | 1910 | 1 | / | 30110014 | 铬钝化卷 | 0.1-SPCC | 30312002 | 双面钢塑复合卷 | 0.19-SPCC | 10 | MO002312 | MO002312-001-01 | FM001 | 覆膜模板 | 6699 | 2024-08-03 | 2024-08-03 | 5 | 2024-08-04 01:11:12 | 2024-08-04 03:21:32 | 江苏九天光电科技有限公司 | 0 | 李忠 |  | 1 | 0.19 | 3200 | 710 | 1 | JG122407039811 |  | 1 |  | 是 | 1
覆膜 | JG1224070464 | JG12240704644 | 0.25 | 610 | 2370 | 1800 |  | 明绿改性膜-2 | 九天覆膜-5 | 合格 | 合格品 | 乙 | 何志宏,冯忠平 | 1800 | 1 | / | 30110011 | 铬钝化卷 | 0.15-SPCC | 30312017 | 双面钢塑复合卷 | 0.25-SPCC | 10 | MO002311 | MO002311-003-04 | FM001 | 覆膜模板 | 6639 | 2024-08-03 | 2024-08-03 | 5 | 2024-08-04 00:19:19 | 2024-08-04 02:51:21 | 江苏九天光电科技有限公司 | 0 | 徐新圣 |  | 1 | 0.25 | 2370 | 610 | 1 | JG12240704644 |  | 1 |  | 是 | 1
覆膜 | JG1224070464 | JG12240704643 | 0.25 | 610 | 2360 | 1780 |  | 明绿改性膜-2 | 九天覆膜-5 | 合格 | 合格品 | 乙 | 何志宏,冯忠平 | 1780 | 1 | / | 30110011 | 铬钝化卷 | 0.15-SPCC | 30312017 | 双面钢塑复合卷 | 0.25-SPCC | 10 | MO002311 | MO002311-003-03 | FM001 | 覆膜模板 | 6639 | 2024-08-03 | 2024-08-03 | 5 | 2024-08-04 00:19:19 | 2024-08-04 02:51:21 | 江苏九天光电科技有限公司 | 0 | 徐新圣 |  | 1 | 0.25 | 2360 | 610 | 1 | JG12240704643 |  | 1 |  | 是 | 1
覆膜 | JG1224070464 | JG12240704642 | 0.25 | 610 | 2380 | 1790 |  | 明绿改性膜-2 | 九天覆膜-5 | 合格 | 合格品 | 乙 | 何志宏,冯忠平 | 1790 | 1 | / | 30110011 | 铬钝化卷 | 0.15-SPCC | 30312017 | 双面钢塑复合卷 | 0.25-SPCC | 10 | MO002311 | MO002311-003-02 | FM001 | 覆膜模板 | 6639 | 2024-08-03 | 2024-08-03 | 5 | 2024-08-04 00:19:19 | 2024-08-04 02:51:21 | 江苏九天光电科技有限公司 | 0 | 徐新圣 |  | 1 | 0.25 | 2380 | 610 | 1 | JG12240704642 |  | 1 |  | 是 | 1
覆膜 | JG1224070464 | JG12240704641 | 0.25 | 610 | 2370 | 1778 | 抗拉低316 | 明绿改性膜-2 | 九天覆膜-5 | 合格 | 合格品 | 甲 | 成防萍,徐新圣 | 1778 | 1 | / | 30110011 | 铬钝化卷 | 0.15-SPCC | 30312017 | 双面钢塑复合卷 | 0.25-SPCC | 10 | MO002311 | MO002311-003-01 | FM001 | 覆膜模板 | 6639 | 2024-08-03 | 2024-08-03 | 5 | 2024-08-04 00:19:19 | 2024-08-04 02:51:21 | 江苏九天光电科技有限公司 | 0 | 徐新圣 |  | 1 | 0.25 | 2370 | 610 | 1 | JG12240704641 |  | 1 |  | 是 | 1
覆膜 | JG12240703872 | JG122407038724 | 0.19 | 710 | 3060 | 1812 |  | 明绿改性膜-1 | 九天覆膜-8 | 合格 | 合格品 | 乙 | 桑永辉,冯忠平 | 1812 | 1 | / | 30110014 | 铬钝化卷 | 0.1-SPCC | 30312002 | 双面钢塑复合卷 | 0.19-SPCC | 10 | MO002312 | MO002312-004-04 | FM001 | 覆膜模板 | 6539 | 2024-08-03 | 2024-08-03 | 5 | 2024-08-03 23:03:14 | 2024-08-04 02:40:29 | 江苏九天光电科技有限公司 | 0 | 徐兴良 |  | 1 | 0.19 | 3060 | 710 | 1 | JG122407038724 |  | 1 |  | 是 | 1
覆膜 | JG12240703872 | JG122407038723 | 0.19 | 710 | 3000 | 1790 |  | 明绿改性膜-1 | 九天覆膜-8 | 合格 | 合格品 | 乙 | 桑永辉,冯忠平 | 1790 | 1 | / | 30110014 | 铬钝化卷 | 0.1-SPCC | 30312002 | 双面钢塑复合卷 | 0.19-SPCC | 10 | MO002312 | MO002312-004-03 | FM001 | 覆膜模板 | 6539 | 2024-08-03 | 2024-08-03 | 5 | 2024-08-03 23:03:14 | 2024-08-04 02:40:29 | 江苏九天光电科技有限公司 | 0 | 徐兴良 |  | 1 | 0.19 | 3000 | 710 | 1 | JG122407038723 |  | 1 |  | 是 | 1
覆膜 | JG12240703872 | JG122407038722 | 0.19 | 710 | 3050 | 1824 |  | 明绿改性膜-1 | 九天覆膜-8 | 合格 | 合格品 | 甲 | 徐刚,徐兴良 | 1824 | 1 | / | 30110014 | 铬钝化卷 | 0.1-SPCC | 30312002 | 双面钢塑复合卷 | 0.19-SPCC | 10 | MO002312 | MO002312-004-02 | FM001 | 覆膜模板 | 6539 | 2024-08-03 | 2024-08-03 | 5 | 2024-08-03 23:03:14 | 2024-08-04 02:40:29 | 江苏九天光电科技有限公司 | 0 | 徐兴良 |  | 1 | 0.19 | 3050 | 710 | 1 | JG122407038722 |  | 1 |  | 是 | 1
覆膜 | JG12240703872 | JG122407038721 | 0.19 | 710 | 3050 | 1821 |  | 明绿改性膜-1 | 九天覆膜-8 | 合格 | 合格品 | 甲 | 徐刚,徐兴良 | 1821 | 1 | / | 30110014 | 铬钝化卷 | 0.1-SPCC | 30312002 | 双面钢塑复合卷 | 0.19-SPCC | 10 | MO002312 | MO002312-004-01 | FM001 | 覆膜模板 | 6539 | 2024-08-03 | 2024-08-03 | 5 | 2024-08-03 23:03:14 | 2024-08-04 02:40:29 | 江苏九天光电科技有限公司 | 0 | 徐兴良 |  | 1 | 0.19 | 3050 | 710 | 1 | JG122407038721 |  | 1 |  | 是 | 1
覆膜 | JG12240703982 | JG122407039824 | 0.19 | 710 | 3230 | 1912 | 900米传动侧边部1个 大小0.27平方毫米 | 明绿改性膜-1 | 九天覆膜-9 | 合格 | 让步接收 | 甲 | 顾志明,倪志宏 | 1912 | 1 | / | 30110014 | 铬钝化卷 | 0.1-SPCC | 30312002 | 双面钢塑复合卷 | 0.19-SPCC | 10 | MO002312 | MO002312-003-04 | FM001 | 覆膜模板 | 6911 | 2024-08-03 | 2024-08-03 | 5 | 2024-08-03 22:54:26 | 2024-08-04 00:10:29 | 江苏九天光电科技有限公司 | 0 | 顾志明 |  | 1 | 0.19 | 3230 | 710 | 1 | JG122407039824 |  | 1 | K孔洞(900米传动侧边部1个 大小0.27平方毫米) | 是 | 1
覆膜 | JG12240703982 | JG122407039823 | 0.19 | 710 | 3200 | 1898 |  | 明绿改性膜-1 | 九天覆膜-9 | 合格 | 合格品 | 甲 | 顾志明,倪志宏 | 1898 | 1 | / | 30110014 | 铬钝化卷 | 0.1-SPCC | 30312002 | 双面钢塑复合卷 | 0.19-SPCC | 10 | MO002312 | MO002312-003-03 | FM001 | 覆膜模板 | 6911 | 2024-08-03 | 2024-08-03 | 5 | 2024-08-03 22:54:26 | 2024-08-04 00:10:29 | 江苏九天光电科技有限公司 | 0 | 顾志明 |  | 1 | 0.19 | 3200 | 710 | 1 | JG122407039823 |  | 1 |  | 是 | 1
覆膜 | JG12240703982 | JG122407039822 | 0.19 | 710 | 3250 | 1932 |  | 明绿改性膜-1 | 九天覆膜-9 | 合格 | 合格品 | 甲 | 顾志明,倪志宏 | 1932 | 1 | / | 30110014 | 铬钝化卷 | 0.1-SPCC | 30312002 | 双面钢塑复合卷 | 0.19-SPCC | 10 | MO002312 | MO002312-003-02 | FM001 | 覆膜模板 | 6911 | 2024-08-03 | 2024-08-03 | 5 | 2024-08-03 22:54:26 | 2024-08-04 00:10:29 | 江苏九天光电科技有限公司 | 0 | 顾志明 |  | 1 | 0.19 | 3250 | 710 | 1 | JG122407039822 |  | 1 |  | 是 | 1
覆膜 | JG12240703982 | JG122407039821 | 0.19 | 710 | 3200 | 1894 |  | 明绿改性膜-1 | 九天覆膜-9 | 合格 | 合格品 | 甲 | 顾志明,倪志宏 | 1894 | 1 | / | 30110014 | 铬钝化卷 | 0.1-SPCC | 30312002 | 双面钢塑复合卷 | 0.19-SPCC | 10 | MO002312 | MO002312-003-01 | FM001 | 覆膜模板 | 6911 | 2024-08-03 | 2024-08-03 | 5 | 2024-08-03 22:54:26 | 2024-08-04 00:10:29 | 江苏九天光电科技有限公司 | 0 | 顾志明 |  | 1 | 0.19 | 3200 | 710 | 1 | JG122407039821 |  | 1 |  | 是 | 1
覆膜 | JG1224070456 | JG12240704564 | 0.25 | 610 | 2370 | 1806 |  | 明绿改性膜-2 | 九天覆膜-5 | 合格 | 合格品 | 甲 | 成防萍,徐新圣 | 1806 | 1 | / | 30110011 | 铬钝化卷 | 0.15-SPCC | 30312017 | 双面钢塑复合卷 | 0.25-SPCC | 10 | MO002311 | MO002311-002-04 | FM001 | 覆膜模板 | 6711 | 2024-08-03 | 2024-08-03 | 5 | 2024-08-03 22:32:17 | 2024-08-03 23:38:21 | 江苏九天光电科技有限公司 | 0 | 徐新圣 |  | 1 | 0.25 | 2370 | 610 | 1 | JG12240704564 |  | 1 |  | 是 | 1
覆膜 | JG1224070456 | JG12240704563 | 0.25 | 610 | 2360 | 1800 |  | 明绿改性膜-2 | 九天覆膜-5 | 合格 | 合格品 | 甲 | 成防萍,徐新圣 | 1800 | 1 | / | 30110011 | 铬钝化卷 | 0.15-SPCC | 30312017 | 双面钢塑复合卷 | 0.25-SPCC | 10 | MO002311 | MO002311-002-03 | FM001 | 覆膜模板 | 6711 | 2024-08-03 | 2024-08-03 | 5 | 2024-08-03 22:32:17 | 2024-08-03 23:38:21 | 江苏九天光电科技有限公司 | 0 | 徐新圣 |  | 1 | 0.25 | 2360 | 610 | 1 | JG12240704563 |  | 1 |  | 是 | 1
覆膜 | JG1224070456 | JG12240704562 | 0.25 | 610 | 2370 | 1812 |  | 明绿改性膜-2 | 九天覆膜-5 | 合格 | 合格品 | 甲 | 成防萍,徐新圣 | 1812 | 1 | / | 30110011 | 铬钝化卷 | 0.15-SPCC | 30312017 | 双面钢塑复合卷 | 0.25-SPCC | 10 | MO002311 | MO002311-002-02 | FM001 | 覆膜模板 | 6711 | 2024-08-03 | 2024-08-03 | 5 | 2024-08-03 22:32:17 | 2024-08-03 23:38:21 | 江苏九天光电科技有限公司 | 0 | 徐新圣 |  | 1 | 0.25 | 2370 | 610 | 1 | JG12240704562 |  | 1 |  | 是 | 1
覆膜 | JG1224070456 | JG12240704561 | 0.25 | 610 | 2370 | 1814 |  | 明绿改性膜-2 | 九天覆膜-5 | 合格 | 合格品 | 甲 | 成防萍,徐新圣 | 1814 | 1 | / | 30110011 | 铬钝化卷 | 0.15-SPCC | 30312017 | 双面钢塑复合卷 | 0.25-SPCC | 10 | MO002311 | MO002311-002-01 | FM001 | 覆膜模板 | 6711 | 2024-08-03 | 2024-08-03 | 5 | 2024-08-03 22:32:17 | 2024-08-03 23:38:21 | 江苏九天光电科技有限公司 | 0 | 徐新圣 |  | 1 | 0.25 | 2370 | 610 | 1 | JG12240704561 |  | 1 |  | 是 | 1
覆膜 | JG12240702091 | JG122407020912 | 0.15 | 610 | 4350 | 2167 | 缩芯折印(尾缩芯折印重，有小气泡印。) | 明绿改性膜-1 | 九天覆膜-8 | 合格 | 让步接收 | 甲 | 徐刚,徐兴良 | 2167 | 1 | / | 30110014 | 铬钝化卷 | 0.1-SPCC | 30311002 | 单面钢塑复合卷 | 0.15-SPCC | 10 | MO002143 | MO002143-011-02 | FM001 | 覆膜模板 | 4109 | 2024-07-28 | 2024-07-28 | 5 | 2024-08-03 19:46:38 | 2024-08-03 22:54:18 | 江苏九天光电科技有限公司 | 0 | 徐兴良 |  | 1 | 0.15 | 4350 | 610 | 1 | JG122407020912 |  | 1 | 缩芯折印(尾缩芯折印重，有小气泡印。) | 是 | 1
覆膜 | JG12240702091 | JG122407020911 | 0.15 | 610 | 4400 | 2167 | K孔洞(370米操190mm1个孔洞约0.11平方毫米。) | 明绿改性膜-1 | 九天覆膜-8 | 合格 | 让步接收 | 甲 | 徐刚,徐兴良 | 2167 | 1 | / | 30110014 | 铬钝化卷 | 0.1-SPCC | 30311002 | 单面钢塑复合卷 | 0.15-SPCC | 10 | MO002143 | MO002143-011-01 | FM001 | 覆膜模板 | 4109 | 2024-07-28 | 2024-07-28 | 5 | 2024-08-03 19:46:38 | 2024-08-03 22:54:18 | 江苏九天光电科技有限公司 | 0 | 徐兴良 |  | 1 | 0.15 | 4400 | 610 | 1 | JG122407020911 |  | 1 | K孔洞(370米操190mm1个孔洞约0.11平方毫米。) | 是 | 1
覆膜 | JG1224070298 | JG12240702983 | 0.25 | 610 | 2380 | 1836 | 尾500米下板面振纹重 | 明绿改性膜-2 | 九天覆膜-5 | 合格 | 让步接收 | 甲 | 成防萍,徐新圣 | 1836 | 1 | / | 30110011 | 铬钝化卷 | 0.15-SPCC | 30312017 | 双面钢塑复合卷 | 0.25-SPCC | 10 | MO002252 | MO002252-009-03 | FM001 | 覆膜模板 | 5125 | 2024-08-01 | 2024-08-01 | 5 | 2024-08-03 19:06:19 | 2024-08-03 21:39:44 | 江苏九天光电科技有限公司 | 0 | 徐新圣 |  | 1 | 0.25 | 2380 | 610 | 1 | JG12240702983 |  | 1 | 尾500米下板面振纹重 | 是 | 1
覆膜 | JG1224070298 | JG12240702982 | 0.25 | 610 | 2380 | 1838 | 下板面轻振纹 | 明绿改性膜-2 | 九天覆膜-5 | 合格 | 让步接收 | 甲 | 成防萍,徐新圣 | 1838 | 1 | / | 30110011 | 铬钝化卷 | 0.15-SPCC | 30312017 | 双面钢塑复合卷 | 0.25-SPCC | 10 | MO002252 | MO002252-009-02 | FM001 | 覆膜模板 | 5125 | 2024-08-01 | 2024-08-01 | 5 | 2024-08-03 19:06:19 | 2024-08-03 21:39:44 | 江苏九天光电科技有限公司 | 0 | 徐新圣 |  | 1 | 0.25 | 2380 | 610 | 1 | JG12240702982 |  | 1 | 下板面轻振纹 | 是 | 1
覆膜 | JG1224070298 | JG12240702981 | 0.25 | 610 | 2380 | 1840 | 传边部轻黄 | 明绿改性膜-2 | 九天覆膜-5 | 合格 | 让步接收 | 甲 | 成防萍,徐新圣 | 1840 | 1 | / | 30110011 | 铬钝化卷 | 0.15-SPCC | 30312017 | 双面钢塑复合卷 | 0.25-SPCC | 10 | MO002252 | MO002252-009-01 | FM001 | 覆膜模板 | 5125 | 2024-08-01 | 2024-08-01 | 5 | 2024-08-03 19:06:19 | 2024-08-03 21:39:44 | 江苏九天光电科技有限公司 | 0 | 徐新圣 |  | 1 | 0.25 | 2380 | 610 | 1 | JG12240702981 |  | 1 | 传边部轻黄 | 是 | 1
覆膜 | JG1224040081-2 | JG1224040081-24 | 0.19 | 710 | 3300 | 1996 | H黄条印(偶有轻微黄条印 黄斑),G辊印(辊印重)X锈点(小锈点) | 明绿改性膜-1 | 九天覆膜-9 | 合格 | 让步接收 | 甲 | 顾志明,倪志宏 | 1996 | 1 | / | 30110014 | 铬钝化卷 | 0.1-SPCC | 30312002 | 双面钢塑复合卷 | 0.19-SPCC | 10 | MO002038 | MO002038-005-04 | FM001 | 覆膜模板 | 7267 | 2024-07-25 | 2024-07-25 | 5 | 2024-08-03 19:04:25 | 2024-08-03 21:07:59 | 江苏九天光电科技有限公司 | 0 | 顾志明 |  | 1 | 0.19 | 3300 | 710 | 1 | JG1224040081-24 |  | 1 | H黄条印(偶有轻微黄条印 黄斑),G辊印(辊印重)X锈点(小锈点) | 是 | 1
覆膜 | JG1224040081-2 | JG1224040081-23 | 0.19 | 710 | 3300 | 2000 | G辊印(辊印重),H黄条印(偶有轻微黄条印 黄斑)X锈点(小锈点) | 明绿改性膜-1 | 九天覆膜-9 | 合格 | 让步接收 | 甲 | 顾志明,倪志宏 | 2000 | 1 | / | 30110014 | 铬钝化卷 | 0.1-SPCC | 30312002 | 双面钢塑复合卷 | 0.19-SPCC | 10 | MO002038 | MO002038-005-03 | FM001 | 覆膜模板 | 7267 | 2024-07-25 | 2024-07-25 | 5 | 2024-08-03 19:04:25 | 2024-08-03 21:07:59 | 江苏九天光电科技有限公司 | 0 | 顾志明 |  | 1 | 0.19 | 3300 | 710 | 1 | JG1224040081-23 |  | 1 | G辊印(辊印重),H黄条印(偶有轻微黄条印 黄斑)X锈点(小锈点) | 是 | 1
覆膜 | JG1224040081-2 | JG1224040081-22 | 0.19 | 710 | 3330 | 2018 | H黄条印(偶有轻微黄条印 黄斑),G辊印(辊印重)X锈点(板面小锈点) | 明绿改性膜-1 | 九天覆膜-9 | 合格 | 让步接收 | 甲 | 顾志明,倪志宏 | 2018 | 1 | / | 30110014 | 铬钝化卷 | 0.1-SPCC | 30312002 | 双面钢塑复合卷 | 0.19-SPCC | 10 | MO002038 | MO002038-005-02 | FM001 | 覆膜模板 | 7267 | 2024-07-25 | 2024-07-25 | 5 | 2024-08-03 19:04:25 | 2024-08-03 21:07:59 | 江苏九天光电科技有限公司 | 0 | 顾志明 |  | 1 | 0.19 | 3330 | 710 | 1 | JG1224040081-22 |  | 1 | H黄条印(偶有轻微黄条印 黄斑),G辊印(辊印重)X锈点(板面小锈点) | 是 | 1
覆膜 | JG1224040081-2 | JG1224040081-21 | 0.19 | 710 | 3300 | 2004 | G辊印(辊印重),H黄条印(偶有轻微黄条印 黄斑)S碎边(两侧偶有小碎边) | 明绿改性膜-1 | 九天覆膜-9 | 合格 | 让步接收 | 甲 | 顾志明,倪志宏 | 2004 | 1 | / | 30110014 | 铬钝化卷 | 0.1-SPCC | 30312002 | 双面钢塑复合卷 | 0.19-SPCC | 10 | MO002038 | MO002038-005-01 | FM001 | 覆膜模板 | 7267 | 2024-07-25 | 2024-07-25 | 5 | 2024-08-03 19:04:25 | 2024-08-03 21:07:59 | 江苏九天光电科技有限公司 | 0 | 顾志明 |  | 1 | 0.19 | 3300 | 710 | 1 | JG1224040081-21 |  | 1 | G辊印(辊印重),H黄条印(偶有轻微黄条印 黄斑)S碎边(两侧偶有小碎边) | 是 | 1
覆膜 | JG1224070083 | JG12240700833 | 0.15 | 610 | 4350 | 2133 | Z撞伤折印(尾600米操边撞伤印约1公分。) | 明绿改性膜-1 | 九天覆膜-8 | 合格 | 让步接收 | 甲 | 徐刚,徐兴良 | 2133 | 1 | / | 30110014 | 铬钝化卷 | 0.1-SPCC | 30311002 | 单面钢塑复合卷 | 0.15-SPCC | 10 | MO002048 | MO002048-012-03 | FM001 | 覆膜模板 | 6169 | 2024-07-25 | 2024-07-25 | 5 | 2024-08-03 17:08:56 | 2024-08-03 19:43:33 | 江苏九天光电科技有限公司 | 0 | 徐兴良 |  | 1 | 0.15 | 4350 | 610 | 1 | JG12240700833 |  | 1 | Z撞伤折印(尾600米操边撞伤印约1公分。) | 是 | 1
覆膜 | JG1224070083 | JG12240700832 | 0.15 | 610 | 4430 | 2181 |  | 明绿改性膜-1 | 九天覆膜-8 | 合格 | 合格品 | 甲 | 徐刚,徐兴良 | 2181 | 1 | / | 30110014 | 铬钝化卷 | 0.1-SPCC | 30311002 | 单面钢塑复合卷 | 0.15-SPCC | 10 | MO002048 | MO002048-012-02 | FM001 | 覆膜模板 | 6169 | 2024-07-25 | 2024-07-25 | 5 | 2024-08-03 17:08:56 | 2024-08-03 19:43:33 | 江苏九天光电科技有限公司 | 0 | 徐兴良 |  | 1 | 0.15 | 4430 | 610 | 1 | JG12240700832 |  | 1 |  | 是 | 1
覆膜 | JG1224070083 | JG12240700831 | 0.15 | 610 | 4450 | 2187 | Z折印(250米板面中间斜折皱印重。300-400米操作侧约20公分处轻折印。),D顶伤印(450米操作侧约15公分处顶伤凹印约2公分。) | 明绿改性膜-1 | 九天覆膜-8 | 合格 | 让步接收 | 甲 | 徐刚,徐兴良 | 2187 | 1 | / | 30110014 | 铬钝化卷 | 0.1-SPCC | 30311002 | 单面钢塑复合卷 | 0.15-SPCC | 10 | MO002048 | MO002048-012-01 | FM001 | 覆膜模板 | 6169 | 2024-07-25 | 2024-07-25 | 5 | 2024-08-03 17:08:56 | 2024-08-03 19:43:33 | 江苏九天光电科技有限公司 | 0 | 徐兴良 |  | 1 | 0.15 | 4450 | 610 | 1 | JG12240700831 |  | 1 | Z折印(250米板面中间斜折皱印重。300-400米操作侧约20公分处轻折印。),D顶伤印(450米操作侧约15公分处顶伤凹印约2公分。) | 是 | 1
覆膜 | JG1224070294 | JG12240702943 | 0.25 | 610 | 2400 | 1844 | 整卷振纹重 | 明绿改性膜-2 | 九天覆膜-5 | 合格 | 让步接收 | 甲 | 成防萍,徐新圣 | 1844 | 1 | / | 30110011 | 铬钝化卷 | 0.15-SPCC | 30312017 | 双面钢塑复合卷 | 0.25-SPCC | 10 | MO002252 | MO002252-006-03 | FM001 | 覆膜模板 | 5115 | 2024-08-01 | 2024-08-01 | 5 | 2024-08-03 17:58:26 | 2024-08-03 19:05:10 | 江苏九天光电科技有限公司 | 0 | 徐新圣 |  | 1 | 0.25 | 2400 | 610 | 1 | JG12240702943 |  | 1 | 整卷振纹重 | 是 | 1
覆膜 | JG1224070294 | JG12240702942 | 0.25 | 610 | 2400 | 1834 | 整卷振纹重 | 明绿改性膜-2 | 九天覆膜-5 | 合格 | 让步接收 | 甲 | 成防萍,徐新圣 | 1834 | 1 | / | 30110011 | 铬钝化卷 | 0.15-SPCC | 30312017 | 双面钢塑复合卷 | 0.25-SPCC | 10 | MO002252 | MO002252-006-02 | FM001 | 覆膜模板 | 5115 | 2024-08-01 | 2024-08-01 | 5 | 2024-08-03 17:58:26 | 2024-08-03 19:05:10 | 江苏九天光电科技有限公司 | 0 | 徐新圣 |  | 1 | 0.25 | 2400 | 610 | 1 | JG12240702942 |  | 1 | 整卷振纹重 | 是 | 1
覆膜 | JG1224070294 | JG12240702941 | 0.25 | 610 | 2400 | 1828 | 整卷振纹重 | 明绿改性膜-2 | 九天覆膜-5 | 合格 | 让步接收 | 甲 | 成防萍,徐新圣 | 1828 | 1 | / | 30110011 | 铬钝化卷 | 0.15-SPCC | 30312017 | 双面钢塑复合卷 | 0.25-SPCC | 10 | MO002252 | MO002252-006-01 | FM001 | 覆膜模板 | 5115 | 2024-08-01 | 2024-08-01 | 5 | 2024-08-03 17:58:26 | 2024-08-03 19:05:10 | 江苏九天光电科技有限公司 | 0 | 徐新圣 |  | 1 | 0.25 | 2400 | 610 | 1 | JG12240702941 |  | 1 | 整卷振纹重 | 是 | 1
覆膜 | JG1224040262-22 | JG1224040262-22 | 0.165 | 710 | 5600 | 3330 | Z撞伤折印(300米内操作侧边部撞伤印) | 明绿改性膜-1 | 九天覆膜-9 | 合格 | 让步接收 | 甲 | 顾志明,倪志宏 | 6220 | 0.5354 | / | 30110014 | 铬钝化卷 | 0.1-SPCC | 30312001 | 双面钢塑复合卷 | 0.165-SPCC | 10 | MO001404 | MO001404-007 | FM001 | 覆膜模板 | 6220 | 2024-07-09 | 2024-07-09 | 5 | 2024-08-03 18:48:20 | 2024-08-03 18:49:25 | 江苏九天光电科技有限公司 | 231082 | 顾志明 |  |  | 0.1 | 0 | 710 | 1 | JG1224040262-22 |  | 1 | Z撞伤折印(300米内操作侧边部撞伤印) | 是 | 1
覆膜 | JG1224040243-12 | JG1224040243-12 | 0.165 | 710 | 5200 | 3054 | S松花印(操作侧21公分 27公分处松花印重),L露白(3700-3850米操作侧上膜露白1.5公分),Z撞伤折印(尾300米传动侧边部 约1公分宽) | 明绿改性膜-1 | 九天覆膜-9 | 合格 | 让步接收 | 甲 | 顾志明,倪志宏 | 5620 | 0.5434 | / | 30110014 | 铬钝化卷 | 0.1-SPCC | 30312001 | 双面钢塑复合卷 | 0.165-SPCC | 10 | MO001404 | MO001404-006 | FM001 | 覆膜模板 | 5620 | 2024-07-09 | 2024-07-09 | 5 | 2024-08-03 18:42:07 | 2024-08-03 18:46:57 | 江苏九天光电科技有限公司 | 231080 | 顾志明 |  |  | 0.1 | 0 | 710 | 1 | JG1224040243-12 |  | 1 | S松花印(操作侧21公分 27公分处松花印重),L露白(3700-3850米操作侧上膜露白1.5公分),Z撞伤折印(尾300米传动侧边部 约1公分宽) | 是 | 1
覆膜 | JG12240601071 | JG122406010714 | 0.19 | 710 | 3010 | 1830 |  | 明绿改性膜-1 | 九天覆膜-9 | 合格 | 合格品 | 甲 | 顾志明,倪志宏 | 1830 | 1 | / | 30110014 | 铬钝化卷 | 0.1-SPCC | 30312002 | 双面钢塑复合卷 | 0.19-SPCC | 10 | MO001117 | MO001117-001-04 | FM001 | 覆膜模板 | 6577 | 2024-07-02 | 2024-07-02 | 5 | 2024-08-03 15:30:40 | 2024-08-03 18:40:32 | 江苏九天光电科技有限公司 | 0 | 李忠 |  | 1 | 0.19 | 3010 | 710 | 1 | JG122406010714 |  | 1 |  | 是 | 1
覆膜 | JG12240601071 | JG122406010713 | 0.19 | 710 | 3000 | 1804 | K孔洞(2160米中间位置2个 大小1.33平方毫米) | 明绿改性膜-1 | 九天覆膜-9 | 合格 | 让步接收 | 甲 | 顾志明,倪志宏 | 1804 | 1 | / | 30110014 | 铬钝化卷 | 0.1-SPCC | 30312002 | 双面钢塑复合卷 | 0.19-SPCC | 10 | MO001117 | MO001117-001-03 | FM001 | 覆膜模板 | 6577 | 2024-07-02 | 2024-07-02 | 5 | 2024-08-03 15:30:40 | 2024-08-03 18:40:32 | 江苏九天光电科技有限公司 | 0 | 李忠 |  | 1 | 0.19 | 3000 | 710 | 1 | JG122406010713 |  | 1 | K孔洞(2160米中间位置2个 大小1.33平方毫米) | 是 | 1
覆膜 | JG12240601071 | JG122406010712 | 0.19 | 710 | 3000 | 1816 |  | 明绿改性膜-1 | 九天覆膜-9 | 合格 | 合格品 | 甲 | 顾志明,倪志宏 | 1816 | 1 | / | 30110014 | 铬钝化卷 | 0.1-SPCC | 30312002 | 双面钢塑复合卷 | 0.19-SPCC | 10 | MO001117 | MO001117-001-02 | FM001 | 覆膜模板 | 6577 | 2024-07-02 | 2024-07-02 | 5 | 2024-08-03 15:30:40 | 2024-08-03 18:40:32 | 江苏九天光电科技有限公司 | 0 | 李忠 |  | 1 | 0.19 | 3000 | 710 | 1 | JG122406010712 |  | 1 |  | 是 | 1
覆膜 | JG12240601071 | JG122406010711 | 0.19 | 710 | 3000 | 1814 |  | 明绿改性膜-1 | 九天覆膜-9 | 合格 | 合格品 | 乙 | 黄宏涛,李忠,桑永辉 | 1814 | 1 | / | 30110014 | 铬钝化卷 | 0.1-SPCC | 30312002 | 双面钢塑复合卷 | 0.19-SPCC | 10 | MO001117 | MO001117-001-01 | FM001 | 覆膜模板 | 6577 | 2024-07-02 | 2024-07-02 | 5 | 2024-08-03 15:30:40 | 2024-08-03 18:40:32 | 江苏九天光电科技有限公司 | 0 | 李忠 |  | 1 | 0.19 | 3000 | 710 | 1 | JG122406010711 |  | 1 |  | 是 | 1
覆膜 | JG1224070293 | JG12240702933 | 0.25 | 610 | 2400 | 1850 |  | 明绿改性膜-2 | 九天覆膜-8 | 合格 | 合格品 | 乙 | 何志宏,冯忠平 | 1850 | 1 | / | 30110011 | 铬钝化卷 | 0.15-SPCC | 30312017 | 双面钢塑复合卷 | 0.25-SPCC | 10 | MO002252 | MO002252-004-03 | FM001 | 覆膜模板 | 5125 | 2024-08-01 | 2024-08-01 | 5 | 2024-08-03 10:56:16 | 2024-08-03 16:55:44 | 江苏九天光电科技有限公司 | 0 | 徐新圣 |  | 1 | 0.25 | 2400 | 610 | 1 | JG12240702933 |  | 1 |  | 是 | 1
覆膜 | JG1224070293 | JG12240702932 | 0.25 | 610 | 2400 | 1836 |  | 明绿改性膜-2 | 九天覆膜-8 | 合格 | 合格品 | 乙 | 何志宏,冯忠平 | 1836 | 1 | / | 30110011 | 铬钝化卷 | 0.15-SPCC | 30312017 | 双面钢塑复合卷 | 0.25-SPCC | 10 | MO002252 | MO002252-004-02 | FM001 | 覆膜模板 | 5125 | 2024-08-01 | 2024-08-01 | 5 | 2024-08-03 10:56:16 | 2024-08-03 16:55:44 | 江苏九天光电科技有限公司 | 0 | 徐新圣 |  | 1 | 0.25 | 2400 | 610 | 1 | JG12240702932 |  | 1 |  | 是 | 1
覆膜 | JG1224070293 | JG12240702931 | 0.25 | 610 | 2400 | 1830 |  | 明绿改性膜-2 | 九天覆膜-8 | 合格 | 合格品 | 乙 | 何志宏,冯忠平 | 1830 | 1 | / | 30110011 | 铬钝化卷 | 0.15-SPCC | 30312017 | 双面钢塑复合卷 | 0.25-SPCC | 10 | MO002252 | MO002252-004-01 | FM001 | 覆膜模板 | 5125 | 2024-08-01 | 2024-08-01 | 5 | 2024-08-03 10:56:16 | 2024-08-03 16:55:44 | 江苏九天光电科技有限公司 | 0 | 徐新圣 |  | 1 | 0.25 | 2400 | 610 | 1 | JG12240702931 |  | 1 |  | 是 | 1
覆膜 | JG1224070262 | JG12240702623 | 0.25 | 610 | 2340 | 1786 |  | 明绿改性膜-2 | 九天覆膜-5 | 合格 | 合格品 | 乙 | 冯忠平,何志宏 | 1786 | 1 | / | 30110011 | 铬钝化卷 | 0.15-SPCC | 30312017 | 双面钢塑复合卷 | 0.25-SPCC | 10 | MO002259 | MO002259-009-03 | FM001 | 覆膜模板 | 5107 | 2024-08-02 | 2024-08-02 | 5 | 2024-08-03 14:03:53 | 2024-08-03 16:18:53 | 江苏九天光电科技有限公司 | 0 | 徐新圣 |  | 1 | 0.25 | 2340 | 610 | 1 | JG12240702623 |  | 1 |  | 是 | 1
覆膜 | JG1224070262 | JG12240702622 | 0.25 | 610 | 2380 | 1830 |  | 明绿改性膜-2 | 九天覆膜-5 | 合格 | 合格品 | 乙 | 冯忠平,何志宏 | 1830 | 1 | / | 30110011 | 铬钝化卷 | 0.15-SPCC | 30312017 | 双面钢塑复合卷 | 0.25-SPCC | 10 | MO002259 | MO002259-009-02 | FM001 | 覆膜模板 | 5107 | 2024-08-02 | 2024-08-02 | 5 | 2024-08-03 14:03:53 | 2024-08-03 16:18:52 | 江苏九天光电科技有限公司 | 0 | 徐新圣 |  | 1 | 0.25 | 2380 | 610 | 1 | JG12240702622 |  | 1 |  | 是 | 1
覆膜 | JG1224070262 | JG12240702621 | 0.25 | 610 | 2380 | 1826 |  | 明绿改性膜-2 | 九天覆膜-5 | 合格 | 合格品 | 乙 | 冯忠平,何志宏 | 1826 | 1 | / | 30110011 | 铬钝化卷 | 0.15-SPCC | 30312017 | 双面钢塑复合卷 | 0.25-SPCC | 10 | MO002259 | MO002259-009-01 | FM001 | 覆膜模板 | 5107 | 2024-08-02 | 2024-08-02 | 5 | 2024-08-03 14:03:53 | 2024-08-03 16:18:52 | 江苏九天光电科技有限公司 | 0 | 徐新圣 |  | 1 | 0.25 | 2380 | 610 | 1 | JG12240702621 |  | 1 |  | 是 | 1
覆膜 | JG12240704212 | JG122407042124 | 0.19 | 710 | 3040 | 1812 |  | 明绿改性膜-1 | 九天覆膜-9 | 合格 | 合格品 | 乙 | 黄宏涛,桑永辉,李忠 | 1812 | 1 | / | 30110014 | 铬钝化卷 | 0.1-SPCC | 30312002 | 双面钢塑复合卷 | 0.19-SPCC | 10 | MO002312 | MO002312-006-04 | FM001 | 覆膜模板 | 6615 | 2024-08-03 | 2024-08-03 | 3 | 2024-08-03 14:45:21 | 2024-08-03 15:29:47 | 江苏九天光电科技有限公司 | 0 | 李忠 |  | 1 | 0.19 | 3040 | 710 | 1 | JG122407042124 |  | 1 |  | 是 | 1
覆膜 | JG12240704212 | JG122407042122 | 0.19 | 710 | 3160 | 1894 |  | 明绿改性膜-1 | 九天覆膜-9 | 合格 | 合格品 | 乙 | 黄宏涛,桑永辉,李忠 | 1894 | 1 | / | 30110014 | 铬钝化卷 | 0.1-SPCC | 30312002 | 双面钢塑复合卷 | 0.19-SPCC | 10 | MO002312 | MO002312-006-02 | FM001 | 覆膜模板 | 6615 | 2024-08-03 | 2024-08-03 | 3 | 2024-08-03 14:45:21 | 2024-08-03 15:29:47 | 江苏九天光电科技有限公司 | 0 | 李忠 |  | 1 | 0.19 | 3160 | 710 | 1 | JG122407042122 |  | 1 |  | 是 | 1
覆膜 | JG12240704212 | JG122407042121 | 0.19 | 710 | 3040 | 1822 |  | 明绿改性膜-1 | 九天覆膜-9 | 合格 | 合格品 | 乙 | 黄宏涛,桑永辉,李忠 | 1822 | 1 | / | 30110014 | 铬钝化卷 | 0.1-SPCC | 30312002 | 双面钢塑复合卷 | 0.19-SPCC | 10 | MO002312 | MO002312-006-01 | FM001 | 覆膜模板 | 6615 | 2024-08-03 | 2024-08-03 | 3 | 2024-08-03 14:45:21 | 2024-08-03 15:29:47 | 江苏九天光电科技有限公司 | 0 | 李忠 |  | 1 | 0.19 | 3040 | 710 | 1 | JG122407042121 |  | 1 |  | 是 | 1
覆膜 | JG122405516813 | JG122405516813 | 0.165 | 760 | 5500 | 3424 | 1710米操作侧7公分处5.6 平方毫米孔洞 （已夹纸） 3290-3330米传动侧大碎边缺口2公分锈斑7公分宽膜破) | 明绿改性膜-1 | 九天覆膜-9 | 合格 | 让步接收 | 乙 | 李忠,桑永辉,黄宏涛 | 3167 | 1.0811 | / | 30110014 | 铬钝化卷 | 0.1-SPCC | 30312001 | 双面钢塑复合卷 | 0.165-SPCC | 10 | MO002286 | MO002286-001 | FM001 | 覆膜模板 | 3167 | 2024-08-02 | 2024-08-02 | 5 | 2024-08-03 12:29:42 | 2024-08-03 13:05:00 | 江苏九天光电科技有限公司 | 276077 | 李忠 |  |  | 0.1 | 0 | 760 | 1 | JG122405516813 |  | 1 | K孔洞(1710米夹纸处操作侧7公分大小5.6 3290-3330米传动侧大碎边缺口2公分锈斑7公分宽膜破) | 是 | 1
覆膜 | JG122406014621 | JG122406014621 | 0.165 | 760 | 5310 | 3306 | 3650米操作侧30公分处2.74平方毫米孔洞（已夹纸) | 明绿改性膜-1 | 九天覆膜-9 | 合格 | 让步接收 | 乙 | 黄宏涛,李忠,桑永辉 | 3047 | 1.085 | / | 30110014 | 铬钝化卷 | 0.1-SPCC | 30312001 | 双面钢塑复合卷 | 0.165-SPCC | 10 | MO002113 | MO002113-002 | FM001 | 覆膜模板 | 3047 | 2024-07-27 | 2024-07-27 | 5 | 2024-08-03 11:09:58 | 2024-08-03 12:26:32 | 江苏九天光电科技有限公司 | 263149 | 李忠 |  |  | 0.1 | 0 | 760 | 1 | JG122406014621 |  | 1 | K孔洞(3650米操作侧30公分大小2.74已夹纸) | 是 | 1
覆膜 | JG122405004422 | JG1224050044222 | 0.19 | 710 | 3340 | 2032 | 2260-2300米操作侧14-15公分8个0.62-1.33平方毫米孔洞 | 明绿改性膜-1 | 九天覆膜-9 | 合格 | 让步接收 | 乙 | 黄宏涛,李忠,桑永辉 | 2032 | 1 | / | 30110014 | 铬钝化卷 | 0.1-SPCC | 30312002 | 双面钢塑复合卷 | 0.19-SPCC | 10 | MO001335 | MO001335-014-02 | FM001 | 覆膜模板 | 3645 | 2024-07-07 | 2024-07-07 | 5 | 2024-08-03 09:45:21 | 2024-08-03 11:07:55 | 江苏九天光电科技有限公司 | 0 | 李忠 |  | 1 | 0.19 | 3340 | 710 | 1 | JG1224050044222 |  | 1 | K孔洞(2260-2300米操作侧14-15公分8个孔洞大小0.62-1.43) | 是 | 1
覆膜 | JG122405004422 | JG1224050044221 | 0.19 | 710 | 3260 | 1988 |  | 明绿改性膜-1 | 九天覆膜-9 | 合格 | 合格品 | 乙 | 黄宏涛,李忠,桑永辉 | 1988 | 1 | / | 30110014 | 铬钝化卷 | 0.1-SPCC | 30312002 | 双面钢塑复合卷 | 0.19-SPCC | 10 | MO001335 | MO001335-014-01 | FM001 | 覆膜模板 | 3645 | 2024-07-07 | 2024-07-07 | 5 | 2024-08-03 09:45:21 | 2024-08-03 11:07:55 | 江苏九天光电科技有限公司 | 0 | 李忠 |  | 1 | 0.19 | 3260 | 710 | 1 | JG1224050044221 |  | 1 |  | 是 | 1
覆膜 | JG1224070261 | JG12240702613 | 0.25 | 610 | 2390 | 1828 | 整卷振纹 | 明绿改性膜-2 | 九天覆膜-8 | 合格 | 让步接收 | 乙 | 冯忠平,何志宏 | 1828 | 1 | / | 30110011 | 铬钝化卷 | 0.15-SPCC | 30312017 | 双面钢塑复合卷 | 0.25-SPCC | 10 | MO002252 | MO002252-005-03 | FM001 | 覆膜模板 | 5091 | 2024-08-01 | 2024-08-01 | 5 | 2024-08-03 08:41:00 | 2024-08-03 10:53:09 | 江苏九天光电科技有限公司 | 0 | 徐新圣 |  | 1 | 0.25 | 2390 | 610 | 1 | JG12240702613 |  | 1 | Z振纹(整卷振纹) | 是 | 1
覆膜 | JG1224070261 | JG12240702612 | 0.25 | 610 | 2400 | 1828 | 整卷振纹 | 明绿改性膜-2 | 九天覆膜-8 | 合格 | 让步接收 | 乙 | 冯忠平,何志宏 | 1828 | 1 | / | 30110011 | 铬钝化卷 | 0.15-SPCC | 30312017 | 双面钢塑复合卷 | 0.25-SPCC | 10 | MO002252 | MO002252-005-02 | FM001 | 覆膜模板 | 5091 | 2024-08-01 | 2024-08-01 | 5 | 2024-08-03 08:41:00 | 2024-08-03 10:53:09 | 江苏九天光电科技有限公司 | 0 | 徐新圣 |  | 1 | 0.25 | 2400 | 610 | 1 | JG12240702612 |  | 1 | Z振纹(整卷振纹) | 是 | 1
覆膜 | JG1224070261 | JG12240702611 | 0.25 | 610 | 2400 | 1830 | 整卷振纹 | 明绿改性膜-2 | 九天覆膜-8 | 合格 | 让步接收 | 乙 | 冯忠平,何志宏 | 1830 | 1 | / | 30110011 | 铬钝化卷 | 0.15-SPCC | 30312017 | 双面钢塑复合卷 | 0.25-SPCC | 10 | MO002252 | MO002252-005-01 | FM001 | 覆膜模板 | 5091 | 2024-08-01 | 2024-08-01 | 5 | 2024-08-03 08:41:00 | 2024-08-03 10:53:09 | 江苏九天光电科技有限公司 | 0 | 徐新圣 |  | 1 | 0.25 | 2400 | 610 | 1 | JG12240702611 |  | 1 | Z振纹(整卷振纹) | 是 | 1
覆膜 | JG12240602201 | JG122406022012 | 0.19 | 710 | 3270 | 1992 | 2350米传动侧7公分处3.09平方毫米孔洞 | 明绿改性膜-1 | 九天覆膜-9 | 合格 | 让步接收 | 乙 | 黄宏涛,李忠 | 1992 | 1 | / | 30110014 | 铬钝化卷 | 0.1-SPCC | 30312002 | 双面钢塑复合卷 | 0.19-SPCC | 10 | MO002038 | MO002038-007-02 | FM001 | 覆膜模板 | 3713 | 2024-07-25 | 2024-07-25 | 5 | 2024-08-03 06:45:53 | 2024-08-03 09:41:33 | 江苏九天光电科技有限公司 | 0 | 顾志明 |  | 1 | 0.19 | 3270 | 710 | 1 | JG122406022012 |  | 1 | K孔洞(2350米传动侧7公分大小3.09) | 是 | 1
覆膜 | JG12240602201 | JG122406022011 | 0.19 | 710 | 3400 | 2080 |  | 明绿改性膜-1 | 九天覆膜-9 | 合格 | 合格品 | 甲 | 顾志明,倪志宏,徐刚 | 2080 | 1 | / | 30110014 | 铬钝化卷 | 0.1-SPCC | 30312002 | 双面钢塑复合卷 | 0.19-SPCC | 10 | MO002038 | MO002038-007-01 | FM001 | 覆膜模板 | 3713 | 2024-07-25 | 2024-07-25 | 5 | 2024-08-03 06:45:53 | 2024-08-03 09:41:33 | 江苏九天光电科技有限公司 | 0 | 顾志明 |  | 1 | 0.19 | 3400 | 710 | 1 | JG122406022011 |  | 1 |  | 是 | 1