## sheet1
工序名称 | 批号 | 新卷号 | 出料厚度 | 出料宽度 | 出料长度 | 出料重量 | 备注 | 膜名称 | 机组名称 | 工序状态 | 检验结果 | 班组 | 参与人 | 来料重量 | 成材率 | 工序要求 | 来料编码 | 来料名称 | 来料规格 | 产品编码 | 产品名称 | 产品规格 | 排序 | 主计划号 | 子计划号 | 工序流程编码 | 工序流程名称 | 工单需求 | 计划开始时间 | 计划结束时间 | 工单状态 | 实际开始时间 | 产出时间 | 组织名称 | 卷号ID | 操作工人 | 报工人 | 检验 | 来料厚度 | 来料长度 | 来料宽度 | 是否分卷 | 原卷号 | 工单要求 | 是否成品 | 不良现象 | 是否入库 | 入库审核
铬钝化 | JG12240701322 | JG122407013222 | 0.1 | 710 | 7180 | 3945 |  |  | 东方铬钝化950 | 合格 | 合格品 | 甲 | 韩康 | 3945 | 1 | / | 30210015 | 光亮卷 | 0.1-SPCC | 30110014 | 铬钝化卷 | 0.1-SPCC | 10 | MO002236 | MO002236-003-02 | GDH001 | 铬钝化模板 | 6250 | 2024-08-01 | 2024-08-01 | 3 | 2024-08-04 05:59:19 | 2024-08-04 06:55:44 | 江苏东方九天新能源材料有限公司 |  | 孙槐兵 |  | 1 | 0.1 | 7180 | 710 | 1 | JG122407013222 |  | 1 |  | 是 | 1
铬钝化 | JG12240701322 | JG122407013221 | 0.1 | 710 | 4160 | 2289 | S色差(色差 内350米来料板面一撞伤重 撞成折皱印) |  | 东方铬钝化950 | 待判定 |  | 甲 | 韩康 | 2289 | 1 | / | 30210015 | 光亮卷 | 0.1-SPCC | 30110014 | 铬钝化卷 | 0.1-SPCC | 10 | MO002236 | MO002236-003-01 | GDH001 | 铬钝化模板 | 6250 | 2024-08-01 | 2024-08-01 | 3 | 2024-08-04 05:59:19 | 2024-08-04 06:55:44 | 江苏东方九天新能源材料有限公司 |  | 孙槐兵 |  | 1 | 0.1 | 4160 | 710 | 1 | JG122407013221 |  | 1 | S色差(色差 内350米来料板面一撞伤重 撞成折皱印)
铬钝化 | JG12240704211 | JG122407042112 | 0.1 | 710 | 7520 | 4061 | 尾部顶伤印 |  | 东方铬钝化950 | 合格 | 让步接收 | 甲 | 韩康 | 4061 | 1 | / | 30210015 | 光亮卷 | 0.1-SPCC | 30110014 | 铬钝化卷 | 0.1-SPCC | 10 | MO002298 | MO002298-001-02 | GDH001 | 铬钝化模板 | 6500 | 2024-08-02 | 2024-08-02 | 5 | 2024-08-04 04:28:24 | 2024-08-04 04:30:21 | 江苏东方九天新能源材料有限公司 |  | 孙槐兵 |  | 1 | 0.1 | 7520 | 710 | 1 | JG122407042112 |  | 1 | S色差(色差 尾顶伤印) | 是 | 1
铬钝化 | JG12240704211 | JG122407042111 | 0.1 | 710 | 4460 | 2413 |  |  | 东方铬钝化950 | 合格 | 合格品 | 甲 | 韩康 | 2413 | 1 | / | 30210015 | 光亮卷 | 0.1-SPCC | 30110014 | 铬钝化卷 | 0.1-SPCC | 10 | MO002298 | MO002298-001-01 | GDH001 | 铬钝化模板 | 6500 | 2024-08-02 | 2024-08-02 | 5 | 2024-08-04 04:28:24 | 2024-08-04 04:30:21 | 江苏东方九天新能源材料有限公司 |  | 孙槐兵 |  | 1 | 0.1 | 4460 | 710 | 1 | JG122407042111 |  | 1 |  | 是 | 1
铬钝化 | JG122406012112 | JG1224060121122 | 0.1 | 710 | 4290 | 2307 | 整卷凹印 虫斑 |  | 东方铬钝化950 | 合格 | 让步接收 | 甲 | 韩康 | 2307 | 1 | / | 30210015 | 光亮卷 | 0.1-SPCC | 30110014 | 铬钝化卷 | 0.1-SPCC | 10 | MO002271 | MO002271-003-02 | GDH001 | 铬钝化模板 | 4740 | 2024-08-02 | 2024-08-02 | 5 | 2024-08-04 03:10:10 | 2024-08-04 03:12:20 | 江苏东方九天新能源材料有限公司 |  | 孙槐兵 |  | 1 | 0.1 | 4290 | 710 | 1 | JG1224060121122 |  | 1 | S色差(色差 条印 整卷凹印 虫斑) | 是 | 1
铬钝化 | JG122406012112 | JG1224060121121 | 0.1 | 710 | 4430 | 2391 |  |  | 东方铬钝化950 | 合格 | 合格品 | 甲 | 韩康 | 2391 | 1 | / | 30210015 | 光亮卷 | 0.1-SPCC | 30110014 | 铬钝化卷 | 0.1-SPCC | 10 | MO002271 | MO002271-003-01 | GDH001 | 铬钝化模板 | 4740 | 2024-08-02 | 2024-08-02 | 5 | 2024-08-04 03:10:10 | 2024-08-04 03:12:20 | 江苏东方九天新能源材料有限公司 |  | 孙槐兵 |  | 1 | 0.1 | 4430 | 710 | 1 | JG1224060121121 |  | 1 |  | 是 | 1
铬钝化 | JG12240601222 | JG122406012222 | 0.1 | 710 | 7530 | 3959 |  |  | 东方铬钝化950 | 合格 | 合格品 | 乙 | 李志祥 | 3959 | 1 | / | 30210015 | 光亮卷 | 0.1-SPCC | 30110014 | 铬钝化卷 | 0.1-SPCC | 10 | MO002271 | MO002271-009-02 | GDH001 | 铬钝化模板 | 13055 | 2024-08-02 | 2024-08-02 | 3 | 2024-08-04 01:56:03 | 2024-08-04 01:57:46 | 江苏东方九天新能源材料有限公司 |  | 李志祥 |  | 1 | 0.1 | 7530 | 710 | 1 | JG122406012222 |  | 1 |  | 是 | 1
铬钝化 | JG12240601222 | JG122406012221 | 0.1 | 710 | 4570 | 2421 |  |  | 东方铬钝化950 | 合格 | 合格品 | 乙 | 李志祥 | 2421 | 1 | / | 30210015 | 光亮卷 | 0.1-SPCC | 30110014 | 铬钝化卷 | 0.1-SPCC | 10 | MO002271 | MO002271-009-01 | GDH001 | 铬钝化模板 | 13055 | 2024-08-02 | 2024-08-02 | 3 | 2024-08-04 01:56:03 | 2024-08-04 01:57:46 | 江苏东方九天新能源材料有限公司 |  | 李志祥 |  | 1 | 0.1 | 4570 | 710 | 1 | JG122406012221 |  | 1 |  | 处理中
铬钝化 | JG12240704052 | JG12240704052 | 0.1 | 710 | 12600 | 6745 | 7052米操251mm孔洞（1.06mm2） |  | 东方铬钝化950 | 合格 | 让步接收 | 乙 | 李志祥 | 6880 | 0.9804 | / | 30210015 | 光亮卷 | 0.1-SPCC | 30110014 | 铬钝化卷 | 0.1-SPCC | 10 | MO002271 | MO002271-001 | GDH001 | 铬钝化模板 | 6880 | 2024-08-02 | 2024-08-02 | 5 | 2024-08-04 00:01:52 | 2024-08-04 00:32:26 | 江苏东方九天新能源材料有限公司 | 275620 | 李志祥 |  |  | 0.1 | 12860 | 710 | 1 | JG12240704052 |  | 1 | 7052米孔洞大小1.06操251 色差 辊印 | 是 | 1
铬钝化 | JG1224070332 | JG1224070332 | 0.15 | 610 | 9200 | 6521 |  |  | 东方铬钝化750 | 合格 | 合格品 | 乙 | 李澍 | 6542 | 0.9968 | 镀铬量80-100 | 30210011 | 光亮卷 | 0.15-SPCC | 30110011 | 铬钝化卷 | 0.15-SPCC | 10 | MO002308 | MO002308-003 | GDH001 | 铬钝化模板 | 6542 | 2024-08-03 | 2024-08-03 | 5 | 2024-08-03 23:58:13 | 2024-08-04 00:08:38 | 江苏东方九天新能源材料有限公司 | 277268 | 李澍 |  |  | 0.15 | 9190 | 610 | 1 | JG1224070332 |  | 1 | 横辊印 白斑 条印 色差 辊印 | 是 | 1
铬钝化 | JG1224070460 | JG1224070460 | 0.15 | 610 | 9650 | 6777 | 7820米操1.7-4mm4个孔洞(0..11-0.17 mm2)， 9500米操522mm2个孔洞（0.23 mm2） |  | 东方铬钝化750 | 合格 | 让步接收 | 乙 | 李澍 | 6788 | 0.9984 | 镀铬量80-100 | 30210011 | 光亮卷 | 0.15-SPCC | 30110011 | 铬钝化卷 | 0.15-SPCC | 10 | MO002308 | MO002308-001 | GDH001 | 铬钝化模板 | 6788 | 2024-08-03 | 2024-08-03 | 5 | 2024-08-03 23:54:45 | 2024-08-03 23:57:53 | 江苏东方九天新能源材料有限公司 | 277266 | 李澍 |  |  | 0.15 | 9610 | 610 | 1 | JG1224070460 |  | 1 | 7820米4处操1.7-4大小0..11-0.17 9500米2处操522大小0.23 白斑 条印 色差 辊印 | 是 | 1
铬钝化 | JG12240704081 | JG12240704081 | 0.1 | 710 | 12320 | 6619 |  |  | 东方铬钝化950 | 合格 | 合格品 | 乙 | 李志祥 | 6642 | 0.9965 | / | 30210015 | 光亮卷 | 0.1-SPCC | 30110014 | 铬钝化卷 | 0.1-SPCC | 10 | MO002298 | MO002298-006 | GDH001 | 铬钝化模板 | 6642 | 2024-08-02 | 2024-08-02 | 5 | 2024-08-03 23:54:08 | 2024-08-03 23:54:54 | 江苏东方九天新能源材料有限公司 | 276249 | 李志祥 |  |  | 0.1 | 0 | 710 | 1 | JG12240704081 |  | 1 |  | 是 | 1
铬钝化 | JG1224060344 | JG1224060344 | 0.15 | 610 | 9530 | 6933 |  |  | 东方铬钝化750 | 合格 | 合格品 | 乙 | 李澍 | 6946 | 0.9981 | 镀铬量80-100 | 30210011 | 光亮卷 | 0.15-SPCC | 30110011 | 铬钝化卷 | 0.15-SPCC | 10 | MO002308 | MO002308-002 | GDH001 | 铬钝化模板 | 6946 | 2024-08-03 | 2024-08-03 | 5 | 2024-08-03 20:28:01 | 2024-08-03 23:54:11 | 江苏东方九天新能源材料有限公司 | 277267 | 李澍 |  |  | 0.15 | 9490 | 610 | 1 | JG1224060344 |  | 1 | 色差 白斑 辊印 条印 | 是 | 1
铬钝化 | JG12240701042 | JG12240701042 | 0.1 | 760 | 10160 | 5815 | 操侧偶有碎边 |  | 东方铬钝化950 | 待判定 |  | 乙 | 李志祥 | 5830 | 0.9974 | / | 30210015 | 光亮卷 | 0.1-SPCC | 30110014 | 铬钝化卷 | 0.1-SPCC | 10 | MO002270 | MO002270-004 | GDH001 | 铬钝化模板 | 5830 | 2024-08-02 | 2024-08-02 | 3 | 2024-08-03 22:18:22 | 2024-08-03 22:19:17 | 江苏东方九天新能源材料有限公司 | 275614 | 李志祥 |  |  | 0.1 | 10220 | 760 | 1 | JG12240701042 |  | 1 | 色差 乳化斑 操偶有碎边 | 否 | 0
铬钝化 | JG12240703642 | JG122407036423 | 0.1 | 760 | 4430 | 2507 |  |  | 东方铬钝化950 | 合格 | 合格品 | 乙 | 李志祥 | 2507 | 1 | / | 30210015 | 光亮卷 | 0.1-SPCC | 30110014 | 铬钝化卷 | 0.1-SPCC | 10 | MO002270 | MO002270-003-03 | GDH001 | 铬钝化模板 | 7750 | 2024-08-02 | 2024-08-02 | 5 | 2024-08-03 20:59:26 | 2024-08-03 21:00:37 | 江苏东方九天新能源材料有限公司 |  | 李志祥 |  | 1 | 0.1 | 4430 | 760 | 1 | JG122407036423 |  | 1 |  | 是 | 1
铬钝化 | JG12240703642 | JG122407036422 | 0.1 | 760 | 4540 | 2577 |  |  | 东方铬钝化950 | 合格 | 合格品 | 乙 | 李志祥 | 2577 | 1 | / | 30210015 | 光亮卷 | 0.1-SPCC | 30110014 | 铬钝化卷 | 0.1-SPCC | 10 | MO002270 | MO002270-003-02 | GDH001 | 铬钝化模板 | 7750 | 2024-08-02 | 2024-08-02 | 5 | 2024-08-03 20:59:26 | 2024-08-03 21:00:37 | 江苏东方九天新能源材料有限公司 |  | 李志祥 |  | 1 | 0.1 | 4540 | 760 | 1 | JG122407036422 |  | 1 |  | 是 | 1
铬钝化 | JG12240703642 | JG122407036421 | 0.1 | 760 | 4540 | 2577 | 1342米2个孔洞大小0.71-0.97操266 |  | 东方铬钝化950 | 合格 | 合格品 | 乙 | 李志祥 | 2577 | 1 | / | 30210015 | 光亮卷 | 0.1-SPCC | 30110014 | 铬钝化卷 | 0.1-SPCC | 10 | MO002270 | MO002270-003-01 | GDH001 | 铬钝化模板 | 7750 | 2024-08-02 | 2024-08-02 | 5 | 2024-08-03 20:59:26 | 2024-08-03 21:00:37 | 江苏东方九天新能源材料有限公司 |  | 李志祥 |  | 1 | 0.1 | 4540 | 760 | 1 | JG122407036421 |  | 1 | 1342米2个孔洞大小0.71-0.97操266 | 是 | 1
铬钝化 | JG12240701921 | JG122407019212 | 0.1 | 610 | 5500 | 2585 | 铬层低 |  | 东方铬钝化750 | 待判定 |  | 甲 | 孙锋 | 2585 | 1 | 0.15镀铬量80-100 | 30210015 | 光亮卷 | 0.1-SPCC | 30110014 | 铬钝化卷 | 0.1-SPCC | 10 | MO002297 | MO002297-022-02 | GDH001 | 铬钝化模板 | 4332 | 2024-08-02 | 2024-08-02 | 3 | 2024-08-03 15:28:18 | 2024-08-03 20:26:36 | 江苏东方九天新能源材料有限公司 |  | 倪兵 |  | 1 | 0.1 | 5500 | 610 | 1 | JG122407019212 |  | 1 | 板面轻折印，2580米板面折印
铬钝化 | JG12240701921 | JG122407019211 | 0.1 | 610 | 2940 | 1397 | 板面轻折印，2580米板面折印。短带 |  | 东方铬钝化750 | 退库 | 协议品 | 甲 | 孙锋 | 1397 | 1 | 0.15镀铬量80-100 | 30210015 | 光亮卷 | 0.1-SPCC | 30110014 | 铬钝化卷 | 0.1-SPCC | 10 | MO002297 | MO002297-022-01 | GDH001 | 铬钝化模板 | 4332 | 2024-08-02 | 2024-08-02 | 3 | 2024-08-03 15:28:18 | 2024-08-03 20:26:36 | 江苏东方九天新能源材料有限公司 |  | 倪兵 |  | 1 | 0.1 | 2940 | 610 | 1 | JG122407019211 |  | 1 | 板面轻折印，2580米板面折印 | 是 | 1
铬钝化 | JG122405515922 | JG122405515922 | 0.125 | 760 | 7290 | 5017 | 72米孔洞大小0.35操87 乳化斑 |  | 东方铬钝化950 | 合格 | 合格品 | 乙 | 李志祥 | 5061 | 0.9913 | / | 30110004 | 铬钝化卷 | 0.125-SPCC | 30110004 | 铬钝化卷 | 0.125-SPCC | 10 | MO002189 | MO002189-001 | GDH001 | 铬钝化模板 | 5061 | 2024-07-29 | 2024-07-29 | 5 | 2024-08-03 18:52:00 | 2024-08-03 19:36:18 | 江苏东方九天新能源材料有限公司 | 267991 | 李志祥 |  |  | 0.125 | 7340 | 760 | 1 | JG122405515922 |  | 1 | 72米孔洞大小0.35操87 乳化斑 | 是 | 1
铬钝化 | JG12240703462 | JG122407034622 | 0.1 | 760 | 4050 | 2297 | 1127-1160米8个孔洞大小0.97-1.24操234 乳化斑 |  | 东方铬钝化950 | 合格 | 合格品 | 乙 | 李志祥 | 2297 | 1 | / | 30210015 | 光亮卷 | 0.1-SPCC | 30110014 | 铬钝化卷 | 0.1-SPCC | 10 | MO002270 | MO002270-001-02 | GDH001 | 铬钝化模板 | 6350 | 2024-08-02 | 2024-08-02 | 5 | 2024-08-03 18:50:29 | 2024-08-03 18:51:30 | 江苏东方九天新能源材料有限公司 |  | 李志祥 |  | 1 | 0.1 | 4050 | 760 | 1 | JG122407034622 |  | 1 | 1127-1160米8个孔洞大小0.97-1.24操234 乳化斑 | 是 | 1
铬钝化 | JG12240703462 | JG122407034621 | 0.1 | 760 | 7100 | 4035 |  |  | 东方铬钝化950 | 合格 | 合格品 | 乙 | 李志祥 | 4035 | 1 | / | 30210015 | 光亮卷 | 0.1-SPCC | 30110014 | 铬钝化卷 | 0.1-SPCC | 10 | MO002270 | MO002270-001-01 | GDH001 | 铬钝化模板 | 6350 | 2024-08-02 | 2024-08-02 | 5 | 2024-08-03 18:50:29 | 2024-08-03 18:51:30 | 江苏东方九天新能源材料有限公司 |  | 李志祥 |  | 1 | 0.1 | 7100 | 760 | 1 | JG122407034621 |  | 1 | 乳化斑 | 是 | 1
铬钝化 | JG122407034511 | JG1224070345112 | 0.1 | 760 | 7350 | 4207 | S色差(色差 花辊印)2983米孔洞大小2.12操27 |  | 东方铬钝化950 | 待判定 |  | 甲 | 韩康 | 4207 | 1 | / | 30210015 | 光亮卷 | 0.1-SPCC | 30110014 | 铬钝化卷 | 0.1-SPCC | 10 | MO002270 | MO002270-007-02 | GDH001 | 铬钝化模板 | 7000 | 2024-08-02 | 2024-08-02 | 3 | 2024-08-03 16:16:59 | 2024-08-03 17:37:13 | 江苏东方九天新能源材料有限公司 |  | 孙槐兵 |  | 1 | 0.1 | 7350 | 760 | 1 | JG1224070345112 |  | 1 | S色差(色差 花辊印 2983米孔洞大小2.12操27)
铬钝化 | JG122407034511 | JG1224070345111 | 0.1 | 760 | 4800 | 2757 | S色差(色差 花辊印) |  | 东方铬钝化950 | 待判定 |  | 甲 | 韩康 | 2757 | 1 | / | 30210015 | 光亮卷 | 0.1-SPCC | 30110014 | 铬钝化卷 | 0.1-SPCC | 10 | MO002270 | MO002270-007-01 | GDH001 | 铬钝化模板 | 7000 | 2024-08-02 | 2024-08-02 | 3 | 2024-08-03 16:16:59 | 2024-08-03 17:37:13 | 江苏东方九天新能源材料有限公司 |  | 孙槐兵 |  | 1 | 0.1 | 4800 | 760 | 1 | JG1224070345111 |  | 1 | S色差(色差 花辊印)
铬钝化 | JG12240703431 | JG12240703431 | 0.1 | 760 | 13030 | 7429 | S色差(色差 白斑 亮斑 10900米1个孔洞 横向421.1 大小1.41) |  | 东方铬钝化950 | 合格 | 合格品 | 甲 | 韩康 | 7450 | 0.9972 | / | 30210015 | 光亮卷 | 0.1-SPCC | 30110014 | 铬钝化卷 | 0.1-SPCC | 10 | MO002270 | MO002270-008 | GDH001 | 铬钝化模板 | 7450 | 2024-08-02 | 2024-08-02 | 5 | 2024-08-03 15:56:19 | 2024-08-03 16:16:37 | 江苏东方九天新能源材料有限公司 | 275618 | 孙槐兵 |  |  | 0.1 | 13100 | 760 | 1 | JG12240703431 |  | 1 | S色差(色差 白斑 亮斑 10900米1个孔洞 横向421.1 大小1.41) | 是 | 1
铬钝化 | JG12240703971 | JG122407039712 | 0.1 | 710 | 7240 | 3865 |  |  | 东方铬钝化950 | 合格 | 合格品 | 甲 | 韩康 | 3865 | 1 | / | 30210015 | 光亮卷 | 0.1-SPCC | 30110014 | 铬钝化卷 | 0.1-SPCC | 10 | MO002271 | MO002271-004-02 | GDH001 | 铬钝化模板 | 7840 | 2024-08-02 | 2024-08-02 | 5 | 2024-08-03 14:51:24 | 2024-08-03 14:52:13 | 江苏东方九天新能源材料有限公司 |  | 孙槐兵 |  | 1 | 0.1 | 7240 | 710 | 1 | JG122407039712 |  | 1 |  | 是 | 1
铬钝化 | JG12240703971 | JG122407039711 | 0.1 | 710 | 7360 | 3927 |  |  | 东方铬钝化950 | 合格 | 合格品 | 甲 | 韩康 | 3927 | 1 | / | 30210015 | 光亮卷 | 0.1-SPCC | 30110014 | 铬钝化卷 | 0.1-SPCC | 10 | MO002271 | MO002271-004-01 | GDH001 | 铬钝化模板 | 7840 | 2024-08-02 | 2024-08-02 | 5 | 2024-08-03 14:51:24 | 2024-08-03 14:52:13 | 江苏东方九天新能源材料有限公司 |  | 孙槐兵 |  | 1 | 0.1 | 7360 | 710 | 1 | JG122407039711 |  | 1 |  | 是 | 1
铬钝化 | JG122407010812 | JG1224070108122 | 0.1 | 760 | 7070 | 4057 |  |  | 东方铬钝化950 | 合格 | 合格品 | 甲 | 韩康 | 4057 | 1 | / | 30210015 | 光亮卷 | 0.1-SPCC | 30110014 | 铬钝化卷 | 0.1-SPCC | 10 | MO002270 | MO002270-005-02 | GDH001 | 铬钝化模板 | 6540 | 2024-08-02 | 2024-08-02 | 5 | 2024-08-03 13:07:12 | 2024-08-03 13:08:04 | 江苏东方九天新能源材料有限公司 |  | 孙槐兵 |  | 1 | 0.1 | 7070 | 760 | 1 | JG1224070108122 |  | 1 |  | 是 | 1
铬钝化 | JG122407010812 | JG1224070108121 | 0.1 | 760 | 4070 | 2339 |  |  | 东方铬钝化950 | 合格 | 合格品 | 甲 | 韩康 | 2339 | 1 | / | 30210015 | 光亮卷 | 0.1-SPCC | 30110014 | 铬钝化卷 | 0.1-SPCC | 10 | MO002270 | MO002270-005-01 | GDH001 | 铬钝化模板 | 6540 | 2024-08-02 | 2024-08-02 | 5 | 2024-08-03 13:07:12 | 2024-08-03 13:08:04 | 江苏东方九天新能源材料有限公司 |  | 孙槐兵 |  | 1 | 0.1 | 4070 | 760 | 1 | JG1224070108121 |  | 1 |  | 是 | 1
铬钝化 | JG12240703592 | JG122407035922 | 0.1 | 760 | 7330 | 4141 | 4430米横向597.9mm孔洞（0.97mm2） |  | 东方铬钝化950 | 合格 | 让步接收 | 甲 | 韩康 | 4141 | 1 | / | 30210015 | 光亮卷 | 0.1-SPCC | 30110014 | 铬钝化卷 | 0.1-SPCC | 10 | MO002270 | MO002270-009-02 | GDH001 | 铬钝化模板 | 8430 | 2024-08-02 | 2024-08-02 | 5 | 2024-08-03 10:14:26 | 2024-08-03 11:58:33 | 江苏东方九天新能源材料有限公司 |  | 孙槐兵 |  | 1 | 0.1 | 7330 | 760 | 1 | JG122407035922 |  | 1 | S色差(4430米1个孔洞 横向597.9 大小0.97) | 是 | 1
铬钝化 | JG12240703592 | JG122407035921 | 0.1 | 760 | 7500 | 4257 |  |  | 东方铬钝化950 | 合格 | 合格品 | 甲 | 韩康 | 4257 | 1 | / | 30210015 | 光亮卷 | 0.1-SPCC | 30110014 | 铬钝化卷 | 0.1-SPCC | 10 | MO002270 | MO002270-009-01 | GDH001 | 铬钝化模板 | 8430 | 2024-08-02 | 2024-08-02 | 5 | 2024-08-03 10:14:26 | 2024-08-03 11:58:33 | 江苏东方九天新能源材料有限公司 |  | 孙槐兵 |  | 1 | 0.1 | 7500 | 760 | 1 | JG122407035921 |  | 1 |  | 是 | 1
铬钝化 | JG12240703542 | JG122407035422 | 0.1 | 760 | 7230 | 4129 |  |  | 东方铬钝化950 | 合格 | 合格品 | 乙 | 李志祥 | 4129 | 1 | / | 30210015 | 光亮卷 | 0.1-SPCC | 30110014 | 铬钝化卷 | 0.1-SPCC | 10 | MO002270 | MO002270-010-02 | GDH001 | 铬钝化模板 | 8500 | 2024-08-02 | 2024-08-02 | 5 | 2024-08-03 08:10:55 | 2024-08-03 10:01:27 | 江苏东方九天新能源材料有限公司 |  | 李志祥 |  | 1 | 0.1 | 7230 | 760 | 1 | JG122407035422 |  | 1 |  | 是 | 1
铬钝化 | JG12240703542 | JG122407035421 | 0.1 | 760 | 7350 | 4225 |  |  | 东方铬钝化950 | 合格 | 合格品 | 乙 | 李志祥 | 4225 | 1 | / | 30210015 | 光亮卷 | 0.1-SPCC | 30110014 | 铬钝化卷 | 0.1-SPCC | 10 | MO002270 | MO002270-010-01 | GDH001 | 铬钝化模板 | 8500 | 2024-08-02 | 2024-08-02 | 5 | 2024-08-03 08:10:55 | 2024-08-03 10:01:27 | 江苏东方九天新能源材料有限公司 |  | 李志祥 |  | 1 | 0.1 | 7350 | 760 | 1 | JG122407035421 |  | 1 |  | 是 | 1
铬钝化 | JG1224070305 | JG1224070305 | 0.15 | 610 | 7170 | 5127 | 白斑 辊印 横辊印 亮斑 |  | 东方铬钝化750 | 合格 | 合格品 | 乙 | 李澍 | 5130 | 0.9994 | 0.15镀铬量80-100 | 30210011 | 光亮卷 | 0.15-SPCC | 30110011 | 铬钝化卷 | 0.15-SPCC | 10 | MO002297 | MO002297-004 | GDH001 | 铬钝化模板 | 5130 | 2024-08-02 | 2024-08-02 | 5 | 2024-08-03 08:15:45 | 2024-08-03 09:28:40 | 江苏东方九天新能源材料有限公司 | 276221 | 李澍 |  |  | 0.15 | 7160 | 610 | 1 | JG1224070305 |  | 1 | 白斑 辊印 横辊印 亮斑 | 是 | 1