## sheet1
工序名称 | 新卷号 | 批号 | 机组名称 | 工序状态 | 检验结果 | 班组 | 参与人 | 来料重量 | 出料重量 | 成材率 | 出料长度 | 出料厚度 | 出料宽度 | 工序要求 | 备注 | 来料编码 | 来料名称 | 来料规格 | 产品编码 | 产品名称 | 产品规格 | 膜名称 | 排序 | 主计划号 | 子计划号 | 工序流程编码 | 工序流程名称 | 工单需求 | 计划开始时间 | 计划结束时间 | 工单状态 | 实际开始时间 | 产出时间 | 组织名称 | 卷号ID | 操作工人 | 报工人 | 检验 | 来料厚度 | 来料长度 | 来料宽度 | 是否分卷 | 原卷号 | 工单要求 | 是否成品 | 不良现象 | 是否入库 | 入库审核
最终冷轧 | JG12240704092 | JG1224070409 | 九天750轧机 | 合格 | 合格品 | 甲 | 张帅 | 6864 | 6850 | 0.998 | 12550 | 0.1 | 710 | 轧0.1(0.095-0.1)6.85-6.9吨卷轧制米数12600-12700米不低于12600米，厚度微调 |  | 20100028 | 轧硬 | 0.4*710-SPCC | 30210015 | 光亮卷 | 0.1-SPCC |  | 30 | MO001796 | MO001796-004-02 | GLJ003 | 光亮卷前处理 模板 | 13745 | 2024-07-19 | 2024-07-19 | 3 | 2024-08-04 17:01:43 | 2024-08-04 17:02:14 | 江苏九天光电科技有限公司 | 249138 | 张帅 |  |  | 0.4 | 3145 | 710 | 1 | JG12240704092
最终冷轧 | JG12240705551 | JG1224070555 | 九天750轧机 | 合格 | 合格品 | 甲 | 张帅 | 5610 | 5595 | 0.9973 | 10140 | 0.1 | 710 | 轧0.1(0.097-0.102)5.6吨轧制米数9900-10000米，7.6吨轧制米数13600-13700米 |  | 20100028 | 轧硬 | 0.4*710-SPCC | 30210015 | 光亮卷 | 0.1-SPCC |  | 30 | MO002077 | MO002077-003-01 | GLJ003 | 光亮卷前处理 模板 | 13270 | 2024-07-26 | 2024-07-26 | 3 | 2024-08-04 17:00:49 | 2024-08-04 17:01:28 | 江苏九天光电科技有限公司 | 261436 | 张帅 |  |  | 0.4 | 2579 | 710 | 1 | JG12240705551
最终冷轧 | JG12240704101 | JG1224070410 | 九天750轧机 | 合格 | 合格品 | 甲 | 蒋小冬 | 6864 | 6827 | 0.9946 | 12450 | 0.1 | 710 | 轧0.1(0.095-0.1)6.85-6.9吨卷轧制米数12600-12700米不低于12600米，厚度微调 |  | 20100028 | 轧硬 | 0.4*710-SPCC | 30210015 | 光亮卷 | 0.1-SPCC |  | 30 | MO001796 | MO001796-003-01 | GLJ003 | 光亮卷前处理 模板 | 13760 | 2024-07-19 | 2024-07-19 | 3 | 2024-08-04 16:00:55 | 2024-08-04 16:01:47 | 江苏九天光电科技有限公司 | 249137 | 蒋小冬 |  |  | 0.4 | 3145 | 710 | 1 | JG12240704101
最终冷轧 | JG12240705562 | JG1224070556 | 九天750轧机 | 合格 | 合格品 | 甲 | 蒋小冬 | 7600 | 7580 | 0.9974 | 13700 | 0.1 | 710 | 轧0.1(0.097-0.102)5.6吨轧制米数9900-10000米，7.6吨轧制米数13600-13700米 |  | 20100028 | 轧硬 | 0.4*710-SPCC | 30210015 | 光亮卷 | 0.1-SPCC |  | 30 | MO002077 | MO002077-004-02 | GLJ003 | 光亮卷前处理 模板 | 13260 | 2024-07-26 | 2024-07-26 | 3 | 2024-08-04 10:12:48 | 2024-08-04 10:13:49 | 江苏九天光电科技有限公司 | 261439 | 蒋小冬 |  |  | 0.4 | 3521 | 710 | 1 | JG12240705562
最终冷轧 | JG12240705591 | JG1224070559 | 九天750轧机 | 合格 | 合格品 | 乙 | 赵遂义 | 5614 | 5600 | 0.9975 | 9970 | 0.1 | 710 | 轧0.1(0.097-0.102)5.6吨轧制米数9900-10000米，7.6吨轧制米数13600-13700米 |  | 20100028 | 轧硬 | 0.4*710-SPCC | 30210015 | 光亮卷 | 0.1-SPCC |  | 30 | MO002077 | MO002077-007-01 | GLJ003 | 光亮卷前处理 模板 | 13100 | 2024-07-26 | 2024-07-26 | 3 | 2024-08-04 07:30:46 | 2024-08-04 07:31:34 | 江苏九天光电科技有限公司 | 261444 | 赵遂义 |  |  | 0.4 | 2580 | 710 | 1 | JG12240705591
最终冷轧 | JG12240705612 | JG1224070561 | 九天750轧机 | 合格 | 合格品 | 乙 | 赵遂义 | 7544 | 7530 | 0.9981 | 13600 | 0.1 | 710 | 轧0.1(0.097-0.102)5.6吨轧制米数9900-10000米，7.6吨轧制米数13600-13700米 |  | 20100028 | 轧硬 | 0.4*710-SPCC | 30210015 | 光亮卷 | 0.1-SPCC |  | 30 | MO002077 | MO002077-009-02 | GLJ003 | 光亮卷前处理 模板 | 13250 | 2024-07-26 | 2024-07-26 | 3 | 2024-08-04 07:14:20 | 2024-08-04 07:15:15 | 江苏九天光电科技有限公司 | 261446 | 赵遂义 |  |  | 0.4 | 3465 | 710 | 1 | JG12240705612
最终冷轧 | JG12240705561 | JG1224070556 | 九天750轧机 | 合格 | 合格品 | 乙 | 赵遂义 | 5610 | 5600 | 0.9982 | 9950 | 0.1 | 710 | 轧0.1(0.097-0.102)5.6吨轧制米数9900-10000米，7.6吨轧制米数13600-13700米 |  | 20100028 | 轧硬 | 0.4*710-SPCC | 30210015 | 光亮卷 | 0.1-SPCC |  | 30 | MO002077 | MO002077-004-01 | GLJ003 | 光亮卷前处理 模板 | 13260 | 2024-07-26 | 2024-07-26 | 3 | 2024-08-04 07:13:04 | 2024-08-04 07:13:51 | 江苏九天光电科技有限公司 | 261439 | 赵遂义 |  |  | 0.4 | 2579 | 710 | 1 | JG12240705561
最终冷轧 | JG1224070533 | JG1224070533 | 九天750轧机 | 合格 | 合格品 | 甲 | 蒋小冬 | 5300 | 5300 | 1 | 7150 | 0.15 | 610 | 轧0.15（0.15-0.155）米数7100-7200米不低于7100米不高于7200米 |  | 20100023 | 轧硬 | 0.4*610-SPCC | 30210011 | 光亮卷 | 0.15-SPCC |  | 30 | MO002182 | MO002182-001 | GLJ003 | 光亮卷前处理 模板 | 5300 | 2024-07-29 | 2024-07-29 | 3 | 2024-08-03 07:59:39 | 2024-08-03 08:13:31 | 江苏九天光电科技有限公司 | 267694 | 蒋小冬 |  |  | 0.4 | 2820 | 610 | 1 | JG1224070533 |  |  |  | 否 | 0
最终冷轧 | JG1224070472 | JG1224070472 | 九天750轧机 | 合格 | 合格品 | 甲 | 蒋小冬 | 6880 | 6871 | 0.9987 | 9650 | 0.15 | 610 | 轧0.15（0.148-0.153）5.2吨卷轧制米数7100-7200米；6.85吨轧制米数9500-9600米，不低于9500 米，不高于9600米 |  | 20100023 | 轧硬 | 0.4*610-SPCC | 30210011 | 光亮卷 | 0.15-SPCC |  | 30 | MO002184 | MO002184-004 | GLJ003 | 光亮卷前处理 模板 | 6880 | 2024-07-29 | 2024-07-29 | 3 | 2024-08-03 07:58:27 | 2024-08-03 07:58:56 | 江苏九天光电科技有限公司 | 267710 | 蒋小冬 |  |  | 0.4 | 3660 | 610 | 1 | JG1224070472 |  |  |  | 否 | 0
最终冷轧 | JG1224070581 | JG1224070581 | 九天750轧机 | 合格 | 合格品 | 甲 | 张帅 | 6674 | 6650 | 0.9964 | 9500 | 0.15 | 610 | 轧0.15（0.148-0.153）6.65吨轧制米数9500-9600米不超9600米，5.05吨轧制米数7100-7200米 |  | 20100023 | 轧硬 | 0.4*610-SPCC | 30210011 | 光亮卷 | 0.15-SPCC |  | 30 | MO002115 | MO002115-009 | GLJ003 | 光亮卷前处理 模板 | 6675 | 2024-07-27 | 2024-07-27 | 3 | 2024-08-03 07:09:25 | 2024-08-03 07:09:54 | 江苏九天光电科技有限公司 | 263186 | 张帅 |  |  | 0.4 | 3550 | 610 | 1 | JG1224070581 |  |  |  | 否 | 0
最终冷轧 | JG1224070574 | JG1224070574 | 九天750轧机 | 合格 | 合格品 | 甲 | 张帅 | 6664 | 6640 | 0.9964 | 9540 | 0.15 | 610 | 轧0.15（0.148-0.153）6.65吨轧制米数9500-9600米不超9600米，5.05吨轧制米数7100-7200米 |  | 20100023 | 轧硬 | 0.4*610-SPCC | 30210011 | 光亮卷 | 0.15-SPCC |  | 30 | MO002115 | MO002115-004 | GLJ003 | 光亮卷前处理 模板 | 6665 | 2024-07-27 | 2024-07-27 | 3 | 2024-08-03 03:57:43 | 2024-08-03 03:58:17 | 江苏九天光电科技有限公司 | 263178 | 张帅 |  |  | 0.4 | 3550 | 610 | 1 | JG1224070574 |  |  |  | 否 | 0
最终冷轧 | JG1224070577 | JG1224070577 | 九天750轧机 | 合格 | 合格品 | 甲 | 蒋小冬 | 6680 | 6670 | 0.9985 | 9550 | 0.15 | 610 | 轧0.15（0.148-0.153）6.65吨轧制米数9500-9600米不超9600米，5.05吨轧制米数7100-7200米 |  | 20100023 | 轧硬 | 0.4*610-SPCC | 30210011 | 光亮卷 | 0.15-SPCC |  | 30 | MO002115 | MO002115-007 | GLJ003 | 光亮卷前处理 模板 | 6680 | 2024-07-27 | 2024-07-27 | 3 | 2024-08-03 02:42:42 | 2024-08-03 02:43:07 | 江苏九天光电科技有限公司 | 263184 | 蒋小冬 |  |  | 0.4 | 3550 | 610 | 1 | JG1224070577 |  |  |  | 否 | 0
最终冷轧 | JG1224070471 | JG1224070471 | 九天750轧机 | 合格 | 合格品 | 甲 | 张帅 | 6890 | 6870 | 0.9971 | 9550 | 0.15 | 610 | 轧0.15（0.148-0.153）5.2吨卷轧制米数7100-7200米；6.85吨轧制米数9500-9600米，不低于9500 米，不高于9600米 |  | 20100023 | 轧硬 | 0.4*610-SPCC | 30210011 | 光亮卷 | 0.15-SPCC |  | 30 | MO002184 | MO002184-003 | GLJ003 | 光亮卷前处理 模板 | 6895 | 2024-07-29 | 2024-07-29 | 3 | 2024-08-03 01:28:00 | 2024-08-03 01:28:33 | 江苏九天光电科技有限公司 | 267708 | 张帅 |  |  | 0.4 | 3660 | 610 | 1 | JG1224070471 |  |  |  | 否 | 0
最终冷轧 | JG1224070537 | JG1224070537 | 九天750轧机 | 合格 | 合格品 | 甲 | 蒋小冬 | 6700 | 6689 | 0.9984 | 9600 | 0.15 | 610 | 轧0.15 7-7.1吨卷按0.15上公差轧制，厚度0.15-0.155，米数控制在9500-9600米；6.6-6.7吨卷按0.15轧制0.145-0.15）米数控制在9450-9550米不低于9450米；5.3吨卷公差控制在0.148-0.153米数控制在7100-7200米，按米数轧制，厚度微调 |  | 20100023 | 轧硬 | 0.4*610-SPCC | 30210011 | 光亮卷 | 0.15-SPCC |  | 30 | MO002033 | MO002033-017 | GLJ003 | 光亮卷前处理 模板 | 6710 | 2024-07-25 | 2024-07-25 | 3 | 2024-08-02 23:29:04 | 2024-08-02 23:29:46 | 江苏九天光电科技有限公司 | 258847 | 蒋小冬 |  |  | 0.4 | 3570 | 610 | 1 | JG1224070537 |  |  |  | 否 | 0
最终冷轧 | JG1224070469 | JG1224070469 | 九天750轧机 | 合格 | 合格品 | 甲 | 张帅 | 5194 | 5170 | 0.9954 | 7220 | 0.15 | 610 | 轧0.15（0.148-0.153）5.2吨卷轧制米数7100-7200米；6.85吨轧制米数9500-9600米，不低于9500 米，不高于9600米 |  | 20100023 | 轧硬 | 0.4*610-SPCC | 30210011 | 光亮卷 | 0.15-SPCC |  | 30 | MO002184 | MO002184-001 | GLJ003 | 光亮卷前处理 模板 | 5195 | 2024-07-29 | 2024-07-29 | 3 | 2024-08-02 21:16:03 | 2024-08-02 22:13:20 | 江苏九天光电科技有限公司 | 267698 | 张帅 |  |  | 0.4 | 2760 | 610 | 1 | JG1224070469 |  |  |  | 否 | 0
最终冷轧 | JG1224070668 | JG1224070668 | 九天750轧机 | 合格 | 合格品 | 乙 | 赵遂义 | 7330 | 7320 | 0.9986 | 10500 | 0.15 | 610 | 轧0.15（0.145-0.15）4.9吨卷轧制米数7050-7150米不低于7050米；7.3吨卷轧制米数10400-10500米不低于10400米不高于10500米，6.6吨卷轧制米数9450-9550米不低于9450米不高于9550米 |  | 20100023 | 轧硬 | 0.4*610-SPCC | 30210011 | 光亮卷 | 0.15-SPCC |  | 30 | MO002185 | MO002185-012 | GLJ003 | 光亮卷前处理 模板 | 7330 | 2024-07-29 | 2024-07-29 | 3 | 2024-08-02 19:39:12 | 2024-08-02 19:39:50 | 江苏九天光电科技有限公司 | 267927 | 赵遂义 |  |  | 0.4 | 3910 | 610 | 1 | JG1224070668 |  |  |  | 否 | 0
最终冷轧 | JG1224070656 | JG1224070656 | 九天750轧机 | 合格 | 合格品 | 乙 | 赵遂义 | 7320 | 7310 | 0.9986 | 10500 | 0.15 | 610 | 轧0.15（0.145-0.15）4.9吨卷轧制米数7050-7150米不低于7050米；7.3吨卷轧制米数10400-10500米不低于10400米不高于10500米，6.6吨卷轧制米数9450-9550米不低于9450米不高于9550米 |  | 20100023 | 轧硬 | 0.4*610-SPCC | 30210011 | 光亮卷 | 0.15-SPCC |  | 30 | MO002185 | MO002185-008 | GLJ003 | 光亮卷前处理 模板 | 7320 | 2024-07-29 | 2024-07-29 | 3 | 2024-08-02 18:27:21 | 2024-08-02 18:28:06 | 江苏九天光电科技有限公司 | 267922 | 赵遂义 |  |  | 0.4 | 3900 | 610 | 1 | JG1224070656 |  |  |  | 否 | 0
最终冷轧 | JG1224070631 | JG1224070631 | 九天750轧机 | 合格 | 合格品 | 乙 | 赵遂义 | 7230 | 7220 | 0.9986 | 10300 | 0.15 | 610 | 轧0.15（0.145-0.15）4.9吨卷轧制米数7050-7150米不低于7050米；7.3吨卷轧制米数10400-10500米不低于10400米不高于10500米，6.6吨卷轧制米数9450-9550米不低于9450米不高于9550米 |  | 20100023 | 轧硬 | 0.4*610-SPCC | 30210011 | 光亮卷 | 0.15-SPCC |  | 30 | MO002185 | MO002185-005 | GLJ003 | 光亮卷前处理 模板 | 7235 | 2024-07-29 | 2024-07-29 | 3 | 2024-08-02 18:25:11 | 2024-08-02 18:25:56 | 江苏九天光电科技有限公司 | 267911 | 赵遂义 |  |  | 0.4 | 3840 | 610 | 1 | JG1224070631 |  |  |  | 否 | 0
最终冷轧 | JG1224070487 | JG1224070487 | 九天750轧机 | 合格 | 合格品 | 乙 | 赵遂义 | 6880 | 6870 | 0.9985 | 9620 | 0.15 | 610 | 轧0.15（0.148-0.153）5.2吨卷轧制米数7100-7200米；6.85吨轧制米数9500-9600米，不低于9500 米，不高于9600米 |  | 20100023 | 轧硬 | 0.4*610-SPCC | 30210011 | 光亮卷 | 0.15-SPCC |  | 30 | MO002184 | MO002184-007 | GLJ003 | 光亮卷前处理 模板 | 6885 | 2024-07-29 | 2024-07-29 | 3 | 2024-08-02 17:08:00 | 2024-08-02 17:09:07 | 江苏九天光电科技有限公司 | 267714 | 赵遂义 |  |  | 0.4 | 3665 | 610 | 1 | JG1224070487 |  |  |  | 否 | 0
最终冷轧 | JG1224070655 | JG1224070655 | 九天750轧机 | 合格 | 合格品 | 乙 | 赵遂义 | 7330 | 7320 | 0.9986 | 10540 | 0.15 | 610 | 轧0.15（0.145-0.15）4.9吨卷轧制米数7050-7150米不低于7050米；7.3吨卷轧制米数10400-10500米不低于10400米不高于10500米，6.6吨卷轧制米数9450-9550米不低于9450米不高于9550米 |  | 20100023 | 轧硬 | 0.4*610-SPCC | 30210011 | 光亮卷 | 0.15-SPCC |  | 30 | MO002185 | MO002185-007 | GLJ003 | 光亮卷前处理 模板 | 7330 | 2024-07-29 | 2024-07-29 | 3 | 2024-08-02 17:06:45 | 2024-08-02 17:07:25 | 江苏九天光电科技有限公司 | 267917 | 赵遂义 |  |  | 0.4 | 3900 | 610 | 1 | JG1224070655 |  |  |  | 否 | 0
最终冷轧 | JG1224070667 | JG1224070667 | 九天750轧机 | 合格 | 合格品 | 乙 | 赵遂义 | 7340 | 7330 | 0.9986 | 10530 | 0.15 | 610 | 轧0.15（0.145-0.15）4.9吨卷轧制米数7050-7150米不低于7050米；7.3吨卷轧制米数10400-10500米不低于10400米不高于10500米，6.6吨卷轧制米数9450-9550米不低于9450米不高于9550米 |  | 20100023 | 轧硬 | 0.4*610-SPCC | 30210011 | 光亮卷 | 0.15-SPCC |  | 30 | MO002185 | MO002185-011 | GLJ003 | 光亮卷前处理 模板 | 7340 | 2024-07-29 | 2024-07-29 | 3 | 2024-08-02 17:05:36 | 2024-08-02 17:06:24 | 江苏九天光电科技有限公司 | 267926 | 赵遂义 |  |  | 0.4 | 3910 | 610 | 1 | JG1224070667 |  |  |  | 否 | 0
最终冷轧 | JG12240705552 | JG1224070555 | 九天750轧机 | 合格 | 合格品 | 甲 | 张帅 | 7616 | 7600 | 0.9979 | 13880 | 0.1 | 710 | 轧0.1(0.097-0.102)5.6吨轧制米数9900-10000米，7.6吨轧制米数13600-13700米 |  | 20100028 | 轧硬 | 0.4*710-SPCC | 30210015 | 光亮卷 | 0.1-SPCC |  | 30 | MO002077 | MO002077-003-02 | GLJ003 | 光亮卷前处理 模板 | 13270 | 2024-07-26 | 2024-07-26 | 3 | 2024-08-02 06:35:50 | 2024-08-02 06:36:29 | 江苏九天光电科技有限公司 | 261436 | 张帅 |  |  | 0.4 | 3521 | 710 | 1 | JG12240705552
最终冷轧 | JG12240703892 | JG1224070389 | 九天750轧机 | 合格 | 合格品 | 甲 | 张帅 | 6876 | 6860 | 0.9977 | 12750 | 0.1 | 710 | 轧0.1(0.097-0.102)米数控制在12500-12600米不低于12500米不高于126000米 |  | 20100028 | 轧硬 | 0.4*710-SPCC | 30210015 | 光亮卷 | 0.1-SPCC |  | 30 | MO002019 | MO002019-001-02 | GLJ003 | 光亮卷前处理 模板 | 13740 | 2024-07-24 | 2024-07-24 | 3 | 2024-08-02 05:04:07 | 2024-08-02 05:04:40 | 江苏九天光电科技有限公司 | 256783 | 张帅 |  |  | 0.4 | 3178 | 710 | 1 | JG12240703892
最终冷轧 | JG12240705542 | JG1224070554 | 九天750轧机 | 合格 | 合格品 | 甲 | 蒋小冬 | 7314 | 7302 | 0.9984 | 13450 | 0.1 | 710 | 轧0.1(0.097-0.102)5.6吨轧制米数9900-10000米，7.6吨轧制米数13600-13700米 |  | 20100028 | 轧硬 | 0.4*710-SPCC | 30210015 | 光亮卷 | 0.1-SPCC |  | 30 | MO002077 | MO002077-002-02 | GLJ003 | 光亮卷前处理 模板 | 12960 | 2024-07-26 | 2024-07-26 | 3 | 2024-08-02 04:57:35 | 2024-08-02 04:58:13 | 江苏九天光电科技有限公司 | 261435 | 蒋小冬 |  |  | 0.4 | 3361 | 710 | 1 | JG12240705542
最终冷轧 | JG12240703881 | JG1224070388 | 九天750轧机 | 合格 | 合格品 | 甲 | 张帅 | 6830 | 6160 | 0.9019 | 11400 | 0.1 | 710 | 轧0.1(0.097-0.102)米数控制在12500-12600米不低于12500米不高于126000米 |  | 20100028 | 轧硬 | 0.4*710-SPCC | 30210015 | 光亮卷 | 0.1-SPCC |  | 30 | MO002019 | MO002019-003-01 | GLJ003 | 光亮卷前处理 模板 | 13670 | 2024-07-24 | 2024-07-24 | 3 | 2024-08-02 03:37:00 | 2024-08-02 03:37:51 | 江苏九天光电科技有限公司 | 256789 | 张帅 |  |  | 0.4 | 3135 | 710 | 1 | JG12240703881
最终冷轧 | JG12240704242 | JG1224070424 | 九天750轧机 | 合格 | 合格品 | 甲 | 蒋小冬 | 6942 | 6930 | 0.9983 | 12760 | 0.1 | 710 | 轧0.1(0.095-0.1)6.85-6.9吨卷轧制米数12600-12700米不低于12600米，厚度微调 |  | 20100028 | 轧硬 | 0.4*710-SPCC | 30210015 | 光亮卷 | 0.1-SPCC |  | 30 | MO001796 | MO001796-002-02 | GLJ003 | 光亮卷前处理 模板 | 13820 | 2024-07-19 | 2024-07-19 | 3 | 2024-08-02 03:36:04 | 2024-08-02 03:36:40 | 江苏九天光电科技有限公司 | 249136 | 蒋小冬 |  |  | 0.4 | 3185 | 710 | 1 | JG12240704242
最终冷轧 | JG12240703901 | JG1224070390 | 九天750轧机 | 合格 | 合格品 | 甲 | 蒋小冬 | 6840 | 6820 | 0.9971 | 12650 | 0.1 | 710 | 轧0.1(0.097-0.102)米数控制在12500-12600米不低于12500米不高于126000米 |  | 20100028 | 轧硬 | 0.4*710-SPCC | 30210015 | 光亮卷 | 0.1-SPCC |  | 30 | MO002019 | MO002019-004-01 | GLJ003 | 光亮卷前处理 模板 | 13755 | 2024-07-24 | 2024-07-24 | 3 | 2024-08-02 03:35:11 | 2024-08-02 03:35:49 | 江苏九天光电科技有限公司 | 256790 | 蒋小冬 |  |  | 0.4 | 3140 | 710 | 1 | JG12240703901
最终冷轧 | JG12240705572 | JG1224070557 | 九天750轧机 | 合格 | 合格品 | 甲 | 蒋小冬 | 7520 | 7500 | 0.9973 | 14000 | 0.1 | 710 | 轧0.1(0.097-0.102)5.6吨轧制米数9900-10000米，7.6吨轧制米数13600-13700米 |  | 20100028 | 轧硬 | 0.4*710-SPCC | 30210015 | 光亮卷 | 0.1-SPCC |  | 30 | MO002077 | MO002077-005-02 | GLJ003 | 光亮卷前处理 模板 | 13170 | 2024-07-26 | 2024-07-26 | 3 | 2024-08-02 03:33:49 | 2024-08-02 03:34:27 | 江苏九天光电科技有限公司 | 261442 | 蒋小冬 |  |  | 0.4 | 3460 | 710 | 1 | JG12240705572
最终冷轧 | JG12240705582 | JG1224070558 | 九天750轧机 | 合格 | 合格品 | 甲 | 张帅 | 7510 | 7500 | 0.9987 | 13810 | 0.1 | 710 | 轧0.1(0.097-0.102)5.6吨轧制米数9900-10000米，7.6吨轧制米数13600-13700米 |  | 20100028 | 轧硬 | 0.4*710-SPCC | 30210015 | 光亮卷 | 0.1-SPCC |  | 30 | MO002077 | MO002077-006-02 | GLJ003 | 光亮卷前处理 模板 | 13160 | 2024-07-26 | 2024-07-26 | 3 | 2024-08-02 02:01:12 | 2024-08-02 02:13:44 | 江苏九天光电科技有限公司 | 261443 | 张帅 |  |  | 0.4 | 3451 | 710 | 1 | JG12240705582
最终冷轧 | JG12240705581 | JG1224070558 | 九天750轧机 | 合格 | 合格品 | 乙 | 赵遂义 | 5600 | 5590 | 0.9982 | 10100 | 0.1 | 710 | 轧0.1(0.097-0.102)5.6吨轧制米数9900-10000米，7.6吨轧制米数13600-13700米 |  | 20100028 | 轧硬 | 0.4*710-SPCC | 30210015 | 光亮卷 | 0.1-SPCC |  | 30 | MO002077 | MO002077-006-01 | GLJ003 | 光亮卷前处理 模板 | 13160 | 2024-07-26 | 2024-07-26 | 3 | 2024-08-01 19:47:12 | 2024-08-01 19:47:59 | 江苏九天光电科技有限公司 | 261443 | 赵遂义 |  |  | 0.4 | 2579 | 710 | 1 | JG12240705581
最终冷轧 | JG12240705571 | JG1224070557 | 九天750轧机 | 合格 | 合格品 | 乙 | 赵遂义 | 5600 | 5590 | 0.9982 | 10140 | 0.1 | 710 | 轧0.1(0.097-0.102)5.6吨轧制米数9900-10000米，7.6吨轧制米数13600-13700米 |  | 20100028 | 轧硬 | 0.4*710-SPCC | 30210015 | 光亮卷 | 0.1-SPCC |  | 30 | MO002077 | MO002077-005-01 | GLJ003 | 光亮卷前处理 模板 | 13170 | 2024-07-26 | 2024-07-26 | 3 | 2024-08-01 19:45:41 | 2024-08-01 19:46:28 | 江苏九天光电科技有限公司 | 261442 | 赵遂义 |  |  | 0.4 | 2579 | 710 | 1 | JG12240705571
最终冷轧 | JG12240703882 | JG1224070388 | 九天750轧机 | 合格 | 合格品 | 乙 | 赵遂义 | 6810 | 6800 | 0.9985 | 12540 | 0.1 | 710 | 轧0.1(0.097-0.102)米数控制在12500-12600米不低于12500米不高于126000米 |  | 20100028 | 轧硬 | 0.4*710-SPCC | 30210015 | 光亮卷 | 0.1-SPCC |  | 30 | MO002019 | MO002019-003-02 | GLJ003 | 光亮卷前处理 模板 | 13670 | 2024-07-24 | 2024-07-24 | 3 | 2024-08-01 19:44:31 | 2024-08-01 19:45:14 | 江苏九天光电科技有限公司 | 256789 | 赵遂义 |  |  | 0.4 | 3110 | 710 | 1 | JG12240703882
最终冷轧 | JG12240704102 | JG1224070410 | 九天750轧机 | 合格 | 合格品 | 乙 | 赵遂义 | 6872 | 6860 | 0.9983 | 12520 | 0.1 | 710 | 轧0.1(0.095-0.1)6.85-6.9吨卷轧制米数12600-12700米不低于12600米，厚度微调 |  | 20100028 | 轧硬 | 0.4*710-SPCC | 30210015 | 光亮卷 | 0.1-SPCC |  | 30 | MO001796 | MO001796-003-02 | GLJ003 | 光亮卷前处理 模板 | 13760 | 2024-07-19 | 2024-07-19 | 3 | 2024-08-01 19:42:56 | 2024-08-01 19:43:53 | 江苏九天光电科技有限公司 | 249137 | 赵遂义 |  |  | 0.4 | 3145 | 710 | 1 | JG12240704102