## sheet1
工序名称 | 新卷号 | 批号 | 机组名称 | 工序状态 | 检验结果 | 班组 | 参与人 | 来料重量 | 出料重量 | 成材率 | 出料长度 | 出料厚度 | 出料宽度 | 工序要求 | 备注 | 来料编码 | 来料名称 | 来料规格 | 产品编码 | 产品名称 | 产品规格 | 膜名称 | 排序 | 主计划号 | 子计划号 | 工序流程编码 | 工序流程名称 | 工单需求 | 计划开始时间 | 计划结束时间 | 工单状态 | 实际开始时间 | 产出时间 | 组织名称 | 卷号ID | 操作工人 | 报工人 | 检验 | 来料厚度 | 来料长度 | 来料宽度 | 是否分卷 | 原卷号 | 工单要求 | 是否成品 | 不良现象 | 是否入库 | 入库审核
最终冷轧 | JL0023090093-11 | JL0023090093-11 | 九天700轧机 | 合格 | 合格品 | 甲 | 杨永华 | 1560 | 1560 | 1 | 2610 | 0.125 | 610 | 轧0.125（0.123-0.127）不低于0.123不高于0.128 |  | 31310013 | 镍钝化卷 | 0.254-SPCC | 30210004 | 光亮卷 | 0.125-SPCC |  | 30 | MO002279 | MO002279-001 | GLJ003 | 光亮卷前处理 模板 | 1560 | 2024-08-02 | 2024-08-02 | 3 | 2024-08-04 18:58:18 | 2024-08-04 18:59:20 | 江苏九天光电科技有限公司 | 275914 | 杨永华 |  |  | 0.254 | 0 | 0 | 1 | JL0023090093-11 |  |  |  | 否 | 0
最终冷轧 | DL122407001412 | DL122407001412 | 九天700轧机 | 合格 | 合格品 | 甲 | 李新峰 | 2740 | 2740 | 1 | 4540 | 0.125 | 610 | 轧0.125(0.123-0.127)不低于0.123不高于0.128 |  | 31010082 | 小品种钢卷 | 0.67-SPCC | 30210004 | 光亮卷 | 0.125-SPCC |  | 30 | MO002266 | MO002266-001 | GLJ003 | 光亮卷前处理 模板 | 2740 | 2024-08-02 | 2024-08-02 | 3 | 2024-08-04 17:43:27 | 2024-08-04 17:45:32 | 江苏九天光电科技有限公司 | 275458 | 李新峰 |  |  | 0.67 | 850 | 0 | 1 | DL122407001412 |  |  |  | 否 | 0
最终冷轧 | DL122407001321 | DL122407001321 | 九天700轧机 | 合格 | 合格品 | 甲 | 杨永华 | 2900 | 2900 | 1 | 4770 | 0.125 | 610 | 轧0.125(0.123-0.127)不低于0.123不高于0.128 |  | 31010068 | 小品种钢卷 | 0.68-SPCC | 30210004 | 光亮卷 | 0.125-SPCC |  | 30 | MO002266 | MO002266-006 | GLJ003 | 光亮卷前处理 模板 | 2900 | 2024-08-02 | 2024-08-02 | 3 | 2024-08-04 16:32:18 | 2024-08-04 16:33:00 | 江苏九天光电科技有限公司 | 275775 | 杨永华 |  |  | 0.68 | 0 | 0 | 1 | DL122407001321 |  |  |  | 否 | 0
最终冷轧 | DL122407001322 | DL122407001322 | 九天700轧机 | 合格 | 合格品 | 甲 | 李新峰 | 2840 | 2840 | 1 | 4682 | 0.125 | 610 | 轧0.125(0.123-0.127)不低于0.123不高于0.128 |  | 31010068 | 小品种钢卷 | 0.68-SPCC | 30210004 | 光亮卷 | 0.125-SPCC |  | 30 | MO002266 | MO002266-007 | GLJ003 | 光亮卷前处理 模板 | 2840 | 2024-08-02 | 2024-08-02 | 3 | 2024-08-04 14:29:24 | 2024-08-04 14:30:10 | 江苏九天光电科技有限公司 | 275776 | 李新峰 |  |  | 0.68 | 870 | 0 | 1 | DL122407001322 |  |  |  | 否 | 0
最终冷轧 | DL122407001422 | DL122407001422 | 九天700轧机 | 合格 | 合格品 | 甲 | 杨永华 | 2860 | 2860 | 1 | 4725 | 0.125 | 610 | 轧0.125(0.123-0.127)不低于0.123不高于0.128 |  | 31010082 | 小品种钢卷 | 0.67-SPCC | 30210004 | 光亮卷 | 0.125-SPCC |  | 30 | MO002266 | MO002266-002 | GLJ003 | 光亮卷前处理 模板 | 2860 | 2024-08-02 | 2024-08-02 | 3 | 2024-08-04 13:11:47 | 2024-08-04 13:12:41 | 江苏九天光电科技有限公司 | 275765 | 杨永华 |  |  | 0.67 | 880 | 0 | 1 | DL122407001422 |  |  |  | 否 | 0
最终冷轧 | JL0024040130-12 | JL0024040130-12 | 九天700轧机 | 合格 | 合格品 | 甲 | 李新峰 | 3090 | 3090 | 1 | 5130 | 0.125 | 610 | 轧0.125(0.123-0.127)不低于0.123不高于0.128 |  | 31010050 | 小品种钢卷 | 0.49-SPCC | 30210004 | 光亮卷 | 0.125-SPCC |  | 30 | MO002266 | MO002266-005 | GLJ003 | 光亮卷前处理 模板 | 3090 | 2024-08-02 | 2024-08-02 | 3 | 2024-08-04 12:01:33 | 2024-08-04 12:02:17 | 江苏九天光电科技有限公司 | 275773 | 李新峰 |  |  | 0.49 | 0 | 0 | 1 | JL0024040130-12 |  |  |  | 否 | 0
最终冷轧 | JL0024040130-22 | JL0024040130-22 | 九天700轧机 | 合格 | 合格品 | 甲 | 杨永华 | 3030 | 3030 | 1 | 5020 | 0.125 | 610 | 轧0.125（0.123-0.128） |  | 31010050 | 小品种钢卷 | 0.49-SPCC | 30210004 | 光亮卷 | 0.125-SPCC |  | 30 | MO002310 | MO002310-001 | GLJ003 | 光亮卷前处理 模板 | 3030 | 2024-08-03 | 2024-08-03 | 3 | 2024-08-04 10:40:26 | 2024-08-04 10:41:11 | 江苏九天光电科技有限公司 | 277291 | 杨永华 |  |  | 0.49 | 0 | 0 | 1 | JL0024040130-22 |  |  |  | 否 | 0
最终冷轧 | JL0024040025022 | JL0024040025022 | 九天700轧机 | 合格 | 合格品 | 乙 | 周朋 | 3050 | 3050 | 1 | 5200 | 0.125 | 610 | 轧0.125(0.123-0.127)不低于0.123不高于0.128 |  | 31010039 | 小品种钢卷 | 0.38-SPCC | 30210004 | 光亮卷 | 0.125-SPCC |  | 30 | MO002266 | MO002266-004 | GLJ003 | 光亮卷前处理 模板 | 3050 | 2024-08-02 | 2024-08-02 | 3 | 2024-08-04 06:51:10 | 2024-08-04 07:30:46 | 江苏九天光电科技有限公司 | 275769 | 周朋 |  |  | 0.38 | 1700 | 0 | 1 | JL0024040025022 |  |  |  | 否 | 0
最终冷轧 | JL0024040026022 | JL0024040026022 | 九天700轧机 | 合格 | 合格品 | 乙 | 蒋涛 | 2805 | 2805 | 1 | 4670 | 0.125 | 610 | 轧0.125(0.123-0.127)不低于0.123不高于0.128 |  | 31010025 | 小品种钢卷 | 0.25-SPCC | 30210004 | 光亮卷 | 0.125-SPCC |  | 30 | MO002266 | MO002266-003 | GLJ003 | 光亮卷前处理 模板 | 2805 | 2024-08-02 | 2024-08-02 | 3 | 2024-08-04 06:12:45 | 2024-08-04 06:20:06 | 江苏九天光电科技有限公司 | 275768 | 蒋涛 |  |  | 0.25 | 0 | 0 | 1 | JL0024040026022 |  |  |  | 否 | 0
最终冷轧 | JL0024040127-22 | JL0024040127-22 | 九天700轧机 | 合格 | 合格品 | 乙 | 周朋 | 2960 | 2960 | 1 | 4990 | 0.125 | 610 | 轧0.125（0.123-0.128） |  | 31010045 | 小品种钢卷 | 0.44-SPCC | 30210004 | 光亮卷 | 0.125-SPCC |  | 30 | MO002310 | MO002310-003 | GLJ003 | 光亮卷前处理 模板 | 2960 | 2024-08-03 | 2024-08-03 | 3 | 2024-08-04 06:10:47 | 2024-08-04 06:11:43 | 江苏九天光电科技有限公司 | 277305 | 周朋 |  |  | 0.44 | 0 | 0 | 1 | JL0024040127-22 |  |  |  | 否 | 0
最终冷轧 | JG1224070493 | JG1224070493 | 九天700轧机 | 合格 | 合格品 | 乙 | 蒋涛 | 6244 | 6000 | 0.9609 | 12760 | 0.1 | 610 | 轧0.1（0.097-0.102）6.3吨卷轧制米数13200-13300米；6.2吨卷轧制米数13100-13200米；4.7吨卷轧制米数9800-9900米 |  | 20100023 | 轧硬 | 0.4*610-SPCC | 30210015 | 光亮卷 | 0.1-SPCC |  | 30 | MO002076 | MO002076-005 | GLJ003 | 光亮卷前处理 模板 | 6245 | 2024-07-26 | 2024-07-26 | 3 | 2024-08-04 06:09:34 | 2024-08-04 06:10:00 | 江苏九天光电科技有限公司 | 261362 | 蒋涛 |  |  | 0.4 | 3310 | 610 | 1 | JG1224070493 |  |  |  | 否 | 0
最终冷轧 | JL0024040027021 | JL0024040027021 | 九天700轧机 | 合格 | 合格品 | 甲 | 杨永华 | 3120 | 3120 | 1 | 5144 | 0.125 | 610 | 轧0.125（0.123-0.128） |  | 31010059 | 小品种钢卷 | 0.56-SPCC | 30210004 | 光亮卷 | 0.125-SPCC |  | 30 | MO002310 | MO002310-002 | GLJ003 | 光亮卷前处理 模板 | 3120 | 2024-08-03 | 2024-08-03 | 3 | 2024-08-03 23:25:20 | 2024-08-03 23:26:35 | 江苏九天光电科技有限公司 | 277299 | 杨永华 |  |  | 0.56 | 0 | 0 | 1 | JL0024040027021 |  |  |  | 否 | 0
最终冷轧 | JG1224070496 | JG1224070496 | 九天700轧机 | 合格 | 合格品 | 乙 | 周朋 | 6204 | 6204 | 1 | 13400 | 0.1 | 610 | 轧0.1（0.097-0.102）6.3吨卷轧制米数13200-13300米；6.2吨卷轧制米数13100-13200米；4.7吨卷轧制米数9800-9900米 |  | 20100023 | 轧硬 | 0.4*610-SPCC | 30210015 | 光亮卷 | 0.1-SPCC |  | 30 | MO002076 | MO002076-008 | GLJ003 | 光亮卷前处理 模板 | 6205 | 2024-07-26 | 2024-07-26 | 3 | 2024-08-03 15:57:12 | 2024-08-03 16:12:30 | 江苏九天光电科技有限公司 | 261368 | 周朋 |  |  | 0.4 | 3300 | 610 | 1 | JG1224070496 |  |  |  | 否 | 0
最终冷轧 | JG1224070540 | JG1224070540 | 九天700轧机 | 合格 | 合格品 | 乙 | 蒋涛 | 4740 | 4740 | 1 | 10190 | 0.1 | 610 | 轧0.1（0.097-0.102）6.3吨卷轧制米数13200-13300米；6.2吨卷轧制米数13100-13200米；4.7吨卷轧制米数9800-9900米 |  | 20100023 | 轧硬 | 0.4*610-SPCC | 30210015 | 光亮卷 | 0.1-SPCC |  | 30 | MO002076 | MO002076-019 | GLJ003 | 光亮卷前处理 模板 | 4740 | 2024-07-26 | 2024-07-26 | 3 | 2024-08-03 15:54:25 | 2024-08-03 15:54:43 | 江苏九天光电科技有限公司 | 261384 | 蒋涛 |  |  | 0.4 | 2520 | 610 | 1 | JG1224070540 |  |  |  | 否 | 0
最终冷轧 | JG1224070551 | JG1224070551 | 九天700轧机 | 合格 | 合格品 | 甲 | 杨永华 | 4780 | 4780 | 1 | 10250 | 0.1 | 610 | 轧0.1（0.097-0.102）6.3吨卷轧制米数13200-13300米；6.2吨卷轧制米数13100-13200米；4.7吨卷轧制米数9800-9900米 |  | 20100023 | 轧硬 | 0.4*610-SPCC | 30210015 | 光亮卷 | 0.1-SPCC |  | 30 | MO002076 | MO002076-020 | GLJ003 | 光亮卷前处理 模板 | 4780 | 2024-07-26 | 2024-07-26 | 3 | 2024-08-03 07:14:41 | 2024-08-03 07:15:21 | 江苏九天光电科技有限公司 | 261385 | 杨永华 |  |  | 0.4 | 2540 | 610 | 1 | JG1224070551 |  |  |  | 否 | 0
最终冷轧 | JG1224070552 | JG1224070552 | 九天700轧机 | 合格 | 合格品 | 甲 | 李新峰 | 4770 | 4770 | 1 | 10260 | 0.1 | 610 | 轧0.1（0.097-0.102）6.3吨卷轧制米数13200-13300米；6.2吨卷轧制米数13100-13200米；4.7吨卷轧制米数9800-9900米 |  | 20100023 | 轧硬 | 0.4*610-SPCC | 30210015 | 光亮卷 | 0.1-SPCC |  | 30 | MO002076 | MO002076-021 | GLJ003 | 光亮卷前处理 模板 | 4770 | 2024-07-26 | 2024-07-26 | 3 | 2024-08-03 05:37:57 | 2024-08-03 05:38:25 | 江苏九天光电科技有限公司 | 261386 | 李新峰 |  |  | 0.4 | 2540 | 610 | 1 | JG1224070552 |  |  |  | 否 | 0
最终冷轧 | JG1224070512 | JG1224070512 | 九天700轧机 | 合格 | 合格品 | 甲 | 杨永华 | 4690 | 4690 | 1 | 10041 | 0.1 | 610 | 轧0.1（0.097-0.102）6.3吨卷轧制米数13200-13300米；6.2吨卷轧制米数13100-13200米；4.7吨卷轧制米数9800-9900米 |  | 20100023 | 轧硬 | 0.4*610-SPCC | 30210015 | 光亮卷 | 0.1-SPCC |  | 30 | MO002076 | MO002076-023 | GLJ003 | 光亮卷前处理 模板 | 4690 | 2024-07-26 | 2024-07-26 | 3 | 2024-08-03 03:59:42 | 2024-08-03 04:00:18 | 江苏九天光电科技有限公司 | 261388 | 杨永华 |  |  | 0.4 | 2500 | 610 | 1 | JG1224070512 |  |  |  | 否 | 0
最终冷轧 | JG1224070494 | JG1224070494 | 九天700轧机 | 合格 | 合格品 | 甲 | 李新峰 | 6230 | 6230 | 1 | 13250 | 0.1 | 610 | 轧0.1（0.097-0.102）6.3吨卷轧制米数13200-13300米；6.2吨卷轧制米数13100-13200米；4.7吨卷轧制米数9800-9900米 |  | 20100023 | 轧硬 | 0.4*610-SPCC | 30210015 | 光亮卷 | 0.1-SPCC |  | 30 | MO002076 | MO002076-006 | GLJ003 | 光亮卷前处理 模板 | 6230 | 2024-07-26 | 2024-07-26 | 3 | 2024-08-03 02:09:30 | 2024-08-03 02:10:11 | 江苏九天光电科技有限公司 | 261365 | 李新峰 |  |  | 0.4 | 3310 | 610 | 1 | JG1224070494 |  |  |  | 否 | 0
最终冷轧 | JG1224070480 | JG1224070480 | 九天700轧机 | 合格 | 合格品 | 甲 | 杨永华 | 6180 | 6180 | 1 | 13230 | 0.1 | 610 | 轧0.1（0.097-0.102）6.3吨卷轧制米数13200-13300米；6.2吨卷轧制米数13100-13200米；4.7吨卷轧制米数9800-9900米 |  | 20100023 | 轧硬 | 0.4*610-SPCC | 30210015 | 光亮卷 | 0.1-SPCC |  | 30 | MO002076 | MO002076-015 | GLJ003 | 光亮卷前处理 模板 | 6180 | 2024-07-26 | 2024-07-26 | 3 | 2024-08-02 23:48:27 | 2024-08-02 23:49:06 | 江苏九天光电科技有限公司 | 261380 | 杨永华 |  |  | 0.4 | 3330 | 610 | 1 | JG1224070480 |  |  |  | 否 | 0
最终冷轧 | JG1224070524 | JG1224070524 | 九天700轧机 | 合格 | 合格品 | 甲 | 李新峰 | 6250 | 6250 | 1 | 13250 | 0.1 | 610 | 轧0.1（0.097-0.102）6.3吨卷轧制米数13200-13300米；6.2吨卷轧制米数13100-13200米；4.7吨卷轧制米数9800-9900米 |  | 20100023 | 轧硬 | 0.4*610-SPCC | 30210015 | 光亮卷 | 0.1-SPCC |  | 30 | MO002076 | MO002076-017 | GLJ003 | 光亮卷前处理 模板 | 6250 | 2024-07-26 | 2024-07-26 | 3 | 2024-08-02 21:09:29 | 2024-08-02 21:10:10 | 江苏九天光电科技有限公司 | 261382 | 李新峰 |  |  | 0.4 | 3330 | 610 | 1 | JG1224070524 |  |  |  | 否 | 0
最终冷轧 | JG1224070539 | JG1224070539 | 九天700轧机 | 合格 | 合格品 | 乙 | 蒋涛 | 4744 | 4744 | 1 | 10100 | 0.1 | 610 | 轧0.1（0.097-0.102）6.3吨卷轧制米数13200-13300米；6.2吨卷轧制米数13100-13200米；4.7吨卷轧制米数9800-9900米 |  | 20100023 | 轧硬 | 0.4*610-SPCC | 30210015 | 光亮卷 | 0.1-SPCC |  | 30 | MO002076 | MO002076-018 | GLJ003 | 光亮卷前处理 模板 | 4745 | 2024-07-26 | 2024-07-26 | 3 | 2024-08-02 19:57:12 | 2024-08-02 19:57:51 | 江苏九天光电科技有限公司 | 261383 | 蒋涛 |  |  | 0.4 | 2520 | 610 | 1 | JG1224070539 |  |  |  | 否 | 0
最终冷轧 | JG1224070511 | JG1224070511 | 九天700轧机 | 合格 | 合格品 | 乙 | 周朋 | 4700 | 4700 | 1 | 10070 | 0.1 | 610 | 轧0.1（0.097-0.102）6.3吨卷轧制米数13200-13300米；6.2吨卷轧制米数13100-13200米；4.7吨卷轧制米数9800-9900米 |  | 20100023 | 轧硬 | 0.4*610-SPCC | 30210015 | 光亮卷 | 0.1-SPCC |  | 30 | MO002076 | MO002076-022 | GLJ003 | 光亮卷前处理 模板 | 4700 | 2024-07-26 | 2024-07-26 | 3 | 2024-08-02 18:27:16 | 2024-08-02 18:42:18 | 江苏九天光电科技有限公司 | 261387 | 周朋 |  |  | 0.4 | 2500 | 610 | 1 | JG1224070511 |  |  |  | 否 | 0
最终冷轧 | JG1224070501 | JG1224070501 | 九天700轧机 | 合格 | 合格品 | 乙 | 蒋涛 | 6220 | 6220 | 1 | 13400 | 0.1 | 610 | 轧0.1（0.097-0.102）6.3吨卷轧制米数13200-13300米；6.2吨卷轧制米数13100-13200米；4.7吨卷轧制米数9800-9900米 |  | 20100023 | 轧硬 | 0.4*610-SPCC | 30210015 | 光亮卷 | 0.1-SPCC |  | 30 | MO002076 | MO002076-001 | GLJ003 | 光亮卷前处理 模板 | 6220 | 2024-07-26 | 2024-07-26 | 3 | 2024-08-02 18:26:38 | 2024-08-02 18:26:59 | 江苏九天光电科技有限公司 | 261356 | 蒋涛 |  |  | 0.4 | 3300 | 610 | 1 | JG1224070501 |  |  |  | 否 | 0
最终冷轧 | JG1224070504 | JG1224070504 | 九天700轧机 | 合格 | 合格品 | 乙 | 周朋 | 6224 | 6224 | 1 | 13460 | 0.1 | 610 | 轧0.1（0.097-0.102）6.3吨卷轧制米数13200-13300米；6.2吨卷轧制米数13100-13200米；4.7吨卷轧制米数9800-9900米 |  | 20100023 | 轧硬 | 0.4*610-SPCC | 30210015 | 光亮卷 | 0.1-SPCC |  | 30 | MO002076 | MO002076-004 | GLJ003 | 光亮卷前处理 模板 | 6225 | 2024-07-26 | 2024-07-26 | 3 | 2024-08-02 18:26:00 | 2024-08-02 18:26:22 | 江苏九天光电科技有限公司 | 261361 | 周朋 |  |  | 0.4 | 3310 | 610 | 1 | JG1224070504 |  |  |  | 否 | 0
最终冷轧 | JG1224070448 | JG1224070448 | 九天700轧机 | 合格 | 合格品 | 乙 | 蒋涛 | 6280 | 6280 | 1 | 13510 | 0.1 | 610 | 轧0.1（0.098-0.103）米数控制在13200-13300米 |  | 20100023 | 轧硬 | 0.4*610-SPCC | 30210015 | 光亮卷 | 0.1-SPCC |  | 30 | MO001770 | MO001770-004 | GLJ003 | 光亮卷前处理 模板 | 6285 | 2024-07-19 | 2024-07-19 | 3 | 2024-08-02 18:25:21 | 2024-08-02 18:25:42 | 江苏九天光电科技有限公司 | 248795 | 蒋涛 |  |  | 0.4 | 3360 | 610 | 1 | JG1224070448 |  |  |  | 否 | 0
最终冷轧 | JG1224070447 | JG1224070447 | 九天700轧机 | 合格 | 合格品 | 甲 | 杨永华 | 6300 | 6300 | 1 | 13580 | 0.1 | 610 | 轧0.1（0.098-0.103）米数控制在13200-13300米 |  | 20100023 | 轧硬 | 0.4*610-SPCC | 30210015 | 光亮卷 | 0.1-SPCC |  | 30 | MO001770 | MO001770-003 | GLJ003 | 光亮卷前处理 模板 | 6300 | 2024-07-19 | 2024-07-19 | 3 | 2024-08-02 09:06:36 | 2024-08-02 09:07:04 | 江苏九天光电科技有限公司 | 248794 | 刘亮 |  |  | 0.4 | 3360 | 610 | 1 | JG1224070447 |  |  |  | 否 | 0
最终冷轧 | JG1224070479 | JG1224070479 | 九天700轧机 | 合格 | 合格品 | 甲 | 杨永华 | 6204 | 6204 | 1 | 13250 | 0.1 | 610 | 轧0.1（0.097-0.102）6.3吨卷轧制米数13200-13300米；6.2吨卷轧制米数13100-13200米；4.7吨卷轧制米数9800-9900米 |  | 20100023 | 轧硬 | 0.4*610-SPCC | 30210015 | 光亮卷 | 0.1-SPCC |  | 30 | MO002076 | MO002076-014 | GLJ003 | 光亮卷前处理 模板 | 6205 | 2024-07-26 | 2024-07-26 | 3 | 2024-08-02 09:05:14 | 2024-08-02 09:05:52 | 江苏九天光电科技有限公司 | 261379 | 刘亮 |  |  | 0.4 | 3330 | 610 | 1 | JG1224070479 |  |  |  | 否 | 0
最终冷轧 | JG1224070507 | JG1224070507 | 九天700轧机 | 合格 | 合格品 | 甲 | 李新峰 | 7110 | 7110 | 1 | 9580 | 0.15 | 610 | 轧0.15 7-7.1吨卷按0.15上公差轧制，厚度0.15-0.155，米数控制在9500-9600米；6.6-6.7吨卷按0.15轧制0.145-0.15）米数控制在9450-9550米不低于9450米；5.3吨卷公差控制在0.148-0.153米数控制在7100-7200米，按米数轧制，厚度微调 |  | 20100023 | 轧硬 | 0.4*610-SPCC | 30210011 | 光亮卷 | 0.15-SPCC |  | 30 | MO002033 | MO002033-007 | GLJ003 | 光亮卷前处理 模板 | 7115 | 2024-07-25 | 2024-07-25 | 3 | 2024-08-02 09:03:21 | 2024-08-02 09:03:53 | 江苏九天光电科技有限公司 | 258837 | 刘亮 |  |  | 0.4 | 3785 | 610 | 1 | JG1224070507 |  |  |  | 否 | 0
最终冷轧 | JG1224070476 | JG1224070476 | 九天700轧机 | 合格 | 合格品 | 甲 | 杨永华 | 6340 | 6340 | 1 | 13465 | 0.1 | 610 | 轧0.1（0.097-0.102）6.3吨卷轧制米数13200-13300米；6.2吨卷轧制米数13100-13200米；4.7吨卷轧制米数9800-9900米 |  | 20100023 | 轧硬 | 0.4*610-SPCC | 30210015 | 光亮卷 | 0.1-SPCC |  | 30 | MO002076 | MO002076-011 | GLJ003 | 光亮卷前处理 模板 | 6340 | 2024-07-26 | 2024-07-26 | 3 | 2024-08-02 09:01:27 | 2024-08-02 09:02:02 | 江苏九天光电科技有限公司 | 261376 | 吴建新 |  |  | 0.4 | 3380 | 610 | 1 | JG1224070476 |  |  |  | 否 | 0
最终冷轧 | JG1224070475 | JG1224070475 | 九天700轧机 | 合格 | 合格品 | 甲 | 李新峰 | 6370 | 6370 | 1 | 13600 | 0.1 | 610 | 轧0.1（0.097-0.102）6.3吨卷轧制米数13200-13300米；6.2吨卷轧制米数13100-13200米；4.7吨卷轧制米数9800-9900米 |  | 20100023 | 轧硬 | 0.4*610-SPCC | 30210015 | 光亮卷 | 0.1-SPCC |  | 30 | MO002076 | MO002076-010 | GLJ003 | 光亮卷前处理 模板 | 6370 | 2024-07-26 | 2024-07-26 | 3 | 2024-08-02 07:43:36 | 2024-08-02 07:44:03 | 江苏九天光电科技有限公司 | 261371 | 李新峰 |  |  | 0.4 | 3380 | 610 | 1 | JG1224070475 |  |  |  | 否 | 0
最终冷轧 | JG1224070473 | JG1224070473 | 九天700轧机 | 合格 | 合格品 | 甲 | 杨永华 | 6350 | 6350 | 1 | 13665 | 0.1 | 610 | 轧0.1（0.097-0.102）6.3吨卷轧制米数13200-13300米；6.2吨卷轧制米数13100-13200米；4.7吨卷轧制米数9800-9900米 |  | 20100023 | 轧硬 | 0.4*610-SPCC | 30210015 | 光亮卷 | 0.1-SPCC |  | 30 | MO002076 | MO002076-009 | GLJ003 | 光亮卷前处理 模板 | 6350 | 2024-07-26 | 2024-07-26 | 3 | 2024-08-02 05:03:02 | 2024-08-02 05:03:37 | 江苏九天光电科技有限公司 | 261370 | 杨永华 |  |  | 0.4 | 3375 | 610 | 1 | JG1224070473 |  |  |  | 否 | 0
最终冷轧 | JG1224070446 | JG1224070446 | 九天700轧机 | 合格 | 合格品 | 甲 | 李新峰 | 6300 | 6300 | 1 | 13526 | 0.1 | 610 | 轧0.1（0.098-0.103）米数控制在13200-13300米 |  | 20100023 | 轧硬 | 0.4*610-SPCC | 30210015 | 光亮卷 | 0.1-SPCC |  | 30 | MO001770 | MO001770-002 | GLJ003 | 光亮卷前处理 模板 | 6305 | 2024-07-19 | 2024-07-19 | 3 | 2024-08-02 02:29:41 | 2024-08-02 02:30:09 | 江苏九天光电科技有限公司 | 248793 | 李新峰 |  |  | 0.4 | 3360 | 610 | 1 | JG1224070446 |  |  |  | 否 | 0
最终冷轧 | JG1224070502 | JG1224070502 | 九天700轧机 | 合格 | 合格品 | 甲 | 杨永华 | 6200 | 6200 | 1 | 13100 | 0.1 | 610 | 轧0.1（0.097-0.102）6.3吨卷轧制米数13200-13300米；6.2吨卷轧制米数13100-13200米；4.7吨卷轧制米数9800-9900米 |  | 20100023 | 轧硬 | 0.4*610-SPCC | 30210015 | 光亮卷 | 0.1-SPCC |  | 30 | MO002076 | MO002076-002 | GLJ003 | 光亮卷前处理 模板 | 6200 | 2024-07-26 | 2024-07-26 | 3 | 2024-08-02 00:12:50 | 2024-08-02 00:13:23 | 江苏九天光电科技有限公司 | 261359 | 杨永华 |  |  | 0.4 | 3300 | 610 | 1 | JG1224070502 |  |  |  | 否 | 0
最终冷轧 | JG1224070436 | JG1224070436 | 九天700轧机 | 合格 | 合格品 | 乙 | 蒋涛 | 6340 | 6340 | 1 | 13650 | 0.1 | 610 | 轧0.1（0.097-0.103）米数控制在13200-13300米不低于13200米不高于13300米 |  | 20100023 | 轧硬 | 0.4*610-SPCC | 30210015 | 光亮卷 | 0.1-SPCC |  | 30 | MO001756 | MO001756-012 | GLJ003 | 光亮卷前处理 模板 | 6340 | 2024-07-18 | 2024-07-18 | 3 | 2024-08-01 19:37:48 | 2024-08-01 19:41:05 | 江苏九天光电科技有限公司 | 248073 | 蒋涛 |  |  | 0.4 | 3370 | 610 | 1 | JG1224070436 |  |  |  | 否 | 0
最终冷轧 | JG1224070478 | JG1224070478 | 九天700轧机 | 合格 | 合格品 | 乙 | 蒋涛 | 6234 | 6234 | 1 | 13460 | 0.1 | 610 | 轧0.1（0.097-0.102）6.3吨卷轧制米数13200-13300米；6.2吨卷轧制米数13100-13200米；4.7吨卷轧制米数9800-9900米 |  | 20100023 | 轧硬 | 0.4*610-SPCC | 30210015 | 光亮卷 | 0.1-SPCC |  | 30 | MO002076 | MO002076-013 | GLJ003 | 光亮卷前处理 模板 | 6235 | 2024-07-26 | 2024-07-26 | 3 | 2024-08-01 18:46:39 | 2024-08-01 18:46:57 | 江苏九天光电科技有限公司 | 261378 | 蒋涛 |  |  | 0.4 | 3320 | 610 | 1 | JG1224070478 |  |  |  | 否 | 0
最终冷轧 | JG1224070429 | JG1224070429 | 九天700轧机 | 合格 | 合格品 | 乙 | 蒋涛 | 6310 | 6310 | 1 | 13700 | 0.1 | 610 | 轧0.1（0.097-0.103）米数控制在13200-13300米不低于13200米不高于13300米 |  | 20100023 | 轧硬 | 0.4*610-SPCC | 30210015 | 光亮卷 | 0.1-SPCC |  | 30 | MO001756 | MO001756-003 | GLJ003 | 光亮卷前处理 模板 | 6315 | 2024-07-18 | 2024-07-18 | 3 | 2024-08-01 18:45:59 | 2024-08-01 18:46:19 | 江苏九天光电科技有限公司 | 248066 | 蒋涛 |  |  | 0.4 | 3360 | 610 | 1 | JG1224070429 |  |  |  | 否 | 0
最终冷轧 | JG1224070271 | JG1224070271 | 九天700轧机 | 合格 | 合格品 | 乙 | 蒋涛 | 7180 | 7040 | 0.9805 | 15180 | 0.1 | 610 | 轧0.1（0.97-0.102） |  | 20100023 | 轧硬 | 0.4*610-SPCC | 30210015 | 光亮卷 | 0.1-SPCC |  | 30 | MO002202 | MO002202-001 | GLJ003 | 光亮卷前处理 模板 | 7180 | 2024-07-30 | 2024-07-30 | 3 | 2024-08-01 14:26:05 | 2024-08-01 16:26:10 | 江苏九天光电科技有限公司 | 235108 | 蒋涛 |  |  | 0.4 | 3820 | 610 | 1 | JG1224070271 |  |  |  | 否 | 0