## sheet1
工序名称 | 新卷号 | 批号 | 机组名称 | 工序状态 | 检验结果 | 班组 | 参与人 | 来料重量 | 出料重量 | 成材率 | 出料长度 | 出料厚度 | 出料宽度 | 工序要求 | 备注 | 来料编码 | 来料名称 | 来料规格 | 产品编码 | 产品名称 | 产品规格 | 膜名称 | 排序 | 主计划号 | 子计划号 | 工序流程编码 | 工序流程名称 | 工单需求 | 计划开始时间 | 计划结束时间 | 工单状态 | 实际开始时间 | 产出时间 | 组织名称 | 卷号ID | 操作工人 | 报工人 | 检验 | 来料厚度 | 来料长度 | 来料宽度 | 是否分卷 | 原卷号 | 工单要求 | 是否成品 | 不良现象 | 是否入库 | 入库审核
最终冷轧 | JG12240703742 | JG1224070374 | 东方850轧机 | 合格 | 合格品 | 乙 | 王厉 | 3020 | 3020 | 1 | 6518 | 0.1 | 710 | 850轧机普光辊(Ra0.4-0.6μm)轧制0.1mm(0.4-0.25-0.15-0.115-0.1) |  | 20100028 | 轧硬 | 0.4*710-SPCC | 30210015 | 光亮卷 | 0.1-SPCC |  | 30 | MO001832 | MO001832-005-02 | GLJ002 | 东方光亮卷前处理（0.4轧0.1mm) | 13550 | 2024-07-19 | 2024-07-19 | 5 | 2024-07-30 20:38:09 | 2024-07-30 20:42:39 | 江苏东方九天新能源材料有限公司 |  | 肖勋民 |  | 1 | 0.1 | 6518 | 710 | 1 | JG12240703742 | 轧0.1；米数控制在24800-24900米，脱脂平均分包
最终冷轧 | JG12240703741 | JG1224070374 | 东方850轧机 | 合格 | 合格品 | 乙 | 王厉 | 9440 | 9440 | 1 | 17490 | 0.1 | 710 | 850轧机普光辊(Ra0.4-0.6μm)轧制0.1mm(0.4-0.25-0.15-0.115-0.1) |  | 20100028 | 轧硬 | 0.4*710-SPCC | 30210015 | 光亮卷 | 0.1-SPCC |  | 30 | MO001832 | MO001832-005-01 | GLJ002 | 东方光亮卷前处理（0.4轧0.1mm) | 13550 | 2024-07-19 | 2024-07-19 | 5 | 2024-07-30 20:38:09 | 2024-07-30 20:42:39 | 江苏东方九天新能源材料有限公司 |  | 肖勋民 |  | 1 | 0.1 | 17490 | 710 | 1 | JG12240703741 | 轧0.1；米数控制在24800-24900米，脱脂平均分包
最终冷轧 | JG1224070413 | JG1224070413 | 东方850轧机 | 合格 | 合格品 | 乙 | 肖勋民 | 13605 | 13570 | 0.9974 | 24901 | 0.1 | 710 | 850轧机普光辊(Ra0.4-0.6μm)轧制0.1mm(0.4-0.25-0.15-0.115-0.1) |  | 20100028 | 轧硬 | 0.4*710-SPCC | 30210015 | 光亮卷 | 0.1-SPCC |  | 30 | MO001989 | MO001989-009 | GLJ002 | 东方光亮卷前处理（0.4轧0.1mm) | 13625 | 2024-07-24 | 2024-08-08 | 5 | 2024-07-30 16:03:40 | 2024-07-30 16:08:36 | 江苏东方九天新能源材料有限公司 | 256315 | 肖勋民 |  |  | 0.4 | 6170 | 710 | 1 | JG1224070413 | 轧0.1，米数控制在24900-25000米，脱脂平均分包 |  |  | 否 | 0
最终冷轧 | JG1224070381 | JG1224070381 | 东方850轧机 | 合格 | 合格品 | 甲 | 肖勋民 | 13810 | 13320 | 0.9645 | 24738 | 0.1 | 710 | 850轧机普光辊(Ra0.4-0.6μm)轧制0.1mm(0.4-0.25-0.15-0.115-0.1) |  | 20100028 | 轧硬 | 0.4*710-SPCC | 30210015 | 光亮卷 | 0.1-SPCC |  | 30 | MO001989 | MO001989-011 | GLJ002 | 东方光亮卷前处理（0.4轧0.1mm) | 13820 | 2024-07-24 | 2024-08-08 | 5 | 2024-07-30 12:34:08 | 2024-07-30 12:34:55 | 江苏东方九天新能源材料有限公司 | 256331 | 徐炜 |  |  | 0.4 | 6260 | 710 | 1 | JG1224070381 | 轧0.1，米数控制在24900-25000米，脱脂平均分包 |  |  | 否 | 0
最终冷轧 | JG1224070406 | JG1224070406 | 东方850轧机 | 合格 | 合格品 | 乙 | 杨海鹏 | 13810 | 13400 | 0.9703 | 24470 | 0.1 | 710 | 850轧机普光辊(Ra0.4-0.6μm)轧制0.1mm(0.4-0.25-0.15-0.115-0.1) |  | 20100028 | 轧硬 | 0.4*710-SPCC | 30210015 | 光亮卷 | 0.1-SPCC |  | 30 | MO001804 | MO001804-007 | GLJ002 | 东方光亮卷前处理（0.4轧0.1mm) | 13825 | 2024-07-19 | 2024-08-03 | 3 | 2024-07-29 11:11:58 | 2024-07-30 10:08:11 | 江苏东方九天新能源材料有限公司 | 249262 | 杨海鹏 |  |  | 0.4 | 6260 | 710 | 1 | JG1224070406 | 轧0.1；米数控制在25100-25200，脱脂平均分包 |  |  | 否 | 0
最终冷轧 | JG12240703842 | JG1224070384 | 东方850轧机 | 合格 | 合格品 | 甲 | 吴宏林 | 10190 | 10380 | 1.0186 | 19186 | 0.1 | 710 | 850轧机普光辊(Ra0.4-0.6μm)轧制0.1mm(0.4-0.25-0.15-0.115-0.1) |  | 20100028 | 轧硬 | 0.4*710-SPCC | 30210015 | 光亮卷 | 0.1-SPCC |  | 30 | MO001832 | MO001832-007-02 | GLJ002 | 东方光亮卷前处理（0.4轧0.1mm) | 13585 | 2024-07-19 | 2024-07-19 | 3 | 2024-07-29 09:41:37 | 2024-07-30 10:06:36 | 江苏东方九天新能源材料有限公司 |  | 吴宏林 |  | 1 | 0.1 | 19186 | 710 | 1 | JG12240703842 | 轧0.1；米数控制在24800-24900米，脱脂平均分包
最终冷轧 | JG1224070382 | JG1224070382 | 东方850轧机 | 合格 | 合格品 | 甲 | 吴宏林 | 13830 | 13800 | 0.9978 | 25732 | 0.1 | 710 | 850轧机普光辊(Ra0.4-0.6μm)轧制0.1mm(0.4-0.25-0.15-0.115-0.1) |  | 20100028 | 轧硬 | 0.4*710-SPCC | 30210015 | 光亮卷 | 0.1-SPCC |  | 30 | MO001989 | MO001989-012 | GLJ002 | 东方光亮卷前处理（0.4轧0.1mm) | 13830 | 2024-07-24 | 2024-08-08 | 5 | 2024-07-30 07:53:39 | 2024-07-30 07:54:08 | 江苏东方九天新能源材料有限公司 | 256332 | 吴宏林 |  |  | 0.4 | 6260 | 710 | 1 | JG1224070382 | 轧0.1，米数控制在24900-25000米，脱脂平均分包 |  |  | 否 | 0
最终冷轧 | JG12240703761 | JG1224070376 | 东方850轧机 | 合格 | 合格品 | 甲 | 何建 | 10410 | 10410 | 1 | 19430 | 0.1 | 710 | 850轧机普光辊(Ra0.4-0.6μm)轧制0.1mm(0.4-0.25-0.15-0.115-0.1) |  | 20100028 | 轧硬 | 0.4*710-SPCC | 30210015 | 光亮卷 | 0.1-SPCC |  | 30 | MO001989 | MO001989-008-01 | GLJ002 | 东方光亮卷前处理（0.4轧0.1mm) | 13710 | 2024-07-24 | 2024-08-08 | 3 | 2024-07-30 07:25:53 | 2024-07-30 07:29:23 | 江苏东方九天新能源材料有限公司 |  | 何建 |  | 1 | 0.1 | 19430 | 710 | 1 | JG12240703761 | 轧0.1，米数控制在24900-25000米，脱脂平均分包
最终冷轧 | JG1224070380 | JG1224070380 | 东方850轧机 | 合格 | 合格品 | 乙 | 杨海鹏 | 13715 | 13670 | 0.9967 | 24243 | 0.1 | 710 | 850轧机普光辊(Ra0.4-0.6μm)轧制0.1mm(0.4-0.25-0.15-0.115-0.1) |  | 20100028 | 轧硬 | 0.4*710-SPCC | 30210015 | 光亮卷 | 0.1-SPCC |  | 30 | MO001989 | MO001989-002 | GLJ002 | 东方光亮卷前处理（0.4轧0.1mm) | 13725 | 2024-07-24 | 2024-08-08 | 3 | 2024-07-29 19:19:25 | 2024-07-29 19:20:19 | 江苏东方九天新能源材料有限公司 | 256307 | 杨海鹏 |  |  | 0.4 | 6220 | 710 | 1 | JG1224070380 | 轧0.1，米数控制在24900-25000米，脱脂平均分包 |  |  | 否 | 0
最终冷轧 | JG1224070415 | JG1224070415 | 东方850轧机 | 合格 | 合格品 | 甲 | 吴宏林 | 13010 | 12740 | 0.9792 | 23828 | 0.1 | 710 | 850轧机普光辊(Ra0.4-0.6μm)轧制0.1mm(0.4-0.25-0.15-0.115-0.1) |  | 20100028 | 轧硬 | 0.4*710-SPCC | 30210015 | 光亮卷 | 0.1-SPCC |  | 30 | MO001801 | MO001801-001 | GLJ002 | 东方光亮卷前处理（0.4轧0.1mm) | 13020 | 2024-07-19 | 2024-08-03 | 3 | 2024-07-29 00:49:41 | 2024-07-29 10:57:25 | 江苏东方九天新能源材料有限公司 | 249223 | 吴宏林 |  |  | 0.4 | 5900 | 710 | 1 | JG1224070415 | 轧0.1；米数控制在23700-23800，脱脂分一包10500米 |  |  | 否 | 0
最终冷轧 | JG12240703841 | JG1224070384 | 东方850轧机 | 合格 | 合格品 | 甲 | 吴宏林 | 2800 | 2800 | 1 | 5150 | 0.1 | 710 | 850轧机普光辊(Ra0.4-0.6μm)轧制0.1mm(0.4-0.25-0.15-0.115-0.1) |  | 20100028 | 轧硬 | 0.4*710-SPCC | 30210015 | 光亮卷 | 0.1-SPCC |  | 30 | MO001832 | MO001832-007-01 | GLJ002 | 东方光亮卷前处理（0.4轧0.1mm) | 13585 | 2024-07-19 | 2024-07-19 | 3 | 2024-07-29 09:41:37 | 2024-07-29 09:43:20 | 江苏东方九天新能源材料有限公司 |  | 吴宏林 |  | 1 | 0.1 | 5150 | 710 | 1 | JG12240703841 | 轧0.1；米数控制在24800-24900米，脱脂平均分包
最终冷轧 | JG1224070372 | JG1224070372 | 东方850轧机 | 合格 | 合格品 | 甲 | 蔡迎虎 | 13765 | 13600 | 0.988 | 25480 | 0.1 | 710 | 850轧机普光辊(Ra0.4-0.6μm)轧制0.1mm(0.4-0.25-0.15-0.115-0.1) |  | 20100028 | 轧硬 | 0.4*710-SPCC | 30210015 | 光亮卷 | 0.1-SPCC |  | 30 | MO001989 | MO001989-014 | GLJ002 | 东方光亮卷前处理（0.4轧0.1mm) | 13795 | 2024-07-24 | 2024-08-08 | 5 | 2024-07-29 04:35:12 | 2024-07-29 04:35:51 | 江苏东方九天新能源材料有限公司 | 256334 | 蔡迎虎 |  |  | 0.4 | 6240 | 710 | 1 | JG1224070372 | 轧0.1，米数控制在24900-25000米，脱脂平均分包 |  |  | 否 | 0
最终冷轧 | JG12240704162 | JG1224070416 | 东方850轧机 | 合格 | 合格品 | 乙 | 杨海鹏 | 5570 | 5570 | 1 | 10280 | 0.1 | 710 | 850轧机普光辊(Ra0.4-0.6μm)轧制0.1mm(0.4-0.25-0.15-0.115-0.1) |  | 20100028 | 轧硬 | 0.4*710-SPCC | 30210015 | 光亮卷 | 0.1-SPCC |  | 30 | MO001801 | MO001801-003-02 | GLJ002 | 东方光亮卷前处理（0.4轧0.1mm) | 13030 | 2024-07-19 | 2024-08-03 | 3 | 2024-07-28 21:19:43 | 2024-07-28 21:21:31 | 江苏东方九天新能源材料有限公司 |  | 杨海鹏 |  | 1 | 0.1 | 10280 | 710 | 1 | JG12240704162 | 轧0.1；米数控制在23700-23800，脱脂分一包10500米
最终冷轧 | JG12240704161 | JG1224070416 | 东方850轧机 | 合格 | 合格品 | 乙 | 杨海鹏 | 6460 | 6460 | 1 | 12160 | 0.1 | 710 | 850轧机普光辊(Ra0.4-0.6μm)轧制0.1mm(0.4-0.25-0.15-0.115-0.1) |  | 20100028 | 轧硬 | 0.4*710-SPCC | 30210015 | 光亮卷 | 0.1-SPCC |  | 30 | MO001801 | MO001801-003-01 | GLJ002 | 东方光亮卷前处理（0.4轧0.1mm) | 13030 | 2024-07-19 | 2024-08-03 | 3 | 2024-07-28 21:19:43 | 2024-07-28 21:21:31 | 江苏东方九天新能源材料有限公司 |  | 杨海鹏 |  | 1 | 0.1 | 12160 | 710 | 1 | JG12240704161 | 轧0.1；米数控制在23700-23800，脱脂分一包10500米
最终冷轧 | JG12240704022 | JG1224070402 | 东方850轧机 | 合格 | 合格品 | 甲 | 何建 | 1730 | 1730 | 1 | 3000 | 0.1 | 710 | 850轧机普光辊(Ra0.4-0.6μm)轧制0.1mm(0.4-0.25-0.15-0.115-0.1) |  | 20100028 | 轧硬 | 0.4*710-SPCC | 30210015 | 光亮卷 | 0.1-SPCC |  | 30 | MO001831 | MO001831-015-02 | GLJ002 | 东方光亮卷前处理（0.4轧0.1mm) | 13715 | 2024-07-19 | 2024-07-19 | 3 | 2024-07-28 16:46:01 | 2024-07-28 16:49:50 | 江苏东方九天新能源材料有限公司 |  | 何建 |  | 1 | 0.1 | 3000 | 710 | 1 | JG12240704022 | 轧0.1；米数控制在25100-25200，脱脂平均分包
最终冷轧 | JG12240704021 | JG1224070402 | 东方850轧机 | 合格 | 合格品 | 甲 | 何建 | 11800 | 11800 | 1 | 21950 | 0.1 | 710 | 850轧机普光辊(Ra0.4-0.6μm)轧制0.1mm(0.4-0.25-0.15-0.115-0.1) |  | 20100028 | 轧硬 | 0.4*710-SPCC | 30210015 | 光亮卷 | 0.1-SPCC |  | 30 | MO001831 | MO001831-015-01 | GLJ002 | 东方光亮卷前处理（0.4轧0.1mm) | 13715 | 2024-07-19 | 2024-07-19 | 3 | 2024-07-28 16:46:01 | 2024-07-28 16:49:50 | 江苏东方九天新能源材料有限公司 |  | 何建 |  | 1 | 0.1 | 21950 | 710 | 1 | JG12240704021 | 轧0.1；米数控制在25100-25200，脱脂平均分包
最终冷轧 | JG1224070383 | JG1224070383 | 东方850轧机 | 合格 | 合格品 | 乙 | 肖勋民 | 13560 | 13500 | 0.9956 | 24842 | 0.1 | 710 | 850轧机普光辊(Ra0.4-0.6μm)轧制0.1mm(0.4-0.25-0.15-0.115-0.1) |  | 20100028 | 轧硬 | 0.4*710-SPCC | 30210015 | 光亮卷 | 0.1-SPCC |  | 30 | MO001832 | MO001832-013 | GLJ002 | 东方光亮卷前处理（0.4轧0.1mm) | 13570 | 2024-07-19 | 2024-07-19 | 3 | 2024-07-28 15:59:26 | 2024-07-28 16:00:07 | 江苏东方九天新能源材料有限公司 | 250545 | 肖勋民 |  |  | 0.4 | 6150 | 710 | 1 | JG1224070383 | 轧0.1；米数控制在24800-24900米，脱脂平均分包 |  |  | 否 | 0
最终冷轧 | JG1224070395 | JG1224070395 | 东方850轧机 | 合格 | 合格品 | 甲 | 吴宏林 | 13745 | 13700 | 0.9967 | 25370 | 0.1 | 710 | 850轧机普光辊(Ra0.4-0.6μm)轧制0.1mm(0.4-0.25-0.15-0.115-0.1) |  | 20100028 | 轧硬 | 0.4*710-SPCC | 30210015 | 光亮卷 | 0.1-SPCC |  | 30 | MO001831 | MO001831-001 | GLJ002 | 东方光亮卷前处理（0.4轧0.1mm) | 13765 | 2024-07-19 | 2024-07-19 | 3 | 2024-07-28 06:03:10 | 2024-07-28 06:03:42 | 江苏东方九天新能源材料有限公司 | 250531 | 吴宏林 |  |  | 0.4 | 6240 | 710 | 1 | JG1224070395 | 轧0.1；米数控制在25100-25200，脱脂平均分包 |  |  | 否 | 0
最终冷轧 | JG1224070401 | JG1224070401 | 东方850轧机 | 合格 | 合格品 | 甲 | 蔡迎虎 | 13675 | 13650 | 0.9982 | 25135 | 0.1 | 710 | 850轧机普光辊(Ra0.4-0.6μm)轧制0.1mm(0.4-0.25-0.15-0.115-0.1) |  | 20100028 | 轧硬 | 0.4*710-SPCC | 30210015 | 光亮卷 | 0.1-SPCC |  | 30 | MO001831 | MO001831-013 | GLJ002 | 东方光亮卷前处理（0.4轧0.1mm) | 13690 | 2024-07-19 | 2024-07-19 | 3 | 2024-07-28 03:09:56 | 2024-07-28 03:10:28 | 江苏东方九天新能源材料有限公司 | 250537 | 蔡迎虎 |  |  | 0.4 | 6210 | 710 | 1 | JG1224070401 | 轧0.1；米数控制在25100-25200，脱脂平均分包 |  |  | 否 | 0
最终冷轧 | JG1224070399 | JG1224070399 | 东方850轧机 | 合格 | 合格品 | 甲 | 肖勋民 | 13640 | 13610 | 0.9978 | 25116 | 0.1 | 710 | 850轧机普光辊(Ra0.4-0.6μm)轧制0.1mm(0.4-0.25-0.15-0.115-0.1) |  | 20100028 | 轧硬 | 0.4*710-SPCC | 30210015 | 光亮卷 | 0.1-SPCC |  | 30 | MO001831 | MO001831-009 | GLJ002 | 东方光亮卷前处理（0.4轧0.1mm) | 13680 | 2024-07-19 | 2024-07-19 | 3 | 2024-07-27 20:32:17 | 2024-07-27 20:34:33 | 江苏东方九天新能源材料有限公司 | 250535 | 肖勋民 |  |  | 0.4 | 6260 | 710 | 1 | JG1224070399 | 轧0.1；米数控制在25100-25200，脱脂平均分包 |  |  | 否 | 0
最终冷轧 | DL00240700101 | DL00240700101 | 东方850轧机 | 合格 | 合格品 | 甲 | 何建 | 5745 | 5710 | 0.9939 | 12686 | 0.1 | 590 | 850轧机普光辊(Ra0.4-0.6μm)轧制0.1mm(0.254-0.15-0.115-0.1) |  | 20200090 | 小品种钢半成品 | 0.254-SPCC | 30210015 | 光亮卷 | 0.1-SPCC |  | 30 | MO001829 | MO001829-001 | GLJ002 | 东方光亮卷前处理（0.4轧0.1mm) | 5745 | 2024-07-19 | 2024-07-31 | 3 | 2024-07-27 17:19:59 | 2024-07-27 17:21:22 | 江苏东方九天新能源材料有限公司 | 250059 | 吴宏林 |  |  | 0.254 | 4920 | 590 | 1 | DL00240700101 | 退火后改轧0.1光缆带（0.6已经轧到0.254，脱脂结束）（0.254*590），米数控制在12700-12800米 |  |  | 否 | 0
最终冷轧 | JG1224070419 | JG1224070419 | 东方850轧机 | 合格 | 合格品 | 甲 | 吴宏林 | 13475 | 12500 | 0.9276 | 23010 | 0.1 | 710 | 850轧机普光辊(Ra0.4-0.6μm)轧制0.1mm(0.4-0.25-0.15-0.115-0.1) |  | 20100028 | 轧硬 | 0.4*710-SPCC | 30210015 | 光亮卷 | 0.1-SPCC |  | 30 | MO001803 | MO001803-001 | GLJ002 | 东方光亮卷前处理（0.4轧0.1mm) | 13470 | 2024-07-19 | 2024-08-03 | 3 | 2024-07-27 11:14:18 | 2024-07-27 16:18:43 | 江苏东方九天新能源材料有限公司 | 249245 | 吴宏林 |  |  | 0.4 | 6110 | 710 | 1 | JG1224070419 | 轧0.1；米数控制在24700-24800，脱脂平均分包 |  |  | 否 | 0
最终冷轧 | JG11231002642 | JG11231002642 | 东方850轧机 | 合格 | 合格品 | 甲 | 蔡迎虎 | 5845 | 5800 | 0.9923 | 12340 | 0.1 | 620 | 850轧机普光辊(Ra0.4-0.6μm)轧制0.1mm(0.4-0.25-0.15-0.115-0.1) |  | 20200052 | 小品种钢半成品 | 0.4-SPCC | 30210015 | 光亮卷 | 0.1-SPCC |  | 30 | MO002072 | MO002072-002 | GLJ002 | 东方光亮卷前处理（0.4轧0.1mm) | 5845 | 2024-07-26 | 2024-07-26 | 3 | 2024-07-27 14:27:12 | 2024-07-27 14:27:52 | 江苏东方九天新能源材料有限公司 | 245568 | 蔡迎虎 |  |  | 0.4 | 3040 | 620 | 1 | JG11231002642 | 轧0.1，米数控制在12300-12400米 |  |  | 否 | 0
最终冷轧 | JG11231002641 | JG11231002641 | 东方850轧机 | 合格 | 合格品 | 甲 | 何建 | 5895 | 5865 | 0.9949 | 12306 | 0.1 | 620 | 850轧机普光辊(Ra0.4-0.6μm)轧制0.1mm(0.4-0.25-0.15-0.115-0.1) |  | 20200052 | 小品种钢半成品 | 0.4-SPCC | 30210015 | 光亮卷 | 0.1-SPCC |  | 30 | MO002072 | MO002072-001 | GLJ002 | 东方光亮卷前处理（0.4轧0.1mm) | 5895 | 2024-07-26 | 2024-07-26 | 3 | 2024-07-27 13:04:29 | 2024-07-27 13:05:10 | 江苏东方九天新能源材料有限公司 | 245564 | 何建 |  |  | 0.4 | 3050 | 620 | 1 | JG11231002641 | 轧0.1，米数控制在12300-12400米 |  |  | 否 | 0
最终冷轧 | JG1224070403 | JG1224070403 | 东方850轧机 | 合格 | 合格品 | 甲 | 肖勋民 | 13645 | 13250 | 0.9711 | 24720 | 0.1 | 710 | 850轧机普光辊(Ra0.4-0.6μm)轧制0.1mm(0.4-0.25-0.15-0.115-0.1) |  | 20100028 | 轧硬 | 0.4*710-SPCC | 30210015 | 光亮卷 | 0.1-SPCC |  | 30 | MO001804 | MO001804-001 | GLJ002 | 东方光亮卷前处理（0.4轧0.1mm) | 13665 | 2024-07-19 | 2024-08-03 | 3 | 2024-07-27 03:31:40 | 2024-07-27 04:48:04 | 江苏东方九天新能源材料有限公司 | 249259 | 肖勋民 |  |  | 0.4 | 6180 | 710 | 1 | JG1224070403 | 轧0.1；米数控制在25100-25200，脱脂平均分包 |  |  | 否 | 0
最终冷轧 | JG1224070396 | JG1224070396 | 东方850轧机 | 合格 | 合格品 | 乙 | 杨海鹏 | 13750 | 13300 | 0.9673 | 24800 | 0.1 | 710 | 850轧机普光辊(Ra0.4-0.6μm)轧制0.1mm(0.4-0.25-0.15-0.115-0.1) |  | 20100028 | 轧硬 | 0.4*710-SPCC | 30210015 | 光亮卷 | 0.1-SPCC |  | 30 | MO001831 | MO001831-003 | GLJ002 | 东方光亮卷前处理（0.4轧0.1mm) | 13780 | 2024-07-19 | 2024-07-19 | 3 | 2024-07-27 01:10:02 | 2024-07-27 01:26:49 | 江苏东方九天新能源材料有限公司 | 250532 | 杨海鹏 |  |  | 0.4 | 6240 | 710 | 1 | JG1224070396 | 轧0.1；米数控制在25100-25200，脱脂平均分包 |  |  | 否 | 0
最终冷轧 | JG1224070391 | JG1224070391 | 东方850轧机 | 合格 | 合格品 | 甲 | 王厉 | 13760 | 13560 | 0.9855 | 25250 | 0.1 | 710 | 850轧机普光辊(Ra0.4-0.6μm)轧制0.1mm(0.4-0.25-0.15-0.115-0.1) |  | 20100028 | 轧硬 | 0.4*710-SPCC | 30210015 | 光亮卷 | 0.1-SPCC |  | 30 | MO001832 | MO001832-015 | GLJ002 | 东方光亮卷前处理（0.4轧0.1mm) | 13775 | 2024-07-19 | 2024-07-19 | 3 | 2024-07-26 22:11:37 | 2024-07-26 22:30:12 | 江苏东方九天新能源材料有限公司 | 250546 | 徐炜 |  |  | 0.4 | 6240 | 710 | 1 | JG1224070391 | 轧0.1；米数控制在24800-24900米，脱脂平均分包 |  |  | 否 | 0
最终冷轧 | JG12240703922 | JG1224070392 | 东方850轧机 | 合格 | 合格品 | 甲 | 蔡迎虎 | 6100 | 6100 | 1 | 11340 | 0.1 | 710 | 850轧机普光辊(Ra0.4-0.6μm)轧制0.1mm(0.4-0.25-0.15-0.115-0.1) |  | 20100028 | 轧硬 | 0.4*710-SPCC | 30210015 | 光亮卷 | 0.1-SPCC |  | 30 | MO001832 | MO001832-001-02 | GLJ002 | 东方光亮卷前处理（0.4轧0.1mm) | 13790 | 2024-07-19 | 2024-07-19 | 5 | 2024-07-26 19:02:43 | 2024-07-26 19:07:56 | 江苏东方九天新能源材料有限公司 |  | 徐炜 |  | 1 | 0.1 | 11340 | 710 | 1 | JG12240703922 | 轧0.1；米数控制在24800-24900米，脱脂平均分包
最终冷轧 | JG12240703921 | JG1224070392 | 东方850轧机 | 合格 | 合格品 | 甲 | 蔡迎虎 | 7200 | 7200 | 1 | 13300 | 0.1 | 710 | 850轧机普光辊(Ra0.4-0.6μm)轧制0.1mm(0.4-0.25-0.15-0.115-0.1) |  | 20100028 | 轧硬 | 0.4*710-SPCC | 30210015 | 光亮卷 | 0.1-SPCC |  | 30 | MO001832 | MO001832-001-01 | GLJ002 | 东方光亮卷前处理（0.4轧0.1mm) | 13790 | 2024-07-19 | 2024-07-19 | 5 | 2024-07-26 19:02:43 | 2024-07-26 19:07:56 | 江苏东方九天新能源材料有限公司 |  | 徐炜 |  | 1 | 0.1 | 13300 | 710 | 1 | JG12240703921 | 轧0.1；米数控制在24800-24900米，脱脂平均分包
最终冷轧 | JG1224070398 | JG1224070398 | 东方850轧机 | 合格 | 合格品 | 甲 | 吴宏林 | 13820 | 13760 | 0.9957 | 25414 | 0.1 | 710 | 850轧机普光辊(Ra0.4-0.6μm)轧制0.1mm(0.4-0.25-0.15-0.115-0.1) |  | 20100028 | 轧硬 | 0.4*710-SPCC | 30210015 | 光亮卷 | 0.1-SPCC |  | 30 | MO001831 | MO001831-007 | GLJ002 | 东方光亮卷前处理（0.4轧0.1mm) | 13830 | 2024-07-19 | 2024-07-19 | 5 | 2024-07-26 14:35:30 | 2024-07-26 14:36:24 | 江苏东方九天新能源材料有限公司 | 250534 | 吴宏林 |  |  | 0.4 | 6260 | 710 | 1 | JG1224070398 | 轧0.1；米数控制在25100-25200，脱脂平均分包 |  |  | 否 | 0
最终冷轧 | JG1224070400 | JG1224070400 | 东方850轧机 | 合格 | 合格品 | 甲 | 何建 | 13670 | 13500 | 0.9876 | 24900 | 0.1 | 710 | 850轧机普光辊(Ra0.4-0.6μm)轧制0.1mm(0.4-0.25-0.15-0.115-0.1) |  | 20100028 | 轧硬 | 0.4*710-SPCC | 30210015 | 光亮卷 | 0.1-SPCC |  | 30 | MO001831 | MO001831-011 | GLJ002 | 东方光亮卷前处理（0.4轧0.1mm) | 13690 | 2024-07-19 | 2024-07-19 | 3 | 2024-07-26 11:25:40 | 2024-07-26 11:26:13 | 江苏东方九天新能源材料有限公司 | 250536 | 何建 |  |  | 0.4 | 6190 | 710 | 1 | JG1224070400 | 轧0.1；米数控制在25100-25200，脱脂平均分包 |  |  | 否 | 0
最终冷轧 | JG1224070393 | JG1224070393 | 东方850轧机 | 合格 | 合格品 | 乙 | 王厉 | 13400 | 13140 | 0.9806 | 24319 | 0.1 | 710 | 850轧机普光辊(Ra0.4-0.6μm)轧制0.1mm(0.4-0.25-0.15-0.115-0.1) |  | 20100028 | 轧硬 | 0.4*710-SPCC | 30210015 | 光亮卷 | 0.1-SPCC |  | 30 | MO001832 | MO001832-003 | GLJ002 | 东方光亮卷前处理（0.4轧0.1mm) | 13665 | 2024-07-19 | 2024-07-19 | 5 | 2024-07-26 08:10:38 | 2024-07-26 08:26:47 | 江苏东方九天新能源材料有限公司 | 250540 | 肖勋民 |  |  | 0.4 | 6170 | 710 | 1 | JG1224070393 | 轧0.1；米数控制在24800-24900米，脱脂平均分包 |  |  | 否 | 0
最终冷轧 | JG1224070420 | JG1224070420 | 东方850轧机 | 合格 | 合格品 | 乙 | 肖勋民 | 13460 | 13340 | 0.9911 | 24800 | 0.1 | 710 | 850轧机普光辊(Ra0.4-0.6μm)轧制0.1mm(0.4-0.25-0.15-0.115-0.1) |  | 20100028 | 轧硬 | 0.4*710-SPCC | 30210015 | 光亮卷 | 0.1-SPCC |  | 30 | MO001803 | MO001803-003 | GLJ002 | 东方光亮卷前处理（0.4轧0.1mm) | 13490 | 2024-07-19 | 2024-08-03 | 3 | 2024-07-26 00:23:57 | 2024-07-26 03:04:27 | 江苏东方九天新能源材料有限公司 | 249246 | 肖勋民 |  |  | 0.4 | 6110 | 710 | 1 | JG1224070420 | 轧0.1；米数控制在24700-24800，脱脂平均分包 |  |  | 否 | 0
最终冷轧 | JG1224070405 | JG1224070405 | 东方850轧机 | 合格 | 合格品 | 甲 | 肖勋民 | 13810 | 13760 | 0.9964 | 25311 | 0.1 | 710 | 850轧机普光辊(Ra0.4-0.6μm)轧制0.1mm(0.4-0.25-0.15-0.115-0.1) |  | 20100028 | 轧硬 | 0.4*710-SPCC | 30210015 | 光亮卷 | 0.1-SPCC |  | 30 | MO001804 | MO001804-005 | GLJ002 | 东方光亮卷前处理（0.4轧0.1mm) | 13815 | 2024-07-19 | 2024-08-03 | 5 | 2024-07-25 23:35:00 | 2024-07-25 23:35:51 | 江苏东方九天新能源材料有限公司 | 249261 | 蔡迎虎 |  |  | 0.4 | 6260 | 710 | 1 | JG1224070405 | 轧0.1；米数控制在25100-25200，脱脂平均分包 |  |  | 否 | 0
最终冷轧 | JG12240703602 | JG12240703602 | 东方850轧机 | 合格 | 合格品 | 甲 | 顾峰 | 8535 | 8200 | 0.9607 | 14100 | 0.1 | 760 | 850轧机普光辊(Ra0.4-0.6μm)轧制0.1mm(0.4-0.25-0.15-0.115-0.1) |  | 20500021 | 光亮卷半成品 | 0.4-SPCC | 30210015 | 光亮卷 | 0.1-SPCC |  | 30 | MO002028 | MO002028-001 | GLJ002 | 东方光亮卷前处理（0.4轧0.1mm) | 8535 | 2024-07-25 | 2024-08-02 | 5 | 2024-07-25 23:14:29 | 2024-07-25 23:15:01 | 江苏东方九天新能源材料有限公司 | 258685 | 王建军 |  |  | 0.4 | 3620 | 760 | 1 | JG12240703602 | 已退火，轧0.1，米数控制在14400-14500米 |  |  | 否 | 0
最终冷轧 | JG1224060122 | JG1224060122 | 东方850轧机 | 合格 | 合格品 | 甲 | 蔡迎虎 | 9825 | 9800 | 0.9975 | 18300 | 0.1 | 710 | 850轧机普光辊(Ra0.4-0.6μm)轧制0.1mm(0.4-0.25-0.15-0.115-0.1) |  | 20100028 | 轧硬 | 0.4*710-SPCC | 30210015 | 光亮卷 | 0.1-SPCC |  | 30 | MO001176 | MO001176-001 | GLJ003 | 光亮卷前处理 模板 | 9850 | 2024-07-04 | 2024-07-14 | 5 | 2024-07-25 19:12:43 | 2024-07-25 19:13:15 | 江苏东方九天新能源材料有限公司 | 204367 | 蔡迎虎 |  |  | 0.4 | 4470 | 710 | 1 | JG1224060122 | 轧0.1，米数控制在18200-18300米，脱脂平均分包。 |  |  | 否 | 0
最终冷轧 | JG1224060121 | JG1224060121 | 东方850轧机 | 合格 | 合格品 | 甲 | 吴宏林 | 9835 | 9780 | 0.9944 | 18062 | 0.1 | 710 | 850轧机普光辊(Ra0.4-0.6μm)轧制0.1mm(0.4-0.25-0.15-0.115-0.1) |  | 20100028 | 轧硬 | 0.4*710-SPCC | 30210015 | 光亮卷 | 0.1-SPCC |  | 30 | MO001176 | MO001176-003 | GLJ003 | 光亮卷前处理 模板 | 9835 | 2024-07-04 | 2024-07-14 | 5 | 2024-07-25 16:59:29 | 2024-07-25 17:00:09 | 江苏东方九天新能源材料有限公司 | 204369 | 吴宏林 |  |  | 0.4 | 4470 | 710 | 1 | JG1224060121 | 轧0.1，米数控制在18200-18300米，脱脂平均分包。 |  |  | 否 | 0
最终冷轧 | JG12240703591 | JG1224070359 | 东方850轧机 | 合格 | 合格品 | 甲 | 何建 | 4940 | 4900 | 0.9919 | 6940 | 0.125 | 760 | 850轧机普光辊(Ra0.4-0.6μm)轧制0.125mm(0.4-0.25-0.16-0.125) |  | 20100142 | 轧硬 | 0.4*760-SPCC | 30210004 | 光亮卷 | 0.125-SPCC |  | 30 | MO001606 | MO001606-001-01 | GLJ001 | 东方光亮卷前处理(0.4轧0.125mm) | 13490 | 2024-07-15 | 2024-07-15 | 5 | 2024-07-25 13:59:09 | 2024-07-25 13:59:38 | 江苏东方九天新能源材料有限公司 | 242231 | 何建 |  |  | 0.4 | 2090 | 760 | 1 | JG12240703591 | 脱脂分一包4.9t，2050米，合格报工，轧0.125，米数控制在6800-6900米，厚度公差0.115-0.125，轧机按照0.12的中值设定轧制。剩余一包8.6t脱脂结束后报工，报工报待处理。特别注意按照此要求操作。
最终冷轧 | JG12240703481 | JG1224070348 | 东方850轧机 | 合格 | 合格品 | 甲 | 吴宏林 | 4935 | 4900 | 0.9929 | 6925 | 0.125 | 760 | 850轧机普光辊(Ra0.4-0.6μm)轧制0.125mm(0.4-0.25-0.16-0.125) |  | 20100142 | 轧硬 | 0.4*760-SPCC | 30210004 | 光亮卷 | 0.125-SPCC |  | 30 | MO001554 | MO001554-002-01 | GLJ001 | 东方光亮卷前处理(0.4轧0.125mm) | 13460 | 2024-07-12 | 2024-07-12 | 5 | 2024-07-25 12:46:49 | 2024-07-25 12:47:31 | 江苏东方九天新能源材料有限公司 | 239531 | 吴宏林 |  |  | 0.4 | 2090 | 760 | 1 | JG12240703481 | 脱脂分一包4.9t，2050米，合格报工，轧0.125，米数控制在6800-6900米，厚度公差0.115-0.125，轧机按照0.12的中值设定轧制。剩余一包8.6t脱脂结束后报工，报工报待处理。特别注意按照此要求操作。
最终冷轧 | JG12240703601 | JG1224070360 | 东方850轧机 | 合格 | 合格品 | 甲 | 蔡迎虎 | 4940 | 4890 | 0.9899 | 6890 | 0.125 | 760 | 850轧机普光辊(Ra0.4-0.6μm)轧制0.125mm(0.4-0.25-0.16-0.125) |  | 20100142 | 轧硬 | 0.4*760-SPCC | 30210004 | 光亮卷 | 0.125-SPCC |  | 30 | MO001606 | MO001606-002-01 | GLJ001 | 东方光亮卷前处理(0.4轧0.125mm) | 13500 | 2024-07-15 | 2024-07-15 | 5 | 2024-07-25 12:45:08 | 2024-07-25 12:45:52 | 江苏东方九天新能源材料有限公司 | 242242 | 蔡迎虎 |  |  | 0.4 | 2090 | 760 | 1 | JG12240703601 | 脱脂分一包4.9t，2050米，合格报工，轧0.125，米数控制在6800-6900米，厚度公差0.115-0.125，轧机按照0.12的中值设定轧制。剩余一包8.6t脱脂结束后报工，报工报待处理。特别注意按照此要求操作。
最终冷轧 | JG1224070397 | JG1224070397 | 东方850轧机 | 合格 | 合格品 | 乙 | 王厉 | 13800 | 13700 | 0.9928 | 25280 | 0.1 | 710 | 850轧机普光辊(Ra0.4-0.6μm)轧制0.1mm(0.4-0.25-0.15-0.115-0.1) |  | 20100028 | 轧硬 | 0.4*710-SPCC | 30210015 | 光亮卷 | 0.1-SPCC |  | 30 | MO001831 | MO001831-005 | GLJ002 | 东方光亮卷前处理（0.4轧0.1mm) | 13810 | 2024-07-19 | 2024-07-19 | 5 | 2024-07-25 08:59:38 | 2024-07-25 09:00:12 | 江苏东方九天新能源材料有限公司 | 250533 | 王厉 |  |  | 0.4 | 6260 | 710 | 1 | JG1224070397 | 轧0.1；米数控制在25100-25200，脱脂平均分包 |  |  | 否 | 0
最终冷轧 | JG1224070404 | JG1224070404 | 东方850轧机 | 合格 | 合格品 | 乙 | 肖勋民 | 13665 | 13580 | 0.9938 | 24575 | 0.1 | 710 | 850轧机普光辊(Ra0.4-0.6μm)轧制0.1mm(0.4-0.25-0.15-0.115-0.1) |  | 20100028 | 轧硬 | 0.4*710-SPCC | 30210015 | 光亮卷 | 0.1-SPCC |  | 30 | MO001804 | MO001804-003 | GLJ002 | 东方光亮卷前处理（0.4轧0.1mm) | 13685 | 2024-07-19 | 2024-08-03 | 5 | 2024-07-25 05:01:45 | 2024-07-25 05:22:47 | 江苏东方九天新能源材料有限公司 | 249260 | 肖勋民 |  |  | 0.4 | 6190 | 710 | 1 | JG1224070404 | 轧0.1；米数控制在25100-25200，脱脂平均分包 |  |  | 否 | 0
最终冷轧 | JG1224060147 | JG1224060147 | 东方850轧机 | 合格 | 合格品 | 乙 | 杨海鹏 | 12630 | 12580 | 0.996 | 23146 | 0.1 | 710 | 850轧机普光辊(Ra0.4-0.6μm)轧制0.1mm(0.4-0.25-0.15-0.115-0.1) |  | 20100028 | 轧硬 | 0.4*710-SPCC | 30210015 | 光亮卷 | 0.1-SPCC |  | 30 | MO001177 | MO001177-001 | GLJ003 | 光亮卷前处理 模板 | 12655 | 2024-07-04 | 2024-07-14 | 2 | 2024-07-25 01:12:00 | 2024-07-25 01:49:19 | 江苏东方九天新能源材料有限公司 | 204376 | 杨海鹏 |  |  | 0.4 | 5740 | 710 | 1 | JG1224060147 | 轧0.1，米数控制在23300-23400米，脱脂分一包10400米。 |  |  | 否 | 0
最终冷轧 | JG1224070346 | JG1224070346 | 东方850轧机 | 合格 | 合格品 | 甲 | 何建 | 13495 | 13000 | 0.9633 | 22627 | 0.1 | 760 | 850轧机普光辊(Ra0.4-0.6μm)轧制0.1mm(0.4-0.25-0.15-0.115-0.1) |  | 20100142 | 轧硬 | 0.4*760-SPCC | 30210015 | 光亮卷 | 0.1-SPCC |  | 30 | MO001675 | MO001675-002 | GLJ002 | 东方光亮卷前处理（0.4轧0.1mm) | 13515 | 2024-07-16 | 2024-07-31 | 5 | 2024-07-24 16:39:22 | 2024-07-24 16:39:56 | 江苏东方九天新能源材料有限公司 | 244659 | 何建 |  |  | 0.4 | 5720 | 760 | 1 | JG1224070346 | 轧0.1，米数控制在23200-23300米，脱脂分一包10500米 |  |  | 否 | 0
最终冷轧 | JG12240703592 | JG12240703592 | 东方850轧机 | 合格 | 合格品 | 甲 | 吴宏林 | 8520 | 8460 | 0.993 | 14822 | 0.1 | 760 | 850轧机普光辊(Ra0.4-0.6μm)轧制0.1mm(0.4-0.25-0.15-0.115-0.1) |  | 20500021 | 光亮卷半成品 | 0.4-SPCC | 30210015 | 光亮卷 | 0.1-SPCC |  | 30 | MO001993 | MO001993-001 | GLJ002 | 东方光亮卷前处理（0.4轧0.1mm) | 8520 | 2024-07-24 | 2024-07-31 | 5 | 2024-07-24 14:37:12 | 2024-07-24 14:37:41 | 江苏东方九天新能源材料有限公司 | 256280 | 吴宏林 |  |  | 0.4 | 3620 | 760 | 1 | JG12240703592 | 已退火，轧0.1，米数控制在14400-14500米 |  |  | 否 | 0
最终冷轧 | JG12240703441 | JG1224070344 | 东方850轧机 | 合格 | 合格品 | 甲 | 蔡迎虎 | 10550 | 10550 | 1 | 18245 | 0.1 | 760 | 850轧机普光辊(Ra0.4-0.6μm)轧制0.1mm(0.4-0.25-0.15-0.115-0.1) |  | 20100142 | 轧硬 | 0.4*760-SPCC | 30210015 | 光亮卷 | 0.1-SPCC |  | 30 | MO001673 | MO001673-002-01 | GLJ002 | 东方光亮卷前处理（0.4轧0.1mm) | 13080 | 2024-07-16 | 2024-07-31 | 3 | 2024-07-24 13:14:16 | 2024-07-24 13:30:01 | 江苏东方九天新能源材料有限公司 |  | 蔡迎虎 |  | 1 | 0.1 | 18245 | 760 | 1 | JG12240703441 | 轧0.1，米数控制在22500-22600米，脱脂分一包9200米
最终冷轧 | JG12240703442 | JG1224070344 | 东方850轧机 | 退库 | 半成品退库 | 甲 | 蔡迎虎 | 2500 | 2500 | 1 | 5000 | 0.11 | 760 | 850轧机普光辊(Ra0.4-0.6μm)轧制0.1mm(0.4-0.25-0.15-0.115-0.1) |  | 20100142 | 轧硬 | 0.4*760-SPCC | 20500004 | 光亮卷半成品 | 0.11-SPCC |  | 30 | MO001673 | MO001673-002-02 | GLJ002 | 东方光亮卷前处理（0.4轧0.1mm) | 13080 | 2024-07-16 | 2024-07-31 | 3 | 2024-07-24 13:14:16 | 2024-07-24 13:30:01 | 江苏东方九天新能源材料有限公司 |  | 蔡迎虎 |  | 1 | 0.11 | 5000 | 760 | 1 | JG12240703442 | 轧0.1，米数控制在22500-22600米，脱脂分一包9200米 | 1 |  | 是 | 1
最终冷轧 | JG12240703512 | JG12240703512 | 东方850轧机 | 合格 | 合格品 | 乙 | 肖勋民 | 8545 | 8500 | 0.9947 | 14730 | 0.1 | 760 | 850轧机普光辊(Ra0.4-0.6μm)轧制0.1mm(0.4-0.25-0.15-0.115-0.1) |  | 20500021 | 光亮卷半成品 | 0.4-SPCC | 30210015 | 光亮卷 | 0.1-SPCC |  | 30 | MO001763 | MO001763-004 | GLJ002 | 东方光亮卷前处理（0.4轧0.1mm) | 8545 | 2024-07-18 | 2024-07-18 | 3 | 2024-07-24 08:49:30 | 2024-07-24 08:50:12 | 江苏东方九天新能源材料有限公司 | 244179 | 肖勋民 |  |  | 0.4 | 3630 | 760 | 1 | JG12240703512 | 已退火；轧0.1，米数控制在14400-14500米 |  |  | 否 | 0
最终冷轧 | JG1224070343 | JG1224070343 | 东方850轧机 | 合格 | 合格品 | 乙 | 王厉 | 13065 | 13000 | 0.995 | 22595 | 0.1 | 760 | 850轧机普光辊(Ra0.4-0.6μm)轧制0.1mm(0.4-0.25-0.15-0.115-0.1) |  | 20100142 | 轧硬 | 0.4*760-SPCC | 30210015 | 光亮卷 | 0.1-SPCC |  | 30 | MO001673 | MO001673-001 | GLJ002 | 东方光亮卷前处理（0.4轧0.1mm) | 13070 | 2024-07-16 | 2024-07-31 | 5 | 2024-07-24 06:44:22 | 2024-07-24 06:45:00 | 江苏东方九天新能源材料有限公司 | 244661 | 王厉 |  |  | 0.4 | 5550 | 760 | 1 | JG1224070343 | 轧0.1，米数控制在22500-22600米，脱脂分一包9200米 |  |  | 否 | 0
最终冷轧 | JG1224070108 | JG1224070108 | 东方850轧机 | 合格 | 合格品 | 乙 | 杨海鹏 | 13360 | 12800 | 0.9581 | 22000 | 0.1 | 760 | 850轧机普光辊(Ra0.4-0.6μm)轧制0.1mm(0.4-0.25-0.15-0.115-0.1) |  | 20100142 | 轧硬 | 0.4*760-SPCC | 30210015 | 光亮卷 | 0.1-SPCC |  | 30 | MO001250 | MO001250-008 | GLJ003 | 光亮卷前处理 模板 | 13380 | 2024-07-05 | 2024-07-15 | 5 | 2024-07-24 03:27:28 | 2024-07-24 03:33:27 | 江苏东方九天新能源材料有限公司 | 207329 | 杨海鹏 |  |  | 0.4 | 5670 | 760 | 1 | JG1224070108 | 轧0.1，米数控制在22700-22800米，脱脂分一包10300米。 |  |  | 否 | 0
最终冷轧 | JG1224070345 | JG1224070345 | 东方850轧机 | 合格 | 合格品 | 乙 | 肖勋民 | 13480 | 13420 | 0.9955 | 23158 | 0.1 | 760 | 850轧机普光辊(Ra0.4-0.6μm)轧制0.1mm(0.4-0.25-0.15-0.115-0.1) |  | 20100142 | 轧硬 | 0.4*760-SPCC | 30210015 | 光亮卷 | 0.1-SPCC |  | 30 | MO001675 | MO001675-001 | GLJ002 | 东方光亮卷前处理（0.4轧0.1mm) | 13500 | 2024-07-16 | 2024-07-31 | 3 | 2024-07-24 00:18:00 | 2024-07-24 00:18:50 | 江苏东方九天新能源材料有限公司 | 244658 | 肖勋民 |  |  | 0.4 | 5730 | 760 | 1 | JG1224070345 | 轧0.1，米数控制在23200-23300米，脱脂分一包10500米 |  |  | 否 | 0
最终冷轧 | JG12240703472 | JG12240703472 | 东方850轧机 | 合格 | 合格品 | 甲 | 何建 | 8495 | 8460 | 0.9959 | 14810 | 0.1 | 760 | 850轧机普光辊(Ra0.4-0.6μm)轧制0.1mm(0.4-0.25-0.15-0.115-0.1) |  | 20500021 | 光亮卷半成品 | 0.4-SPCC | 30210015 | 光亮卷 | 0.1-SPCC |  | 30 | MO001884 | MO001884-001 | GLJ002 | 东方光亮卷前处理（0.4轧0.1mm) | 8495 | 2024-07-22 | 2024-08-01 | 5 | 2024-07-23 17:53:32 | 2024-07-23 17:54:15 | 江苏东方九天新能源材料有限公司 | 253017 | 何建 |  |  | 0.4 | 0 | 760 | 1 | JG12240703472 | 已退火，轧0.1，米数控制在14400-14500米 |  |  | 否 | 0
最终冷轧 | JG12240703522 | JG12240703522 | 东方850轧机 | 合格 | 合格品 | 甲 | 蔡迎虎 | 8500 | 8490 | 0.9988 | 14800 | 0.1 | 760 | 850轧机普光辊(Ra0.4-0.6μm)轧制0.1mm(0.4-0.25-0.15-0.115-0.1) |  | 20500021 | 光亮卷半成品 | 0.4-SPCC | 30210015 | 光亮卷 | 0.1-SPCC |  | 30 | MO001763 | MO001763-005 | GLJ002 | 东方光亮卷前处理（0.4轧0.1mm) | 8500 | 2024-07-18 | 2024-07-18 | 5 | 2024-07-23 15:12:00 | 2024-07-23 15:13:06 | 江苏东方九天新能源材料有限公司 | 244176 | 蔡迎虎 |  |  | 0.4 | 3600 | 760 | 1 | JG12240703522 | 已退火；轧0.1，米数控制在14400-14500米 |  |  | 否 | 0
最终冷轧 | JG12240602732 | JG1224060273 | 东方850轧机 | 合格 | 合格品 | 甲 | 吴宏林 | 6535 | 6450 | 0.987 | 10502 | 0.1 | 760 | 850轧机普光辊(Ra0.4-0.6μm)轧制0.1mm(0.4-0.25-0.15-0.115-0.1) |  | 20100142 | 轧硬 | 0.4*760-SPCC | 30210015 | 光亮卷 | 0.1-SPCC |  | 30 | MO000947 | MO000947-007-02 | KSFW001 | 东方小品种钢前处理 0.67（昆山富维 厚度公差：0.660-0.670mm,光泽度大于150GU（横向、纵向），粗糙度：Ra0.2-0.45um.硬度：HV80-110） | 13000 | 2024-06-25 | 2024-07-05 | 2 | 2024-07-23 13:24:37 | 2024-07-23 13:25:24 | 江苏东方九天新能源材料有限公司 | 193140 | 吴宏林 |  |  | 0.4 | 2770 | 760 | 1 | JG12240602732 | 轧0.1，米数控制在22200-22300米，脱脂分一包9200米。
最终冷轧 | JG12240703672 | JG12240703672 | 东方850轧机 | 合格 | 合格品 | 甲 | 何建 | 8550 | 8400 | 0.9825 | 14500 | 0.1 | 760 | 850轧机普光辊(Ra0.4-0.6μm)轧制0.1mm(0.4-0.25-0.15-0.115-0.1) |  | 20500021 | 光亮卷半成品 | 0.4-SPCC | 30210015 | 光亮卷 | 0.1-SPCC |  | 30 | MO001763 | MO001763-010 | GLJ002 | 东方光亮卷前处理（0.4轧0.1mm) | 8550 | 2024-07-18 | 2024-07-18 | 3 | 2024-07-23 12:18:16 | 2024-07-23 12:18:47 | 江苏东方九天新能源材料有限公司 | 244183 | 何建 |  |  | 0.4 | 3640 | 760 | 1 | JG12240703672 | 已退火；轧0.1，米数控制在14400-14500米 |  |  | 否 | 0
最终冷轧 | JG12240703502 | JG12240703502 | 东方850轧机 | 合格 | 合格品 | 乙 | 王厉 | 8595 | 8530 | 0.9924 | 14716 | 0.1 | 760 | 850轧机普光辊(Ra0.4-0.6μm)轧制0.1mm(0.4-0.25-0.15-0.115-0.1) |  | 20500021 | 光亮卷半成品 | 0.4-SPCC | 30210015 | 光亮卷 | 0.1-SPCC |  | 30 | MO001763 | MO001763-003 | GLJ002 | 东方光亮卷前处理（0.4轧0.1mm) | 8595 | 2024-07-18 | 2024-07-18 | 5 | 2024-07-23 08:32:24 | 2024-07-23 08:33:12 | 江苏东方九天新能源材料有限公司 | 244163 | 王厉 |  |  | 0.4 | 3650 | 760 | 1 | JG12240703502 | 已退火；轧0.1，米数控制在14400-14500米 |  |  | 否 | 0
最终冷轧 | JG12240701052 | JG12240701052 | 东方850轧机 | 合格 | 合格品 | 乙 | 杨海鹏 | 8340 | 8300 | 0.9952 | 14072 | 0.1 | 760 | 850轧机普光辊(Ra0.4-0.6μm)轧制0.1mm(0.4-0.25-0.15-0.115-0.1) |  | 20500021 | 光亮卷半成品 | 0.4-SPCC | 30210015 | 光亮卷 | 0.1-SPCC |  | 20 | MO001537 | MO001537-003 | GLJ002 | 东方光亮卷前处理（0.4轧0.1mm) | 8340 | 2024-07-12 | 2024-07-20 | 5 | 2024-07-23 05:29:24 | 2024-07-23 06:07:09 | 江苏东方九天新能源材料有限公司 | 239165 | 杨海鹏 |  |  | 0.4 | 0 | 760 | 1 | JG12240701052 | 轧0.1，米数控制在14000-14500米。 |  |  | 否 | 0
最终冷轧 | JG12240701062 | JG12240701062 | 东方850轧机 | 合格 | 合格品 | 乙 | 王厉 | 8355 | 8310 | 0.9946 | 14318 | 0.1 | 760 | 850轧机普光辊(Ra0.4-0.6μm)轧制0.1mm(0.4-0.25-0.15-0.115-0.1) |  | 20500021 | 光亮卷半成品 | 0.4-SPCC | 30210015 | 光亮卷 | 0.1-SPCC |  | 20 | MO001537 | MO001537-004 | GLJ002 | 东方光亮卷前处理（0.4轧0.1mm) | 8355 | 2024-07-12 | 2024-07-20 | 5 | 2024-07-23 03:59:55 | 2024-07-23 04:00:55 | 江苏东方九天新能源材料有限公司 | 239167 | 王厉 |  |  | 0.4 | 0 | 760 | 1 | JG12240701062 | 轧0.1，米数控制在14000-14500米。 |  |  | 否 | 0
最终冷轧 | JG12240703492 | JG12240703492 | 东方850轧机 | 合格 | 合格品 | 乙 | 杨海鹏 | 8565 | 8465 | 0.9883 | 14222 | 0.1 | 760 | 850轧机普光辊(Ra0.4-0.6μm)轧制0.1mm(0.4-0.25-0.15-0.115-0.1) |  | 20500021 | 光亮卷半成品 | 0.4-SPCC | 30210015 | 光亮卷 | 0.1-SPCC |  | 30 | MO001763 | MO001763-002 | GLJ002 | 东方光亮卷前处理（0.4轧0.1mm) | 8565 | 2024-07-18 | 2024-07-18 | 3 | 2024-07-23 00:36:18 | 2024-07-23 01:11:22 | 江苏东方九天新能源材料有限公司 | 244169 | 杨海鹏 |  |  | 0.4 | 3640 | 760 | 1 | JG12240703492 | 已退火；轧0.1，米数控制在14400-14500米 |  |  | 否 | 0
最终冷轧 | JG12240703682 | JG12240703682 | 东方850轧机 | 合格 | 合格品 | 甲 | 吴宏林 | 8590 | 8560 | 0.9965 | 14822 | 0.1 | 760 | 850轧机普光辊(Ra0.4-0.6μm)轧制0.1mm(0.4-0.25-0.15-0.115-0.1) |  | 20500021 | 光亮卷半成品 | 0.4-SPCC | 30210015 | 光亮卷 | 0.1-SPCC |  | 30 | MO001763 | MO001763-011 | GLJ002 | 东方光亮卷前处理（0.4轧0.1mm) | 8590 | 2024-07-18 | 2024-07-18 | 5 | 2024-07-22 18:57:09 | 2024-07-22 19:15:57 | 江苏东方九天新能源材料有限公司 | 244166 | 吴宏林 |  |  | 0.4 | 3640 | 760 | 1 | JG12240703682 | 已退火；轧0.1，米数控制在14400-14500米 |  |  | 否 | 0
最终冷轧 | JG12240701012 | JG12240701012 | 东方850轧机 | 合格 | 合格品 | 甲 | 何建 | 8425 | 8400 | 0.997 | 14385 | 0.1 | 760 | 850轧机普光辊(Ra0.4-0.6μm)轧制0.1mm(0.4-0.25-0.15-0.115-0.1) |  | 20500021 | 光亮卷半成品 | 0.4-SPCC | 30210015 | 光亮卷 | 0.1-SPCC |  | 20 | MO001537 | MO001537-001 | GLJ002 | 东方光亮卷前处理（0.4轧0.1mm) | 8425 | 2024-07-12 | 2024-07-20 | 5 | 2024-07-22 16:59:49 | 2024-07-22 17:00:25 | 江苏东方九天新能源材料有限公司 | 239161 | 何建 |  |  | 0.4 | 0 | 760 | 1 | JG12240701012 | 轧0.1，米数控制在14000-14500米。 |  |  | 否 | 0
最终冷轧 | JG12240701022 | JG12240701022 | 东方850轧机 | 合格 | 合格品 | 甲 | 蔡迎虎 | 8290 | 8260 | 0.9964 | 14385 | 0.1 | 760 | 850轧机普光辊(Ra0.4-0.6μm)轧制0.1mm(0.4-0.25-0.15-0.115-0.1) |  | 20500021 | 光亮卷半成品 | 0.4-SPCC | 30210015 | 光亮卷 | 0.1-SPCC |  | 20 | MO001537 | MO001537-002 | GLJ002 | 东方光亮卷前处理（0.4轧0.1mm) | 8290 | 2024-07-12 | 2024-07-20 | 5 | 2024-07-22 14:40:18 | 2024-07-22 14:40:51 | 江苏东方九天新能源材料有限公司 | 239163 | 蔡迎虎 |  |  | 0.4 | 0 | 760 | 1 | JG12240701022 | 轧0.1，米数控制在14000-14500米。 |  |  | 否 | 0
最终冷轧 | JG12240703642 | JG12240703642 | 东方850轧机 | 合格 | 合格品 | 甲 | 吴宏林 | 8460 | 7870 | 0.9303 | 13658 | 0.1 | 760 | 850轧机普光辊(Ra0.4-0.6μm)轧制0.1mm(0.4-0.25-0.15-0.115-0.1) |  | 20500021 | 光亮卷半成品 | 0.4-SPCC | 30210015 | 光亮卷 | 0.1-SPCC |  | 30 | MO001873 | MO001873-001 | GLJ002 | 东方光亮卷前处理（0.4轧0.1mm) | 8460 | 2024-07-22 | 2024-08-01 | 5 | 2024-07-22 12:05:40 | 2024-07-22 12:06:13 | 江苏东方九天新能源材料有限公司 | 244128 | 吴宏林 |  |  | 0.4 | 3590 | 760 | 1 | JG12240703642 | 已退火，轧0.1，米数控制在14400-14500米 |  |  | 否 | 0
最终冷轧 | JG122407035322 | JG12240703532 | 东方850轧机 | 退库 | 半成品退库 | 甲 | 何建 | 3000 | 3000 | 1 | 4700 | 0.11 | 760 | 850轧机普光辊(Ra0.4-0.6μm)轧制0.1mm(0.4-0.25-0.15-0.115-0.1) |  | 20500021 | 光亮卷半成品 | 0.4-SPCC | 20500004 | 光亮卷半成品 | 0.11-SPCC |  | 30 | MO001763 | MO001763-006-02 | GLJ002 | 东方光亮卷前处理（0.4轧0.1mm) | 8565 | 2024-07-18 | 2024-07-18 | 5 | 2024-07-22 08:34:17 | 2024-07-22 08:37:04 | 江苏东方九天新能源材料有限公司 |  | 何建 |  | 1 | 0.11 | 4700 | 760 | 1 | JG122407035322 | 已退火；轧0.1，米数控制在14400-14500米 | 1 |  | 是 | 1
最终冷轧 | JG122407035321 | JG12240703532 | 东方850轧机 | 退库 | 半成品退库 | 甲 | 何建 | 4000 | 4000 | 1 | 6200 | 0.11 | 760 | 850轧机普光辊(Ra0.4-0.6μm)轧制0.1mm(0.4-0.25-0.15-0.115-0.1) |  | 20500021 | 光亮卷半成品 | 0.4-SPCC | 20500004 | 光亮卷半成品 | 0.11-SPCC |  | 30 | MO001763 | MO001763-006-01 | GLJ002 | 东方光亮卷前处理（0.4轧0.1mm) | 8565 | 2024-07-18 | 2024-07-18 | 5 | 2024-07-22 08:34:17 | 2024-07-22 08:37:04 | 江苏东方九天新能源材料有限公司 |  | 何建 |  | 1 | 0.11 | 6200 | 760 | 1 | JG122407035321 | 已退火；轧0.1，米数控制在14400-14500米 | 1 |  | 是 | 1
最终冷轧 | JG12240602731 | JG1224060273 | 东方850轧机 | 合格 | 合格品 | 乙 | 杨海鹏 | 6465 | 6420 | 0.993 | 10915 | 0.1 | 760 | 850轧机普光辊(Ra0.4-0.6μm)轧制0.1mm(0.4-0.25-0.15-0.115-0.1) |  | 20100142 | 轧硬 | 0.4*760-SPCC | 30210015 | 光亮卷 | 0.1-SPCC |  | 30 | MO000947 | MO000947-007-01 | KSFW001 | 东方小品种钢前处理 0.67（昆山富维 厚度公差：0.660-0.670mm,光泽度大于150GU（横向、纵向），粗糙度：Ra0.2-0.45um.硬度：HV80-110） | 13000 | 2024-06-25 | 2024-07-05 | 2 | 2024-07-22 07:10:02 | 2024-07-22 07:10:49 | 江苏东方九天新能源材料有限公司 | 193140 | 杨海鹏 |  |  | 0.4 | 2750 | 760 | 1 | JG12240602731 | 轧0.1，米数控制在22200-22300米，脱脂分一包9200米。
最终冷轧 | JG12240703662 | JG12240703662 | 东方850轧机 | 合格 | 合格品 | 乙 | 肖勋民 | 8555 | 8400 | 0.9819 | 14446 | 0.1 | 760 | 850轧机普光辊(Ra0.4-0.6μm)轧制0.1mm(0.4-0.25-0.15-0.115-0.1) |  | 20500021 | 光亮卷半成品 | 0.4-SPCC | 30210015 | 光亮卷 | 0.1-SPCC |  | 30 | MO001763 | MO001763-009 | GLJ002 | 东方光亮卷前处理（0.4轧0.1mm) | 8555 | 2024-07-18 | 2024-07-18 | 5 | 2024-07-22 04:56:10 | 2024-07-22 05:23:27 | 江苏东方九天新能源材料有限公司 | 244172 | 肖勋民 |  |  | 0.4 | 3630 | 760 | 1 | JG12240703662 | 已退火；轧0.1，米数控制在14400-14500米 |  |  | 否 | 0
最终冷轧 | JG12240703652 | JG12240703652 | 东方850轧机 | 合格 | 合格品 | 乙 | 杨海鹏 | 8590 | 8550 | 0.9953 | 14600 | 0.1 | 760 | 850轧机普光辊(Ra0.4-0.6μm)轧制0.1mm(0.4-0.25-0.15-0.115-0.1) |  | 20500021 | 光亮卷半成品 | 0.4-SPCC | 30210015 | 光亮卷 | 0.1-SPCC |  | 30 | MO001763 | MO001763-008 | GLJ002 | 东方光亮卷前处理（0.4轧0.1mm) | 8590 | 2024-07-18 | 2024-07-18 | 5 | 2024-07-22 02:49:56 | 2024-07-22 02:50:36 | 江苏东方九天新能源材料有限公司 | 248204 | 杨海鹏 |  |  | 0.4 | 3640 | 760 | 1 | JG12240703652 | 已退火；轧0.1，米数控制在14400-14500米 |  |  | 否 | 0
最终冷轧 | JG12240703542 | JG12240703542 | 东方850轧机 | 合格 | 合格品 | 乙 | 肖勋民 | 8555 | 8510 | 0.9947 | 14724 | 0.1 | 760 | 850轧机普光辊(Ra0.4-0.6μm)轧制0.1mm(0.4-0.25-0.15-0.115-0.1) |  | 20500021 | 光亮卷半成品 | 0.4-SPCC | 30210015 | 光亮卷 | 0.1-SPCC |  | 30 | MO001763 | MO001763-007 | GLJ002 | 东方光亮卷前处理（0.4轧0.1mm) | 8555 | 2024-07-18 | 2024-07-18 | 5 | 2024-07-21 22:23:08 | 2024-07-22 00:28:09 | 江苏东方九天新能源材料有限公司 | 248201 | 肖勋民 |  |  | 0.4 | 3640 | 760 | 1 | JG12240703542 | 已退火；轧0.1，米数控制在14400-14500米 |  |  | 否 | 0
最终冷轧 | JG12240602652 | JG1224060265 | 东方850轧机 | 合格 | 合格品 | 甲 | 蔡迎虎 | 6510 | 6070 | 0.9324 | 10470 | 0.1 | 760 | 850轧机普光辊(Ra0.4-0.6μm)轧制0.1mm(0.4-0.25-0.15-0.115-0.1) |  | 20100142 | 轧硬 | 0.4*760-SPCC | 30210015 | 光亮卷 | 0.1-SPCC |  | 30 | MO000947 | MO000947-010-02 | KSFW001 | 东方小品种钢前处理 0.67（昆山富维 厚度公差：0.660-0.670mm,光泽度大于150GU（横向、纵向），粗糙度：Ra0.2-0.45um.硬度：HV80-110） | 13020 | 2024-06-25 | 2024-07-05 | 2 | 2024-07-21 12:41:46 | 2024-07-21 12:42:31 | 江苏东方九天新能源材料有限公司 | 193145 | 蔡迎虎 |  |  | 0.4 | 2760 | 760 | 1 | JG12240602652 | 轧0.1，米数控制在22200-22300米，脱脂分一包9200米。 |  |  | 否 | 0
最终冷轧 | JG12240703482 | JG12240703482 | 东方850轧机 | 合格 | 合格品 | 乙 | 杨海鹏 | 8510 | 8380 | 0.9847 | 14300 | 0.1 | 760 | 850轧机普光辊(Ra0.4-0.6μm)轧制0.1mm(0.4-0.25-0.15-0.115-0.1) |  | 20500021 | 光亮卷半成品 | 0.4-SPCC | 30210015 | 光亮卷 | 0.1-SPCC |  | 30 | MO001763 | MO001763-001 | GLJ002 | 东方光亮卷前处理（0.4轧0.1mm) | 8510 | 2024-07-18 | 2024-07-18 | 5 | 2024-07-21 07:35:23 | 2024-07-21 07:36:34 | 江苏东方九天新能源材料有限公司 | 244148 | 杨海鹏 |  |  | 0.4 | 3610 | 760 | 1 | JG12240703482 | 已退火；轧0.1，米数控制在14400-14500米 |  |  | 否 | 0
最终冷轧 | JG12240703681 | JG1224070368 | 东方850轧机 | 合格 | 合格品 | 乙 | 肖勋民 | 4915 | 4870 | 0.9908 | 6900 | 0.125 | 760 | 850轧机普光辊(Ra0.4-0.6μm)轧制0.125mm(0.4-0.25-0.16-0.125) |  | 20100142 | 轧硬 | 0.4*760-SPCC | 30210004 | 光亮卷 | 0.125-SPCC |  | 30 | MO001554 | MO001554-012-01 | GLJ001 | 东方光亮卷前处理(0.4轧0.125mm) | 13530 | 2024-07-12 | 2024-07-12 | 5 | 2024-07-21 04:08:21 | 2024-07-21 04:09:18 | 江苏东方九天新能源材料有限公司 | 239541 | 肖勋民 |  |  | 0.4 | 2090 | 760 | 1 | JG12240703681 | 脱脂分一包4.9t，2050米，合格报工，轧0.125，米数控制在6800-6900米，厚度公差0.115-0.125，轧机按照0.12的中值设定轧制。剩余一包8.6t脱脂结束后报工，报工报待处理。特别注意按照此要求操作。
最终冷轧 | JG12240703541 | JG1224070354 | 东方850轧机 | 合格 | 合格品 | 乙 | 肖勋民 | 4935 | 4800 | 0.9726 | 6820 | 0.125 | 760 | 850轧机普光辊(Ra0.4-0.6μm)轧制0.125mm(0.4-0.25-0.16-0.125) |  | 20100142 | 轧硬 | 0.4*760-SPCC | 30210004 | 光亮卷 | 0.125-SPCC |  | 30 | MO001554 | MO001554-008-01 | GLJ001 | 东方光亮卷前处理(0.4轧0.125mm) | 13530 | 2024-07-12 | 2024-07-12 | 5 | 2024-07-21 03:05:10 | 2024-07-21 03:06:03 | 江苏东方九天新能源材料有限公司 | 239537 | 肖勋民 |  |  | 0.4 | 2090 | 760 | 1 | JG12240703541 | 脱脂分一包4.9t，2050米，合格报工，轧0.125，米数控制在6800-6900米，厚度公差0.115-0.125，轧机按照0.12的中值设定轧制。剩余一包8.6t脱脂结束后报工，报工报待处理。特别注意按照此要求操作。
最终冷轧 | JG12240703521 | JG1224070352 | 东方850轧机 | 合格 | 合格品 | 乙 | 肖勋民 | 4910 | 4870 | 0.9919 | 6800 | 0.125 | 760 | 850轧机普光辊(Ra0.4-0.6μm)轧制0.125mm(0.4-0.25-0.16-0.125) |  | 20100142 | 轧硬 | 0.4*760-SPCC | 30210004 | 光亮卷 | 0.125-SPCC |  | 30 | MO001554 | MO001554-006-01 | GLJ001 | 东方光亮卷前处理(0.4轧0.125mm) | 13500 | 2024-07-12 | 2024-07-12 | 5 | 2024-07-21 01:25:38 | 2024-07-21 01:26:28 | 江苏东方九天新能源材料有限公司 | 239535 | 肖勋民 |  |  | 0.4 | 2090 | 760 | 1 | JG12240703521 | 脱脂分一包4.9t，2050米，合格报工，轧0.125，米数控制在6800-6900米，厚度公差0.115-0.125，轧机按照0.12的中值设定轧制。剩余一包8.6t脱脂结束后报工，报工报待处理。特别注意按照此要求操作。
最终冷轧 | JG12240701061 | JG1224070106 | 东方850轧机 | 合格 | 合格品 | 甲 | 吴宏林 | 4920 | 4880 | 0.9919 | 6902 | 0.125 | 760 | 850轧机普光辊(Ra0.4-0.6μm)轧制0.125mm(0.4-0.25-0.16-0.125) |  | 20100142 | 轧硬 | 0.4*760-SPCC | 30210004 | 光亮卷 | 0.125-SPCC |  | 30 | MO001427 | MO001427-004-01 | GLJ001 | 东方光亮卷前处理(0.4轧0.125mm) | 13315 | 2024-07-09 | 2024-07-16 | 5 | 2024-07-21 00:10:37 | 2024-07-21 00:11:24 | 江苏东方九天新能源材料有限公司 | 207327 | 吴宏林 |  |  | 0.4 | 2090 | 760 | 1 | JG12240701061 | 脱脂分一包4.9t，2050米，合格报工，轧0.125，米数控制在6800-6900米，厚度公差0.115-0.125，轧机按照0.12的中值设定轧制。剩余一包8.4t脱脂结束后报工，报工报待处理。特别注意按照此要求操作。
最终冷轧 | JG12240703501 | JG1224070350 | 东方850轧机 | 合格 | 合格品 | 甲 | 何建 | 4940 | 4900 | 0.9919 | 6865 | 0.125 | 760 | 850轧机普光辊(Ra0.4-0.6μm)轧制0.125mm(0.4-0.25-0.16-0.125) |  | 20100142 | 轧硬 | 0.4*760-SPCC | 30210004 | 光亮卷 | 0.125-SPCC |  | 30 | MO001554 | MO001554-004-01 | GLJ001 | 东方光亮卷前处理(0.4轧0.125mm) | 13545 | 2024-07-12 | 2024-07-12 | 5 | 2024-07-20 23:16:43 | 2024-07-20 23:17:20 | 江苏东方九天新能源材料有限公司 | 239533 | 何建 |  |  | 0.4 | 2090 | 760 | 1 | JG12240703501 | 脱脂分一包4.9t，2050米，合格报工，轧0.125，米数控制在6800-6900米，厚度公差0.115-0.125，轧机按照0.12的中值设定轧制。剩余一包8.6t脱脂结束后报工，报工报待处理。特别注意按照此要求操作。
最终冷轧 | JG12240703641 | JG1224070364 | 东方850轧机 | 合格 | 合格品 | 甲 | 蔡迎虎 | 4990 | 4960 | 0.994 | 6920 | 0.125 | 760 | 850轧机普光辊(Ra0.4-0.6μm)轧制0.125mm(0.4-0.25-0.16-0.125) |  | 20100142 | 轧硬 | 0.4*760-SPCC | 30210004 | 光亮卷 | 0.125-SPCC |  | 30 | MO001606 | MO001606-006-01 | GLJ001 | 东方光亮卷前处理(0.4轧0.125mm) | 13465 | 2024-07-15 | 2024-07-15 | 5 | 2024-07-20 21:46:12 | 2024-07-20 21:46:53 | 江苏东方九天新能源材料有限公司 | 242248 | 吴宏林 |  |  | 0.4 | 2090 | 760 | 1 | JG12240703641 | 脱脂分一包4.9t，2050米，合格报工，轧0.125，米数控制在6800-6900米，厚度公差0.115-0.125，轧机按照0.12的中值设定轧制。剩余一包8.6t脱脂结束后报工，报工报待处理。特别注意按照此要求操作。
最终冷轧 | JG12240701021 | JG1224070102 | 东方850轧机 | 合格 | 合格品 | 甲 | 吴宏林 | 4990 | 4950 | 0.992 | 6987 | 0.125 | 760 | 850轧机普光辊(Ra0.4-0.6μm)轧制0.125mm(0.4-0.25-0.16-0.125) |  | 20100142 | 轧硬 | 0.4*760-SPCC | 30210004 | 光亮卷 | 0.125-SPCC |  | 30 | MO001427 | MO001427-002-01 | GLJ001 | 东方光亮卷前处理(0.4轧0.125mm) | 13320 | 2024-07-09 | 2024-07-16 | 5 | 2024-07-20 20:43:58 | 2024-07-20 20:44:37 | 江苏东方九天新能源材料有限公司 | 207323 | 吴宏林 |  |  | 0.4 | 2110 | 760 | 1 | JG12240701021 | 脱脂分一包4.9t，2050米，合格报工，轧0.125，米数控制在6800-6900米，厚度公差0.115-0.125，轧机按照0.12的中值设定轧制。剩余一包8.4t脱脂结束后报工，报工报待处理。特别注意按照此要求操作。
最终冷轧 | JG12240701051 | JG1224070105 | 东方850轧机 | 合格 | 合格品 | 甲 | 何建 | 4920 | 4890 | 0.9939 | 6955 | 0.125 | 760 | 850轧机普光辊(Ra0.4-0.6μm)轧制0.125mm(0.4-0.25-0.16-0.125) |  | 20100142 | 轧硬 | 0.4*760-SPCC | 30210004 | 光亮卷 | 0.125-SPCC |  | 30 | MO001427 | MO001427-003-01 | GLJ001 | 东方光亮卷前处理(0.4轧0.125mm) | 13300 | 2024-07-09 | 2024-07-16 | 5 | 2024-07-20 19:48:01 | 2024-07-20 19:48:39 | 江苏东方九天新能源材料有限公司 | 207326 | 何建 |  |  | 0.4 | 2090 | 760 | 1 | JG12240701051 | 脱脂分一包4.9t，2050米，合格报工，轧0.125，米数控制在6800-6900米，厚度公差0.115-0.125，轧机按照0.12的中值设定轧制。剩余一包8.4t脱脂结束后报工，报工报待处理。特别注意按照此要求操作。
最终冷轧 | JG12240703531 | JG1224070353 | 东方850轧机 | 合格 | 合格品 | 甲 | 蔡迎虎 | 4935 | 4900 | 0.9929 | 6957 | 0.125 | 760 | 850轧机普光辊(Ra0.4-0.6μm)轧制0.125mm(0.4-0.25-0.16-0.125) |  | 20100142 | 轧硬 | 0.4*760-SPCC | 30210004 | 光亮卷 | 0.125-SPCC |  | 30 | MO001554 | MO001554-007-01 | GLJ001 | 东方光亮卷前处理(0.4轧0.125mm) | 13515 | 2024-07-12 | 2024-07-12 | 5 | 2024-07-20 18:43:20 | 2024-07-20 18:43:54 | 江苏东方九天新能源材料有限公司 | 239536 | 蔡迎虎 |  |  | 0.4 | 2090 | 760 | 1 | JG12240703531 | 脱脂分一包4.9t，2050米，合格报工，轧0.125，米数控制在6800-6900米，厚度公差0.115-0.125，轧机按照0.12的中值设定轧制。剩余一包8.6t脱脂结束后报工，报工报待处理。特别注意按照此要求操作。
最终冷轧 | JG12240703671 | JG1224070367 | 东方850轧机 | 合格 | 合格品 | 甲 | 吴宏林 | 4950 | 4910 | 0.9919 | 7032 | 0.125 | 760 | 850轧机普光辊(Ra0.4-0.6μm)轧制0.125mm(0.4-0.25-0.16-0.125) |  | 20100142 | 轧硬 | 0.4*760-SPCC | 30210004 | 光亮卷 | 0.125-SPCC |  | 30 | MO001554 | MO001554-011-01 | GLJ001 | 东方光亮卷前处理(0.4轧0.125mm) | 13515 | 2024-07-12 | 2024-07-12 | 5 | 2024-07-20 17:33:59 | 2024-07-20 17:35:10 | 江苏东方九天新能源材料有限公司 | 239540 | 吴宏林 |  |  | 0.4 | 2090 | 760 | 1 | JG12240703671 | 脱脂分一包4.9t，2050米，合格报工，轧0.125，米数控制在6800-6900米，厚度公差0.115-0.125，轧机按照0.12的中值设定轧制。剩余一包8.6t脱脂结束后报工，报工报待处理。特别注意按照此要求操作。
最终冷轧 | JG12240703511 | JG1224070351 | 东方850轧机 | 合格 | 合格品 | 乙 | 杨海鹏 | 4940 | 4880 | 0.9879 | 6825 | 0.125 | 760 | 850轧机普光辊(Ra0.4-0.6μm)轧制0.125mm(0.4-0.25-0.16-0.125) |  | 20100142 | 轧硬 | 0.4*760-SPCC | 30210004 | 光亮卷 | 0.125-SPCC |  | 30 | MO001554 | MO001554-005-01 | GLJ001 | 东方光亮卷前处理(0.4轧0.125mm) | 13485 | 2024-07-12 | 2024-07-12 | 5 | 2024-07-20 16:09:44 | 2024-07-20 16:11:59 | 江苏东方九天新能源材料有限公司 | 239534 | 杨海鹏 |  |  | 0.4 | 2090 | 760 | 1 | JG12240703511 | 脱脂分一包4.9t，2050米，合格报工，轧0.125，米数控制在6800-6900米，厚度公差0.115-0.125，轧机按照0.12的中值设定轧制。剩余一包8.6t脱脂结束后报工，报工报待处理。特别注意按照此要求操作。
最终冷轧 | JG12240703471 | JG1224070347 | 东方850轧机 | 合格 | 合格品 | 乙 | 肖勋民 | 4945 | 4900 | 0.9909 | 6907 | 0.125 | 760 | 850轧机普光辊(Ra0.4-0.6μm)轧制0.125mm(0.4-0.25-0.16-0.125) |  | 20100142 | 轧硬 | 0.4*760-SPCC | 30210004 | 光亮卷 | 0.125-SPCC |  | 30 | MO001554 | MO001554-001-01 | GLJ001 | 东方光亮卷前处理(0.4轧0.125mm) | 13450 | 2024-07-12 | 2024-07-12 | 5 | 2024-07-20 13:24:51 | 2024-07-20 14:10:25 | 江苏东方九天新能源材料有限公司 | 239530 | 肖勋民 |  |  | 0.4 | 2090 | 760 | 1 | JG12240703471 | 脱脂分一包4.9t，2050米，合格报工，轧0.125，米数控制在6800-6900米，厚度公差0.115-0.125，轧机按照0.12的中值设定轧制。剩余一包8.6t脱脂结束后报工，报工报待处理。特别注意按照此要求操作。
最终冷轧 | JG12240703491 | JG1224070349 | 东方850轧机 | 合格 | 合格品 | 乙 | 杨海鹏 | 4955 | 4910 | 0.9909 | 6898 | 0.125 | 760 | 850轧机普光辊(Ra0.4-0.6μm)轧制0.125mm(0.4-0.25-0.16-0.125) |  | 20100142 | 轧硬 | 0.4*760-SPCC | 30210004 | 光亮卷 | 0.125-SPCC |  | 30 | MO001554 | MO001554-003-01 | GLJ001 | 东方光亮卷前处理(0.4轧0.125mm) | 13530 | 2024-07-12 | 2024-07-12 | 5 | 2024-07-20 13:08:53 | 2024-07-20 13:10:10 | 江苏东方九天新能源材料有限公司 | 239532 | 杨海鹏 |  |  | 0.4 | 2090 | 760 | 1 | JG12240703491 | 脱脂分一包4.9t，2050米，合格报工，轧0.125，米数控制在6800-6900米，厚度公差0.115-0.125，轧机按照0.12的中值设定轧制。剩余一包8.6t脱脂结束后报工，报工报待处理。特别注意按照此要求操作。
最终冷轧 | JG12240701011 | JG1224070101 | 东方850轧机 | 合格 | 合格品 | 乙 | 肖勋民 | 4840 | 4800 | 0.9917 | 6865 | 0.125 | 760 | 850轧机普光辊(Ra0.4-0.6μm)轧制0.125mm(0.4-0.25-0.16-0.125) |  | 20100142 | 轧硬 | 0.4*760-SPCC | 30210004 | 光亮卷 | 0.125-SPCC |  | 30 | MO001427 | MO001427-001-01 | GLJ001 | 东方光亮卷前处理(0.4轧0.125mm) | 13305 | 2024-07-09 | 2024-07-16 | 5 | 2024-07-20 12:10:51 | 2024-07-20 12:11:40 | 江苏东方九天新能源材料有限公司 | 207314 | 肖勋民 |  |  | 0.4 | 2060 | 760 | 1 | JG12240701011 | 脱脂分一包4.9t，2050米，合格报工，轧0.125，米数控制在6800-6900米，厚度公差0.115-0.125，轧机按照0.12的中值设定轧制。剩余一包8.4t脱脂结束后报工，报工报待处理。特别注意按照此要求操作。
最终冷轧 | JG12240703651 | JG1224070365 | 东方850轧机 | 合格 | 合格品 | 乙 | 杨海鹏 | 4900 | 4830 | 0.9857 | 6800 | 0.125 | 760 | 850轧机普光辊(Ra0.4-0.6μm)轧制0.125mm(0.4-0.25-0.16-0.125) |  | 20100142 | 轧硬 | 0.4*760-SPCC | 30210004 | 光亮卷 | 0.125-SPCC |  | 30 | MO001554 | MO001554-009-01 | GLJ001 | 东方光亮卷前处理(0.4轧0.125mm) | 13500 | 2024-07-12 | 2024-07-12 | 5 | 2024-07-20 10:52:00 | 2024-07-20 11:12:14 | 江苏东方九天新能源材料有限公司 | 239538 | 杨海鹏 |  |  | 0.4 | 2080 | 760 | 1 | JG12240703651 | 脱脂分一包4.9t，2050米，合格报工，轧0.125，米数控制在6800-6900米，厚度公差0.115-0.125，轧机按照0.12的中值设定轧制。剩余一包8.6t脱脂结束后报工，报工报待处理。特别注意按照此要求操作。
最终冷轧 | JG12240703661 | JG1224070366 | 东方850轧机 | 合格 | 合格品 | 乙 | 肖勋民 | 4940 | 4900 | 0.9919 | 6968 | 0.125 | 760 | 850轧机普光辊(Ra0.4-0.6μm)轧制0.125mm(0.4-0.25-0.16-0.125) |  | 20100142 | 轧硬 | 0.4*760-SPCC | 30210004 | 光亮卷 | 0.125-SPCC |  | 30 | MO001554 | MO001554-010-01 | GLJ001 | 东方光亮卷前处理(0.4轧0.125mm) | 13500 | 2024-07-12 | 2024-07-12 | 5 | 2024-07-20 09:08:00 | 2024-07-20 09:28:48 | 江苏东方九天新能源材料有限公司 | 239539 | 肖勋民 |  |  | 0.4 | 2090 | 760 | 1 | JG12240703661 | 脱脂分一包4.9t，2050米，合格报工，轧0.125，米数控制在6800-6900米，厚度公差0.115-0.125，轧机按照0.12的中值设定轧制。剩余一包8.6t脱脂结束后报工，报工报待处理。特别注意按照此要求操作。
最终冷轧 | JG1224070107 | JG1224070107 | 东方850轧机 | 合格 | 合格品 | 甲 | 吴宏林 | 13350 | 13290 | 0.9955 | 22250 | 0.1 | 760 | 850轧机普光辊(Ra0.4-0.6μm)轧制0.1mm(0.4-0.25-0.15-0.115-0.1) |  | 20100142 | 轧硬 | 0.4*760-SPCC | 30210015 | 光亮卷 | 0.1-SPCC |  | 30 | MO001250 | MO001250-007 | GLJ003 | 光亮卷前处理 模板 | 13360 | 2024-07-05 | 2024-07-15 | 5 | 2024-07-20 08:10:42 | 2024-07-20 08:11:38 | 江苏东方九天新能源材料有限公司 | 207328 | 吴宏林 |  |  | 0.4 | 5670 | 760 | 1 | JG1224070107 | 轧0.1，米数控制在22700-22800米，脱脂分一包10300米。 |  |  | 否 | 0
最终冷轧 | JG1224070103 | JG1224070103 | 东方850轧机 | 合格 | 合格品 | 甲 | 蔡迎虎 | 13200 | 12530 | 0.9492 | 21352 | 0.1 | 760 | 850轧机普光辊(Ra0.4-0.6μm)轧制0.1mm(0.4-0.25-0.15-0.115-0.1) |  | 20100142 | 轧硬 | 0.4*760-SPCC | 30210015 | 光亮卷 | 0.1-SPCC |  | 30 | MO001250 | MO001250-003 | GLJ003 | 光亮卷前处理 模板 | 13210 | 2024-07-05 | 2024-07-15 | 2 | 2024-07-20 04:58:16 | 2024-07-20 04:59:01 | 江苏东方九天新能源材料有限公司 | 207324 | 蔡迎虎 |  |  | 0.4 | 5610 | 760 | 1 | JG1224070103 | 轧0.1，米数控制在22700-22800米，脱脂分一包10300米。 |  |  | 否 | 0
最终冷轧 | JG1224070104 | JG1224070104 | 东方850轧机 | 合格 | 合格品 | 甲 | 何建 | 13195 | 13160 | 0.9973 | 22760 | 0.1 | 760 | 850轧机普光辊(Ra0.4-0.6μm)轧制0.1mm(0.4-0.25-0.15-0.115-0.1) |  | 20100142 | 轧硬 | 0.4*760-SPCC | 30210015 | 光亮卷 | 0.1-SPCC |  | 30 | MO001250 | MO001250-004 | GLJ003 | 光亮卷前处理 模板 | 13230 | 2024-07-05 | 2024-07-15 | 5 | 2024-07-20 00:02:12 | 2024-07-20 00:02:48 | 江苏东方九天新能源材料有限公司 | 207325 | 何建 |  |  | 0.4 | 5610 | 760 | 1 | JG1224070104 | 轧0.1，米数控制在22700-22800米，脱脂分一包10300米。 |  |  | 否 | 0
最终冷轧 | JG12240602651 | JG1224060265 | 东方850轧机 | 合格 | 合格品 | 乙 | 杨海鹏 | 6515 | 6480 | 0.9946 | 11181 | 0.1 | 760 | 850轧机普光辊(Ra0.4-0.6μm)轧制0.1mm(0.4-0.25-0.15-0.115-0.1) |  | 20100142 | 轧硬 | 0.4*760-SPCC | 30210015 | 光亮卷 | 0.1-SPCC |  | 30 | MO000947 | MO000947-010-01 | KSFW001 | 东方小品种钢前处理 0.67（昆山富维 厚度公差：0.660-0.670mm,光泽度大于150GU（横向、纵向），粗糙度：Ra0.2-0.45um.硬度：HV80-110） | 13020 | 2024-06-25 | 2024-07-05 | 2 | 2024-07-19 21:04:35 | 2024-07-19 21:05:39 | 江苏东方九天新能源材料有限公司 | 193145 | 杨海鹏 |  |  | 0.4 | 2760 | 760 | 1 | JG12240602651 | 轧0.1，米数控制在22200-22300米，脱脂分一包9200米。 |  |  | 否 | 0
最终冷轧 | JG12240601331 | JG1224060133 | 东方850轧机 | 合格 | 合格品 | 乙 | 王厉 | 6820 | 6780 | 0.9941 | 11740 | 0.1 | 760 | 850轧机普光辊(Ra0.4-0.6μm)轧制0.1mm(0.4-0.25-0.15-0.115-0.1) |  | 20100142 | 轧硬 | 0.4*760-SPCC | 30210015 | 光亮卷 | 0.1-SPCC |  | 30 | MO000938 | MO000938-006-01 | KSFW001 | 东方小品种钢前处理 0.67（昆山富维 厚度公差：0.660-0.670mm,光泽度大于150GU（横向、纵向），粗糙度：Ra0.2-0.45um.硬度：HV80-110） | 13480 | 2024-06-24 | 2024-07-04 | 5 | 2024-07-19 19:13:44 | 2024-07-19 19:20:14 | 江苏东方九天新能源材料有限公司 | 192990 | 王厉 |  |  | 0.4 | 2900 | 760 | 1 | JG12240601331 | 轧0.1，米数控制在23100-23200米，脱脂分一包10400米。
最终冷轧 | JG12240602761 | JG1224060276 | 东方850轧机 | 合格 | 合格品 | 乙 | 肖勋民 | 6695 | 6645 | 0.9925 | 11500 | 0.1 | 760 | 850轧机普光辊(Ra0.4-0.6μm)轧制0.1mm(0.4-0.25-0.15-0.115-0.1) |  | 20100142 | 轧硬 | 0.4*760-SPCC | 30210015 | 光亮卷 | 0.1-SPCC |  | 30 | MO000945 | MO000945-004-01 | KSFW001 | 东方小品种钢前处理 0.67（昆山富维 厚度公差：0.660-0.670mm,光泽度大于150GU（横向、纵向），粗糙度：Ra0.2-0.45um.硬度：HV80-110） | 13430 | 2024-06-25 | 2024-07-05 | 5 | 2024-07-19 17:07:53 | 2024-07-19 17:09:31 | 江苏东方九天新能源材料有限公司 | 193084 | 肖勋民 |  |  | 0.4 | 2850 | 760 | 1 | JG12240602761 | 轧0.1，米数控制在23100-23200米，脱脂分一包10400米。 |  |  | 否 | 0
最终冷轧 | JG12240601431 | JG1224060143 | 东方850轧机 | 合格 | 合格品 | 乙 | 肖勋民 | 6715 | 6660 | 0.9918 | 11566 | 0.1 | 760 | 850轧机普光辊(Ra0.4-0.6μm)轧制0.1mm(0.4-0.25-0.15-0.115-0.1) |  | 20100142 | 轧硬 | 0.4*760-SPCC | 30210015 | 光亮卷 | 0.1-SPCC |  | 30 | MO000945 | MO000945-012-01 | KSFW001 | 东方小品种钢前处理 0.67（昆山富维 厚度公差：0.660-0.670mm,光泽度大于150GU（横向、纵向），粗糙度：Ra0.2-0.45um.硬度：HV80-110） | 13475 | 2024-06-25 | 2024-07-05 | 2 | 2024-07-19 15:05:53 | 2024-07-19 15:35:44 | 江苏东方九天新能源材料有限公司 | 193092 | 肖勋民 |  |  | 0.4 | 2850 | 760 | 1 | JG12240601431 | 轧0.1，米数控制在23100-23200米，脱脂分一包10400米。 |  |  | 否 | 0
最终冷轧 | JG1224060266 | JG1224060266 | 东方850轧机 | 合格 | 合格品 | 乙 | 杨海鹏 | 13015 | 12030 | 0.9243 | 21222 | 0.1 | 760 | 850轧机普光辊(Ra0.4-0.6μm)轧制0.1mm(0.4-0.25-0.15-0.115-0.1) |  | 20100142 | 轧硬 | 0.4*760-SPCC | 30210015 | 光亮卷 | 0.1-SPCC |  | 30 | MO000947 | MO000947-013 | KSFW001 | 东方小品种钢前处理 0.67（昆山富维 厚度公差：0.660-0.670mm,光泽度大于150GU（横向、纵向），粗糙度：Ra0.2-0.45um.硬度：HV80-110） | 13040 | 2024-06-25 | 2024-07-05 | 5 | 2024-07-19 14:07:46 | 2024-07-19 14:08:46 | 江苏东方九天新能源材料有限公司 | 193150 | 杨海鹏 |  |  | 0.4 | 5540 | 760 | 1 | JG1224060266 | 轧0.1，米数控制在22200-22300米，脱脂分一包9200米。 |  |  | 否 | 0
最终冷轧 | JG12240602762 | JG1224060276 | 东方850轧机 | 合格 | 合格品 | 甲 | 吴宏林 | 6675 | 6630 | 0.9933 | 11522 | 0.1 | 760 | 850轧机普光辊(Ra0.4-0.6μm)轧制0.1mm(0.4-0.25-0.15-0.115-0.1) |  | 20100142 | 轧硬 | 0.4*760-SPCC | 30210015 | 光亮卷 | 0.1-SPCC |  | 30 | MO000945 | MO000945-004-02 | KSFW001 | 东方小品种钢前处理 0.67（昆山富维 厚度公差：0.660-0.670mm,光泽度大于150GU（横向、纵向），粗糙度：Ra0.2-0.45um.硬度：HV80-110） | 13430 | 2024-06-25 | 2024-07-05 | 5 | 2024-07-19 07:48:12 | 2024-07-19 07:48:59 | 江苏东方九天新能源材料有限公司 | 193084 | 吴宏林 |  |  | 0.4 | 2850 | 760 | 1 | JG12240602762 | 轧0.1，米数控制在23100-23200米，脱脂分一包10400米。 |  |  | 否 | 0
最终冷轧 | JG12240601332 | JG1224060133 | 东方850轧机 | 合格 | 合格品 | 甲 | 蔡迎虎 | 6655 | 6620 | 0.9947 | 11550 | 0.1 | 760 | 850轧机普光辊(Ra0.4-0.6μm)轧制0.1mm(0.4-0.25-0.15-0.115-0.1) |  | 20100142 | 轧硬 | 0.4*760-SPCC | 30210015 | 光亮卷 | 0.1-SPCC |  | 30 | MO000938 | MO000938-006-02 | KSFW001 | 东方小品种钢前处理 0.67（昆山富维 厚度公差：0.660-0.670mm,光泽度大于150GU（横向、纵向），粗糙度：Ra0.2-0.45um.硬度：HV80-110） | 13480 | 2024-06-24 | 2024-07-04 | 5 | 2024-07-19 06:04:41 | 2024-07-19 06:05:27 | 江苏东方九天新能源材料有限公司 | 192990 | 吴宏林 |  |  | 0.4 | 2830 | 760 | 1 | JG12240601332 | 轧0.1，米数控制在23100-23200米，脱脂分一包10400米。
最终冷轧 | JG1224060146 | JG1224060146 | 东方850轧机 | 合格 | 合格品 |  | 吴宏林 | 11670 | 11600 | 0.994 | 19954 | 0.1 | 760 | 850轧机普光辊(Ra0.4-0.6μm)轧制0.1mm(0.4-0.25-0.15-0.115-0.1) |  | 20100142 | 轧硬 | 0.4*760-SPCC | 30210015 | 光亮卷 | 0.1-SPCC |  | 30 | MO000948 | MO000948-002 | KSFW001 | 东方小品种钢前处理 0.67（昆山富维 厚度公差：0.660-0.670mm,光泽度大于150GU（横向、纵向），粗糙度：Ra0.2-0.45um.硬度：HV80-110） | 11685 | 2024-06-25 | 2024-07-05 | 5 | 2024-07-19 04:00:13 | 2024-07-19 04:05:24 | 江苏东方九天新能源材料有限公司 | 193160 | 吴宏林 |  |  | 0.4 | 4950 | 760 | 1 | JG1224060146 | 轧0.1，米数控制在11900-20000米，脱脂分一包9300米。 |  |  | 否 | 0
最终冷轧 | JG1224060267 | JG1224060267 | 东方850轧机 | 合格 | 合格品 | 甲 | 蔡迎虎 | 13060 | 12760 | 0.977 | 22050 | 0.1 | 760 | 850轧机普光辊(Ra0.4-0.6μm)轧制0.1mm(0.4-0.25-0.15-0.115-0.1) |  | 20100142 | 轧硬 | 0.4*760-SPCC | 30210015 | 光亮卷 | 0.1-SPCC |  | 30 | MO000947 | MO000947-015 | KSFW001 | 东方小品种钢前处理 0.67（昆山富维 厚度公差：0.660-0.670mm,光泽度大于150GU（横向、纵向），粗糙度：Ra0.2-0.45um.硬度：HV80-110） | 13065 | 2024-06-25 | 2024-07-05 | 5 | 2024-07-19 00:26:31 | 2024-07-19 00:27:05 | 江苏东方九天新能源材料有限公司 | 193153 | 蔡迎虎 |  |  | 0.4 | 5550 | 760 | 1 | JG1224060267 | 轧0.1，米数控制在22200-22300米，脱脂分一包9200米。 |  |  | 否 | 0
最终冷轧 | JG1224055148 | JG1224055148 | 东方850轧机 | 合格 | 合格品 | 乙 | 王厉 | 13800 | 13500 | 0.9783 | 23190 | 0.1 | 760 | 850轧机普光辊(Ra0.4-0.6μm)轧制0.1mm(0.4-0.25-0.15-0.115-0.1) |  | 20100142 | 轧硬 | 0.4*760-SPCC | 30210015 | 光亮卷 | 0.1-SPCC |  | 30 | MO000956 | MO000956-002 | KSFW001 | 东方小品种钢前处理 0.67（昆山富维 厚度公差：0.660-0.670mm,光泽度大于150GU（横向、纵向），粗糙度：Ra0.2-0.45um.硬度：HV80-110） | 13815 | 2024-06-25 | 2024-07-05 | 2 | 2024-07-18 20:11:09 | 2024-07-18 20:11:57 | 江苏东方九天新能源材料有限公司 | 193298 | 王厉 |  |  | 0.4 | 5850 | 760 | 1 | JG1224055148 | 轧0.1，米数控制在23700-23800米，脱脂分一包10500米。 |  |  | 否 | 0
最终冷轧 | JG1224055147 | JG1224055147 | 东方850轧机 | 合格 | 合格品 | 乙 | 肖勋民 | 13780 | 13520 | 0.9811 | 23415 | 0.1 | 760 | 850轧机普光辊(Ra0.4-0.6μm)轧制0.1mm(0.4-0.25-0.15-0.115-0.1) |  | 20100142 | 轧硬 | 0.4*760-SPCC | 30210015 | 光亮卷 | 0.1-SPCC |  | 30 | MO000956 | MO000956-001 | KSFW001 | 东方小品种钢前处理 0.67（昆山富维 厚度公差：0.660-0.670mm,光泽度大于150GU（横向、纵向），粗糙度：Ra0.2-0.45um.硬度：HV80-110） | 13795 | 2024-06-25 | 2024-07-05 | 2 | 2024-07-18 15:47:51 | 2024-07-18 15:48:35 | 江苏东方九天新能源材料有限公司 | 193297 | 肖勋民 |  |  | 0.4 | 5850 | 760 | 1 | JG1224055147 | 轧0.1，米数控制在23700-23800米，脱脂分一包10500米。 |  |  | 否 | 0
最终冷轧 | JG1224060270 | JG1224060270 | 东方850轧机 | 合格 | 合格品 | 乙 | 杨海鹏 | 12940 | 12800 | 0.9892 | 21870 | 0.1 | 760 | 850轧机普光辊(Ra0.4-0.6μm)轧制0.1mm(0.4-0.25-0.15-0.115-0.1) |  | 20100142 | 轧硬 | 0.4*760-SPCC | 30210015 | 光亮卷 | 0.1-SPCC |  | 30 | MO000947 | MO000947-004 | KSFW001 | 东方小品种钢前处理 0.67（昆山富维 厚度公差：0.660-0.670mm,光泽度大于150GU（横向、纵向），粗糙度：Ra0.2-0.45um.硬度：HV80-110） | 12970 | 2024-06-25 | 2024-07-05 | 2 | 2024-07-18 12:27:16 | 2024-07-18 12:27:54 | 江苏东方九天新能源材料有限公司 | 193135 | 杨海鹏 |  |  | 0.4 | 5500 | 760 | 1 | JG1224060270 | 轧0.1，米数控制在22200-22300米，脱脂分一包9200米。 |  |  | 否 | 0
最终冷轧 | JG1224060251 | JG1224060251 | 东方850轧机 | 合格 | 合格品 | 甲 | 蔡迎虎 | 13000 | 12900 | 0.9923 | 22515 | 0.1 | 760 | 850轧机普光辊(Ra0.4-0.6μm)轧制0.1mm(0.4-0.25-0.15-0.115-0.1) |  | 20100142 | 轧硬 | 0.4*760-SPCC | 30210015 | 光亮卷 | 0.1-SPCC |  | 30 | MO000947 | MO000947-008 | KSFW001 | 东方小品种钢前处理 0.67（昆山富维 厚度公差：0.660-0.670mm,光泽度大于150GU（横向、纵向），粗糙度：Ra0.2-0.45um.硬度：HV80-110） | 13015 | 2024-06-25 | 2024-07-05 | 2 | 2024-07-18 08:11:59 | 2024-07-18 08:12:27 | 江苏东方九天新能源材料有限公司 | 193142 | 蔡迎虎 |  |  | 0.4 | 5530 | 760 | 1 | JG1224060251 | 轧0.1，米数控制在22200-22300米，脱脂分一包9200米。 |  |  | 否 | 0
最终冷轧 | JG12240602743 | JG1224060274 | 东方850轧机 | 合格 | 合格品 | 甲 | 吴宏林 | 1750 | 1750 | 1 | 3500 | 0.1 | 760 | 850轧机普光辊(Ra0.4-0.6μm)轧制0.1mm(0.4-0.25-0.15-0.115-0.1) |  | 20100142 | 轧硬 | 0.4*760-SPCC | 30210015 | 光亮卷 | 0.1-SPCC |  | 30 | MO000947 | MO000947-009-03 | KSFW001 | 东方小品种钢前处理 0.67（昆山富维 厚度公差：0.660-0.670mm,光泽度大于150GU（横向、纵向），粗糙度：Ra0.2-0.45um.硬度：HV80-110） | 13020 | 2024-06-25 | 2024-07-05 | 2 | 2024-07-18 04:37:16 | 2024-07-18 04:42:13 | 江苏东方九天新能源材料有限公司 |  | 吴宏林 |  | 1 | 0.1 | 3500 | 760 | 1 | JG12240602743 | 轧0.1，米数控制在22200-22300米，脱脂分一包9200米。
最终冷轧 | JG12240602742 | JG1224060274 | 东方850轧机 | 合格 | 让步接收 | 甲 | 吴宏林 | 3480 | 3480 | 1 | 3640 | 0.15 | 760 | 850轧机普光辊(Ra0.4-0.6μm)轧制0.1mm(0.4-0.25-0.15-0.115-0.1) |  | 20100142 | 轧硬 | 0.4*760-SPCC | 30210015 | 光亮卷 | 0.1-SPCC |  | 10 | MO000947 | MO000947-009-02 | KSFW001 | 东方小品种钢前处理 0.67（昆山富维 厚度公差：0.660-0.670mm,光泽度大于150GU（横向、纵向），粗糙度：Ra0.2-0.45um.硬度：HV80-110） | 13020 | 2024-06-25 | 2024-07-05 | 2 | 2024-07-18 04:37:16 | 2024-07-18 04:42:13 | 江苏东方九天新能源材料有限公司 |  | 吴宏林 |  | 1 | 0.15 | 3640 | 760 | 1 | JG12240602742 | 轧0.1，米数控制在22200-22300米，脱脂分一包9200米。
最终冷轧 | JG12240602741 | JG1224060274 | 东方850轧机 | 合格 | 合格品 | 甲 | 吴宏林 | 7150 | 7150 | 1 | 12198 | 0.1 | 760 | 850轧机普光辊(Ra0.4-0.6μm)轧制0.1mm(0.4-0.25-0.15-0.115-0.1) |  | 20100142 | 轧硬 | 0.4*760-SPCC | 30210015 | 光亮卷 | 0.1-SPCC |  | 30 | MO000947 | MO000947-009-01 | KSFW001 | 东方小品种钢前处理 0.67（昆山富维 厚度公差：0.660-0.670mm,光泽度大于150GU（横向、纵向），粗糙度：Ra0.2-0.45um.硬度：HV80-110） | 13020 | 2024-06-25 | 2024-07-05 | 2 | 2024-07-18 04:37:16 | 2024-07-18 04:42:13 | 江苏东方九天新能源材料有限公司 |  | 吴宏林 |  | 1 | 0.1 | 12198 | 760 | 1 | JG12240602741 | 轧0.1，米数控制在22200-22300米，脱脂分一包9200米。
最终冷轧 | JG12240601432 | JG1224060143 | 东方850轧机 | 合格 | 合格品 | 甲 | 何建 | 6730 | 6670 | 0.9911 | 11634 | 0.1 | 760 | 850轧机普光辊(Ra0.4-0.6μm)轧制0.1mm(0.4-0.25-0.15-0.115-0.1) |  | 20100142 | 轧硬 | 0.4*760-SPCC | 30210015 | 光亮卷 | 0.1-SPCC |  | 30 | MO000945 | MO000945-012-02 | KSFW001 | 东方小品种钢前处理 0.67（昆山富维 厚度公差：0.660-0.670mm,光泽度大于150GU（横向、纵向），粗糙度：Ra0.2-0.45um.硬度：HV80-110） | 13475 | 2024-06-25 | 2024-07-05 | 2 | 2024-07-16 08:46:36 | 2024-07-16 08:47:32 | 江苏东方九天新能源材料有限公司 | 193092 | 何建 |  |  | 0.4 | 2860 | 760 | 1 | JG12240601432 | 轧0.1，米数控制在23100-23200米，脱脂分一包10400米。 |  |  | 否 | 0
最终冷轧 | JG1224060252 | JG1224060252 | 东方850轧机 | 合格 | 合格品 | 甲 | 吴宏林 | 13010 | 12980 | 0.9977 | 22068 | 0.1 | 760 | 850轧机普光辊(Ra0.4-0.6μm)轧制0.1mm(0.4-0.25-0.15-0.115-0.1) |  | 20100142 | 轧硬 | 0.4*760-SPCC | 30210015 | 光亮卷 | 0.1-SPCC |  | 30 | MO000947 | MO000947-012 | KSFW001 | 东方小品种钢前处理 0.67（昆山富维 厚度公差：0.660-0.670mm,光泽度大于150GU（横向、纵向），粗糙度：Ra0.2-0.45um.硬度：HV80-110） | 13035 | 2024-06-25 | 2024-07-05 | 2 | 2024-07-16 06:40:10 | 2024-07-16 06:40:42 | 江苏东方九天新能源材料有限公司 | 193148 | 吴宏林 |  |  | 0.4 | 5520 | 760 | 1 | JG1224060252 | 轧0.1，米数控制在22200-22300米，脱脂分一包9200米。 |  |  | 否 | 0
最终冷轧 | JG1224060134 | JG1224060134 | 东方850轧机 | 合格 | 合格品 | 甲 | 何建 | 13490 | 13300 | 0.9859 | 23030 | 0.1 | 760 | 850轧机普光辊(Ra0.4-0.6μm)轧制0.1mm(0.4-0.25-0.15-0.115-0.1) |  | 20100142 | 轧硬 | 0.4*760-SPCC | 30210015 | 光亮卷 | 0.1-SPCC |  | 30 | MO000938 | MO000938-007 | KSFW001 | 东方小品种钢前处理 0.67（昆山富维 厚度公差：0.660-0.670mm,光泽度大于150GU（横向、纵向），粗糙度：Ra0.2-0.45um.硬度：HV80-110） | 13500 | 2024-06-24 | 2024-07-04 | 5 | 2024-07-16 03:52:38 | 2024-07-16 03:53:09 | 江苏东方九天新能源材料有限公司 | 192991 | 何建 |  |  | 0.4 | 5740 | 760 | 1 | JG1224060134 | 轧0.1，米数控制在23100-23200米，脱脂分一包10400米。 |  |  | 否 | 0
最终冷轧 | JG1224060145 | JG1224060145 | 东方850轧机 | 合格 | 合格品 | 甲 | 吴宏林 | 11655 | 11600 | 0.9953 | 19540 | 0.1 | 760 | 850轧机普光辊(Ra0.4-0.6μm)轧制0.1mm(0.4-0.25-0.15-0.115-0.1) |  | 20100142 | 轧硬 | 0.4*760-SPCC | 30210015 | 光亮卷 | 0.1-SPCC |  | 30 | MO000948 | MO000948-001 | KSFW001 | 东方小品种钢前处理 0.67（昆山富维 厚度公差：0.660-0.670mm,光泽度大于150GU（横向、纵向），粗糙度：Ra0.2-0.45um.硬度：HV80-110） | 11685 | 2024-06-25 | 2024-07-05 | 2 | 2024-07-15 23:18:02 | 2024-07-15 23:18:37 | 江苏东方九天新能源材料有限公司 | 193159 | 吴宏林 |  |  | 0.4 | 4960 | 760 | 1 | JG1224060145 | 轧0.1，米数控制在11900-20000米，脱脂分一包9300米。 |  |  | 否 | 0
最终冷轧 | JG12240601261 | JG1224060126 | 东方850轧机 | 合格 | 合格品 | 乙 | 王厉 | 6830 | 6800 | 0.9956 | 11745 | 0.1 | 760 | 850轧机普光辊(Ra0.4-0.6μm)轧制0.1mm(0.4-0.25-0.15-0.115-0.1) |  | 20100142 | 轧硬 | 0.4*760-SPCC | 30210015 | 光亮卷 | 0.1-SPCC |  | 30 | MO000938 | MO000938-011-01 | KSFW001 | 东方小品种钢前处理 0.67（昆山富维 厚度公差：0.660-0.670mm,光泽度大于150GU（横向、纵向），粗糙度：Ra0.2-0.45um.硬度：HV80-110） | 13530 | 2024-06-24 | 2024-07-04 | 2 | 2024-07-15 20:20:03 | 2024-07-15 20:29:28 | 江苏东方九天新能源材料有限公司 | 192995 | 王厉 |  |  | 0.4 | 2900 | 760 | 1 | JG12240601261 | 轧0.1，米数控制在23100-23200米，脱脂分一包10400米。 |  |  | 否 | 0
最终冷轧 | JG1224060263 | JG1224060263 | 东方850轧机 | 合格 | 合格品 | 乙 | 肖勋民 | 13025 | 13000 | 0.9981 | 22394 | 0.1 | 760 | 850轧机普光辊(Ra0.4-0.6μm)轧制0.1mm(0.4-0.25-0.15-0.115-0.1) |  | 20100142 | 轧硬 | 0.4*760-SPCC | 30210015 | 光亮卷 | 0.1-SPCC |  | 30 | MO000947 | MO000947-011 | KSFW001 | 东方小品种钢前处理 0.67（昆山富维 厚度公差：0.660-0.670mm,光泽度大于150GU（横向、纵向），粗糙度：Ra0.2-0.45um.硬度：HV80-110） | 13030 | 2024-06-25 | 2024-07-05 | 2 | 2024-07-15 18:58:03 | 2024-07-15 18:58:59 | 江苏东方九天新能源材料有限公司 | 193147 | 肖勋民 |  |  | 0.4 | 5540 | 760 | 1 | JG1224060263 | 轧0.1，米数控制在22200-22300米，脱脂分一包9200米。 |  |  | 否 | 0
最终冷轧 | JG1224060138 | JG1224060138 | 东方850轧机 | 合格 | 合格品 | 乙 | 肖勋民 | 12960 | 12780 | 0.9861 | 21523 | 0.1 | 760 | 850轧机普光辊(Ra0.4-0.6μm)轧制0.1mm(0.4-0.25-0.15-0.115-0.1) |  | 20100142 | 轧硬 | 0.4*760-SPCC | 30210015 | 光亮卷 | 0.1-SPCC |  | 30 | MO000947 | MO000947-005 | KSFW001 | 东方小品种钢前处理 0.67（昆山富维 厚度公差：0.660-0.670mm,光泽度大于150GU（横向、纵向），粗糙度：Ra0.2-0.45um.硬度：HV80-110） | 12980 | 2024-06-25 | 2024-07-05 | 2 | 2024-07-15 16:08:56 | 2024-07-15 16:11:21 | 江苏东方九天新能源材料有限公司 | 193137 | 肖勋民 |  |  | 0.4 | 5520 | 760 | 1 | JG1224060138 | 轧0.1，米数控制在22200-22300米，脱脂分一包9200米。 |  |  | 否 | 0
最终冷轧 | JG1224060130 | JG1224060130 | 东方850轧机 | 合格 | 合格品 | 乙 | 杨海鹏 | 13450 | 13300 | 0.9888 | 22211 | 0.1 | 760 | 850轧机普光辊(Ra0.4-0.6μm)轧制0.1mm(0.4-0.25-0.15-0.115-0.1) |  | 20100142 | 轧硬 | 0.4*760-SPCC | 30210015 | 光亮卷 | 0.1-SPCC |  | 30 | MO000938 | MO000938-009 | KSFW001 | 东方小品种钢前处理 0.67（昆山富维 厚度公差：0.660-0.670mm,光泽度大于150GU（横向、纵向），粗糙度：Ra0.2-0.45um.硬度：HV80-110） | 13470 | 2024-06-24 | 2024-07-04 | 5 | 2024-07-15 10:30:48 | 2024-07-15 15:07:20 | 江苏东方九天新能源材料有限公司 | 192993 | 肖勋民 |  |  | 0.4 | 5720 | 760 | 1 | JG1224060130 | 轧0.1，米数控制在23100-23200米，脱脂分一包10400米。 |  |  | 否 | 0
最终冷轧 | JG1224060256 | JG1224060256 | 东方850轧机 | 合格 | 合格品 | 甲 | 吴宏林 | 13505 | 13470 | 0.9974 | 23315 | 0.1 | 760 | 850轧机普光辊(Ra0.4-0.6μm)轧制0.1mm(0.4-0.25-0.15-0.115-0.1) |  | 20100142 | 轧硬 | 0.4*760-SPCC | 30210015 | 光亮卷 | 0.1-SPCC |  | 30 | MO000945 | MO000945-025 | KSFW001 | 东方小品种钢前处理 0.67（昆山富维 厚度公差：0.660-0.670mm,光泽度大于150GU（横向、纵向），粗糙度：Ra0.2-0.45um.硬度：HV80-110） | 13530 | 2024-06-25 | 2024-07-05 | 2 | 2024-07-15 07:43:31 | 2024-07-15 07:44:04 | 江苏东方九天新能源材料有限公司 | 193106 | 吴宏林 |  |  | 0.4 | 5740 | 760 | 1 | JG1224060256 | 轧0.1，米数控制在23100-23200米，脱脂分一包10400米。 |  |  | 否 | 0
最终冷轧 | JG1224060262 | JG1224060262 | 东方850轧机 | 合格 | 合格品 | 甲 | 蔡迎虎 | 13100 | 13050 | 0.9962 | 21932 | 0.1 | 760 | 850轧机普光辊(Ra0.4-0.6μm)轧制0.1mm(0.4-0.25-0.15-0.115-0.1) |  | 20100142 | 轧硬 | 0.4*760-SPCC | 30210015 | 光亮卷 | 0.1-SPCC |  | 30 | MO000946 | MO000946-002 | KSFW001 | 东方小品种钢前处理 0.67（昆山富维 厚度公差：0.660-0.670mm,光泽度大于150GU（横向、纵向），粗糙度：Ra0.2-0.45um.硬度：HV80-110） | 13120 | 2024-06-25 | 2024-07-05 | 2 | 2024-07-15 04:41:58 | 2024-07-15 04:42:40 | 江苏东方九天新能源材料有限公司 | 193120 | 蔡迎虎 |  |  | 0.4 | 5570 | 760 | 1 | JG1224060262 | 轧0.1，米数控制在22500-22600米，脱脂分一包9200米。 |  |  | 否 | 0
最终冷轧 | JG1224060268 | JG1224060268 | 东方850轧机 | 合格 | 合格品 | 甲 | 何建 | 13065 | 13020 | 0.9966 | 21863 | 0.1 | 760 | 850轧机普光辊(Ra0.4-0.6μm)轧制0.1mm(0.4-0.25-0.15-0.115-0.1) |  | 20100142 | 轧硬 | 0.4*760-SPCC | 30210015 | 光亮卷 | 0.1-SPCC |  | 30 | MO000947 | MO000947-017 | KSFW001 | 东方小品种钢前处理 0.67（昆山富维 厚度公差：0.660-0.670mm,光泽度大于150GU（横向、纵向），粗糙度：Ra0.2-0.45um.硬度：HV80-110） | 13080 | 2024-06-25 | 2024-07-05 | 2 | 2024-07-15 01:58:48 | 2024-07-15 01:59:54 | 江苏东方九天新能源材料有限公司 | 193156 | 何建 |  |  | 0.4 | 5560 | 760 | 1 | JG1224060268 | 轧0.1，米数控制在22200-22300米，脱脂分一包9200米。 |  |  | 否 | 0
最终冷轧 | JG1224060258 | JG1224060258 | 东方850轧机 | 合格 | 合格品 | 乙 | 王厉 | 13420 | 13340 | 0.994 | 22610 | 0.1 | 760 | 850轧机普光辊(Ra0.4-0.6μm)轧制0.1mm(0.4-0.25-0.15-0.115-0.1) |  | 20100142 | 轧硬 | 0.4*760-SPCC | 30210015 | 光亮卷 | 0.1-SPCC |  | 30 | MO000945 | MO000945-005 | KSFW001 | 东方小品种钢前处理 0.67（昆山富维 厚度公差：0.660-0.670mm,光泽度大于150GU（横向、纵向），粗糙度：Ra0.2-0.45um.硬度：HV80-110） | 13435 | 2024-06-25 | 2024-07-05 | 2 | 2024-07-14 16:03:02 | 2024-07-14 16:59:56 | 江苏东方九天新能源材料有限公司 | 193085 | 王厉 |  |  | 0.4 | 5700 | 760 | 1 | JG1224060258 | 轧0.1，米数控制在23100-23200米，脱脂分一包10400米。 |  |  | 否 | 0
最终冷轧 | JG1224060243 | JG1224060243 | 东方850轧机 | 合格 | 合格品 | 乙 | 肖勋民 | 13450 | 13410 | 0.997 | 22680 | 0.1 | 760 | 850轧机普光辊(Ra0.4-0.6μm)轧制0.1mm(0.4-0.25-0.15-0.115-0.1) |  | 20100142 | 轧硬 | 0.4*760-SPCC | 30210015 | 光亮卷 | 0.1-SPCC |  | 30 | MO000945 | MO000945-008 | KSFW001 | 东方小品种钢前处理 0.67（昆山富维 厚度公差：0.660-0.670mm,光泽度大于150GU（横向、纵向），粗糙度：Ra0.2-0.45um.硬度：HV80-110） | 13465 | 2024-06-25 | 2024-07-05 | 5 | 2024-07-14 14:36:12 | 2024-07-14 14:37:02 | 江苏东方九天新能源材料有限公司 | 193088 | 肖勋民 |  |  | 0.4 | 5710 | 760 | 1 | JG1224060243 | 轧0.1，米数控制在23100-23200米，脱脂分一包10400米。 |  |  | 否 | 0
最终冷轧 | JG1224060264 | JG1224060264 | 东方850轧机 | 合格 | 合格品 | 乙 | 杨海鹏 | 13035 | 13000 | 0.9973 | 22027 | 0.1 | 760 | 850轧机普光辊(Ra0.4-0.6μm)轧制0.1mm(0.4-0.25-0.15-0.115-0.1) |  | 20100142 | 轧硬 | 0.4*760-SPCC | 30210015 | 光亮卷 | 0.1-SPCC |  | 30 | MO000947 | MO000947-014 | KSFW001 | 东方小品种钢前处理 0.67（昆山富维 厚度公差：0.660-0.670mm,光泽度大于150GU（横向、纵向），粗糙度：Ra0.2-0.45um.硬度：HV80-110） | 13050 | 2024-06-25 | 2024-07-05 | 2 | 2024-07-14 12:09:44 | 2024-07-14 12:14:12 | 江苏东方九天新能源材料有限公司 | 193151 | 杨海鹏 |  |  | 0.4 | 5540 | 760 | 1 | JG1224060264 | 轧0.1，米数控制在22200-22300米，脱脂分一包9200米。 |  |  | 否 | 0
最终冷轧 | JG12240601262 | JG1224060126 | 东方850轧机 | 合格 | 合格品 | 乙 | 肖勋民 | 6675 | 6625 | 0.9925 | 11268 | 0.1 | 760 | 850轧机普光辊(Ra0.4-0.6μm)轧制0.1mm(0.4-0.25-0.15-0.115-0.1) |  | 20100142 | 轧硬 | 0.4*760-SPCC | 30210015 | 光亮卷 | 0.1-SPCC |  | 30 | MO000938 | MO000938-011-02 | KSFW001 | 东方小品种钢前处理 0.67（昆山富维 厚度公差：0.660-0.670mm,光泽度大于150GU（横向、纵向），粗糙度：Ra0.2-0.45um.硬度：HV80-110） | 13530 | 2024-06-24 | 2024-07-04 | 2 | 2024-07-14 09:27:57 | 2024-07-14 09:28:49 | 江苏东方九天新能源材料有限公司 | 192995 | 肖勋民 |  |  | 0.4 | 2840 | 760 | 1 | JG12240601262 | 轧0.1，米数控制在23100-23200米，脱脂分一包10400米。 |  |  | 否 | 0
最终冷轧 | JG1224060255 | JG1224060255 | 东方850轧机 | 合格 | 合格品 | 甲 | 蔡迎虎 | 13510 | 13000 | 0.9623 | 22123 | 0.1 | 760 | 850轧机普光辊(Ra0.4-0.6μm)轧制0.1mm(0.4-0.25-0.15-0.115-0.1) |  | 20100142 | 轧硬 | 0.4*760-SPCC | 30210015 | 光亮卷 | 0.1-SPCC |  | 30 | MO000945 | MO000945-020 | KSFW001 | 东方小品种钢前处理 0.67（昆山富维 厚度公差：0.660-0.670mm,光泽度大于150GU（横向、纵向），粗糙度：Ra0.2-0.45um.硬度：HV80-110） | 13510 | 2024-06-25 | 2024-07-05 | 2 | 2024-07-14 07:01:48 | 2024-07-14 07:02:33 | 江苏东方九天新能源材料有限公司 | 193101 | 蔡迎虎 |  |  | 0.4 | 5750 | 760 | 1 | JG1224060255 | 轧0.1，米数控制在23100-23200米，脱脂分一包10400米。 |  |  | 否 | 0
最终冷轧 | JG12240602472 | JG1224060247 | 东方850轧机 | 合格 | 合格品 | 乙 | 王厉 | 2830 | 2830 | 1 | 4810 | 0.1 | 760 | 850轧机普光辊(Ra0.4-0.6μm)轧制0.1mm(0.4-0.25-0.15-0.115-0.1) |  | 20100142 | 轧硬 | 0.4*760-SPCC | 30210015 | 光亮卷 | 0.1-SPCC |  | 30 | MO000945 | MO000945-024-02 | KSFW001 | 东方小品种钢前处理 0.67（昆山富维 厚度公差：0.660-0.670mm,光泽度大于150GU（横向、纵向），粗糙度：Ra0.2-0.45um.硬度：HV80-110） | 13530 | 2024-06-25 | 2024-07-05 | 2 | 2024-07-14 00:19:43 | 2024-07-14 05:55:45 | 江苏东方九天新能源材料有限公司 |  | 王厉 |  | 1 | 0.1 | 4810 | 760 | 1 | JG12240602472 | 轧0.1，米数控制在23100-23200米，脱脂分一包10400米。
最终冷轧 | JG12240602471 | JG1224060247 | 东方850轧机 | 合格 | 合格品 | 乙 | 王厉 | 10625 | 10625 | 1 | 18277 | 0.1 | 760 | 850轧机普光辊(Ra0.4-0.6μm)轧制0.1mm(0.4-0.25-0.15-0.115-0.1) |  | 20100142 | 轧硬 | 0.4*760-SPCC | 30210015 | 光亮卷 | 0.1-SPCC |  | 30 | MO000945 | MO000945-024-01 | KSFW001 | 东方小品种钢前处理 0.67（昆山富维 厚度公差：0.660-0.670mm,光泽度大于150GU（横向、纵向），粗糙度：Ra0.2-0.45um.硬度：HV80-110） | 13530 | 2024-06-25 | 2024-07-05 | 2 | 2024-07-14 00:19:43 | 2024-07-14 05:55:45 | 江苏东方九天新能源材料有限公司 |  | 王厉 |  | 1 | 0.1 | 18277 | 760 | 1 | JG12240602471 | 轧0.1，米数控制在23100-23200米，脱脂分一包10400米。
最终冷轧 | JG1224060250 | JG1224060250 | 东方850轧机 | 合格 | 合格品 | 乙 | 肖勋民 | 13455 | 13400 | 0.9959 | 23055 | 0.1 | 760 | 850轧机普光辊(Ra0.4-0.6μm)轧制0.1mm(0.4-0.25-0.15-0.115-0.1) |  | 20100142 | 轧硬 | 0.4*760-SPCC | 30210015 | 光亮卷 | 0.1-SPCC |  | 30 | MO000945 | MO000945-010 | KSFW001 | 东方小品种钢前处理 0.67（昆山富维 厚度公差：0.660-0.670mm,光泽度大于150GU（横向、纵向），粗糙度：Ra0.2-0.45um.硬度：HV80-110） | 13470 | 2024-06-25 | 2024-07-05 | 2 | 2024-07-14 05:54:17 | 2024-07-14 05:54:55 | 江苏东方九天新能源材料有限公司 | 193090 | 肖勋民 |  |  | 0.4 | 5720 | 760 | 1 | JG1224060250 | 轧0.1，米数控制在23100-23200米，脱脂分一包10400米。 |  |  | 否 | 0
最终冷轧 | JG1224060248 | JG1224060248 | 东方850轧机 | 合格 | 合格品 | 甲 | 吴宏林 | 13520 | 13490 | 0.9978 | 23216 | 0.1 | 760 | 850轧机普光辊(Ra0.4-0.6μm)轧制0.1mm(0.4-0.25-0.15-0.115-0.1) |  | 20100142 | 轧硬 | 0.4*760-SPCC | 30210015 | 光亮卷 | 0.1-SPCC |  | 30 | MO000945 | MO000945-026 | KSFW001 | 东方小品种钢前处理 0.67（昆山富维 厚度公差：0.660-0.670mm,光泽度大于150GU（横向、纵向），粗糙度：Ra0.2-0.45um.硬度：HV80-110） | 13550 | 2024-06-25 | 2024-07-05 | 2 | 2024-07-14 03:28:46 | 2024-07-14 03:29:43 | 江苏东方九天新能源材料有限公司 | 193107 | 吴宏林 |  |  | 0.4 | 5750 | 760 | 1 | JG1224060248 | 轧0.1，米数控制在23100-23200米，脱脂分一包10400米。 |  |  | 否 | 0
最终冷轧 | JG12240550651 | JG1224055065 | 东方850轧机 | 合格 | 合格品 | 甲 | 何建 | 5185 | 5145 | 0.9923 | 8983 | 0.1 | 760 | 850轧机普光辊(Ra0.4-0.6μm)轧制0.1mm(0.4-0.25-0.15-0.115-0.1) |  | 20100142 | 轧硬 | 0.4*760-SPCC | 30210015 | 光亮卷 | 0.1-SPCC |  | 30 | MO000770 | MO000770-001-01 | KSFW001 | 东方小品种钢前处理 0.67（昆山富维 厚度公差：0.660-0.670mm,光泽度大于150GU（横向、纵向），粗糙度：Ra0.2-0.45um.硬度：HV80-110） | 13425 | 2024-06-17 | 2024-06-27 | 2 | 2024-07-13 16:39:03 | 2024-07-13 16:40:12 | 江苏东方九天新能源材料有限公司 | 187645 | 何建 |  |  | 0.4 | 2200 | 760 | 1 | JG12240550651 | 轧0.1，米数控制在23200-23300米，脱脂分一包10400米。 |  |  | 否 | 0
最终冷轧 | JG1224060137 | JG1224060137 | 东方850轧机 | 合格 | 合格品 | 甲 | 蔡迎虎 | 12980 | 12680 | 0.9769 | 21985 | 0.1 | 760 | 850轧机普光辊(Ra0.4-0.6μm)轧制0.1mm(0.4-0.25-0.15-0.115-0.1) |  | 20100142 | 轧硬 | 0.4*760-SPCC | 30210015 | 光亮卷 | 0.1-SPCC |  | 30 | MO000947 | MO000947-006 | KSFW001 | 东方小品种钢前处理 0.67（昆山富维 厚度公差：0.660-0.670mm,光泽度大于150GU（横向、纵向），粗糙度：Ra0.2-0.45um.硬度：HV80-110） | 12995 | 2024-06-25 | 2024-07-05 | 2 | 2024-07-13 15:12:40 | 2024-07-13 15:13:16 | 江苏东方九天新能源材料有限公司 | 193139 | 蔡迎虎 |  |  | 0.4 | 5500 | 760 | 1 | JG1224060137 | 轧0.1，米数控制在22200-22300米，脱脂分一包9200米。 |  |  | 否 | 0
最终冷轧 | JG1224060260 | JG1224060260 | 东方850轧机 | 合格 | 合格品 | 甲 | 吴宏林 | 13065 | 13030 | 0.9973 | 22500 | 0.1 | 760 | 850轧机普光辊(Ra0.4-0.6μm)轧制0.1mm(0.4-0.25-0.15-0.115-0.1) |  | 20100142 | 轧硬 | 0.4*760-SPCC | 30210015 | 光亮卷 | 0.1-SPCC |  | 30 | MO000947 | MO000947-018 | KSFW001 | 东方小品种钢前处理 0.67（昆山富维 厚度公差：0.660-0.670mm,光泽度大于150GU（横向、纵向），粗糙度：Ra0.2-0.45um.硬度：HV80-110） | 13095 | 2024-06-25 | 2024-07-05 | 2 | 2024-07-13 12:30:32 | 2024-07-13 12:31:02 | 江苏东方九天新能源材料有限公司 | 193157 | 吴宏林 |  |  | 0.4 | 5550 | 760 | 1 | JG1224060260 | 轧0.1，米数控制在22200-22300米，脱脂分一包9200米。 |  |  | 否 | 0
最终冷轧 | JG1224060235 | JG1224060235 | 东方850轧机 | 合格 | 合格品 | 乙 | 杨海鹏 | 13470 | 13370 | 0.9926 | 22900 | 0.1 | 760 | 850轧机普光辊(Ra0.4-0.6μm)轧制0.1mm(0.4-0.25-0.15-0.115-0.1) |  | 20100142 | 轧硬 | 0.4*760-SPCC | 30210015 | 光亮卷 | 0.1-SPCC |  | 30 | MO000945 | MO000945-009 | KSFW001 | 东方小品种钢前处理 0.67（昆山富维 厚度公差：0.660-0.670mm,光泽度大于150GU（横向、纵向），粗糙度：Ra0.2-0.45um.硬度：HV80-110） | 13470 | 2024-06-25 | 2024-07-05 | 2 | 2024-07-13 07:27:32 | 2024-07-13 07:28:17 | 江苏东方九天新能源材料有限公司 | 193089 | 杨海鹏 |  |  | 0.4 | 5720 | 760 | 1 | JG1224060235 | 轧0.1，米数控制在23100-23200米，脱脂分一包10400米。 |  |  | 否 | 0
最终冷轧 | JG1224060140 | JG1224060140 | 东方850轧机 | 合格 | 合格品 | 乙 | 王厉 | 13310 | 13270 | 0.997 | 22606 | 0.1 | 760 | 850轧机普光辊(Ra0.4-0.6μm)轧制0.1mm(0.4-0.25-0.15-0.115-0.1) |  | 20100142 | 轧硬 | 0.4*760-SPCC | 30210015 | 光亮卷 | 0.1-SPCC |  | 30 | MO000946 | MO000946-004 | KSFW001 | 东方小品种钢前处理 0.67（昆山富维 厚度公差：0.660-0.670mm,光泽度大于150GU（横向、纵向），粗糙度：Ra0.2-0.45um.硬度：HV80-110） | 13325 | 2024-06-25 | 2024-07-05 | 2 | 2024-07-13 03:26:12 | 2024-07-13 03:36:09 | 江苏东方九天新能源材料有限公司 | 193123 | 王厉 |  |  | 0.4 | 5640 | 760 | 1 | JG1224060140 | 轧0.1，米数控制在22500-22600米，脱脂分一包9200米。 |  |  | 否 | 0
最终冷轧 | JG1224060139 | JG1224060139 | 东方850轧机 | 合格 | 合格品 | 乙 | 肖勋民 | 13275 | 13220 | 0.9959 | 22668 | 0.1 | 760 | 850轧机普光辊(Ra0.4-0.6μm)轧制0.1mm(0.4-0.25-0.15-0.115-0.1) |  | 20100142 | 轧硬 | 0.4*760-SPCC | 30210015 | 光亮卷 | 0.1-SPCC |  | 30 | MO000946 | MO000946-003 | KSFW001 | 东方小品种钢前处理 0.67（昆山富维 厚度公差：0.660-0.670mm,光泽度大于150GU（横向、纵向），粗糙度：Ra0.2-0.45um.硬度：HV80-110） | 13315 | 2024-06-25 | 2024-07-05 | 2 | 2024-07-13 00:28:49 | 2024-07-13 00:29:54 | 江苏东方九天新能源材料有限公司 | 193121 | 肖勋民 |  |  | 0.4 | 5640 | 760 | 1 | JG1224060139 | 轧0.1，米数控制在22500-22600米，脱脂分一包9200米。 |  |  | 否 | 0
最终冷轧 | JG12240601251 | JG1224060125 | 东方850轧机 | 合格 | 合格品 | 甲 | 何建 | 6780 | 6600 | 0.9735 | 11575 | 0.1 | 760 | 850轧机普光辊(Ra0.4-0.6μm)轧制0.1mm(0.4-0.25-0.15-0.115-0.1) |  | 20100142 | 轧硬 | 0.4*760-SPCC | 30210015 | 光亮卷 | 0.1-SPCC |  | 30 | MO000938 | MO000938-010-01 | KSFW001 | 东方小品种钢前处理 0.67（昆山富维 厚度公差：0.660-0.670mm,光泽度大于150GU（横向、纵向），粗糙度：Ra0.2-0.45um.硬度：HV80-110） | 13510 | 2024-06-24 | 2024-07-04 | 2 | 2024-07-12 17:54:13 | 2024-07-12 17:54:49 | 江苏东方九天新能源材料有限公司 | 192994 | 何建 |  |  | 0.4 | 2880 | 760 | 1 | JG12240601251 | 轧0.1，米数控制在23100-23200米，脱脂分一包10400米。 |  |  | 否 | 0
最终冷轧 | JG1224060269 | JG1224060269 | 东方850轧机 | 合格 | 合格品 | 甲 | 蔡迎虎 | 12950 | 12900 | 0.9961 | 22100 | 0.1 | 760 | 850轧机普光辊(Ra0.4-0.6μm)轧制0.1mm(0.4-0.25-0.15-0.115-0.1) |  | 20100142 | 轧硬 | 0.4*760-SPCC | 30210015 | 光亮卷 | 0.1-SPCC |  | 30 | MO000947 | MO000947-003 | KSFW001 | 东方小品种钢前处理 0.67（昆山富维 厚度公差：0.660-0.670mm,光泽度大于150GU（横向、纵向），粗糙度：Ra0.2-0.45um.硬度：HV80-110） | 12955 | 2024-06-25 | 2024-07-05 | 2 | 2024-07-12 16:02:02 | 2024-07-12 16:02:32 | 江苏东方九天新能源材料有限公司 | 193134 | 蔡迎虎 |  |  | 0.4 | 5500 | 760 | 1 | JG1224060269 | 轧0.1，米数控制在22200-22300米，脱脂分一包9200米。 |  |  | 否 | 0
最终冷轧 | JG1224060240 | JG1224060240 | 东方850轧机 | 合格 | 合格品 | 甲 | 吴宏林 | 13760 | 13530 | 0.9833 | 23268 | 0.1 | 760 | 850轧机普光辊(Ra0.4-0.6μm)轧制0.1mm(0.4-0.25-0.15-0.115-0.1) |  | 20100142 | 轧硬 | 0.4*760-SPCC | 30210015 | 光亮卷 | 0.1-SPCC |  | 30 | MO000945 | MO000945-028 | KSFW001 | 东方小品种钢前处理 0.67（昆山富维 厚度公差：0.660-0.670mm,光泽度大于150GU（横向、纵向），粗糙度：Ra0.2-0.45um.硬度：HV80-110） | 13580 | 2024-06-25 | 2024-07-05 | 2 | 2024-07-12 13:51:17 | 2024-07-12 13:53:21 | 江苏东方九天新能源材料有限公司 | 193109 | 吴宏林 |  |  | 0.4 | 5840 | 760 | 1 | JG1224060240 | 轧0.1，米数控制在23100-23200米，脱脂分一包10400米。 |  |  | 否 | 0
最终冷轧 | JG12240502383 | JG12240502383 | 东方850轧机 | 合格 | 合格品 | 甲 | 吴宏林 | 1515 | 1485 | 0.9802 | 2785 | 0.1 | 760 | 850轧机普光辊(Ra0.4-0.6μm)轧制0.1mm(0.4-0.25-0.15-0.115-0.1) |  | 20500021 | 光亮卷半成品 | 0.4-SPCC | 30210015 | 光亮卷 | 0.1-SPCC |  | 30 | MO001299 | MO001299-001 | GLJ003 | 光亮卷前处理 模板 | 1600 | 2024-07-06 | 2024-07-06 | 2 | 2024-07-12 11:35:31 | 2024-07-12 11:35:46 | 江苏东方九天新能源材料有限公司 | 213357 | 蔡迎虎 |  |  | 0.4 | 680 | 710 | 1 | JG12240502383 |  |  |  | 否 | 0
最终冷轧 | JG1224060259 | JG1224060259 | 东方850轧机 | 合格 | 合格品 | 甲 | 何建 | 13055 | 12800 | 0.9805 | 22226 | 0.1 | 760 | 850轧机普光辊(Ra0.4-0.6μm)轧制0.1mm(0.4-0.25-0.15-0.115-0.1) |  | 20100142 | 轧硬 | 0.4*760-SPCC | 30210015 | 光亮卷 | 0.1-SPCC |  | 30 | MO000947 | MO000947-016 | KSFW001 | 东方小品种钢前处理 0.67（昆山富维 厚度公差：0.660-0.670mm,光泽度大于150GU（横向、纵向），粗糙度：Ra0.2-0.45um.硬度：HV80-110） | 13075 | 2024-06-25 | 2024-07-05 | 2 | 2024-07-12 10:56:50 | 2024-07-12 10:57:32 | 江苏东方九天新能源材料有限公司 | 193154 | 何建 |  |  | 0.4 | 5550 | 760 | 1 | JG1224060259 | 轧0.1，米数控制在22200-22300米，脱脂分一包9200米。 |  |  | 否 | 0
最终冷轧 | JG1224060261 | JG1224060261 | 东方850轧机 | 合格 | 合格品 | 乙 | 王厉 | 13115 | 13050 | 0.995 | 22030 | 0.1 | 760 | 850轧机普光辊(Ra0.4-0.6μm)轧制0.1mm(0.4-0.25-0.15-0.115-0.1) |  | 20100142 | 轧硬 | 0.4*760-SPCC | 30210015 | 光亮卷 | 0.1-SPCC |  | 30 | MO000946 | MO000946-001 | KSFW001 | 东方小品种钢前处理 0.67（昆山富维 厚度公差：0.660-0.670mm,光泽度大于150GU（横向、纵向），粗糙度：Ra0.2-0.45um.硬度：HV80-110） | 13110 | 2024-06-25 | 2024-07-05 | 2 | 2024-07-12 05:45:14 | 2024-07-12 05:51:18 | 江苏东方九天新能源材料有限公司 | 193118 | 王厉 |  |  | 0.4 | 5570 | 760 | 1 | JG1224060261 | 轧0.1，米数控制在22500-22600米，脱脂分一包9200米。 |  |  | 否 | 0
最终冷轧 | JG1224060272 | JG1224060272 | 东方850轧机 | 合格 | 合格品 | 乙 | 杨海鹏 | 12935 | 12735 | 0.9845 | 21699 | 0.1 | 760 | 850轧机普光辊(Ra0.4-0.6μm)轧制0.1mm(0.4-0.25-0.15-0.115-0.1) |  | 20100142 | 轧硬 | 0.4*760-SPCC | 30210015 | 光亮卷 | 0.1-SPCC |  | 30 | MO000947 | MO000947-002 | KSFW001 | 东方小品种钢前处理 0.67（昆山富维 厚度公差：0.660-0.670mm,光泽度大于150GU（横向、纵向），粗糙度：Ra0.2-0.45um.硬度：HV80-110） | 12955 | 2024-06-25 | 2024-07-05 | 2 | 2024-07-12 01:39:23 | 2024-07-12 02:28:24 | 江苏东方九天新能源材料有限公司 | 193132 | 杨海鹏 |  |  | 0.4 | 5500 | 760 | 1 | JG1224060272 | 轧0.1，米数控制在22200-22300米，脱脂分一包9200米。 |  |  | 否 | 0
最终冷轧 | JG1224055123 | JG1224055123 | 东方850轧机 | 合格 | 合格品 | 甲 | 何建 | 13700 | 13670 | 0.9978 | 23690 | 0.1 | 760 | 850轧机普光辊(Ra0.4-0.6μm)轧制0.1mm(0.4-0.25-0.15-0.115-0.1) |  | 20100142 | 轧硬 | 0.4*760-SPCC | 30210015 | 光亮卷 | 0.1-SPCC |  | 30 | MO001068 | MO001068-006 | GLJ003 | 光亮卷前处理 模板 | 13700 | 2024-07-01 | 2024-07-08 | 2 | 2024-07-11 15:40:38 | 2024-07-11 15:41:44 | 江苏东方九天新能源材料有限公司 | 187632 | 何建 |  |  | 0.4 | 0 | 760 | 1 | JG1224055123 | 轧0.1，米数控制在23700-23800米，脱脂分一包10500米。 |  |  | 否 | 0
最终冷轧 | JG1224055167 | JG1224055167 | 东方850轧机 | 合格 | 合格品 | 甲 | 吴宏林 | 13880 | 13500 | 0.9726 | 23526 | 0.1 | 760 | 850轧机普光辊(Ra0.4-0.6μm)轧制0.1mm(0.4-0.25-0.15-0.115-0.1) |  | 20100142 | 轧硬 | 0.4*760-SPCC | 30210015 | 光亮卷 | 0.1-SPCC |  | 30 | MO001068 | MO001068-008 | GLJ003 | 光亮卷前处理 模板 | 13880 | 2024-07-01 | 2024-07-08 | 2 | 2024-07-11 15:20:59 | 2024-07-11 15:22:56 | 江苏东方九天新能源材料有限公司 | 178265 | 吴宏林 |  |  | 0.4 | 0 | 760 | 1 | JG1224055167 | 轧0.1，米数控制在23700-23800米，脱脂分一包10500米。 |  |  | 否 | 0
最终冷轧 | DL0024070003 | DL0024070003 | 东方850轧机 | 合格 | 合格品 | 甲 | 蔡迎虎 | 14585 | 14550 | 0.9976 | 20260 | 0.13 | 710 | 无锡丰元：850轧机普光辊(Ra0.4-0.6μm)轧制0.13mm(0.6-0.4-0.25-0.15-0.13),厚度公差：0.128-0.133mm,转脱脂 |  | 20100097 | 轧硬 | 0.6*710-SPCC | 30210007 | 光亮卷 | 0.13-SPCC |  | 30 | MO001219 | MO001219-002 | GLJ003 | 光亮卷前处理 模板 | 14615 | 2024-07-05 | 2024-07-05 | 2 | 2024-07-11 10:52:03 | 2024-07-11 10:53:20 | 江苏东方九天新能源材料有限公司 | 206406 | 蔡迎虎 |  |  | 0.6 | 4390 | 710 | 1 | DL0024070003 | 无锡丰元：轧0.13，公差+/-0.005，卷重6-7吨，轧到0.13后脱脂平均分包，平整时涂油。 |  |  | 否 | 0
最终冷轧 | DL0024070008 | DL0024070008 | 东方850轧机 | 合格 | 合格品 | 乙 | 肖勋民 | 14250 | 14220 | 0.9979 | 19904 | 0.13 | 710 | 无锡丰元：850轧机普光辊(Ra0.4-0.6μm)轧制0.13mm(0.6-0.4-0.25-0.15-0.13),厚度公差：0.128-0.133mm,转脱脂 |  | 20100097 | 轧硬 | 0.6*710-SPCC | 30210007 | 光亮卷 | 0.13-SPCC |  | 30 | MO001219 | MO001219-004 | GLJ003 | 光亮卷前处理 模板 | 14280 | 2024-07-05 | 2024-07-05 | 2 | 2024-07-11 08:41:47 | 2024-07-11 08:48:08 | 江苏东方九天新能源材料有限公司 | 206481 | 肖勋民 |  |  | 0.6 | 4280 | 710 | 1 | DL0024070008 | 无锡丰元：轧0.13，公差+/-0.005，卷重6-7吨，轧到0.13后脱脂平均分包，平整时涂油。 |  |  | 否 | 0
最终冷轧 | DL0024070001 | DL0024070001 | 东方850轧机 | 合格 | 合格品 | 乙 | 杨海鹏 | 14260 | 14220 | 0.9972 | 19875 | 0.13 | 710 | 无锡丰元：850轧机普光辊(Ra0.4-0.6μm)轧制0.13mm(0.6-0.4-0.25-0.15-0.13),厚度公差：0.128-0.133mm,转脱脂 |  | 20100097 | 轧硬 | 0.6*710-SPCC | 30210007 | 光亮卷 | 0.13-SPCC |  | 30 | MO001219 | MO001219-001 | GLJ003 | 光亮卷前处理 模板 | 14290 | 2024-07-05 | 2024-07-05 | 2 | 2024-07-11 05:03:31 | 2024-07-11 06:34:42 | 江苏东方九天新能源材料有限公司 | 206485 | 杨海鹏 |  |  | 0.6 | 4290 | 710 | 1 | DL0024070001 | 无锡丰元：轧0.13，公差+/-0.005，卷重6-7吨，轧到0.13后脱脂平均分包，平整时涂油。 |  |  | 否 | 0
最终冷轧 | DL0024070006 | DL0024070006 | 东方850轧机 | 合格 | 合格品 | 乙 | 肖勋民 | 14255 | 14200 | 0.9961 | 19810 | 0.13 | 710 | 无锡丰元：850轧机普光辊(Ra0.4-0.6μm)轧制0.13mm(0.6-0.4-0.25-0.15-0.13),厚度公差：0.128-0.133mm,转脱脂 |  | 20100097 | 轧硬 | 0.6*710-SPCC | 30210007 | 光亮卷 | 0.13-SPCC |  | 30 | MO001219 | MO001219-003 | GLJ003 | 光亮卷前处理 模板 | 14275 | 2024-07-05 | 2024-07-05 | 2 | 2024-07-11 04:31:44 | 2024-07-11 04:34:27 | 江苏东方九天新能源材料有限公司 | 206447 | 肖勋民 |  |  | 0.6 | 4290 | 710 | 1 | DL0024070006 | 无锡丰元：轧0.13，公差+/-0.005，卷重6-7吨，轧到0.13后脱脂平均分包，平整时涂油。 |  |  | 否 | 0
最终冷轧 | JG12240551512 | JG1224055151 | 东方850轧机 | 合格 | 合格品 | 乙 | 王厉 | 6820 | 6750 | 0.9897 | 11629 | 0.1 | 760 | 850轧机普光辊(Ra0.4-0.6μm)轧制0.1mm(0.4-0.25-0.15-0.115-0.1) |  | 20100142 | 轧硬 | 0.4*760-SPCC | 30210015 | 光亮卷 | 0.1-SPCC |  | 30 | MO000767 | MO000767-009-02 | KSFW001 | 东方小品种钢前处理 0.67（昆山富维 厚度公差：0.660-0.670mm,光泽度大于150GU（横向、纵向），粗糙度：Ra0.2-0.45um.硬度：HV80-110） | 13825 | 2024-06-17 | 2024-06-27 | 5 | 2024-07-11 00:00:28 | 2024-07-11 01:54:57 | 江苏东方九天新能源材料有限公司 | 187635 | 王厉 |  |  | 0.4 | 2900 | 760 | 1 | JG12240551512 | 轧0.1，米数控制在23700-23800米，脱脂分一包10500米。 |  |  | 否 | 0
最终冷轧 | JG1224050240 | JG1224050240 | 东方850轧机 | 合格 | 合格品 | 乙 | 杨海鹏 | 13560 | 13180 | 0.972 | 22055 | 0.1 | 760 | 850轧机普光辊(Ra0.4-0.6μm)轧制0.1mm(0.4-0.25-0.15-0.115-0.1) |  | 20100142 | 轧硬 | 0.4*760-SPCC | 30210015 | 光亮卷 | 0.1-SPCC |  | 30 | MO000943 | MO000943-001 | KSFW001 | 东方小品种钢前处理 0.67（昆山富维 厚度公差：0.660-0.670mm,光泽度大于150GU（横向、纵向），粗糙度：Ra0.2-0.45um.硬度：HV80-110） | 13765 | 2024-06-25 | 2024-07-05 | 5 | 2024-07-10 23:52:50 | 2024-07-10 23:53:49 | 江苏东方九天新能源材料有限公司 | 193070 | 杨海鹏 |  |  | 0.4 | 5750 | 760 | 1 | JG1224050240 | 轧0.1，米数控制在23700-23800米，脱脂分一包10500米。 |  |  | 否 | 0
最终冷轧 | JG1224060249 | JG1224060249 | 东方850轧机 | 合格 | 合格品 | 甲 | 吴宏林 | 13450 | 13400 | 0.9963 | 22745 | 0.1 | 760 | 850轧机普光辊(Ra0.4-0.6μm)轧制0.1mm(0.4-0.25-0.15-0.115-0.1) |  | 20100142 | 轧硬 | 0.4*760-SPCC | 30210015 | 光亮卷 | 0.1-SPCC |  | 30 | MO000945 | MO000945-006 | KSFW001 | 东方小品种钢前处理 0.67（昆山富维 厚度公差：0.660-0.670mm,光泽度大于150GU（横向、纵向），粗糙度：Ra0.2-0.45um.硬度：HV80-110） | 13450 | 2024-06-25 | 2024-07-05 | 2 | 2024-07-10 18:14:46 | 2024-07-10 18:23:25 | 江苏东方九天新能源材料有限公司 | 193086 | 吴宏林 |  |  | 0.4 | 5720 | 760 | 1 | JG1224060249 | 轧0.1，米数控制在23100-23200米，脱脂分一包10400米。 |  |  | 否 | 0
最终冷轧 | JG1224060144 | JG1224060144 | 东方850轧机 | 合格 | 合格品 | 甲 | 何建 | 13450 | 13400 | 0.9963 | 22920 | 0.1 | 760 | 850轧机普光辊(Ra0.4-0.6μm)轧制0.1mm(0.4-0.25-0.15-0.115-0.1) |  | 20100142 | 轧硬 | 0.4*760-SPCC | 30210015 | 光亮卷 | 0.1-SPCC |  | 30 | MO000945 | MO000945-013 | KSFW001 | 东方小品种钢前处理 0.67（昆山富维 厚度公差：0.660-0.670mm,光泽度大于150GU（横向、纵向），粗糙度：Ra0.2-0.45um.硬度：HV80-110） | 13475 | 2024-06-25 | 2024-07-05 | 2 | 2024-07-10 15:15:02 | 2024-07-10 15:15:58 | 江苏东方九天新能源材料有限公司 | 193093 | 何建 |  |  | 0.4 | 5700 | 760 | 1 | JG1224060144 | 轧0.1，米数控制在23100-23200米，脱脂分一包10400米。 |  |  | 否 | 0
最终冷轧 | JG1224060239 | JG1224060239 | 东方850轧机 | 合格 | 合格品 | 甲 | 吴宏林 | 13545 | 13480 | 0.9952 | 23367 | 0.1 | 760 | 850轧机普光辊(Ra0.4-0.6μm)轧制0.1mm(0.4-0.25-0.15-0.115-0.1) |  | 20100142 | 轧硬 | 0.4*760-SPCC | 30210015 | 光亮卷 | 0.1-SPCC |  | 30 | MO000945 | MO000945-027 | KSFW001 | 东方小品种钢前处理 0.67（昆山富维 厚度公差：0.660-0.670mm,光泽度大于150GU（横向、纵向），粗糙度：Ra0.2-0.45um.硬度：HV80-110） | 13555 | 2024-06-25 | 2024-07-05 | 2 | 2024-07-10 11:56:02 | 2024-07-10 11:56:37 | 江苏东方九天新能源材料有限公司 | 193108 | 吴宏林 |  |  | 0.4 | 5750 | 760 | 1 | JG1224060239 | 轧0.1，米数控制在23100-23200米，脱脂分一包10400米。 |  |  | 否 | 0
最终冷轧 | JG1224060236 | JG1224060236 | 东方850轧机 | 合格 | 合格品 | 乙 | 王厉 | 13475 | 13440 | 0.9974 | 22920 | 0.1 | 760 | 850轧机普光辊(Ra0.4-0.6μm)轧制0.1mm(0.4-0.25-0.15-0.115-0.1) |  | 20100142 | 轧硬 | 0.4*760-SPCC | 30210015 | 光亮卷 | 0.1-SPCC |  | 30 | MO000945 | MO000945-015 | KSFW001 | 东方小品种钢前处理 0.67（昆山富维 厚度公差：0.660-0.670mm,光泽度大于150GU（横向、纵向），粗糙度：Ra0.2-0.45um.硬度：HV80-110） | 13495 | 2024-06-25 | 2024-07-05 | 2 | 2024-07-10 08:49:16 | 2024-07-10 08:50:09 | 江苏东方九天新能源材料有限公司 | 193095 | 肖勋民 |  |  | 0.4 | 5720 | 760 | 1 | JG1224060236 | 轧0.1，米数控制在23100-23200米，脱脂分一包10400米。 |  |  | 否 | 0
最终冷轧 | JG1224060234 | JG1224060234 | 东方850轧机 | 合格 | 合格品 | 乙 | 肖勋民 | 13465 | 13425 | 0.997 | 23163 | 0.1 | 760 | 850轧机普光辊(Ra0.4-0.6μm)轧制0.1mm(0.4-0.25-0.15-0.115-0.1) |  | 20100142 | 轧硬 | 0.4*760-SPCC | 30210015 | 光亮卷 | 0.1-SPCC |  | 30 | MO000945 | MO000945-019 | KSFW001 | 东方小品种钢前处理 0.67（昆山富维 厚度公差：0.660-0.670mm,光泽度大于150GU（横向、纵向），粗糙度：Ra0.2-0.45um.硬度：HV80-110） | 13510 | 2024-06-25 | 2024-07-05 | 2 | 2024-07-10 03:19:47 | 2024-07-10 05:14:14 | 江苏东方九天新能源材料有限公司 | 193100 | 肖勋民 |  |  | 0.4 | 5720 | 760 | 1 | JG1224060234 | 轧0.1，米数控制在23100-23200米，脱脂分一包10400米。 |  |  | 否 | 0
最终冷轧 | JG1224060237 | JG1224060237 | 东方850轧机 | 合格 | 合格品 | 乙 | 王厉 | 13490 | 13450 | 0.997 | 22743 | 0.1 | 760 | 850轧机普光辊(Ra0.4-0.6μm)轧制0.1mm(0.4-0.25-0.15-0.115-0.1) |  | 20100142 | 轧硬 | 0.4*760-SPCC | 30210015 | 光亮卷 | 0.1-SPCC |  | 30 | MO000945 | MO000945-014 | KSFW001 | 东方小品种钢前处理 0.67（昆山富维 厚度公差：0.660-0.670mm,光泽度大于150GU（横向、纵向），粗糙度：Ra0.2-0.45um.硬度：HV80-110） | 13490 | 2024-06-25 | 2024-07-05 | 2 | 2024-07-10 01:49:18 | 2024-07-10 01:50:06 | 江苏东方九天新能源材料有限公司 | 193094 | 王厉 |  |  | 0.4 | 5740 | 760 | 1 | JG1224060237 | 轧0.1，米数控制在23100-23200米，脱脂分一包10400米。 |  |  | 否 | 0
最终冷轧 | JG12240602332 | JG1224060233 | 东方850轧机 | 合格 | 合格品 | 甲 | 蔡迎虎 | 13485 | 4400 | 0.3263 | 7560 | 0.1 | 760 | 850轧机普光辊(Ra0.4-0.6μm)轧制0.1mm(0.4-0.25-0.15-0.115-0.1) |  | 20100142 | 轧硬 | 0.4*760-SPCC | 30210015 | 光亮卷 | 0.1-SPCC |  | 30 | MO000945 | MO000945-017-02 | KSFW001 | 东方小品种钢前处理 0.67（昆山富维 厚度公差：0.660-0.670mm,光泽度大于150GU（横向、纵向），粗糙度：Ra0.2-0.45um.硬度：HV80-110） | 13500 | 2024-06-25 | 2024-07-05 | 2 | 2024-07-09 17:13:23 | 2024-07-09 17:15:40 | 江苏东方九天新能源材料有限公司 |  | 蔡迎虎 |  | 1 | 0.4 | 5730 | 760 | 1 | JG12240602332 | 轧0.1，米数控制在23100-23200米，脱脂分一包10400米。
最终冷轧 | JG12240602331 | JG1224060233 | 东方850轧机 | 合格 | 合格品 | 甲 | 蔡迎虎 | 13485 | 3700 | 0.2744 | 6400 | 0.1 | 760 | 850轧机普光辊(Ra0.4-0.6μm)轧制0.1mm(0.4-0.25-0.15-0.115-0.1) |  | 20100142 | 轧硬 | 0.4*760-SPCC | 30210015 | 光亮卷 | 0.1-SPCC |  | 30 | MO000945 | MO000945-017-01 | KSFW001 | 东方小品种钢前处理 0.67（昆山富维 厚度公差：0.660-0.670mm,光泽度大于150GU（横向、纵向），粗糙度：Ra0.2-0.45um.硬度：HV80-110） | 13500 | 2024-06-25 | 2024-07-05 | 2 | 2024-07-09 17:13:23 | 2024-07-09 17:15:40 | 江苏东方九天新能源材料有限公司 |  | 蔡迎虎 |  | 1 | 0.4 | 5730 | 760 | 1 | JG12240602331 | 轧0.1，米数控制在23100-23200米，脱脂分一包10400米。
最终冷轧 | JG12240602333 | JG1224060233 | 东方850轧机 | 合格 | 让步接收 | 甲 | 蔡迎虎 | 13485 | 3550 | 0.2633 | 5150 | 0.115 | 760 | 850轧机普光辊(Ra0.4-0.6μm)轧制0.1mm(0.4-0.25-0.15-0.115-0.1) |  | 20100142 | 轧硬 | 0.4*760-SPCC | 30210015 | 光亮卷 | 0.1-SPCC |  | 30 | MO000945 | MO000945-017-03 | KSFW001 | 东方小品种钢前处理 0.67（昆山富维 厚度公差：0.660-0.670mm,光泽度大于150GU（横向、纵向），粗糙度：Ra0.2-0.45um.硬度：HV80-110） | 13500 | 2024-06-25 | 2024-07-05 | 2 | 2024-07-09 17:13:23 | 2024-07-09 17:15:40 | 江苏东方九天新能源材料有限公司 |  | 蔡迎虎 |  | 1 | 0.4 | 5730 | 760 | 1 | JG12240602333 | 轧0.1，米数控制在23100-23200米，脱脂分一包10400米。
最终冷轧 | JG12240602572 | JG1224060257 | 东方850轧机 | 合格 | 合格品 | 乙 | 肖勋民 | 5507.31 | 5230 | 0.9496 | 8900 | 0.1 | 760 | 850轧机普光辊(Ra0.4-0.6μm)轧制0.1mm(0.4-0.25-0.15-0.115-0.1) |  | 20100142 | 轧硬 | 0.4*760-SPCC | 30210015 | 光亮卷 | 0.1-SPCC |  | 30 | MO000945 | MO000945-002-02 | KSFW001 | 东方小品种钢前处理 0.67（昆山富维 厚度公差：0.660-0.670mm,光泽度大于150GU（横向、纵向），粗糙度：Ra0.2-0.45um.硬度：HV80-110） | 13425 | 2024-06-25 | 2024-07-05 | 2 | 2024-07-09 08:13:34 | 2024-07-09 08:31:11 | 江苏东方九天新能源材料有限公司 |  | 肖勋民 |  | 1 | 0.4 | 5700 | 760 | 1 | JG12240602572 | 轧0.1，米数控制在23100-23200米，脱脂分一包10400米。
最终冷轧 | JG12240602571 | JG1224060257 | 东方850轧机 | 合格 | 合格品 | 乙 | 肖勋民 | 13405 | 7500 | 0.5595 | 12876 | 0.1 | 760 | 850轧机普光辊(Ra0.4-0.6μm)轧制0.1mm(0.4-0.25-0.15-0.115-0.1) |  | 20100142 | 轧硬 | 0.4*760-SPCC | 30210015 | 光亮卷 | 0.1-SPCC |  | 30 | MO000945 | MO000945-002-01 | KSFW001 | 东方小品种钢前处理 0.67（昆山富维 厚度公差：0.660-0.670mm,光泽度大于150GU（横向、纵向），粗糙度：Ra0.2-0.45um.硬度：HV80-110） | 13425 | 2024-06-25 | 2024-07-05 | 2 | 2024-07-09 08:13:34 | 2024-07-09 08:31:11 | 江苏东方九天新能源材料有限公司 |  | 肖勋民 |  | 1 | 0.4 | 5700 | 760 | 1 | JG12240602571 | 轧0.1，米数控制在23100-23200米，脱脂分一包10400米。
最终冷轧 | JG1224055128 | JG1224055128 | 东方850轧机 | 合格 | 合格品 | 乙 | 杨海鹏 | 9630 | 9570 | 0.9938 | 16157 | 0.1 | 760 | 850轧机普光辊(Ra0.4-0.6μm)轧制0.1mm(0.4-0.25-0.15-0.115-0.1) |  | 20100142 | 轧硬 | 0.4*760-SPCC | 30210015 | 光亮卷 | 0.1-SPCC |  | 30 | MO000774 | MO000774-002 | KSFW001 | 东方小品种钢前处理 0.67（昆山富维 厚度公差：0.660-0.670mm,光泽度大于150GU（横向、纵向），粗糙度：Ra0.2-0.45um.硬度：HV80-110） | 9650 | 2024-06-17 | 2024-06-27 | 2 | 2024-07-09 00:12:48 | 2024-07-09 00:27:11 | 江苏东方九天新能源材料有限公司 | 187690 | 杨海鹏 |  |  | 0.4 | 4080 | 760 | 1 | JG1224055128 | 轧0.1，米数控制在16500-16600米，脱脂分一包6200米 |  |  | 否 | 0
最终冷轧 | JG1224060271 | JG1224060271 | 东方850轧机 | 合格 | 合格品 | 乙 | 王厉 | 12925 | 12865 | 0.9954 | 22236 | 0.1 | 760 | 850轧机普光辊(Ra0.4-0.6μm)轧制0.1mm(0.4-0.25-0.15-0.115-0.1) |  | 20100142 | 轧硬 | 0.4*760-SPCC | 30210015 | 光亮卷 | 0.1-SPCC |  | 30 | MO000947 | MO000947-001 | KSFW001 | 东方小品种钢前处理 0.67（昆山富维 厚度公差：0.660-0.670mm,光泽度大于150GU（横向、纵向），粗糙度：Ra0.2-0.45um.硬度：HV80-110） | 12935 | 2024-06-25 | 2024-07-05 | 2 | 2024-07-07 06:42:32 | 2024-07-07 08:30:35 | 江苏东方九天新能源材料有限公司 | 193129 | 王厉 |  |  | 0.4 | 5500 | 760 | 1 | JG1224060271 | 轧0.1，米数控制在22200-22300米，脱脂分一包9200米。 |  |  | 否 | 0
最终冷轧 | JG1224060244 | JG1224060244 | 东方850轧机 | 合格 | 合格品 | 乙 | 杨海鹏 | 13460 | 13410 | 0.9963 | 22912 | 0.1 | 760 | 850轧机普光辊(Ra0.4-0.6μm)轧制0.1mm(0.4-0.25-0.15-0.115-0.1) |  | 20100142 | 轧硬 | 0.4*760-SPCC | 30210015 | 光亮卷 | 0.1-SPCC |  | 30 | MO000945 | MO000945-011 | KSFW001 | 东方小品种钢前处理 0.67（昆山富维 厚度公差：0.660-0.670mm,光泽度大于150GU（横向、纵向），粗糙度：Ra0.2-0.45um.硬度：HV80-110） | 13475 | 2024-06-25 | 2024-07-05 | 2 | 2024-07-07 04:52:54 | 2024-07-07 06:11:00 | 江苏东方九天新能源材料有限公司 | 193091 | 肖勋民 |  |  | 0.4 | 5720 | 760 | 1 | JG1224060244 | 轧0.1，米数控制在23100-23200米，脱脂分一包10400米。 |  |  | 否 | 0
最终冷轧 | JG1224055118 | JG1224055118 | 东方850轧机 | 合格 | 合格品 | 乙 | 肖勋民 | 13705 | 13230 | 0.9653 | 22018 | 0.1 | 760 | 850轧机普光辊(Ra0.4-0.6μm)轧制0.1mm(0.4-0.25-0.15-0.115-0.1) |  | 20100142 | 轧硬 | 0.4*760-SPCC | 30210015 | 光亮卷 | 0.1-SPCC |  | 30 | MO000767 | MO000767-006 | KSFW001 | 东方小品种钢前处理 0.67（昆山富维 厚度公差：0.660-0.670mm,光泽度大于150GU（横向、纵向），粗糙度：Ra0.2-0.45um.硬度：HV80-110） | 13730 | 2024-06-17 | 2024-06-27 | 2 | 2024-07-07 02:54:35 | 2024-07-07 03:38:13 | 江苏东方九天新能源材料有限公司 | 187629 | 肖勋民 |  |  | 0.4 | 5820 | 760 | 1 | JG1224055118 | 轧0.1，米数控制在23700-23800米，脱脂分一包10500米。 |  |  | 否 | 0
最终冷轧 | JG1224055093 | JG1224055093 | 东方850轧机 | 合格 | 合格品 | 甲 | 蔡迎虎 | 12965 | 12000 | 0.9256 | 20840 | 0.1 | 760 | 850轧机普光辊(Ra0.4-0.6μm)轧制0.1mm(0.4-0.25-0.15-0.115-0.1) |  | 20100142 | 轧硬 | 0.4*760-SPCC | 30210015 | 光亮卷 | 0.1-SPCC |  | 30 | MO000769 | MO000769-001 | KSFW001 | 东方小品种钢前处理 0.67（昆山富维 厚度公差：0.660-0.670mm,光泽度大于150GU（横向、纵向），粗糙度：Ra0.2-0.45um.硬度：HV80-110） | 12985 | 2024-06-17 | 2024-06-27 | 2 | 2024-07-07 00:15:11 | 2024-07-07 00:15:44 | 江苏东方九天新能源材料有限公司 | 187639 | 吴宏林 |  |  | 0.4 | 5500 | 760 | 1 | JG1224055093 | 轧0.1，米数控制在22200-22300米，脱脂分一包9200米。 |  |  | 否 | 0
最终冷轧 | JG1224060253 | JG1224060253 | 东方850轧机 | 合格 | 合格品 | 甲 | 吴宏林 | 13500 | 13000 | 0.963 | 22353 | 0.1 | 760 | 850轧机普光辊(Ra0.4-0.6μm)轧制0.1mm(0.4-0.25-0.15-0.115-0.1) |  | 20100142 | 轧硬 | 0.4*760-SPCC | 30210015 | 光亮卷 | 0.1-SPCC |  | 30 | MO000945 | MO000945-018 | KSFW001 | 东方小品种钢前处理 0.67（昆山富维 厚度公差：0.660-0.670mm,光泽度大于150GU（横向、纵向），粗糙度：Ra0.2-0.45um.硬度：HV80-110） | 13500 | 2024-06-25 | 2024-07-05 | 2 | 2024-07-06 16:39:59 | 2024-07-06 19:39:43 | 江苏东方九天新能源材料有限公司 | 193099 | 吴宏林 |  |  | 0.4 | 5740 | 760 | 1 | JG1224060253 | 轧0.1，米数控制在23100-23200米，脱脂分一包10400米。 |  |  | 否 | 0
最终冷轧 | JG12240601252 | JG1224060125 | 东方850轧机 | 合格 | 合格品 | 乙 | 王厉 | 6730 | 6680 | 0.9926 | 11496 | 0.1 | 760 | 850轧机普光辊(Ra0.4-0.6μm)轧制0.1mm(0.4-0.25-0.15-0.115-0.1) |  | 20100142 | 轧硬 | 0.4*760-SPCC | 30210015 | 光亮卷 | 0.1-SPCC |  | 30 | MO000938 | MO000938-010-02 | KSFW001 | 东方小品种钢前处理 0.67（昆山富维 厚度公差：0.660-0.670mm,光泽度大于150GU（横向、纵向），粗糙度：Ra0.2-0.45um.硬度：HV80-110） | 13510 | 2024-06-24 | 2024-07-04 | 2 | 2024-07-06 15:43:16 | 2024-07-06 16:07:53 | 江苏东方九天新能源材料有限公司 | 192994 | 王厉 |  |  | 0.4 | 2860 | 760 | 1 | JG12240601252 | 轧0.1，米数控制在23100-23200米，脱脂分一包10400米。 |  |  | 否 | 0
最终冷轧 | JG1224060135 | JG1224060135 | 东方850轧机 | 合格 | 合格品 | 乙 | 杨海鹏 | 13440 | 13400 | 0.997 | 23040 | 0.1 | 760 | 850轧机普光辊(Ra0.4-0.6μm)轧制0.1mm(0.4-0.25-0.15-0.115-0.1) |  | 20100142 | 轧硬 | 0.4*760-SPCC | 30210015 | 光亮卷 | 0.1-SPCC |  | 30 | MO000937 | MO000937-001 | KSFW001 | 东方小品种钢前处理 0.67（昆山富维 厚度公差：0.660-0.670mm,光泽度大于150GU（横向、纵向），粗糙度：Ra0.2-0.45um.硬度：HV80-110） | 13440 | 2024-06-24 | 2024-07-04 | 2 | 2024-07-06 14:25:39 | 2024-07-06 14:39:22 | 江苏东方九天新能源材料有限公司 | 192980 | 杨海鹏 |  |  | 0.4 | 5710 | 760 | 1 | JG1224060135 | 轧0.1，米数控制在23100-23200米，脱脂分一包10400米。 |  |  | 否 | 0
最终冷轧 | JG1224060242 | JG1224060242 | 东方850轧机 | 合格 | 合格品 | 乙 | 肖勋民 | 13500 | 13470 | 0.9978 | 23070 | 0.1 | 760 | 850轧机普光辊(Ra0.4-0.6μm)轧制0.1mm(0.4-0.25-0.15-0.115-0.1) |  | 20100142 | 轧硬 | 0.4*760-SPCC | 30210015 | 光亮卷 | 0.1-SPCC |  | 30 | MO000945 | MO000945-021 | KSFW001 | 东方小品种钢前处理 0.67（昆山富维 厚度公差：0.660-0.670mm,光泽度大于150GU（横向、纵向），粗糙度：Ra0.2-0.45um.硬度：HV80-110） | 13520 | 2024-06-25 | 2024-07-05 | 2 | 2024-07-06 12:17:36 | 2024-07-06 12:18:14 | 江苏东方九天新能源材料有限公司 | 193102 | 肖勋民 |  |  | 0.4 | 5740 | 760 | 1 | JG1224060242 | 轧0.1，米数控制在23100-23200米，脱脂分一包10400米。 |  |  | 否 | 0
最终冷轧 | JG1224055165 | JG1224055165 | 东方850轧机 | 合格 | 合格品 | 甲 | 何建 | 13495 | 13475 | 0.9985 | 23008 | 0.1 | 760 | 850轧机普光辊(Ra0.4-0.6μm)轧制0.1mm(0.4-0.25-0.15-0.115-0.1) |  | 20100142 | 轧硬 | 0.4*760-SPCC | 30210015 | 光亮卷 | 0.1-SPCC |  | 30 | MO000693 | MO000693-002 | KSFW001 | 东方小品种钢前处理 0.67（昆山富维 厚度公差：0.660-0.670mm,光泽度大于150GU（横向、纵向），粗糙度：Ra0.2-0.45um.硬度：HV80-110） | 13500 | 2024-06-07 | 2024-06-17 | 2 | 2024-07-06 08:34:27 | 2024-07-06 08:38:46 | 江苏东方九天新能源材料有限公司 | 178283 | 何建 |  |  | 0.4 | 5740 | 760 | 1 | JG1224055165 | 轧0.1，米数控制在23200-23300米，脱脂分一包10400米。 |  |  | 否 | 0
最终冷轧 | JG12240502383 | JG1224050238 | 东方850轧机 | 退库 | 半成品退库 | 甲 | 吴宏林 | 1667.46 | 1600 | 0.9595 | 620 | 0.4 | 760 | 850轧机普光辊(Ra0.4-0.6μm)轧制0.1mm(0.4-0.25-0.15-0.115-0.1) |  | 20100142 | 轧硬 | 0.4*760-SPCC | 20500021 | 光亮卷半成品 | 0.4-SPCC |  | 30 | MO000943 | MO000943-003-03 | KSFW001 | 东方小品种钢前处理 0.67（昆山富维 厚度公差：0.660-0.670mm,光泽度大于150GU（横向、纵向），粗糙度：Ra0.2-0.45um.硬度：HV80-110） | 13880 | 2024-06-25 | 2024-07-05 | 2 | 2024-07-06 08:23:25 | 2024-07-06 08:25:32 | 江苏东方九天新能源材料有限公司 |  | 吴宏林 |  | 1 | 0.4 | 5880 | 760 | 1 | JG12240502383 | 轧0.1，米数控制在23700-23800米，脱脂分一包10500米。 | 1 |  | 是 | 1
最终冷轧 | JG12240502382 | JG1224050238 | 东方850轧机 | 退库 | 半成品退库 | 甲 | 吴宏林 | 2292.76 | 2200 | 0.9595 | 3755 | 0.1 | 760 | 850轧机普光辊(Ra0.4-0.6μm)轧制0.1mm(0.4-0.25-0.15-0.115-0.1) |  | 20100142 | 轧硬 | 0.4*760-SPCC | 20500018 | 光亮卷半成品 | 0.1-SPCC |  | 30 | MO000943 | MO000943-003-02 | KSFW001 | 东方小品种钢前处理 0.67（昆山富维 厚度公差：0.660-0.670mm,光泽度大于150GU（横向、纵向），粗糙度：Ra0.2-0.45um.硬度：HV80-110） | 13880 | 2024-06-25 | 2024-07-05 | 2 | 2024-07-06 08:23:25 | 2024-07-06 08:25:32 | 江苏东方九天新能源材料有限公司 |  | 吴宏林 |  | 1 | 0.4 | 5880 | 760 | 1 | JG12240502382 | 轧0.1，米数控制在23700-23800米，脱脂分一包10500米。 | 1 |  | 是 | 1
最终冷轧 | JG12240502381 | JG1224050238 | 东方850轧机 | 合格 | 合格品 | 甲 | 吴宏林 | 13965 | 9600 | 0.6874 | 16500 | 0.1 | 760 | 850轧机普光辊(Ra0.4-0.6μm)轧制0.1mm(0.4-0.25-0.15-0.115-0.1) |  | 20100142 | 轧硬 | 0.4*760-SPCC | 30210015 | 光亮卷 | 0.1-SPCC |  | 30 | MO000943 | MO000943-003-01 | KSFW001 | 东方小品种钢前处理 0.67（昆山富维 厚度公差：0.660-0.670mm,光泽度大于150GU（横向、纵向），粗糙度：Ra0.2-0.45um.硬度：HV80-110） | 13880 | 2024-06-25 | 2024-07-05 | 2 | 2024-07-06 08:23:25 | 2024-07-06 08:25:32 | 江苏东方九天新能源材料有限公司 |  | 吴宏林 |  | 1 | 0.4 | 5880 | 760 | 1 | JG12240502381 | 轧0.1，米数控制在23700-23800米，脱脂分一包10500米。
最终冷轧 | JG1224050239 | JG1224050239 | 东方850轧机 | 合格 | 合格品 | 甲 | 蔡迎虎 | 13935 | 13890 | 0.9968 | 19880 | 0.125 | 760 | 850轧机普光辊(Ra0.4-0.6μm)轧制0.125mm(0.4-0.25-0.16-0.125) |  | 20100142 | 轧硬 | 0.4*760-SPCC | 30210004 | 光亮卷 | 0.125-SPCC |  | 30 | MO001238 | MO001238-001 | GLJ003 | 光亮卷前处理 模板 | 13935 | 2024-07-05 | 2024-07-12 | 2 | 2024-07-06 05:20:19 | 2024-07-06 05:21:04 | 江苏东方九天新能源材料有限公司 | 193073 | 蔡迎虎 |  |  | 0.4 | 0 | 760 | 1 | JG1224050239 | 轧0.125，厚度0.117-0.122mm，米数控制在19800-19900米，脱脂分一包6600米。 |  |  | 否 | 0
最终冷轧 | JG1224055159 | JG1224055159 | 东方850轧机 | 合格 | 合格品 | 甲 | 何建 | 13780 | 13750 | 0.9978 | 19735 | 0.125 | 760 | 850轧机普光辊(Ra0.4-0.6μm)轧制0.125mm(0.4-0.25-0.16-0.125) |  | 20100142 | 轧硬 | 0.4*760-SPCC | 30210004 | 光亮卷 | 0.125-SPCC |  | 30 | MO001241 | MO001241-001 | GLJ003 | 光亮卷前处理 模板 | 13780 | 2024-07-05 | 2024-07-12 | 2 | 2024-07-05 22:23:39 | 2024-07-05 23:06:04 | 江苏东方九天新能源材料有限公司 | 187625 | 何建 |  |  | 0.4 | 0 | 760 | 1 | JG1224055159 | 轧0.125，厚度0.117-0.122mm，米数控制在19700-19800米，脱脂分一包6500米。 |  |  | 否 | 0
最终冷轧 | JG1224060254 | JG1224060254 | 东方850轧机 | 合格 | 合格品 | 乙 | 肖勋民 | 13490 | 13450 | 0.997 | 23260 | 0.1 | 760 | 850轧机普光辊(Ra0.4-0.6μm)轧制0.1mm(0.4-0.25-0.15-0.115-0.1) |  | 20100142 | 轧硬 | 0.4*760-SPCC | 30210015 | 光亮卷 | 0.1-SPCC |  | 30 | MO000945 | MO000945-023 | KSFW001 | 东方小品种钢前处理 0.67（昆山富维 厚度公差：0.660-0.670mm,光泽度大于150GU（横向、纵向），粗糙度：Ra0.2-0.45um.硬度：HV80-110） | 13520 | 2024-06-25 | 2024-07-05 | 2 | 2024-07-05 13:38:45 | 2024-07-05 14:57:53 | 江苏东方九天新能源材料有限公司 | 193104 | 肖勋民 |  |  | 0.4 | 5740 | 760 | 1 | JG1224060254 | 轧0.1，米数控制在23100-23200米，脱脂分一包10400米。 |  |  | 否 | 0
最终冷轧 | JG1224060275 | JG1224060275 | 东方850轧机 | 合格 | 合格品 | 乙 | 杨海鹏 | 13410 | 13370 | 0.997 | 22898 | 0.1 | 760 | 850轧机普光辊(Ra0.4-0.6μm)轧制0.1mm(0.4-0.25-0.15-0.115-0.1) |  | 20100142 | 轧硬 | 0.4*760-SPCC | 30210015 | 光亮卷 | 0.1-SPCC |  | 30 | MO000945 | MO000945-001 | KSFW001 | 东方小品种钢前处理 0.67（昆山富维 厚度公差：0.660-0.670mm,光泽度大于150GU（横向、纵向），粗糙度：Ra0.2-0.45um.硬度：HV80-110） | 13410 | 2024-06-25 | 2024-07-05 | 2 | 2024-07-05 12:14:08 | 2024-07-05 12:15:19 | 江苏东方九天新能源材料有限公司 | 193074 | 杨海鹏 |  |  | 0.4 | 5710 | 760 | 1 | JG1224060275 | 轧0.1，米数控制在23100-23200米，脱脂分一包10400米。 |  |  | 否 | 0
最终冷轧 | JG12240551511 | JG1224055151 | 东方850轧机 | 合格 | 合格品 | 甲 | 蔡迎虎 | 6975 | 6930 | 0.9935 | 11800 | 0.1 | 760 | 850轧机普光辊(Ra0.4-0.6μm)轧制0.1mm(0.4-0.25-0.15-0.115-0.1) |  | 20100142 | 轧硬 | 0.4*760-SPCC | 30210015 | 光亮卷 | 0.1-SPCC |  | 30 | MO000767 | MO000767-009-01 | KSFW001 | 东方小品种钢前处理 0.67（昆山富维 厚度公差：0.660-0.670mm,光泽度大于150GU（横向、纵向），粗糙度：Ra0.2-0.45um.硬度：HV80-110） | 13825 | 2024-06-17 | 2024-06-27 | 5 | 2024-07-05 08:45:36 | 2024-07-05 08:46:04 | 江苏东方九天新能源材料有限公司 | 187635 | 蔡迎虎 |  |  | 0.4 | 2950 | 760 | 1 | JG12240551511 | 轧0.1，米数控制在23700-23800米，脱脂分一包10500米。 |  |  | 否 | 0
最终冷轧 | JG1224060241 | JG1224060241 | 东方850轧机 | 合格 | 合格品 | 甲 | 吴宏林 | 13480 | 13450 | 0.9978 | 23845 | 0.1 | 760 | 850轧机普光辊(Ra0.4-0.6μm)轧制0.1mm(0.4-0.25-0.15-0.115-0.1) |  | 20100142 | 轧硬 | 0.4*760-SPCC | 30210015 | 光亮卷 | 0.1-SPCC |  | 30 | MO000945 | MO000945-016 | KSFW001 | 东方小品种钢前处理 0.67（昆山富维 厚度公差：0.660-0.670mm,光泽度大于150GU（横向、纵向），粗糙度：Ra0.2-0.45um.硬度：HV80-110） | 13500 | 2024-06-25 | 2024-07-05 | 2 | 2024-07-05 07:10:36 | 2024-07-05 07:13:01 | 江苏东方九天新能源材料有限公司 | 193096 | 吴宏林 |  |  | 0.4 | 5730 | 760 | 1 | JG1224060241 | 轧0.1，米数控制在23100-23200米，脱脂分一包10400米。 |  |  | 否 | 0
最终冷轧 | JG1224060142 | JG1224060142 | 东方850轧机 | 合格 | 合格品 | 甲 | 蔡迎虎 | 13430 | 13400 | 0.9978 | 23200 | 0.1 | 760 | 850轧机普光辊(Ra0.4-0.6μm)轧制0.1mm(0.4-0.25-0.15-0.115-0.1) |  | 20100142 | 轧硬 | 0.4*760-SPCC | 30210015 | 光亮卷 | 0.1-SPCC |  | 30 | MO000938 | MO000938-005 | KSFW001 | 东方小品种钢前处理 0.67（昆山富维 厚度公差：0.660-0.670mm,光泽度大于150GU（横向、纵向），粗糙度：Ra0.2-0.45um.硬度：HV80-110） | 13445 | 2024-06-24 | 2024-07-04 | 2 | 2024-07-05 04:57:12 | 2024-07-05 04:57:39 | 江苏东方九天新能源材料有限公司 | 192989 | 蔡迎虎 |  |  | 0.4 | 5710 | 760 | 1 | JG1224060142 | 轧0.1，米数控制在23100-23200米，脱脂分一包10400米。 |  |  | 否 | 0
最终冷轧 | JG1224060246 | JG1224060246 | 东方850轧机 | 合格 | 合格品 | 甲 | 吴宏林 | 13435 | 13300 | 0.99 | 23000 | 0.1 | 760 | 850轧机普光辊(Ra0.4-0.6μm)轧制0.1mm(0.4-0.25-0.15-0.115-0.1) |  | 20100142 | 轧硬 | 0.4*760-SPCC | 30210015 | 光亮卷 | 0.1-SPCC |  | 30 | MO000945 | MO000945-007 | KSFW001 | 东方小品种钢前处理 0.67（昆山富维 厚度公差：0.660-0.670mm,光泽度大于150GU（横向、纵向），粗糙度：Ra0.2-0.45um.硬度：HV80-110） | 13450 | 2024-06-25 | 2024-07-05 | 2 | 2024-07-05 02:25:01 | 2024-07-05 02:26:14 | 江苏东方九天新能源材料有限公司 | 193087 | 吴宏林 |  |  | 0.4 | 5710 | 760 | 1 | JG1224060246 | 轧0.1，米数控制在23100-23200米，脱脂分一包10400米。 |  |  | 否 | 0
最终冷轧 | JG1224060128 | JG1224060128 | 东方850轧机 | 合格 | 合格品 | 甲 | 蔡迎虎 | 13450 | 13200 | 0.9814 | 23100 | 0.1 | 760 | 850轧机普光辊(Ra0.4-0.6μm)轧制0.1mm(0.4-0.25-0.15-0.115-0.1) |  | 20100142 | 轧硬 | 0.4*760-SPCC | 30210015 | 光亮卷 | 0.1-SPCC |  | 30 | MO000938 | MO000938-013 | KSFW001 | 东方小品种钢前处理 0.67（昆山富维 厚度公差：0.660-0.670mm,光泽度大于150GU（横向、纵向），粗糙度：Ra0.2-0.45um.硬度：HV80-110） | 13460 | 2024-06-24 | 2024-07-04 | 2 | 2024-07-04 23:43:31 | 2024-07-04 23:44:03 | 江苏东方九天新能源材料有限公司 | 192997 | 蔡迎虎 |  |  | 0.4 | 5710 | 760 | 1 | JG1224060128 | 轧0.1，米数控制在23100-23200米，脱脂分一包10400米。 |  |  | 否 | 0
最终冷轧 | JG1224055164 | JG1224055164 | 东方850轧机 | 合格 | 合格品 | 乙 | 肖勋民 | 12265 | 12220 | 0.9963 | 21176 | 0.1 | 760 | 850轧机普光辊(Ra0.4-0.6μm)轧制0.1mm(0.4-0.25-0.15-0.115-0.1) |  | 20100142 | 轧硬 | 0.4*760-SPCC | 30210015 | 光亮卷 | 0.1-SPCC |  | 30 | MO000771 | MO000771-002 | KSFW001 | 东方小品种钢前处理 0.67（昆山富维 厚度公差：0.660-0.670mm,光泽度大于150GU（横向、纵向），粗糙度：Ra0.2-0.45um.硬度：HV80-110） | 12290 | 2024-06-17 | 2024-06-27 | 2 | 2024-07-04 21:19:40 | 2024-07-04 21:20:23 | 江苏东方九天新能源材料有限公司 | 187670 | 肖勋民 |  |  | 0.4 | 5200 | 760 | 1 | JG1224055164 | 轧0.1，米数控制在21100-21200米，脱脂平均分包 |  |  | 否 | 0
最终冷轧 | JG1224055153 | JG1224055153 | 东方850轧机 | 合格 | 合格品 | 乙 | 杨海鹏 | 13710 | 13600 | 0.992 | 23095 | 0.1 | 760 | 850轧机普光辊(Ra0.4-0.6μm)轧制0.1mm(0.4-0.25-0.15-0.115-0.1) |  | 20100142 | 轧硬 | 0.4*760-SPCC | 30210015 | 光亮卷 | 0.1-SPCC |  | 30 | MO000664 | MO000664-008 | KSFW001 | 东方小品种钢前处理 0.67（昆山富维 厚度公差：0.660-0.670mm,光泽度大于150GU（横向、纵向），粗糙度：Ra0.2-0.45um.硬度：HV80-110） | 13730 | 2024-06-05 | 2024-06-15 | 2 | 2024-07-04 18:04:04 | 2024-07-04 19:08:45 | 江苏东方九天新能源材料有限公司 | 161507 | 杨海鹏 |  |  | 0.4 | 5810 | 760 | 1 | JG1224055153 | 轧0.1，米数控制在23700-23800米，脱脂分一包10500米。 |  |  | 否 | 0
最终冷轧 | JG1224060129 | JG1224060129 | 东方850轧机 | 合格 | 合格品 | 乙 | 肖勋民 | 13450 | 13410 | 0.997 | 23200 | 0.1 | 760 | 850轧机普光辊(Ra0.4-0.6μm)轧制0.1mm(0.4-0.25-0.15-0.115-0.1) |  | 20100142 | 轧硬 | 0.4*760-SPCC | 30210015 | 光亮卷 | 0.1-SPCC |  | 30 | MO000938 | MO000938-008 | KSFW001 | 东方小品种钢前处理 0.67（昆山富维 厚度公差：0.660-0.670mm,光泽度大于150GU（横向、纵向），粗糙度：Ra0.2-0.45um.硬度：HV80-110） | 13450 | 2024-06-24 | 2024-07-04 | 2 | 2024-07-04 15:18:39 | 2024-07-04 15:19:30 | 江苏东方九天新能源材料有限公司 | 192992 | 肖勋民 |  |  | 0.4 | 5710 | 760 | 1 | JG1224060129 | 轧0.1，米数控制在23100-23200米，脱脂分一包10400米。 |  |  | 否 | 0
最终冷轧 | JG1224060132 | JG1224060132 | 东方850轧机 | 合格 | 合格品 | 乙 | 杨海鹏 | 13485 | 13450 | 0.9974 | 23215 | 0.1 | 760 | 850轧机普光辊(Ra0.4-0.6μm)轧制0.1mm(0.4-0.25-0.15-0.115-0.1) |  | 20100142 | 轧硬 | 0.4*760-SPCC | 30210015 | 光亮卷 | 0.1-SPCC |  | 30 | MO000938 | MO000938-003 | KSFW001 | 东方小品种钢前处理 0.67（昆山富维 厚度公差：0.660-0.670mm,光泽度大于150GU（横向、纵向），粗糙度：Ra0.2-0.45um.硬度：HV80-110） | 13510 | 2024-06-24 | 2024-07-04 | 2 | 2024-07-04 12:46:32 | 2024-07-04 13:23:27 | 江苏东方九天新能源材料有限公司 | 192987 | 杨海鹏 |  |  | 0.4 | 5730 | 760 | 1 | JG1224060132 | 轧0.1，米数控制在23100-23200米，脱脂分一包10400米。 |  |  | 否 | 0
最终冷轧 | JG12240551491 | JG1224055149 | 东方850轧机 | 合格 | 合格品 | 甲 | 吴宏林 | 6970 | 6900 | 0.99 | 11855 | 0.1 | 760 | 850轧机普光辊(Ra0.4-0.6μm)轧制0.1mm(0.4-0.25-0.15-0.115-0.1) |  | 20100142 | 轧硬 | 0.4*760-SPCC | 30210015 | 光亮卷 | 0.1-SPCC |  | 30 | MO000692 | MO000692-002-01 | KSFW001 | 东方小品种钢前处理 0.67（昆山富维 厚度公差：0.660-0.670mm,光泽度大于150GU（横向、纵向），粗糙度：Ra0.2-0.45um.硬度：HV80-110） | 13840 | 2024-06-07 | 2024-06-17 | 2 | 2024-07-04 09:15:19 | 2024-07-04 09:15:47 | 江苏东方九天新能源材料有限公司 | 178261 | 吴宏林 |  |  | 0.4 | 2950 | 760 | 1 | JG12240551491 | 轧0.1，米数控制在23700-23800米，脱脂分一包10500米。 |  |  | 否 | 0
最终冷轧 | JG1224060131 | JG1224060131 | 东方850轧机 | 合格 | 合格品 | 甲 | 何建 | 13490 | 13450 | 0.997 | 23260 | 0.1 | 760 | 850轧机普光辊(Ra0.4-0.6μm)轧制0.1mm(0.4-0.25-0.15-0.115-0.1) |  | 20100142 | 轧硬 | 0.4*760-SPCC | 30210015 | 光亮卷 | 0.1-SPCC |  | 30 | MO000938 | MO000938-002 | KSFW001 | 东方小品种钢前处理 0.67（昆山富维 厚度公差：0.660-0.670mm,光泽度大于150GU（横向、纵向），粗糙度：Ra0.2-0.45um.硬度：HV80-110） | 13490 | 2024-06-24 | 2024-07-04 | 2 | 2024-07-04 07:30:23 | 2024-07-04 07:30:53 | 江苏东方九天新能源材料有限公司 | 192986 | 何建 |  |  | 0.4 | 5730 | 760 | 1 | JG1224060131 | 轧0.1，米数控制在23100-23200米，脱脂分一包10400米。 |  |  | 否 | 0
最终冷轧 | JG1224060136 | JG1224060136 | 东方850轧机 | 合格 | 合格品 | 甲 | 吴宏林 | 13435 | 13400 | 0.9974 | 23130 | 0.1 | 760 | 850轧机普光辊(Ra0.4-0.6μm)轧制0.1mm(0.4-0.25-0.15-0.115-0.1) |  | 20100142 | 轧硬 | 0.4*760-SPCC | 30210015 | 光亮卷 | 0.1-SPCC |  | 30 | MO000938 | MO000938-001 | KSFW001 | 东方小品种钢前处理 0.67（昆山富维 厚度公差：0.660-0.670mm,光泽度大于150GU（横向、纵向），粗糙度：Ra0.2-0.45um.硬度：HV80-110） | 13460 | 2024-06-24 | 2024-07-04 | 2 | 2024-07-04 04:56:56 | 2024-07-04 04:57:40 | 江苏东方九天新能源材料有限公司 | 192985 | 吴宏林 |  |  | 0.4 | 5710 | 760 | 1 | JG1224060136 | 轧0.1，米数控制在23100-23200米，脱脂分一包10400米。 |  |  | 否 | 0
最终冷轧 | JG1224060127 | JG1224060127 | 东方850轧机 | 合格 | 合格品 | 甲 | 何建 | 13440 | 13400 | 0.997 | 23170 | 0.1 | 760 | 850轧机普光辊(Ra0.4-0.6μm)轧制0.1mm(0.4-0.25-0.15-0.115-0.1) |  | 20100142 | 轧硬 | 0.4*760-SPCC | 30210015 | 光亮卷 | 0.1-SPCC |  | 30 | MO000938 | MO000938-012 | KSFW001 | 东方小品种钢前处理 0.67（昆山富维 厚度公差：0.660-0.670mm,光泽度大于150GU（横向、纵向），粗糙度：Ra0.2-0.45um.硬度：HV80-110） | 13445 | 2024-06-24 | 2024-07-04 | 2 | 2024-07-04 01:49:51 | 2024-07-04 01:50:27 | 江苏东方九天新能源材料有限公司 | 192996 | 何建 |  |  | 0.4 | 5710 | 760 | 1 | JG1224060127 | 轧0.1，米数控制在23100-23200米，脱脂分一包10400米。 |  |  | 否 | 0
最终冷轧 | JG1224055152 | JG1224055152 | 东方850轧机 | 合格 | 合格品 | 甲 | 吴宏林 | 13810 | 13760 | 0.9964 | 19700 | 0.125 | 760 | 850轧机普光辊(Ra0.4-0.6μm)轧制0.125mm(0.4-0.25-0.16-0.125) |  | 20100142 | 轧硬 | 0.4*760-SPCC | 30210004 | 光亮卷 | 0.125-SPCC |  | 30 | MO001139 | MO001139-002 | GLJ003 | 光亮卷前处理 模板 | 13810 | 2024-07-03 | 2024-07-08 | 2 | 2024-07-03 22:39:23 | 2024-07-03 22:42:42 | 江苏东方九天新能源材料有限公司 | 178262 | 吴宏林 |  |  | 0.4 | 0 | 760 | 1 | JG1224055152 | 轧0.125，厚度0.117-0.122mm，米数控制在19700-19800米，脱脂分一包6500米。 |  |  | 否 | 0
最终冷轧 | JG1224055037 | JG1224055037 | 东方850轧机 | 合格 | 合格品 | 乙 | 肖勋民 | 13930 | 13900 | 0.9978 | 20010 | 0.125 | 760 | 850轧机普光辊(Ra0.4-0.6μm)轧制0.125mm(0.4-0.25-0.16-0.125) |  | 20100142 | 轧硬 | 0.4*760-SPCC | 30210004 | 光亮卷 | 0.125-SPCC |  | 30 | MO001137 | MO001137-001 | GLJ003 | 光亮卷前处理 模板 | 13930 | 2024-07-03 | 2024-07-03 | 2 | 2024-07-03 18:23:36 | 2024-07-03 20:47:35 | 江苏东方九天新能源材料有限公司 | 178269 | 肖勋民 |  |  | 0.4 | 0 | 760 | 1 | JG1224055037 | 轧0.125，厚度0.117-0.122mm，米数控制在19800-19900米，脱脂分一包6600米。 |  |  | 否 | 0
最终冷轧 | JG1224055145 | JG1224055145 | 东方850轧机 | 合格 | 合格品 | 乙 | 肖勋民 | 13735 | 13700 | 0.9975 | 19888 | 0.12 | 760 | 850轧机普光辊(Ra0.4-0.6μm)轧制0.125mm(0.4-0.25-0.16-0.125) |  | 20100142 | 轧硬 | 0.4*760-SPCC | 30210004 | 光亮卷 | 0.125-SPCC |  | 30 | MO001139 | MO001139-001 | GLJ003 | 光亮卷前处理 模板 | 13735 | 2024-07-03 | 2024-07-08 | 2 | 2024-07-03 18:03:25 | 2024-07-03 19:31:17 | 江苏东方九天新能源材料有限公司 | 161510 | 杨海鹏 |  |  | 0.4 | 0 | 760 | 1 | JG1224055145 | 轧0.125，厚度0.117-0.122mm，米数控制在19700-19800米，脱脂分一包6500米。 |  |  | 否 | 0
最终冷轧 | JG1224060238 | JG1224060238 | 东方850轧机 | 合格 | 合格品 | 乙 | 王厉 | 13485 | 12890 | 0.9559 | 22180 | 0.1 | 760 | 850轧机普光辊(Ra0.4-0.6μm)轧制0.1mm(0.4-0.25-0.15-0.115-0.1) |  | 20100142 | 轧硬 | 0.4*760-SPCC | 30210015 | 光亮卷 | 0.1-SPCC |  | 30 | MO000945 | MO000945-022 | KSFW001 | 东方小品种钢前处理 0.67（昆山富维 厚度公差：0.660-0.670mm,光泽度大于150GU（横向、纵向），粗糙度：Ra0.2-0.45um.硬度：HV80-110） | 13520 | 2024-06-25 | 2024-07-05 | 2 | 2024-07-03 14:48:18 | 2024-07-03 14:49:14 | 江苏东方九天新能源材料有限公司 | 193103 | 王厉 |  |  | 0.4 | 5730 | 760 | 1 | JG1224060238 | 轧0.1，米数控制在23100-23200米，脱脂分一包10400米。 |  |  | 否 | 0
最终冷轧 | JG12240551241 | JG1224055124 | 东方850轧机 | 合格 | 合格品 | 甲 | 吴宏林 | 6865 | 6560 | 0.9556 | 10664 | 0.1 | 760 | 850轧机普光辊(Ra0.4-0.6μm)轧制0.1mm(0.4-0.25-0.15-0.115-0.1) |  | 20100142 | 轧硬 | 0.4*760-SPCC | 30210015 | 光亮卷 | 0.1-SPCC |  | 30 | MO000767 | MO000767-008-01 | KSFW001 | 东方小品种钢前处理 0.67（昆山富维 厚度公差：0.660-0.670mm,光泽度大于150GU（横向、纵向），粗糙度：Ra0.2-0.45um.硬度：HV80-110） | 13720 | 2024-06-17 | 2024-06-27 | 2 | 2024-07-03 09:00:40 | 2024-07-03 09:01:43 | 江苏东方九天新能源材料有限公司 | 187633 | 吴宏林 |  |  | 0.4 | 2900 | 760 | 1 | JG12240551241 | 轧0.1，米数控制在23700-23800米，脱脂分一包10500米。 |  |  | 否 | 0
最终冷轧 | JG1224050241 | JG1224050241 | 东方850轧机 | 合格 | 合格品 | 甲 | 何建 | 13780 | 13000 | 0.9434 | 22300 | 0.1 | 760 | 850轧机普光辊(Ra0.4-0.6μm)轧制0.1mm(0.4-0.25-0.15-0.115-0.1) |  | 20100142 | 轧硬 | 0.4*760-SPCC | 30210015 | 光亮卷 | 0.1-SPCC |  | 30 | MO000943 | MO000943-002 | KSFW001 | 东方小品种钢前处理 0.67（昆山富维 厚度公差：0.660-0.670mm,光泽度大于150GU（横向、纵向），粗糙度：Ra0.2-0.45um.硬度：HV80-110） | 13790 | 2024-06-25 | 2024-07-05 | 2 | 2024-07-03 06:59:42 | 2024-07-03 07:00:30 | 江苏东方九天新能源材料有限公司 | 193071 | 何建 |  |  | 0.4 | 5840 | 760 | 1 | JG1224050241 | 轧0.1，米数控制在23700-23800米，脱脂分一包10500米。 |  |  | 否 | 0
最终冷轧 | JG1224055158 | JG1224055158 | 东方850轧机 | 合格 | 合格品 | 乙 | 杨海鹏 | 13765 | 13700 | 0.9953 | 22634 | 0.1 | 760 | 850轧机普光辊(Ra0.4-0.6μm)轧制0.1mm(0.4-0.25-0.15-0.115-0.1) |  | 20100142 | 轧硬 | 0.4*760-SPCC | 30210015 | 光亮卷 | 0.1-SPCC |  | 30 | MO001068 | MO001068-007 | GLJ003 | 光亮卷前处理 模板 | 13765 | 2024-07-01 | 2024-07-08 | 2 | 2024-07-03 03:49:57 | 2024-07-03 03:52:13 | 江苏东方九天新能源材料有限公司 | 187624 | 杨海鹏 |  |  | 0.4 | 0 | 760 | 1 | JG1224055158 | 轧0.1，米数控制在23700-23800米，脱脂分一包10500米。 |  |  | 否 | 0
最终冷轧 | JG1224060245 | JG1224060245 | 东方850轧机 | 合格 | 合格品 | 甲 | 吴宏林 | 13430 | 13400 | 0.9978 | 23190 | 0.1 | 760 | 850轧机普光辊(Ra0.4-0.6μm)轧制0.1mm(0.4-0.25-0.15-0.115-0.1) |  | 20100142 | 轧硬 | 0.4*760-SPCC | 30210015 | 光亮卷 | 0.1-SPCC |  | 30 | MO000945 | MO000945-003 | KSFW001 | 东方小品种钢前处理 0.67（昆山富维 厚度公差：0.660-0.670mm,光泽度大于150GU（横向、纵向），粗糙度：Ra0.2-0.45um.硬度：HV80-110） | 13430 | 2024-06-25 | 2024-07-05 | 2 | 2024-07-03 00:59:43 | 2024-07-03 03:24:33 | 江苏东方九天新能源材料有限公司 | 193083 | 吴宏林 |  |  | 0.4 | 5710 | 760 | 1 | JG1224060245 | 轧0.1，米数控制在23100-23200米，脱脂分一包10400米。 |  |  | 否 | 0
最终冷轧 | JG1224055141 | JG1224055141 | 东方850轧机 | 合格 | 合格品 | 甲 | 何建 | 13780 | 12920 | 0.9376 | 22300 | 0.1 | 760 | 850轧机普光辊(Ra0.4-0.6μm)轧制0.1mm(0.4-0.25-0.15-0.115-0.1) |  | 20100142 | 轧硬 | 0.4*760-SPCC | 30210015 | 光亮卷 | 0.1-SPCC |  | 30 | MO001035 | MO001035-001 | GLJ003 | 光亮卷前处理 模板 | 13780 | 2024-06-28 | 2024-07-06 | 2 | 2024-07-03 00:51:43 | 2024-07-03 00:52:27 | 江苏东方九天新能源材料有限公司 | 161511 | 何建 |  |  | 0.4 | 0 | 760 | 1 | JG1224055141 | 轧0.1，米数控制在23700-23800米，脱脂分一包10500米。 |  |  | 否 | 0
最终冷轧 | JG1224055125 | JG1224055125 | 东方850轧机 | 合格 | 合格品 | 乙 | 肖勋民 | 13800 | 13770 | 0.9978 | 23241 | 0.1 | 760 | 850轧机普光辊(Ra0.4-0.6μm)轧制0.1mm(0.4-0.25-0.15-0.115-0.1) |  | 20100142 | 轧硬 | 0.4*760-SPCC | 30210015 | 光亮卷 | 0.1-SPCC |  | 30 | MO001032 | MO001032-001 | GLJ003 | 光亮卷前处理 模板 | 13800 | 2024-06-28 | 2024-07-06 | 2 | 2024-07-02 20:26:43 | 2024-07-02 20:27:39 | 江苏东方九天新能源材料有限公司 | 161502 | 肖勋民 |  |  | 0.4 | 0 | 760 | 1 | JG1224055125 | 轧0.1，米数控制在23700-23800米，脱脂分一包10500米。 |  |  | 否 | 0
最终冷轧 | JG1224050244 | JG1224050244 | 东方850轧机 | 合格 | 合格品 | 乙 | 肖勋民 | 13760 | 13710 | 0.9964 | 23380 | 0.1 | 760 | 850轧机普光辊(Ra0.4-0.6μm)轧制0.1mm(0.4-0.25-0.15-0.115-0.1) |  | 20100142 | 轧硬 | 0.4*760-SPCC | 30210015 | 光亮卷 | 0.1-SPCC |  | 30 | MO001068 | MO001068-004 | GLJ003 | 光亮卷前处理 模板 | 13760 | 2024-07-01 | 2024-07-08 | 2 | 2024-07-02 13:48:57 | 2024-07-02 14:20:09 | 江苏东方九天新能源材料有限公司 | 161508 | 肖勋民 |  |  | 0.4 | 0 | 760 | 1 | JG1224050244 | 轧0.1，米数控制在23700-23800米，脱脂分一包10500米。 |  |  | 否 | 0
最终冷轧 | JG1224055066 | JG1224055066 | 东方850轧机 | 合格 | 合格品 | 乙 | 杨海鹏 | 13425 | 13220 | 0.9847 | 23320 | 0.1 | 760 | 850轧机普光辊(Ra0.4-0.6μm)轧制0.1mm(0.4-0.25-0.15-0.115-0.1) |  | 20100142 | 轧硬 | 0.4*760-SPCC | 30210015 | 光亮卷 | 0.1-SPCC |  | 30 | MO001072 | MO001072-001 | GLJ003 | 光亮卷前处理 模板 | 13425 | 2024-07-01 | 2024-07-08 | 2 | 2024-07-02 12:05:23 | 2024-07-02 12:06:36 | 江苏东方九天新能源材料有限公司 | 187646 | 杨海鹏 |  |  | 0.4 | 0 | 760 | 1 | JG1224055066 | 轧0.1，米数控制在23200-23300米，脱脂分一包10400米。 |  |  | 否 | 0
最终冷轧 | JG1224055157 | JG1224055157 | 东方850轧机 | 合格 | 合格品 | 甲 | 吴宏林 | 13730 | 13680 | 0.9964 | 23635 | 0.1 | 760 | 850轧机普光辊(Ra0.4-0.6μm)轧制0.1mm(0.4-0.25-0.15-0.115-0.1) |  | 20100142 | 轧硬 | 0.4*760-SPCC | 30210015 | 光亮卷 | 0.1-SPCC |  | 30 | MO001068 | MO001068-005 | GLJ003 | 光亮卷前处理 模板 | 13730 | 2024-07-01 | 2024-07-08 | 2 | 2024-07-02 08:54:50 | 2024-07-02 08:55:32 | 江苏东方九天新能源材料有限公司 | 187621 | 吴宏林 |  |  | 0.4 | 0 | 760 | 1 | JG1224055157 | 轧0.1，米数控制在23700-23800米，脱脂分一包10500米。 |  |  | 否 | 0
最终冷轧 | JG1224055160 | JG1224055160 | 东方850轧机 | 合格 | 合格品 | 甲 | 蔡迎虎 | 13795 | 13410 | 0.9721 | 23360 | 0.1 | 760 | 850轧机普光辊(Ra0.4-0.6μm)轧制0.1mm(0.4-0.25-0.15-0.115-0.1) |  | 20100142 | 轧硬 | 0.4*760-SPCC | 30210015 | 光亮卷 | 0.1-SPCC |  | 30 | MO001068 | MO001068-002 | GLJ003 | 光亮卷前处理 模板 | 13795 | 2024-07-01 | 2024-07-08 | 2 | 2024-07-02 05:45:06 | 2024-07-02 05:45:47 | 江苏东方九天新能源材料有限公司 | 187626 | 蔡迎虎 |  |  | 0.4 | 0 | 760 | 1 | JG1224055160 | 轧0.1，米数控制在23700-23800米，脱脂分一包10500米。 |  |  | 否 | 0
最终冷轧 | JG1224055146 | JG1224055146 | 东方850轧机 | 合格 | 合格品 | 甲 | 何建 | 13800 | 13700 | 0.9928 | 23880 | 0.1 | 760 | 850轧机普光辊(Ra0.4-0.6μm)轧制0.1mm(0.4-0.25-0.15-0.115-0.1) |  | 20100142 | 轧硬 | 0.4*760-SPCC | 30210015 | 光亮卷 | 0.1-SPCC |  | 30 | MO001068 | MO001068-003 | GLJ003 | 光亮卷前处理 模板 | 13800 | 2024-07-01 | 2024-07-08 | 2 | 2024-07-02 02:40:51 | 2024-07-02 02:41:23 | 江苏东方九天新能源材料有限公司 | 161509 | 何建 |  |  | 0.4 | 0 | 760 | 1 | JG1224055146 | 轧0.1，米数控制在23700-23800米，脱脂分一包10500米。 |  |  | 否 | 0
最终冷轧 | JG1224055091 | JG1224055091 | 东方850轧机 | 合格 | 合格品 | 甲 | 吴宏林 | 13455 | 13420 | 0.9974 | 23281 | 0.1 | 760 | 850轧机普光辊(Ra0.4-0.6μm)轧制0.1mm(0.4-0.25-0.15-0.115-0.1) |  | 20100142 | 轧硬 | 0.4*760-SPCC | 30210015 | 光亮卷 | 0.1-SPCC |  | 30 | MO001072 | MO001072-002 | GLJ003 | 光亮卷前处理 模板 | 13455 | 2024-07-01 | 2024-07-08 | 2 | 2024-07-01 23:26:47 | 2024-07-01 23:27:39 | 江苏东方九天新能源材料有限公司 | 187647 | 吴宏林 |  |  | 0.4 | 0 | 760 | 1 | JG1224055091 | 轧0.1，米数控制在23200-23300米，脱脂分一包10400米。 |  |  | 否 | 0
最终冷轧 | JG1224050245 | JG1224050245 | 东方850轧机 | 合格 | 合格品 | 乙 | 肖勋民 | 13780 | 13720 | 0.9956 | 23564 | 0.1 | 760 | 850轧机普光辊(Ra0.4-0.6μm)轧制0.1mm(0.4-0.25-0.15-0.115-0.1) |  | 20100142 | 轧硬 | 0.4*760-SPCC | 30210015 | 光亮卷 | 0.1-SPCC |  | 30 | MO001068 | MO001068-001 | GLJ003 | 光亮卷前处理 模板 | 13780 | 2024-07-01 | 2024-07-08 | 2 | 2024-07-01 19:45:33 | 2024-07-01 19:51:35 | 江苏东方九天新能源材料有限公司 | 187637 | 肖勋民 |  |  | 0.4 | 0 | 760 | 1 | JG1224050245 | 轧0.1，米数控制在23700-23800米，脱脂分一包10500米。 |  |  | 否 | 0
最终冷轧 | JG12240550652 | JG1224055065 | 东方850轧机 | 合格 | 合格品 | 甲 | 何建 | 7945 | 7900 | 0.9943 | 13255 | 0.1 | 760 | 850轧机普光辊(Ra0.4-0.6μm)轧制0.1mm(0.4-0.25-0.15-0.115-0.1) |  | 20100142 | 轧硬 | 0.4*760-SPCC | 30210015 | 光亮卷 | 0.1-SPCC |  | 30 | MO000770 | MO000770-001-02 | KSFW001 | 东方小品种钢前处理 0.67（昆山富维 厚度公差：0.660-0.670mm,光泽度大于150GU（横向、纵向），粗糙度：Ra0.2-0.45um.硬度：HV80-110） | 13425 | 2024-06-17 | 2024-06-27 | 2 | 2024-07-01 11:41:15 | 2024-07-01 11:42:24 | 江苏东方九天新能源材料有限公司 | 187645 | 何建 |  |  | 0.4 | 3390 | 760 | 1 | JG12240550652 | 轧0.1，米数控制在23200-23300米，脱脂分一包10400米。 |  |  | 否 | 0