## sheet1
工序名称 | 新卷号 | 批号 | 机组名称 | 工序状态 | 检验结果 | 班组 | 参与人 | 来料重量 | 出料重量 | 成材率 | 出料长度 | 出料厚度 | 出料宽度 | 工序要求 | 备注 | 来料编码 | 来料名称 | 来料规格 | 产品编码 | 产品名称 | 产品规格 | 膜名称 | 排序 | 主计划号 | 子计划号 | 工序流程编码 | 工序流程名称 | 工单需求 | 计划开始时间 | 计划结束时间 | 工单状态 | 实际开始时间 | 产出时间 | 组织名称 | 卷号ID | 操作工人 | 报工人 | 检验 | 来料厚度 | 来料长度 | 来料宽度 | 是否分卷 | 原卷号 | 工单要求 | 是否成品 | 不良现象 | 是否入库 | 入库审核
最终冷轧 | DL00240700221 | DL0024070022 | 东方650轧机 | 合格 | 让步接收 | 乙 | 朱明 | 6075 | 6030 | 0.9926 | 5120 | 0.25 | 610 | 昆山泰德通：650轧机中间道次用普光辊(Ra0.2-0.3um)轧制,最后一道建议用Ra0.8-1.0μm毛化辊轧制0.25mm（0.6-0.42-0.29-0.25）厚度公差：0.245-0.250mm、转脱脂 | X细划伤(细划伤),A暗线印(暗线印),H横辊印(横辊有强光下明显),S色差(色差，条印) | 20100082 | 轧硬 | 0.6*610-SPCC | 20600019 | 镍钝化卷半成品 | 0.25-SPCC |  | 20 | MO002093 | MO002093-001-01 | XPZG001 | 小品种钢前处理模板 | 12165 | 2024-07-26 | 2024-08-12 | 3 | 2024-07-30 19:31:04 | 2024-07-30 19:52:54 | 江苏东方九天新能源材料有限公司 | 261926 | 朱明 |  |  | 0.6 | 2120 | 610 | 1 | DL00240700221 | 昆山泰德通:（0.25*610）厚度±0.005，HV90-110,粗糙度0.5-0.7 |  | X细划伤(细划伤),A暗线印(暗线印),H横辊印(横辊有强光下明显),S色差(色差，条印)
最终冷轧 | DL00240700222 | DL0024070022 | 东方650轧机 | 合格 | 让步接收 | 乙 | 顾峰 | 6070 | 6020 | 0.9918 | 5100 | 0.25 | 610 | 昆山泰德通：650轧机中间道次用普光辊(Ra0.2-0.3um)轧制,最后一道建议用Ra0.8-1.0μm毛化辊轧制0.25mm（0.6-0.42-0.29-0.25）厚度公差：0.245-0.250mm、转脱脂 | X细划伤(细划伤),A暗线印(暗线印),Z振纹(轻振纹),H横辊印(横辊印强光下明显),C挫伤(挫伤),B白斑(白斑),S色差(色差) | 20100082 | 轧硬 | 0.6*610-SPCC | 20600019 | 镍钝化卷半成品 | 0.25-SPCC |  | 20 | MO002093 | MO002093-001-02 | XPZG001 | 小品种钢前处理模板 | 12165 | 2024-07-26 | 2024-08-12 | 3 | 2024-07-30 16:47:10 | 2024-07-30 16:49:07 | 江苏东方九天新能源材料有限公司 | 261926 | 顾峰 |  |  | 0.6 | 2130 | 610 | 1 | DL00240700222 | 昆山泰德通:（0.25*610）厚度±0.005，HV90-110,粗糙度0.5-0.7 |  | X细划伤(细划伤),A暗线印(暗线印),Z振纹(轻振纹),H横辊印(横辊印强光下明显),C挫伤(挫伤),B白斑(白斑),S色差(色差)
最终冷轧 | JL1224030180 | JL1224030180 | 东方650轧机 | 合格 | 合格品 | 乙 | 朱明 | 5465 | 5430 | 0.9936 | 3500 | 0.3 | 650 | 摩丁普信：650轧机中间道次普光辊（Ra0.2-0.3μm)轧制，最后一道用Ra0.8-1.0μm毛化辊轧至0.303mm（0.4-0.34-0.303）厚度公差：0.298-0.303mm，板面粗糙度控制在Ra0.45-0.65μm,转脱脂 |  | 20100026 | 轧硬 | 0.4*650-SPCC | 31010041 | 小品种钢卷 | 0.3-SPCC |  | 20 | MO001363 | MO001363-005 | XPZG001 | 小品种钢前处理模板 | 5470 | 2024-07-08 | 2024-07-23 | 5 | 2024-07-30 10:30:54 | 2024-07-30 14:28:03 | 江苏东方九天新能源材料有限公司 | 227541 | 朱明 |  |  | 0.4 | 2700 | 650 | 1 | JL1224030180 | 摩丁普信：（0.3*650）厚度+0.003/-0.007，HV90-110,粗度0.5-0.8 |  |  | 否 | 0
最终冷轧 | DL00240700211 | DL0024070021 | 东方650轧机 | 合格 | 让步接收 | 乙 | 朱明 | 6155 | 6100 | 0.9911 | 5150 | 0.25 | 610 | 昆山泰德通：650轧机最后一道建议用Ra0.8-1.0μm毛化辊轧制0.25mm（0.6-0.41-0.28-0.25）厚度公差：0.245-0.250mm、转脱脂 | X细划伤(细划伤),A暗线印(下表面两三条暗线印),Z振纹(轻振纹),H横辊印(横辊印强光下明显),B白斑(白斑),S色差(色差，条印) | 20100082 | 轧硬 | 0.6*610-SPCC | 20600019 | 镍钝化卷半成品 | 0.25-SPCC |  | 20 | MO001789 | MO001789-002-01 | XPZG001 | 小品种钢前处理模板 | 12155 | 2024-07-19 | 2024-07-31 | 3 | 2024-07-30 14:12:14 | 2024-07-30 14:15:15 | 江苏东方九天新能源材料有限公司 | 249098 | 朱明 |  |  | 0.6 | 2150 | 610 | 1 | DL00240700211 | 昆山泰德通（0.25*610）备货；厚度±0.005，HV90-110,粗糙度0.5-0.7 |  | X细划伤(细划伤),A暗线印(下表面两三条暗线印),Z振纹(轻振纹),H横辊印(横辊印强光下明显),B白斑(白斑),S色差(色差，条印)
最终冷轧 | JL1224030184 | JL1224030184 | 东方650轧机 | 合格 | 让步接收 | 乙 | 顾峰 | 5460 | 5420 | 0.9927 | 5600 | 0.3 | 650 | 摩丁普信：650轧机中间道次普光辊（Ra0.2-0.3μm)轧制，最后一道用Ra0.8-1.0μm毛化辊轧至0.303mm（0.4-0.34-0.303）厚度公差：0.298-0.303mm，板面粗糙度控制在Ra0.45-0.65μm,转脱脂 | 色差，条印，细划伤，偶有挫伤，暗线印，轻振纹，横辊印强光下明显 | 20100026 | 轧硬 | 0.4*650-SPCC | 31010041 | 小品种钢卷 | 0.3-SPCC |  | 20 | MO001363 | MO001363-009 | XPZG001 | 小品种钢前处理模板 | 5460 | 2024-07-08 | 2024-07-23 | 2 | 2024-07-30 11:44:25 | 2024-07-30 11:45:29 | 江苏东方九天新能源材料有限公司 | 227549 | 顾峰 |  |  | 0.4 | 2700 | 650 | 1 | JL1224030184 | 摩丁普信：（0.3*650）厚度+0.003/-0.007，HV90-110,粗度0.5-0.8 |  | 色差，条印，细划伤，偶有挫伤，暗线印，轻振纹，横辊印强光下明显 | 否 | 0
最终冷轧 | JL1224030179 | JL1224030179 | 东方650轧机 | 合格 | 让步接收 | 甲 | 关颜伟,徐炜 | 5320 | 5580 | 1.0489 | 3660 | 0.3 | 650 | 摩丁普信：650轧机中间道次普光辊（Ra0.2-0.3μm)轧制，最后一道用Ra0.8-1.0μm毛化辊轧至0.303mm（0.4-0.34-0.303）厚度公差：0.298-0.303mm，板面粗糙度控制在Ra0.45-0.65μm,转脱脂 | S色差条印(),B白斑(),C挫伤(),H横辊印(轻横辊印),M麻点线印(下表面操作侧1公分麻点),X细划伤() | 20100026 | 轧硬 | 0.4*650-SPCC | 31010041 | 小品种钢卷 | 0.3-SPCC |  | 20 | MO001363 | MO001363-004 | XPZG001 | 小品种钢前处理模板 | 5620 | 2024-07-08 | 2024-07-23 | 5 | 2024-07-30 08:09:50 | 2024-07-30 08:27:55 | 江苏东方九天新能源材料有限公司 | 227525 | 徐炜 |  |  | 0.4 | 2770 | 650 | 1 | JL1224030179 | 摩丁普信：（0.3*650）厚度+0.003/-0.007，HV90-110,粗度0.5-0.8 |  | S色差条印(),B白斑(),C挫伤(),H横辊印(轻横辊印),M麻点线印(下表面操作侧1公分麻点),X细划伤() | 否 | 0
最终冷轧 | JL1224030194 | JL1224030194 | 东方650轧机 | 合格 | 让步接收 | 甲 | 关颜伟,徐炜 | 5645 | 5600 | 0.992 | 3700 | 0.3 | 650 | 摩丁普信：650轧机中间道次普光辊（Ra0.2-0.3μm)轧制，最后一道用Ra0.8-1.0μm毛化辊轧至0.303mm（0.4-0.34-0.303）厚度公差：0.298-0.303mm，板面粗糙度控制在Ra0.45-0.65μm,转脱脂 | X细划伤(下表面中间一条明显细划伤),S色差条印(),C挫伤(),A暗线印(),B白斑() | 20100026 | 轧硬 | 0.4*650-SPCC | 31010041 | 小品种钢卷 | 0.3-SPCC |  | 20 | MO001363 | MO001363-015 | XPZG001 | 小品种钢前处理模板 | 5650 | 2024-07-08 | 2024-07-23 | 5 | 2024-07-30 08:14:52 | 2024-07-30 08:17:45 | 江苏东方九天新能源材料有限公司 | 227555 | 关颜伟 |  |  | 0.4 | 2780 | 650 | 1 | JL1224030194 | 摩丁普信：（0.3*650）厚度+0.003/-0.007，HV90-110,粗度0.5-0.8 |  | X细划伤(下表面中间一条明显细划伤),S色差条印(),C挫伤(),A暗线印(),B白斑() | 否 | 0
最终冷轧 | JL1224030178 | JL1224030178 | 东方650轧机 | 合格 | 让步接收 | 甲 | 关颜伟,徐炜 | 5650 | 5600 | 0.9912 | 3700 | 0.3 | 650 | 摩丁普信：650轧机中间道次普光辊（Ra0.2-0.3μm)轧制，最后一道用Ra0.8-1.0μm毛化辊轧至0.303mm（0.4-0.34-0.303）厚度公差：0.298-0.303mm，板面粗糙度控制在Ra0.45-0.65μm,转脱脂 | S色差条印(),Z振纹(),B白斑(),C挫伤(),A暗线印(),X细划伤() | 20100026 | 轧硬 | 0.4*650-SPCC | 31010041 | 小品种钢卷 | 0.3-SPCC |  | 20 | MO001363 | MO001363-003 | XPZG001 | 小品种钢前处理模板 | 5670 | 2024-07-08 | 2024-07-23 | 5 | 2024-07-30 05:08:40 | 2024-07-30 08:13:29 | 江苏东方九天新能源材料有限公司 | 227524 | 徐炜 |  |  | 0.4 | 2790 | 650 | 1 | JL1224030178 | 摩丁普信：（0.3*650）厚度+0.003/-0.007，HV90-110,粗度0.5-0.8 |  | S色差条印(),Z振纹(),B白斑(),C挫伤(),A暗线印(),X细划伤() | 否 | 0
最终冷轧 | JL1224030195 | JL1224030195 | 东方650轧机 | 合格 | 让步接收 | 甲 | 关颜伟,徐炜 | 5615 | 5570 | 0.992 | 3650 | 0.3 | 650 | 摩丁普信：650轧机中间道次普光辊（Ra0.2-0.3μm)轧制，最后一道用Ra0.8-1.0μm毛化辊轧至0.303mm（0.4-0.34-0.303）厚度公差：0.298-0.303mm，板面粗糙度控制在Ra0.45-0.65μm,转脱脂 | X细划伤(),S色差条印(),A暗线印(),Z振纹(),H横辊印() | 20100026 | 轧硬 | 0.4*650-SPCC | 31010041 | 小品种钢卷 | 0.3-SPCC |  | 20 | MO001363 | MO001363-016 | XPZG001 | 小品种钢前处理模板 | 5620 | 2024-07-08 | 2024-07-23 | 5 | 2024-07-30 07:11:55 | 2024-07-30 07:14:33 | 江苏东方九天新能源材料有限公司 | 227556 | 关颜伟 |  |  | 0.4 | 2770 | 650 | 1 | JL1224030195 | 摩丁普信：（0.3*650）厚度+0.003/-0.007，HV90-110,粗度0.5-0.8 |  | X细划伤(),S色差条印(),A暗线印(),Z振纹(),H横辊印() | 否 | 0
最终冷轧 | JL1224030185 | JL1224030185 | 东方650轧机 | 合格 | 让步接收 | 甲 | 关颜伟,徐炜 | 7280 | 7230 | 0.9931 | 4780 | 0.3 | 650 | 摩丁普信：650轧机中间道次普光辊（Ra0.2-0.3μm)轧制，最后一道用Ra0.8-1.0μm毛化辊轧至0.303mm（0.4-0.34-0.303）厚度公差：0.298-0.303mm，板面粗糙度控制在Ra0.45-0.65μm,转脱脂 | S色差条印(),X锈斑(头尾50米有锈斑),B白斑(),A暗线印(),C挫伤(),T停机斑() | 20100026 | 轧硬 | 0.4*650-SPCC | 31010041 | 小品种钢卷 | 0.3-SPCC |  | 20 | MO001363 | MO001363-010 | XPZG001 | 小品种钢前处理模板 | 7290 | 2024-07-08 | 2024-07-23 | 5 | 2024-07-30 04:11:39 | 2024-07-30 04:13:58 | 江苏东方九天新能源材料有限公司 | 227550 | 徐炜 |  |  | 0.4 | 3600 | 650 | 1 | JL1224030185 | 摩丁普信：（0.3*650）厚度+0.003/-0.007，HV90-110,粗度0.5-0.8 |  | S色差条印(),X锈斑(头尾50米有锈斑),B白斑(),A暗线印(),C挫伤(),T停机斑() | 否 | 0
最终冷轧 | JL1224030181 | JL1224030181 | 东方650轧机 | 合格 | 让步接收 | 乙 | 关颜伟,徐炜 | 7100 | 7050 | 0.993 | 4680 | 0.3 | 650 | 摩丁普信：650轧机中间道次普光辊（Ra0.2-0.3μm)轧制，最后一道用Ra0.8-1.0μm毛化辊轧至0.303mm（0.4-0.34-0.303）厚度公差：0.298-0.303mm，板面粗糙度控制在Ra0.45-0.65μm,转脱脂 | X细划伤(),S色差条印(),C挫伤(),B爆辊印() | 20100026 | 轧硬 | 0.4*650-SPCC | 31010041 | 小品种钢卷 | 0.3-SPCC |  | 20 | MO001363 | MO001363-006 | XPZG001 | 小品种钢前处理模板 | 7115 | 2024-07-08 | 2024-07-23 | 5 | 2024-07-30 03:32:33 | 2024-07-30 03:34:17 | 江苏东方九天新能源材料有限公司 | 227542 | 杨海鹏 |  |  | 0.4 | 3500 | 650 | 1 | JL1224030181 | 摩丁普信：（0.3*650）厚度+0.003/-0.007，HV90-110,粗度0.5-0.8 |  | X细划伤(),S色差条印(),C挫伤(),B爆辊印() | 否 | 0
最终冷轧 | DU6524070008 | DU6524070008 | 东方650轧机 | 合格 | 合格品 | 甲 | 顾峰 | 7100 | 6900 | 0.9718 | 1700 | 0.825 | 625 | 南通光阳SK85：650轧机用普光辊Ra0.15-0.25μm轧制最后一道用超光辊Ra<0.1μm轧制0.825mm（1.2-1.05-0.87-0.825）厚度公差：0.825-0.83mm，HV230-250，粗糙度Ra≤0.1μm，成品在南边卸料，合格转750平整 | 色差，条印，细划伤，挫伤重，暗线印，轻振纹，偶有黄斑，黑斑，尾部锈斑 | 20300021 | 优钢半成品 | 1.8-SK85 | 31110018 | 优钢卷 | 0.825-SK85 |  | 60 | MO001711 | MO001711-001 | YG001 | 优钢前处理模板 | 7400 | 2024-07-17 | 2024-07-27 | 5 | 2024-07-29 05:10:34 | 2024-07-29 05:12:08 | 江苏东方九天新能源材料有限公司 | 245922 | 顾峰 |  |  | 1.2 | 1170 | 625 | 1 | DU6524070008 | 南通光阳：（0.825*625）厚度+0.005/-0.01MM，HV230-250,粗糙度小于0.1μM |  | 色差，条印，细划伤，挫伤重，暗线印，轻振纹，偶有黄斑，黑斑，尾部锈斑 | 否 | 0
最终冷轧 | DU6524070003 | DU6524070003 | 东方650轧机 | 合格 | 合格品 | 甲 | 徐炜 | 6990 | 6900 | 0.9871 | 1650 | 0.825 | 625 | 南通光阳SK85：650轧机用普光辊Ra0.15-0.25μm轧制最后一道用超光辊Ra<0.1μm轧制0.825mm（1.2-1.05-0.87-0.825）厚度公差：0.825-0.83mm，HV230-250，粗糙度Ra≤0.1μm，成品在南边卸料，合格转750平整 | 色差。条印，细划伤，挫伤，暗线印，轻振纹 | 11050005 | 优钢原料 | 2.5-SK85 | 31110018 | 优钢卷 | 0.825-SK85 |  | 60 | MO001283 | MO001283-005 | YG001 | 优钢前处理模板 | 9510 | 2024-07-06 | 2024-07-28 | 5 | 2024-07-29 04:01:50 | 2024-07-29 04:02:46 | 江苏东方九天新能源材料有限公司 | 208952 | 徐炜 |  |  | 1.2 | 1170 | 625 | 1 | DU6524070003 | 南通光阳：（0.825*625）厚度+0.005/-0.01MM，HV230-250,粗糙度小于0.1μM |  | 色差。条印，细划伤，挫伤，暗线印，轻振纹 | 否 | 0
最终冷轧 | DU6524070007 | DU6524070007 | 东方650轧机 | 合格 | 合格品 | 甲 | 顾峰 | 6815 | 6750 | 0.9905 | 1500 | 0.88 | 625 | 南通光阳SK85：650轧机用普光辊Ra0.15-0.25μm轧制最后一道用超光辊Ra<0.1μm轧制0.88mm（1.28-1.13-0.93-0.88）厚度公差：0.88-0.885mm，（控制好厚度公差），HV230-250，粗糙度Ra≤0.1，成品在南边卸料，转750平整 | X细划伤(细划伤),A暗线印(暗线印),S色差条印(色差，条印),Z振纹(轻振纹),S碎边(碎边),B白斑(白斑),S色差(色差) | 11050005 | 优钢原料 | 2.5-SK85 | 31110021 | 优钢卷 | 0.88-SK85 |  | 60 | MO001288 | MO001288-001 | YG001 | 优钢前处理模板 | 7530 | 2024-07-06 | 2024-07-28 | 5 | 2024-07-29 03:07:39 | 2024-07-29 03:10:15 | 江苏东方九天新能源材料有限公司 | 208971 | 顾峰 |  |  | 1.2 | 1070 | 625 | 1 | DU6524070007 | 南通光阳：（0.88*625）厚度+0.005--0.01MM，HV230-250,粗糙度小于0.1μM |  | X细划伤(细划伤),A暗线印(暗线印),S色差条印(色差，条印),Z振纹(轻振纹),S碎边(碎边),B白斑(白斑),S色差(色差) | 否 | 0
最终冷轧 | DU6524070006 | DU6524070006 | 东方650轧机 | 合格 | 合格品 | 乙 | 朱明 | 8100 | 8000 | 0.9877 | 2163 | 0.73 | 625 | 南通光阳SK85：650轧机用普光辊Ra0.15-0.25μm轧制最后一道用超光辊Ra<0.1μm轧制0.73mm（1.06-0.93-0.77-0.73）厚度公差：0.73-0.735mm，HV230-250，粗糙度Ra≤0.1，成品在南边卸料，合格转750平整 |  | 11050005 | 优钢原料 | 2.5-SK85 | 31110015 | 优钢卷 | 0.73-SK85 |  | 60 | MO001290 | MO001290-003 | YG001 | 优钢前处理模板 | 9275 | 2024-07-06 | 2024-07-28 | 5 | 2024-07-28 20:19:56 | 2024-07-28 20:20:50 | 江苏东方九天新能源材料有限公司 | 209020 | 朱明 |  |  | 1.06 | 1540 | 625 | 1 | DU6524070006 | 南通光阳：（0.73*625）厚度+0.005--0.01MM，HV230-250,粗糙度小于0.1μM |  |  | 否 | 0
最终冷轧 | DU6524070001 | DU6524070001 | 东方650轧机 | 合格 | 合格品 | 乙 | 刘爱民 | 8590 | 8490 | 0.9884 | 2000 | 0.825 | 625 | 南通光阳SK85：650轧机用普光辊Ra0.15-0.25μm轧制最后一道用超光辊Ra<0.1μm轧制0.825mm（1.2-1.05-0.87-0.825）厚度公差：0.825-0.83mm，HV230-250，粗糙度Ra≤0.1μm，成品在南边卸料，合格转750平整 |  | 11050005 | 优钢原料 | 2.5-SK85 | 31110018 | 优钢卷 | 0.825-SK85 |  | 60 | MO001283 | MO001283-001 | YG001 | 优钢前处理模板 | 9355 | 2024-07-06 | 2024-07-28 | 5 | 2024-07-28 19:04:58 | 2024-07-28 19:05:32 | 江苏东方九天新能源材料有限公司 | 208949 | 刘爱民 |  |  | 1.2 | 1430 | 625 | 1 | DU6524070001 | 南通光阳：（0.825*625）厚度+0.005/-0.01MM，HV230-250,粗糙度小于0.1μM |  |  | 否 | 0
最终冷轧 | DU6524070002 | DU6524070002 | 东方650轧机 | 合格 | 合格品 | 甲 | 关颜伟,徐炜 | 8470 | 8390 | 0.9906 | 2050 | 0.825 | 625 | 南通光阳SK85：650轧机用普光辊Ra0.15-0.25μm轧制最后一道用超光辊Ra<0.1μm轧制0.825mm（1.2-1.05-0.87-0.825）厚度公差：0.825-0.83mm，HV230-250，粗糙度Ra≤0.1μm，成品在南边卸料，合格转750平整 | X细划伤(),Z重划伤(),S色差条印(),C擦伤(),H厚薄公差(公差跳动大0.821-0.827偶跳),H黑斑(),H黄斑() | 11050005 | 优钢原料 | 2.5-SK85 | 31110018 | 优钢卷 | 0.825-SK85 |  | 60 | MO001283 | MO001283-003 | YG001 | 优钢前处理模板 | 9325 | 2024-07-06 | 2024-07-28 | 5 | 2024-07-28 07:18:42 | 2024-07-28 07:51:53 | 江苏东方九天新能源材料有限公司 | 208950 | 关颜伟 |  |  | 1.2 | 1430 | 625 | 1 | DU6524070002 | 南通光阳：（0.825*625）厚度+0.005/-0.01MM，HV230-250,粗糙度小于0.1μM |  | X细划伤(),Z重划伤(),S色差条印(),C擦伤(),H厚薄公差(公差跳动大0.821-0.827偶跳),H黑斑(),H黄斑() | 否 | 0
最终冷轧 | DU6524070004 | DU6524070004 | 东方650轧机 | 合格 | 合格品 | 甲 | 关颜伟,徐炜 | 8010 | 7900 | 0.9863 | 1900 | 0.825 | 625 | 南通光阳SK85：650轧机用普光辊Ra0.15-0.25μm轧制最后一道用超光辊Ra<0.1μm轧制0.825mm（1.2-1.05-0.87-0.825）厚度公差：0.825-0.83mm，HV230-250，粗糙度Ra≤0.1μm，成品在南边卸料，合格转750平整 | N粘钢折印(),C挫伤(),X细划伤(),S色差条印(),B白斑(),S碎边() | 11050005 | 优钢原料 | 2.5-SK85 | 31110018 | 优钢卷 | 0.825-SK85 |  | 60 | MO001283 | MO001283-007 | YG001 | 优钢前处理模板 | 9490 | 2024-07-06 | 2024-07-28 | 5 | 2024-07-28 07:15:29 | 2024-07-28 07:17:23 | 江苏东方九天新能源材料有限公司 | 208954 | 徐炜 |  |  | 1.2 | 1340 | 625 | 1 | DU6524070004 | 南通光阳：（0.825*625）厚度+0.005/-0.01MM，HV230-250,粗糙度小于0.1μM |  | N粘钢折印(),C挫伤(),X细划伤(),S色差条印(),B白斑(),S碎边() | 否 | 0
最终冷轧 | DU65240700051 | DU6524070005 | 东方650轧机 | 合格 | 合格品 | 甲 | 关颜伟,徐炜 | 6170 | 6100 | 0.9887 | 1650 | 0.73 | 625 | 南通光阳SK85：650轧机用普光辊Ra0.15-0.25μm轧制最后一道用超光辊Ra<0.1μm轧制0.73mm（1.06-0.93-0.77-0.73）厚度公差：0.73-0.735mm，HV230-250，粗糙度Ra≤0.1，成品在南边卸料，合格转750平整 | X细划伤(),K宽度公差公差跳动大偶跳0.72-0.731(),J碱液斑(),C擦伤() | 11050005 | 优钢原料 | 2.5-SK85 | 31110015 | 优钢卷 | 0.73-SK85 |  | 60 | MO001290 | MO001290-001-01 | YG001 | 优钢前处理模板 | 9335 | 2024-07-06 | 2024-07-28 | 5 | 2024-07-28 06:05:48 | 2024-07-28 06:09:47 | 江苏东方九天新能源材料有限公司 | 209019 | 吴宏林 |  |  | 1.06 | 1200 | 625 | 1 | DU65240700051 | 南通光阳：（0.73*625）厚度+0.005--0.01MM，HV230-250,粗糙度小于0.1μM |  | X细划伤(),K宽度公差公差跳动大偶跳0.72-0.731(),J碱液斑(),C擦伤()
最终冷轧 | DL12240700322 | DL1224070032 | 东方650轧机 | 合格 | 让步接收 | 乙 | 朱明 | 6530 | 6470 | 0.9908 | 1650 | 0.762 | 650 | 海金杜门：650轧机用普光辊Ra0.2-0.3μm轧制0.76mm（1.2-0.95-0.80-0.76）厚度公差：0.765-0.770mm，硬度185-235HV，抗拉强度590-760MPa,轧机轧制时从南边卸料确保产品无肋浪，合格转750平整 | X细划伤(细划伤),A暗线印(暗线印),S色差条印(色差),Z振纹(轻振纹),H黄斑(内圈60米大片黄斑) | 20100152 | 轧硬 | 1.2*650-SPCC | 31010073 | 小品种钢卷 | 0.762-SPCC |  | 20 | MO001767 | MO001767-008-02 | HJDM001 | 东方小品种钢前处理 0.762（海金杜门：硬度185-235HV，粗糙度0.075-0.5μm，抗拉强度590-760MPa,厚度公差0.747-0.777μm) | 12970 | 2024-07-18 | 2024-07-25 | 3 | 2024-07-27 22:58:47 | 2024-07-27 23:08:35 | 江苏东方九天新能源材料有限公司 | 234694 | 朱明 |  |  | 1.2 | 1050 | 650 | 1 | DL12240700322 | 海金杜门：（0.762*650）厚度公差：±0.015，HV185-235,粗糙度0.075-0.5μM，抗拉590-760MPA |  | X细划伤(细划伤),A暗线印(暗线印),S色差条印(色差),Z振纹(轻振纹),H黄斑(内圈60米大片黄斑)
最终冷轧 | DL12240700312 | DL1224070031 | 东方650轧机 | 合格 | 合格品 | 乙 | 刘爱民 | 5745 | 5680 | 0.9887 | 1650 | 0.762 | 570 | 海金杜门：650轧机用普光辊Ra0.2-0.3μm轧制0.76mm（1.2-0.95-0.80-0.76）厚度公差：0.765-0.770mm，硬度185-235HV，抗拉强度590-760MPa,轧机轧制时从南边卸料确保产品无肋浪，合格转750平整 | X细划伤(.),A暗线印(。),S色差条印(。),Z振纹(。) | 20100146 | 轧硬 | 1.2*570-SPCC | 31010073 | 小品种钢卷 | 0.762-SPCC |  | 20 | MO001768 | MO001768-001-02 | HJDM001 | 东方小品种钢前处理 0.762（海金杜门：硬度185-235HV，粗糙度0.075-0.5μm，抗拉强度590-760MPa,厚度公差0.747-0.777μm) | 11390 | 2024-07-18 | 2024-07-25 | 5 | 2024-07-27 21:08:08 | 2024-07-27 21:11:12 | 江苏东方九天新能源材料有限公司 | 234677 | 刘爱民 |  |  | 1.2 | 1070 | 570 | 1 | DL12240700312 | 海金杜门（0.762*570）厚度公差：±0.015，HV185-235,粗糙度0.075-0.5μM，抗拉590-760MPA |  | X细划伤(.),A暗线印(。),S色差条印(。),Z振纹(。)
最终冷轧 | DL12240700311 | DL1224070031 | 东方650轧机 | 合格 | 合格品 | 乙 | 朱明 | 5580 | 5520 | 0.9892 | 1600 | 0.762 | 570 | 海金杜门：650轧机用普光辊Ra0.2-0.3μm轧制0.76mm（1.2-0.95-0.80-0.76）厚度公差：0.765-0.770mm，硬度185-235HV，抗拉强度590-760MPa,轧机轧制时从南边卸料确保产品无肋浪，合格转750平整 | X细划伤(),A暗线印(),S色差条印(),Z振纹() | 20100146 | 轧硬 | 1.2*570-SPCC | 31010073 | 小品种钢卷 | 0.762-SPCC |  | 20 | MO001768 | MO001768-001-01 | HJDM001 | 东方小品种钢前处理 0.762（海金杜门：硬度185-235HV，粗糙度0.075-0.5μm，抗拉强度590-760MPa,厚度公差0.747-0.777μm) | 11390 | 2024-07-18 | 2024-07-25 | 5 | 2024-07-27 20:01:18 | 2024-07-27 20:02:10 | 江苏东方九天新能源材料有限公司 | 234677 | 朱明 |  |  | 1.2 | 1050 | 570 | 1 | DL12240700311 | 海金杜门（0.762*570）厚度公差：±0.015，HV185-235,粗糙度0.075-0.5μM，抗拉590-760MPA |  | X细划伤(),A暗线印(),S色差条印(),Z振纹()
最终冷轧 | DL00240700182 | DL0024070018 | 东方650轧机 | 退库 | 半成品退库 | 乙 | 刘爱民 | 5975 | 5920 | 0.9908 | 6350 | 0.2 | 590 | 海金杜门：650轧机中间道次普光辊（Ra0.2-0.3μm)轧制，最后一道建议用Ra0.8-1.0μm毛化辊轧至0.2mm（0.6-0.42-0.30-0.245-0.2）厚度公差：0.203-0.208mm（注意公差范围）、板面粗糙度控制Ra0.4-0.6μm、转脱脂 | X细划伤(内卷200米开始距边26CM处一条划伤，4000米开始32CM处多一条划伤),A暗线印(),S色差条印(),Z振纹() | 20100077 | 轧硬 | 0.6*590-SPCC | 20600001 | 镍钝化卷半成品 | 0.203-SPCC |  | 30 | MO001691 | MO001691-001-02 | HJDM003 | 东方镍钝化半成品前处理0.203（海金杜门：厚度公差：0.198-0.203mm、硬度：90-100HV,粗糙度：Ra0.5-0.7μm） | 11915 | 2024-07-17 | 2024-07-27 | 3 | 2024-07-27 18:28:57 | 2024-07-27 18:32:02 | 江苏东方九天新能源材料有限公司 | 245187 | 刘爱民 |  |  | 0.6 | 2170 | 590 | 1 | DL00240700182 | 海金杜门:(0.203*590)厚度公差: 0.198-0.203mm、硬度: 90-100HV,粗粕度: Ra0.5-0.7um | 1 | X细划伤(内卷200米开始距边26CM处一条划伤，4000米开始32CM处多一条划伤),A暗线印(),S色差条印(),Z振纹() | 处理中
最终冷轧 | DL1224070018 | DL1224070018 | 东方650轧机 | 合格 | 合格品 | 甲 | 徐炜 | 6765 | 6700 | 0.9904 | 1700 | 0.762 | 650 | 海金杜门：650轧机用普光辊Ra0.2-0.3μm轧制0.76mm（1.2-0.95-0.80-0.76）厚度公差：0.765-0.770mm，硬度185-235HV，抗拉强度590-760MPa,轧机轧制时从南边卸料确保产品无肋浪，合格转750平整 |  | 20100152 | 轧硬 | 1.2*650-SPCC | 31010073 | 小品种钢卷 | 0.762-SPCC |  | 20 | MO001767 | MO001767-002 | HJDM001 | 东方小品种钢前处理 0.762（海金杜门：硬度185-235HV，粗糙度0.075-0.5μm，抗拉强度590-760MPa,厚度公差0.747-0.777μm) | 6775 | 2024-07-18 | 2024-07-25 | 5 | 2024-07-27 16:38:21 | 2024-07-27 16:38:52 | 江苏东方九天新能源材料有限公司 | 234687 | 徐炜 |  |  | 1.2 | 1100 | 650 | 1 | DL1224070018 | 海金杜门：（0.762*650）厚度公差：±0.015，HV185-235,粗糙度0.075-0.5μM，抗拉590-760MPA |  |  | 否 | 0
最终冷轧 | DL00240700181 | DL0024070018 | 东方650轧机 | 合格 | 让步接收 | 甲 | 关颜伟,徐炜 | 5910 | 5870 | 0.9932 | 6200 | 0.203 | 590 | 海金杜门：650轧机中间道次普光辊（Ra0.2-0.3μm)轧制，最后一道建议用Ra0.8-1.0μm毛化辊轧至0.2mm（0.6-0.42-0.30-0.245-0.2）厚度公差：0.203-0.208mm（注意公差范围）、板面粗糙度控制Ra0.4-0.6μm、转脱脂 | X细划伤(),Z振纹(),H厚薄公差部分公差跳动大0.202-0.207(),H横辊印() | 20100077 | 轧硬 | 0.6*590-SPCC | 20600001 | 镍钝化卷半成品 | 0.203-SPCC |  | 30 | MO001691 | MO001691-001-01 | HJDM003 | 东方镍钝化半成品前处理0.203（海金杜门：厚度公差：0.198-0.203mm、硬度：90-100HV,粗糙度：Ra0.5-0.7μm） | 11915 | 2024-07-17 | 2024-07-27 | 3 | 2024-07-27 15:43:08 | 2024-07-27 15:48:21 | 江苏东方九天新能源材料有限公司 | 245187 | 吴宏林 |  |  | 0.6 | 2150 | 590 | 1 | DL00240700181 | 海金杜门:(0.203*590)厚度公差: 0.198-0.203mm、硬度: 90-100HV,粗粕度: Ra0.5-0.7um |  | X细划伤(),Z振纹(),H厚薄公差部分公差跳动大0.202-0.207(),H横辊印()
最终冷轧 | DL1224070019 | DL1224070019 | 东方650轧机 | 合格 | 合格品 | 甲 | 徐炜 | 6445 | 6400 | 0.993 | 1600 | 0.762 | 650 | 海金杜门：650轧机用普光辊Ra0.2-0.3μm轧制0.76mm（1.2-0.95-0.80-0.76）厚度公差：0.765-0.770mm，硬度185-235HV，抗拉强度590-760MPa,轧机轧制时从南边卸料确保产品无肋浪，合格转750平整 |  | 20100152 | 轧硬 | 1.2*650-SPCC | 31010073 | 小品种钢卷 | 0.762-SPCC |  | 20 | MO001767 | MO001767-003 | HJDM001 | 东方小品种钢前处理 0.762（海金杜门：硬度185-235HV，粗糙度0.075-0.5μm，抗拉强度590-760MPa,厚度公差0.747-0.777μm) | 6450 | 2024-07-18 | 2024-07-25 | 5 | 2024-07-27 08:32:54 | 2024-07-27 08:33:38 | 江苏东方九天新能源材料有限公司 | 234688 | 徐炜 |  |  | 1.2 | 1050 | 650 | 1 | DL1224070019 | 海金杜门：（0.762*650）厚度公差：±0.015，HV185-235,粗糙度0.075-0.5μM，抗拉590-760MPA |  |  | 否 | 0
最终冷轧 | DL1224070017 | DL1224070017 | 东方650轧机 | 合格 | 合格品 | 甲 | 关颜伟 | 6780 | 6740 | 0.9941 | 1700 | 0.762 | 650 | 海金杜门：650轧机用普光辊Ra0.2-0.3μm轧制0.76mm（1.2-0.95-0.80-0.76）厚度公差：0.765-0.770mm，硬度185-235HV，抗拉强度590-760MPa,轧机轧制时从南边卸料确保产品无肋浪，合格转750平整 |  | 20100152 | 轧硬 | 1.2*650-SPCC | 31010073 | 小品种钢卷 | 0.762-SPCC |  | 20 | MO001767 | MO001767-001 | HJDM001 | 东方小品种钢前处理 0.762（海金杜门：硬度185-235HV，粗糙度0.075-0.5μm，抗拉强度590-760MPa,厚度公差0.747-0.777μm) | 6795 | 2024-07-18 | 2024-07-25 | 5 | 2024-07-27 08:31:45 | 2024-07-27 08:32:30 | 江苏东方九天新能源材料有限公司 | 234686 | 关颜伟 |  |  | 1.2 | 1120 | 650 | 1 | DL1224070017 | 海金杜门：（0.762*650）厚度公差：±0.015，HV185-235,粗糙度0.075-0.5μM，抗拉590-760MPA |  |  | 否 | 0
最终冷轧 | DL1224070026 | DL1224070026 | 东方650轧机 | 合格 | 让步接收 | 乙 | 刘爱民 | 6705 | 6650 | 0.9918 | 1650 | 0.762 | 650 | 海金杜门：650轧机用普光辊Ra0.2-0.3μm轧制0.76mm（1.2-0.95-0.80-0.76）厚度公差：0.765-0.770mm，硬度185-235HV，抗拉强度590-760MPa,轧机轧制时从南边卸料确保产品无肋浪，合格转750平整 | H厚薄公差(内卷850米纵向跳动0,771-0,781,1丝。850米-1500米纵向跳动0.774-0,778,0.4丝。1500米-1650米纵向跳动0.772-0.78,0.8丝) | 20100152 | 轧硬 | 1.2*650-SPCC | 31010073 | 小品种钢卷 | 0.762-SPCC |  | 20 | MO001767 | MO001767-006 | HJDM001 | 东方小品种钢前处理 0.762（海金杜门：硬度185-235HV，粗糙度0.075-0.5μm，抗拉强度590-760MPa,厚度公差0.747-0.777μm) | 6715 | 2024-07-18 | 2024-07-25 | 5 | 2024-07-27 08:18:00 | 2024-07-27 08:23:07 | 江苏东方九天新能源材料有限公司 | 234691 | 刘爱民 |  |  | 1.2 | 1100 | 650 | 1 | DL1224070026 | 海金杜门：（0.762*650）厚度公差：±0.015，HV185-235,粗糙度0.075-0.5μM，抗拉590-760MPA | 0 | H厚薄公差(内卷850米纵向跳动0,771-0,781,1丝。850米-1500米纵向跳动0.774-0,778,0.4丝。1500米-1650米纵向跳动0.772-0.78,0.8丝) | 处理中 | 0
最终冷轧 | DL1224070020 | DL1224070020 | 东方650轧机 | 合格 | 让步接收 | 乙 | 朱明 | 6295 | 6240 | 0.9913 | 1580 | 0.762 | 650 | 海金杜门：650轧机用普光辊Ra0.2-0.3μm轧制0.76mm（1.2-0.95-0.80-0.76）厚度公差：0.765-0.770mm，硬度185-235HV，抗拉强度590-760MPa,轧机轧制时从南边卸料确保产品无肋浪，合格转750平整 | K宽度公差(内卷650米至1350米纵向跳动0.668-0.778) | 20100152 | 轧硬 | 1.2*650-SPCC | 31010073 | 小品种钢卷 | 0.762-SPCC |  | 20 | MO001767 | MO001767-004 | HJDM001 | 东方小品种钢前处理 0.762（海金杜门：硬度185-235HV，粗糙度0.075-0.5μm，抗拉强度590-760MPa,厚度公差0.747-0.777μm) | 6305 | 2024-07-18 | 2024-07-25 | 5 | 2024-07-27 08:11:45 | 2024-07-27 08:15:50 | 江苏东方九天新能源材料有限公司 | 234689 | 朱明 |  |  | 1.2 | 1040 | 650 | 1 | DL1224070020 | 海金杜门：（0.762*650）厚度公差：±0.015，HV185-235,粗糙度0.075-0.5μM，抗拉590-760MPA |  | K宽度公差(内卷650米至1350米纵向跳动0.668-0.778) | 否 | 0
最终冷轧 | DL1224070025 | DL1224070025 | 东方650轧机 | 合格 | 合格品 | 乙 | 刘爱民 | 6725 | 6660 | 0.9903 | 1680 | 0.762 | 650 | 海金杜门：650轧机用普光辊Ra0.2-0.3μm轧制0.76mm（1.2-0.95-0.80-0.76）厚度公差：0.765-0.770mm，硬度185-235HV，抗拉强度590-760MPa,轧机轧制时从南边卸料确保产品无肋浪，合格转750平整 | X细划伤(.),A暗线印(。),S色差条印(。),Z振纹(。) | 20100152 | 轧硬 | 1.2*650-SPCC | 31010073 | 小品种钢卷 | 0.762-SPCC |  | 20 | MO001767 | MO001767-005 | HJDM001 | 东方小品种钢前处理 0.762（海金杜门：硬度185-235HV，粗糙度0.075-0.5μm，抗拉强度590-760MPa,厚度公差0.747-0.777μm) | 6740 | 2024-07-18 | 2024-07-25 | 5 | 2024-07-27 04:00:18 | 2024-07-27 04:01:53 | 江苏东方九天新能源材料有限公司 | 234690 | 刘爱民 |  |  | 1.2 | 1100 | 650 | 1 | DL1224070025 | 海金杜门：（0.762*650）厚度公差：±0.015，HV185-235,粗糙度0.075-0.5μM，抗拉590-760MPA |  | X细划伤(.),A暗线印(。),S色差条印(。),Z振纹(。) | 否 | 0
最终冷轧 | DL1224070028 | DL1224070028 | 东方650轧机 | 合格 | 合格品 | 甲 | 关颜伟,徐炜 | 6760 | 6700 | 0.9911 | 1700 | 0.76 | 650 | 海金杜门：650轧机用普光辊Ra0.2-0.3μm轧制0.76mm（1.2-0.95-0.80-0.76）厚度公差：0.765-0.770mm，硬度185-235HV，抗拉强度590-760MPa,轧机轧制时从南边卸料确保产品无肋浪，合格转750平整 | X细划伤(),S色差条印(),A暗线印(),H横辊印() | 20100152 | 轧硬 | 1.2*650-SPCC | 31010073 | 小品种钢卷 | 0.762-SPCC |  | 20 | MO001767 | MO001767-009 | HJDM001 | 东方小品种钢前处理 0.762（海金杜门：硬度185-235HV，粗糙度0.075-0.5μm，抗拉强度590-760MPa,厚度公差0.747-0.777μm) | 6765 | 2024-07-18 | 2024-07-25 | 5 | 2024-07-26 19:55:05 | 2024-07-26 19:56:31 | 江苏东方九天新能源材料有限公司 | 234693 | 徐炜 |  |  | 1.2 | 1110 | 650 | 1 | DL1224070028 | 海金杜门：（0.762*650）厚度公差：±0.015，HV185-235,粗糙度0.075-0.5μM，抗拉590-760MPA |  | X细划伤(),S色差条印(),A暗线印(),H横辊印() | 否 | 0
最终冷轧 | DL1224070027 | DL1224070027 | 东方650轧机 | 合格 | 合格品 | 甲 | 关颜伟,徐炜 | 6760 | 6700 | 0.9911 | 1720 | 0.76 | 650 | 海金杜门：650轧机用普光辊Ra0.2-0.3μm轧制0.76mm（1.2-0.95-0.80-0.76）厚度公差：0.765-0.770mm，硬度185-235HV，抗拉强度590-760MPa,轧机轧制时从南边卸料确保产品无肋浪，合格转750平整 | X细划伤(),S色差条印(),H横辊印(),C挫伤() | 20100152 | 轧硬 | 1.2*650-SPCC | 31010073 | 小品种钢卷 | 0.762-SPCC |  | 20 | MO001767 | MO001767-007 | HJDM001 | 东方小品种钢前处理 0.762（海金杜门：硬度185-235HV，粗糙度0.075-0.5μm，抗拉强度590-760MPa,厚度公差0.747-0.777μm) | 6770 | 2024-07-18 | 2024-07-25 | 5 | 2024-07-26 19:52:37 | 2024-07-26 19:54:52 | 江苏东方九天新能源材料有限公司 | 234692 | 徐炜 |  |  | 1.2 | 1100 | 650 | 1 | DL1224070027 | 海金杜门：（0.762*650）厚度公差：±0.015，HV185-235,粗糙度0.075-0.5μM，抗拉590-760MPA |  | X细划伤(),S色差条印(),H横辊印(),C挫伤() | 否 | 0
最终冷轧 | DL00240700362 | DL0024070036 | 东方650轧机 | 退库 | 半成品退库 | 甲 | 关颜伟,徐炜 | 6100 | 6040 | 0.9902 | 7950 | 0.15 | 610 | 昆山富裕炜：650轧机用普光辊（Ra0.15-0.25μm)轧制0.15mm（0.6-0.41-0.3-0.23-0.18-0.15）厚度公差：0.158-0.163mm、转脱脂 | C擦伤(下表面外圈3000米左右半成品多条擦伤条印，成品换辊轧制道次消不掉),S色差条印(),S砂轮印(轻砂轮印),B白斑(),C挫伤(),A暗线印() | 20100082 | 轧硬 | 0.6*610-SPCC | 20200004 | 小品种钢半成品 | 0.15-SPCC |  | 30 | MO001706 | MO001706-001-02 | XPZG001 | 小品种钢前处理模板 | 12285 | 2024-07-17 | 2024-07-27 | 5 | 2024-07-26 18:34:22 | 2024-07-26 18:41:13 | 江苏东方九天新能源材料有限公司 | 245807 | 徐炜 |  |  | 0.6 | 2140 | 610 | 1 | DL00240700362 | 昆山富裕炜:（0.15*610）厚度±0.005MM,硬度HV100-120,粗糙度≤0.15μm，卷重2-3吨 | 1 | C擦伤(下表面外圈3000米左右半成品多条擦伤条印，成品换辊轧制道次消不掉),S色差条印(),S砂轮印(轻砂轮印),B白斑(),C挫伤(),A暗线印() | 是 | 1
最终冷轧 | JL12240500082 | JL1224050008 | 东方650轧机 | 合格 | 合格品 | 甲 | 徐炜 | 1050 | 1050 | 1 | 2200 | 0.1 | 610 | 四川长虹样品：实验料（成品道次取样测试性能），650轧机中间道次普光辊（Ra0.2-0.3μm)轧制,最后一道用Ra0.6-0.8um毛化辊轧制0.1mm（道次如下：0.75-0.52-0.36-0.26-0.2-0.16-0.13-0.11-0.1）、公差0.095-0.105mm,粗糙度Ra0.3-0.6μm, 抗拉550 -840 Mpa，硬度HV200-250 |  | 31010072 | 小品种钢卷 | 0.75-SPCC | 31010018 | 小品种钢卷 | 0.1-SPCC |  | 30 | MO001997 | MO001997-001-02 | XPZG001 | 小品种钢前处理模板 | 5370 | 2024-07-24 | 2024-07-31 | 3 | 2024-07-26 14:30:02 | 2024-07-26 14:33:38 | 江苏东方九天新能源材料有限公司 |  | 徐炜 |  | 1 | 0.1 | 2200 | 610 | 1 | JL12240500082 | 四川长虹样品：（0.1*610）厚度公差±0.005，HV200-250,抗拉强度550-840MPa | 0 | 内圈边部折印，细划伤
小品种钢卷 | JL12240500081 | JL1224050008 | 东方650轧机 | 退库 | 余料退库 | 甲 | 徐炜 | 4320 | 4320 | 1 | 1200 | 0.75 | 610 | 四川长虹样品：实验料（成品道次取样测试性能），650轧机中间道次普光辊（Ra0.2-0.3μm)轧制,最后一道用Ra0.6-0.8um毛化辊轧制0.1mm（道次如下：0.75-0.52-0.36-0.26-0.2-0.16-0.13-0.11-0.1）、公差0.095-0.105mm,粗糙度Ra0.3-0.6μm, 抗拉550 -840 Mpa，硬度HV200-250 |  | 31010072 | 小品种钢卷 | 0.75-SPCC | 31010072 | 小品种钢卷 | 0.75-SPCC |  | 30 | MO001997 | MO001997-001-01 | XPZG001 | 小品种钢前处理模板 | 5370 | 2024-07-24 | 2024-07-31 | 3 | 2024-07-26 14:30:02 | 2024-07-26 14:33:38 | 江苏东方九天新能源材料有限公司 |  | 徐炜 |  | 1 | 0.75 | 1200 | 610 | 1 | JL12240500081 | 四川长虹样品：（0.1*610）厚度公差±0.005，HV200-250,抗拉强度550-840MPa | 1 | 余料退库 | 处理中
最终冷轧 | DL002405511022 | DL002405511022 | 东方650轧机 | 合格 | 合格品 | 甲 | 关颜伟,徐炜 | 2830 | 2780 | 0.9823 | 1800 | 0.32 | 630 | 昆山富维：650轧机建议用Ra0.8-1.0um毛化辊轧制0.32mm(0.39-0.32),厚度公差：0.320-0.325mm,粗糙度Ra0.4-0.6μm,转750平整 | A暗线印(),S色差条印() | 31010040 | 小品种钢卷 | 0.39-SPCC | 31010033 | 小品种钢卷 | 0.32-SPCC |  | 10 | MO002002 | MO002002-001 | XPZG001 | 小品种钢前处理模板 | 2830 | 2024-07-24 | 2024-08-08 | 5 | 2024-07-26 14:07:27 | 2024-07-26 14:15:38 | 江苏东方九天新能源材料有限公司 | 256463 | 关颜伟 |  |  | 0.39 | 1460 | 0 | 1 | DL002405511022 | 改轧料0.39做 昆山富维：（0.32*610）厚度公差：0.31-0.325，HV130-160,粗糙度小于0.8um |  | A暗线印(),S色差条印() | 否 | 0
最终冷轧 | DL00240700302 | DL0024070030 | 东方650轧机 | 合格 | 让步接收 | 甲 | 关颜伟,徐炜 | 6085 | 6015 | 0.9885 | 8150 | 0.15 | 610 | 东莞鸿力：650轧机用普光辊Ra0.2-0.3μm轧制0.15mm（0.6-0.42-0.3-0.23-0.18-0.15）厚度公差：0.15-0.155mm、转脱脂 | X细划伤(),Z振纹(),S色差条印(),A暗线印(),S收卷不齐() | 20100082 | 轧硬 | 0.6*610-SPCC | 31010010 | 小品种钢卷 | 0.15-SPCC |  | 30 | MO001608 | MO001608-001-02 | XPZG001 | 小品种钢前处理模板 | 12255 | 2024-07-15 | 2024-07-15 | 3 | 2024-07-26 12:15:19 | 2024-07-26 12:17:40 | 江苏东方九天新能源材料有限公司 | 242250 | 何建 |  |  | 0.6 | 2130 | 610 | 1 | DL00240700302 | 东莞鸿力：厚度-0.01，HV90-110粗糙度≤0.15，卷重在2-3.5吨 |  | X细划伤(),Z振纹(),S色差条印(),A暗线印(),S收卷不齐()
最终冷轧 | DL00240700291 | DL0024070029 | 东方650轧机 | 合格 | 让步接收 | 乙 | 顾峰 | 6145 | 6100 | 0.9927 | 8600 | 0.14 | 610 | 苏州中意：650轧机用普光辊（Ra0.15-0.25μm)轧制0.14mm（0.6-0.42-0.3-0.21-0.17-0.14）厚度公差：0.146-0.151mm、转脱脂 | X细划伤(.),M麻点线印(下表面边部五公分左右麻点线印无手感),A暗线印(。),S色差条印(。),Z振纹(。) | 20100082 | 轧硬 | 0.6*610-SPCC | 31010009 | 小品种钢卷 | 0.14-SPCC |  | 30 | MO001607 | MO001607-001-01 | XPZG001 | 小品种钢前处理模板 | 12245 | 2024-07-15 | 2024-07-15 | 3 | 2024-07-26 02:12:13 | 2024-07-26 08:18:16 | 江苏东方九天新能源材料有限公司 | 242249 | 顾峰 |  |  | 0.6 | 2150 | 610 | 1 | DL00240700291 | 苏州中意：厚度±0.005MM,HV100-110,C粗糙度≤0.2μ，平整后转分剪 |  | X细划伤(.),M麻点线印(下表面边部五公分左右麻点线印无手感),A暗线印(。),S色差条印(。),Z振纹(。)
最终冷轧 | DL00240700292 | DL0024070029 | 东方650轧机 | 合格 | 让步接收 | 乙 | 刘爱民 | 6075 | 6015 | 0.9901 | 8400 | 0.14 | 610 | 苏州中意：650轧机用普光辊（Ra0.15-0.25μm)轧制0.14mm（0.6-0.42-0.3-0.21-0.17-0.14）厚度公差：0.146-0.151mm、转脱脂 | X细划伤(.),M麻点线印(下表面传动侧操作侧麻点线印无手感),A暗线印(.),S色差条印(.),Z振纹(.) | 20100082 | 轧硬 | 0.6*610-SPCC | 31010009 | 小品种钢卷 | 0.14-SPCC |  | 30 | MO001607 | MO001607-001-02 | XPZG001 | 小品种钢前处理模板 | 12245 | 2024-07-15 | 2024-07-15 | 3 | 2024-07-26 08:13:28 | 2024-07-26 08:15:52 | 江苏东方九天新能源材料有限公司 | 242249 | 刘爱民 |  |  | 0.6 | 2130 | 610 | 1 | DL00240700292 | 苏州中意：厚度±0.005MM,HV100-110,C粗糙度≤0.2μ，平整后转分剪 |  | X细划伤(.),M麻点线印(下表面传动侧操作侧麻点线印无手感),A暗线印(.),S色差条印(.),Z振纹(.)
最终冷轧 | DL00240700301 | DL0024070030 | 东方650轧机 | 合格 | 合格品 | 乙 | 刘爱民 | 6035 | 5980 | 0.9909 | 8260 | 0.15 | 610 | 东莞鸿力：650轧机用普光辊Ra0.2-0.3μm轧制0.15mm（0.6-0.42-0.3-0.23-0.18-0.15）厚度公差：0.15-0.155mm、转脱脂 | X细划伤(..),A暗线印(.),S色差条印(.),Z振纹(.) | 20100082 | 轧硬 | 0.6*610-SPCC | 31010010 | 小品种钢卷 | 0.15-SPCC |  | 30 | MO001608 | MO001608-001-01 | XPZG001 | 小品种钢前处理模板 | 12255 | 2024-07-15 | 2024-07-15 | 3 | 2024-07-26 06:59:26 | 2024-07-26 07:00:34 | 江苏东方九天新能源材料有限公司 | 242250 | 刘爱民 |  |  | 0.6 | 2150 | 610 | 1 | DL00240700301 | 东莞鸿力：厚度-0.01，HV90-110粗糙度≤0.15，卷重在2-3.5吨 |  | X细划伤(..),A暗线印(.),S色差条印(.),Z振纹(.)
最终冷轧 | DL00240700361 | DL0024070036 | 东方650轧机 | 合格 | 让步接收 | 甲 | 关颜伟,徐炜 | 6140 | 6100 | 0.9935 | 7950 | 0.15 | 610 | 昆山富裕炜：650轧机用普光辊（Ra0.15-0.25μm)轧制0.15mm（0.6-0.41-0.3-0.23-0.18-0.15）厚度公差：0.158-0.163mm、转脱脂 | X细划伤(),A暗线印(),S色差条印(),Z振纹(),X锈点(),C挫伤() | 20100082 | 轧硬 | 0.6*610-SPCC | 31010010 | 小品种钢卷 | 0.15-SPCC |  | 30 | MO001706 | MO001706-001-01 | XPZG001 | 小品种钢前处理模板 | 12285 | 2024-07-17 | 2024-07-27 | 5 | 2024-07-25 13:07:19 | 2024-07-25 13:09:22 | 江苏东方九天新能源材料有限公司 | 245807 | 吴宏林 |  |  | 0.6 | 2150 | 610 | 1 | DL00240700361 | 昆山富裕炜:（0.15*610）厚度±0.005MM,硬度HV100-120,粗糙度≤0.15μm，卷重2-3吨 |  | X细划伤(),A暗线印(),S色差条印(),Z振纹(),X锈点(),C挫伤()
最终冷轧 | DL00240700312 | DL0024070031 | 东方650轧机 | 合格 | 让步接收 | 乙 | 顾峰 | 5915 | 5870 | 0.9924 | 8300 | 0.15 | 610 | 东莞鸿力：650轧机用普光辊Ra0.2-0.3μm轧制0.15mm（0.6-0.42-0.3-0.23-0.18-0.15）厚度公差：0.15-0.155mm、转脱脂 | 色差，条印，细划伤，偶有挫伤，轻振纹，内圈3500米左右发现传动侧有三条细线印8300 | 20100082 | 轧硬 | 0.6*610-SPCC | 31010010 | 小品种钢卷 | 0.15-SPCC |  | 30 | MO001608 | MO001608-003-02 | XPZG001 | 小品种钢前处理模板 | 12210 | 2024-07-15 | 2024-07-15 | 3 | 2024-07-25 05:51:50 | 2024-07-25 05:54:01 | 江苏东方九天新能源材料有限公司 | 242252 | 顾峰 |  |  | 0.6 | 2080 | 610 | 1 | DL00240700312 | 东莞鸿力：厚度-0.01，HV90-110粗糙度≤0.15，卷重在2-3.5吨 |  | 色差，条印，细划伤，偶有挫伤，轻振纹，内圈3500米左右发现传动侧有三条细线印8300
最终冷轧 | DL00240700311 | DL0024070031 | 东方650轧机 | 合格 | 让步接收 | 乙 | 朱明 | 6270 | 6220 | 0.992 | 8400 | 0.15 | 610 | 东莞鸿力：650轧机用普光辊Ra0.2-0.3μm轧制0.15mm（0.6-0.42-0.3-0.23-0.18-0.15）厚度公差：0.15-0.155mm、转脱脂 | 色差，条印，细划伤，偶有挫伤，轻振纹，横辊印强光下明显，内圈3000米左右发现操边下表面俩条细线印 | 20100082 | 轧硬 | 0.6*610-SPCC | 31010010 | 小品种钢卷 | 0.15-SPCC |  | 30 | MO001608 | MO001608-003-01 | XPZG001 | 小品种钢前处理模板 | 12210 | 2024-07-15 | 2024-07-15 | 3 | 2024-07-25 01:22:26 | 2024-07-25 01:28:00 | 江苏东方九天新能源材料有限公司 | 242252 | 朱明 |  |  | 0.6 | 2200 | 610 | 1 | DL00240700311 | 东莞鸿力：厚度-0.01，HV90-110粗糙度≤0.15，卷重在2-3.5吨 |  | 色差，条印，细划伤，偶有挫伤，轻振纹，横辊印强光下明显，内圈3000米左右发现操边下表面俩条细线印
最终冷轧 | JL1224040142 | JL1224040142 | 东方650轧机 | 合格 | 让步接收 | 甲 | 关颜伟,徐炜 | 5065 | 5015 | 0.9901 | 9060 | 0.13 | 550 | 浙江银轮:650轧机中间道次普光辊（Ra0.2-0.3μm)轧制，最后一道用Ra0.8-1.0μm毛化辊轧至0.13mm（0.40-0.27-0.18-0.14-0.13）厚度公差：0.128-0.133mm，转脱脂 | X细划伤(),Z振纹(),C挫伤(),H横辊印() | 20100145 | 轧硬 | 0.4*550-SPCC | 31010007 | 小品种钢卷 | 0.13-SPCC |  | 30 | MO001292 | MO001292-002 | XPZG001 | 小品种钢前处理模板 | 5065 | 2024-07-06 | 2024-07-16 | 5 | 2024-07-24 20:10:00 | 2024-07-24 20:12:04 | 江苏东方九天新能源材料有限公司 | 213371 | 关颜伟 |  |  | 0.4 | 2950 | 550 | 1 | JL1224040142 | 浙江银轮（0.13*550）：厚度公差±0.005，HV90-110,粗糙度0.5-0.7 |  | X细划伤(),Z振纹(),C挫伤(),H横辊印() | 否 | 0
最终冷轧 | JL1224040141 | JL1224040141 | 东方650轧机 | 合格 | 让步接收 | 甲 | 关颜伟,徐炜 | 5070 | 5020 | 0.9901 | 9050 | 0.13 | 550 | 浙江银轮:650轧机中间道次普光辊（Ra0.2-0.3μm)轧制，最后一道用Ra0.8-1.0μm毛化辊轧至0.13mm（0.40-0.27-0.18-0.14-0.13）厚度公差：0.128-0.133mm，转脱脂 | X细划伤(),A暗线印(),H横辊印(),C挫伤(),B白斑(),Z振纹() | 20100145 | 轧硬 | 0.4*550-SPCC | 31010007 | 小品种钢卷 | 0.13-SPCC |  | 30 | MO001292 | MO001292-001 | XPZG001 | 小品种钢前处理模板 | 5085 | 2024-07-06 | 2024-07-16 | 5 | 2024-07-24 20:04:23 | 2024-07-24 20:09:22 | 江苏东方九天新能源材料有限公司 | 213370 | 关颜伟 |  |  | 0.4 | 2950 | 550 | 1 | JL1224040141 | 浙江银轮（0.13*550）：厚度公差±0.005，HV90-110,粗糙度0.5-0.7 |  | X细划伤(),A暗线印(),H横辊印(),C挫伤(),B白斑(),Z振纹() | 否 | 0
最终冷轧 | DL00240700352 | DL0024070035 | 东方650轧机 | 合格 | 让步接收 | 甲 | 关颜伟,徐炜 | 6110 | 5960 | 0.9755 | 8501 | 0.14 | 610 | 苏州中意：650轧机用普光辊（Ra0.15-0.25μm)轧制0.14mm（0.6-0.42-0.3-0.21-0.17-0.14）厚度公差：0.146-0.151mm、转脱脂 | A暗线印(cc成品轧一道边部线印消不掉),S色差条印(),B白斑(),C挫伤(),X细划伤(),S水锈斑() | 20100082 | 轧硬 | 0.6*610-SPCC | 31010009 | 小品种钢卷 | 0.14-SPCC |  | 30 | MO001704 | MO001704-001-02 | XPZG001 | 小品种钢前处理模板 | 12275 | 2024-07-17 | 2024-07-27 | 5 | 2024-07-24 17:51:39 | 2024-07-24 17:54:44 | 江苏东方九天新能源材料有限公司 | 245805 | 关颜伟 |  |  | 0.6 | 2140 | 610 | 1 | DL00240700352 | 苏州中意：（0.14*610）厚度±0.005MM,硬度HV100-110,粗糙度≤0.2μm，转分剪 |  | A暗线印(cc成品轧一道边部线印消不掉),S色差条印(),B白斑(),C挫伤(),X细划伤(),S水锈斑()
最终冷轧 | DL00240700351 | DL0024070035 | 东方650轧机 | 合格 | 让步接收 | 甲 | 关颜伟,徐炜 | 6140 | 6110 | 0.9951 | 8650 | 0.14 | 610 | 苏州中意：650轧机用普光辊（Ra0.15-0.25μm)轧制0.14mm（0.6-0.42-0.3-0.21-0.17-0.14）厚度公差：0.146-0.151mm、转脱脂 | A暗线印(下表面多条明显线印),S色差条印(),B白斑(),Z振纹(),C挫伤(),X细划伤() | 20100082 | 轧硬 | 0.6*610-SPCC | 31010009 | 小品种钢卷 | 0.14-SPCC |  | 30 | MO001704 | MO001704-001-01 | XPZG001 | 小品种钢前处理模板 | 12275 | 2024-07-17 | 2024-07-27 | 5 | 2024-07-24 17:48:01 | 2024-07-24 17:51:21 | 江苏东方九天新能源材料有限公司 | 245805 | 徐炜 |  |  | 0.6 | 2150 | 610 | 1 | DL00240700351 | 苏州中意：（0.14*610）厚度±0.005MM,硬度HV100-110,粗糙度≤0.2μm，转分剪 |  | A暗线印(下表面多条明显线印),S色差条印(),B白斑(),Z振纹(),C挫伤(),X细划伤()
最终冷轧 | DL00240700321 | DL0024070032 | 东方650轧机 | 合格 | 合格品 | 乙 | 朱明 | 6145 | 6100 | 0.9927 | 8550 | 0.14 | 610 | 昆山富裕炜：650轧机用普光辊Ra0.2-0.3μm轧制0.14mm（0.6-0.42-0.31-0.23-0.18-0.15）厚度公差：0.147-0.152mm、转脱脂 | X细划伤(.),A暗线印(。),S色差条印(。),Z振纹(。) | 20100082 | 轧硬 | 0.6*610-SPCC | 31010009 | 小品种钢卷 | 0.14-SPCC |  | 30 | MO001625 | MO001625-001-01 | XPZG001 | 小品种钢前处理模板 | 12220 | 2024-07-15 | 2024-07-15 | 3 | 2024-07-24 08:21:10 | 2024-07-24 08:22:18 | 江苏东方九天新能源材料有限公司 | 243246 | 朱明 |  |  | 0.6 | 2150 | 610 | 1 | DL00240700321 | 昆山富裕炜0.14：厚度±0.005MM,HV100-120,C粗糙度≤0.15μ，卷重2-3吨 |  | X细划伤(.),A暗线印(。),S色差条印(。),Z振纹(。)
最终冷轧 | DL00240600171 | DL0024060017 | 东方650轧机 | 合格 | 合格品 | 乙 | 刘爱民 | 6140 | 6100 | 0.9935 | 6030 | 0.19 | 610 | 昆山富裕炜：650轧机用普光辊（Ra0.15-0.25μm)轧制0.19mm（0.6-0.42-0.32-0.24-0.19）厚度公差：0.198-0.203mm、转脱脂 | X细划伤(.),A暗线印(。),S色差条印(。),Z振纹(。),S水锈斑(。) | 20100082 | 轧硬 | 0.6*610-SPCC | 31010016 | 小品种钢卷 | 0.19-SPCC |  | 30 | MO001465 | MO001465-001-01 | XPZG001 | 小品种钢前处理模板 | 12285 | 2024-07-10 | 2024-07-20 | 3 | 2024-07-24 05:49:26 | 2024-07-24 05:50:40 | 江苏东方九天新能源材料有限公司 | 235628 | 刘爱民 |  |  | 0.6 | 2150 | 610 | 1 | DL00240600171 | 昆山富裕炜：（0.19*610）厚度±0.005MM,HV100-120,C粗糙度≤0.15μ |  | X细划伤(.),A暗线印(。),S色差条印(。),Z振纹(。),S水锈斑(。)
最终冷轧 | DL00240600172 | DL0024060017 | 东方650轧机 | 合格 | 合格品 | 乙 | 朱明 | 6115 | 6065 | 0.9918 | 6258 | 0.19 | 610 | 昆山富裕炜：650轧机用普光辊（Ra0.15-0.25μm)轧制0.19mm（0.6-0.42-0.32-0.24-0.19）厚度公差：0.198-0.203mm、转脱脂 | X细划伤(.),A暗线印(。),S色差条印(。),Z振纹(。),Z折印(粘刚折印) | 20100082 | 轧硬 | 0.6*610-SPCC | 31010016 | 小品种钢卷 | 0.19-SPCC |  | 30 | MO001465 | MO001465-001-02 | XPZG001 | 小品种钢前处理模板 | 12285 | 2024-07-10 | 2024-07-20 | 3 | 2024-07-24 04:51:02 | 2024-07-24 04:52:28 | 江苏东方九天新能源材料有限公司 | 235628 | 朱明 |  |  | 0.6 | 2140 | 610 | 1 | DL00240600172 | 昆山富裕炜：（0.19*610）厚度±0.005MM,HV100-120,C粗糙度≤0.15μ |  | X细划伤(.),A暗线印(。),S色差条印(。),Z振纹(。),Z折印(粘刚折印)
最终冷轧 | DL1224070057 | DL1224070057 | 东方650轧机 | 合格 | 让步接收 | 甲 | 关颜伟 | 8170 | 8140 | 0.9963 | 3650 | 0.5 | 565 | 昆山富维: 650轧机中间道次用普光辊Ra0.2-0.3um轧制，最后一道建议用Ra0.4-0.5um毛化银轧至0.5mm(1.2-1.0-0.82-0.70-0.62-0.55-0.5)厚度公差: 0.504-0.509mm 板面粗糙度控制Ra0.2-0.35um，转脱脂 | H厚薄公差(成品同板差1丝，跳动正负0.002偶跳正负0.003),A暗线印(传边2.6公分线印) | 20200061 | 小品种钢半成品 | 0.5-SPCC | 31010062 | 小品种钢卷 | 0.5-SPCC |  | 20 | MO001934 | MO001934-001 | XPZG001 | 小品种钢前处理模板 | 8170 | 2024-07-23 | 2024-07-29 | 3 | 2024-07-23 19:57:17 | 2024-07-23 20:07:36 | 江苏东方九天新能源材料有限公司 | 254766 | 倪志宏 |  |  | 0.5 | 3650 | 565 | 1 | DL1224070057 | 昆山富维：（0.5*565）厚度公差：+/-0.005mm，HV80-110,粗糙度0.2-0.5um，光泽度：横向光泽度大于140GU,卷重2-3吨，，取A4纸贴打包后贴外面 |  | H厚薄公差(成品同板差1丝，跳动正负0.002偶跳正负0.003),A暗线印(传边2.6公分线印) | 否 | 0
最终冷轧 | DL00240700322 | DL0024070032 | 东方650轧机 | 合格 | 让步接收 | 甲 | 关颜伟,徐炜 | 6060 | 6020 | 0.9934 | 8550 | 0.14 | 610 | 昆山富裕炜：650轧机用普光辊Ra0.2-0.3μm轧制0.14mm（0.6-0.42-0.31-0.23-0.18-0.15）厚度公差：0.147-0.152mm、转脱脂 | X细划伤(),A暗线印(),S色差条印(),Z振纹(),B白斑() | 20100082 | 轧硬 | 0.6*610-SPCC | 31010009 | 小品种钢卷 | 0.14-SPCC |  | 30 | MO001625 | MO001625-001-02 | XPZG001 | 小品种钢前处理模板 | 12220 | 2024-07-15 | 2024-07-15 | 3 | 2024-07-23 15:25:10 | 2024-07-23 15:27:23 | 江苏东方九天新能源材料有限公司 | 243246 | 蔡迎虎 |  |  | 0.6 | 2130 | 610 | 1 | DL00240700322 | 昆山富裕炜0.14：厚度±0.005MM,HV100-120,C粗糙度≤0.15μ，卷重2-3吨 |  | X细划伤(),A暗线印(),S色差条印(),Z振纹(),B白斑()
最终冷轧 | DL12240700551 | DL1224070055 | 东方650轧机 | 合格 | 让步接收 | 甲 | 关颜伟 | 5100 | 5030 | 0.9863 | 1700 | 0.66 | 565 | 昆山富维:650轧机中间道次普光辊（Ra0.2-0.3μm)轧制，最后一道建议用Ra0.8-1.0μm毛化辊轧至0.66mm（1.2-1.0-0.82-0.71-0.66）厚度公差：0.658-0.663mm，板面粗糙度控制Ra0.4-0.55μm，转脱脂 | X细划伤() | 20100125 | 轧硬 | 1.2*565-SPCC | 31010066 | 小品种钢卷 | 0.66-SPCC |  | 20 | MO001775 | MO001775-001-01 | XPZG001 | 小品种钢前处理模板 | 10140 | 2024-07-19 | 2024-07-29 | 5 | 2024-07-23 08:23:47 | 2024-07-23 08:24:49 | 江苏东方九天新能源材料有限公司 | 248918 | 关颜伟 |  |  | 1.2 | 950 | 565 | 1 | DL12240700551 | 昆山富维：（0.66*565）厚度公差：+0/-0.01mm，HV80-110,粗糙度0.5-0.7,卷重2-3吨，，取A4纸贴打包后贴外面 |  | X细划伤()
最终冷轧 | DL12240700552 | DL1224070055 | 东方650轧机 | 合格 | 合格品 | 乙 | 刘爱民 | 5040 | 4890 | 0.9702 | 1660 | 0.66 | 565 | 昆山富维:650轧机中间道次普光辊（Ra0.2-0.3μm)轧制，最后一道建议用Ra0.8-1.0μm毛化辊轧至0.66mm（1.2-1.0-0.82-0.71-0.66）厚度公差：0.658-0.663mm，板面粗糙度控制Ra0.4-0.55μm，转脱脂 | X细划伤(.),Z振纹(.),A暗线印(.),S色差条印(.),H横辊印(横条印、) | 20100125 | 轧硬 | 1.2*565-SPCC | 31010066 | 小品种钢卷 | 0.66-SPCC |  | 20 | MO001775 | MO001775-001-02 | XPZG001 | 小品种钢前处理模板 | 10140 | 2024-07-19 | 2024-07-29 | 5 | 2024-07-23 06:09:40 | 2024-07-23 06:11:16 | 江苏东方九天新能源材料有限公司 | 248918 | 刘爱民 |  |  | 1.2 | 940 | 565 | 1 | DL12240700552 | 昆山富维：（0.66*565）厚度公差：+0/-0.01mm，HV80-110,粗糙度0.5-0.7,卷重2-3吨，，取A4纸贴打包后贴外面 |  | X细划伤(.),Z振纹(.),A暗线印(.),S色差条印(.),H横辊印(横条印、)
最终冷轧 | DL12240700562 | DL1224070056 | 东方650轧机 | 合格 | 让步接收 | 甲 | 关颜伟,徐炜 | 5055 | 4970 | 0.9832 | 1700 | 0.67 | 565 | 昆山富维:650轧机中间道次普光辊（Ra0.2-0.3μm)轧制，最后一道建议用Ra0.8-1.0um毛化辊轧制0.67mm(1.2-1.0-0.82-0.72-0.67)厚度公差0.668-0.673mm板面粗糙度控制在Ra0.4-0.55um，转脱脂 | 色差条印，白斑，挫伤，细划伤，暗线印，同板差6μm·跳动±2振纹 | 20100125 | 轧硬 | 1.2*565-SPCC | 31010082 | 小品种钢卷 | 0.67-SPCC |  | 20 | MO001776 | MO001776-001-02 | XPZG001 | 小品种钢前处理模板 | 10110 | 2024-07-19 | 2024-07-29 | 5 | 2024-07-22 19:28:29 | 2024-07-22 19:33:02 | 江苏东方九天新能源材料有限公司 | 248920 | 徐炜 |  |  | 1.2 | 960 | 565 | 1 | DL12240700562 | 昆山富维：（0.67*565）厚度公差：+0/-0.01mm，HV80-110,粗糙度0.5-0.7um,卷重2-3吨,取A4纸贴打包后贴外面 |  | 色差条印，白斑，挫伤，细划伤，暗线印，同板差6μm·跳动±2振纹
最终冷轧 | DL1224070057 | DL1224070057 | 东方650轧机 | 退库 | 半成品退库 | 甲 | 关颜伟,徐炜 | 8240 | 8170 | 0.9915 | 3650 | 0.5 | 565 | 昆山富维：650轧机中间道次用普光辊Ra0.2-0.3μm轧制，最后一道建议用Ra0.4-0.5μm毛化辊轧至0.5mm（1.2-1.0-0.82-0.70-0.62-0.55-0.5）,厚度公差：0.504-0.509mm，板面粗糙度控制Ra0.2-0.35μm，转脱脂 | 同板差相差10μm，细划伤，暗线印，传动侧5公分下边面一条明显线印，色差条印，白斑。振纹，挫伤 | 20100125 | 轧硬 | 1.2*565-SPCC | 20200061 | 小品种钢半成品 | 0.5-SPCC |  | 20 | MO001780 | MO001780-001 | XPZG001 | 小品种钢前处理模板 | 8240 | 2024-07-19 | 2024-07-29 | 3 | 2024-07-22 19:20:53 | 2024-07-22 19:28:01 | 江苏东方九天新能源材料有限公司 | 248964 | 关颜伟 |  |  | 1.2 | 1565 | 565 | 1 | DL1224070057 | 昆山富维：（0.5*565）厚度公差：+/-0.005mm，HV80-110,粗糙度0.2-0.5um，光泽度：横向光泽度大于140GU,卷重2-3吨，，取A4纸贴打包后贴外面 | 1 | 同板差相差10μm，细划伤，暗线印，传动侧5公分下边面一条明显线印，色差条印，白斑。振纹，挫伤 | 是 | 1
最终冷轧 | DL1224070012 | DL1224070012 | 东方650轧机 | 退库 | 半成品退库 | 乙 | 刘爱民 | 5705 | 5800 | 1.0167 | 2800 | 0.5 | 565 | 昆山富维：650轧机中间道次普光辊（Ra0.2-0.3μm)轧制，最后一道用Ra0.8-1.0μm毛化辊轧至0.45mm（1.2-1.0-0.81-0.68-0.58-0.50-0.45）厚度公差：0.463-0.468mm,板面粗糙度控制Ra0.4-0.6μm，转脱脂 | X锈斑(整卷中间部位间断性锈斑) | 20100125 | 轧硬 | 1.2*565-SPCC | 20200061 | 小品种钢半成品 | 0.5-SPCC |  | 30 | MO001167 | MO001167-001 | XPZG001 | 小品种钢前处理模板 | 5860 | 2024-07-04 | 2024-07-13 | 2 | 2024-07-22 16:35:43 | 2024-07-22 16:36:42 | 江苏东方九天新能源材料有限公司 | 204271 | 刘爱民 |  |  | 1.2 | 1070 | 565 | 1 | DL1224070012 | 昆山富维（0.45）：厚度公差：+/-0.005mm，HV100-120,粗糙度0.5-0.7um,卷重2-3吨，取A4纸贴打包后贴外面 | 1 | X锈斑(整卷中间部位间断性锈斑) | 是 | 1
最终冷轧 | DL1224060011 | DL1224060011 | 东方650轧机 | 退库 | 半成品退库 | 甲 | 刘爱民 | 5800 | 5660 | 0.9759 | 2080 | 0.67 | 565 | 昆山富维:650轧机中间道次普光辊（Ra 0.2-0.3μm)轧制最后一道用Ra0.4-0.5um毛化辊轧制0.67mm（1.2-1.0-0.82-0.72-0.67）厚度差0.670-0.675mm板面粗糙度控制在Ra0.2-0.4um，转脱脂 |  | 20100125 | 轧硬 | 1.2*565-SPCC | 20200098 | 小品种钢半成品 | 0.67-SPCC |  | 20 | MO001254 | MO001254-001 | XPZG001 | 小品种钢前处理模板 | 5720 | 2024-07-05 | 2024-07-15 | 2 | 2024-07-11 13:14:34 | 2024-07-22 16:35:19 | 江苏东方九天新能源材料有限公司 | 207375 | 顾峰 |  |  | 1.2 | 1100 | 565 | 1 | DL1224060011 | 昆山富维0.67*565.厚度公差：+0/-0.01mm，HV80-110,粗糙度0.2-0.45um,光泽度大于150GU(纵向，横向都要满足）卷重2-3吨,取A4纸贴打包后贴外面 | 1 |  | 是 | 1
最终冷轧 | DL1224060009 | DL1224060009 | 东方650轧机 | 退库 | 半成品退库 | 乙 | 刘爱民 | 5775 | 5720 | 0.9905 | 1800 | 0.71 | 565 | 昆山富维：650轧机中间道次普光辊（Ra0.2-0.3μm)轧制，最后一道用Ra0.4-0.5μm毛化辊轧至0.66mm（1.2-1.0-0.82-0.71-0.66）厚度公差：0.660-0.665mm，板面粗糙度控制Ra0.2-0.35μm，转脱脂 |  | 20100125 | 轧硬 | 1.2*565-SPCC | 20200097 | 小品种钢半成品 | 0.66-SPCC |  | 20 | MO001255 | MO001255-001 | XPZG001 | 小品种钢前处理模板 | 5785 | 2024-07-05 | 2024-07-15 | 2 | 2024-07-22 16:34:01 | 2024-07-22 16:34:25 | 江苏东方九天新能源材料有限公司 | 207441 | 刘爱民 |  |  | 1.2 | 1080 | 565 | 1 | DL1224060009 | 昆山富维:(0.66)厚度公差：+0/-0.01mm，HV80-100,粗糙度Ra小于等于0.6um（细麻面）,卷重2-3吨，，取A4纸贴打包后贴外面 | 1 |  | 是 | 1
最终冷轧 | DL1224070009 | DL1224070009 | 东方650轧机 | 退库 | 半成品退库 | 乙 | 朱明 | 5905 | 5830 | 0.9873 | 2450 | 0.55 | 565 | 昆山富维：650轧机中间道次用普光辊Ra0.2-0.3μm轧制，最后一道用Ra0.4-0.5μm毛化辊轧至0.5mm（1.2-1.0-0.82-0.70-0.62-0.55-0.5）,厚度公差：0.504-0.509mm，板面粗糙度控制Ra0.2-0.35μm，转脱脂 |  | 20100125 | 轧硬 | 1.2*565-SPCC | 20200061 | 小品种钢半成品 | 0.5-SPCC |  | 20 | MO001295 | MO001295-002 | XPZG001 | 小品种钢前处理模板 | 5910 | 2024-07-06 | 2024-07-16 | 2 | 2024-07-22 16:31:47 | 2024-07-22 16:33:35 | 江苏东方九天新能源材料有限公司 | 208804 | 朱明 |  |  | 1.2 | 1100 | 565 | 1 | DL1224070009 | 昆山富维(0.5*565)：厚度公差：+/-0.005mm，HV80-110,粗糙度0.2-0.5um，光泽度：横向光泽度大于140GU,卷重2-3吨，，取A4纸贴打包后贴外面 | 1 |  | 是 | 1
最终冷轧 | DL12240700561 | DL1224070056 | 东方650轧机 | 合格 | 合格品 | 乙 | 刘爱民 | 5035 | 4980 | 0.9891 | 1660 | 0.67 | 565 | 昆山富维:650轧机中间道次普光辊（Ra0.2-0.3μm)轧制，最后一道建议用Ra0.8-1.0um毛化辊轧制0.67mm(1.2-1.0-0.82-0.72-0.67)厚度公差0.668-0.673mm板面粗糙度控制在Ra0.4-0.55um，转脱脂 | X细划伤(.),S色差条印(。),A暗线印(。),Z振纹(。),C擦伤(。) | 20100125 | 轧硬 | 1.2*565-SPCC | 31010082 | 小品种钢卷 | 0.67-SPCC |  | 20 | MO001776 | MO001776-001-01 | XPZG001 | 小品种钢前处理模板 | 10110 | 2024-07-19 | 2024-07-29 | 5 | 2024-07-22 07:10:21 | 2024-07-22 07:12:32 | 江苏东方九天新能源材料有限公司 | 248920 | 刘爱民 |  |  | 1.2 | 950 | 565 | 1 | DL12240700561 | 昆山富维：（0.67*565）厚度公差：+0/-0.01mm，HV80-110,粗糙度0.5-0.7um,卷重2-3吨,取A4纸贴打包后贴外面 |  | X细划伤(.),S色差条印(。),A暗线印(。),Z振纹(。),C擦伤(。)
最终冷轧 | DL12240700141 | DL1224070014 | 东方650轧机 | 合格 | 合格品 | 乙 | 朱明 | 6045 | 6000 | 0.9926 | 1800 | 0.67 | 610 | 昆山宝必达：650轧机中间道次普光辊（Ra0.2-0.3μm)轧制，最后一道建议用Ra1.0-1.2μm毛化辊轧至0.67mm（1.2-1.0-0.82-0.72-0.67）厚度公差：0.678-0.683mm，板面粗糙度控制Ra0.4-0.6μm，转脱脂 | X细划伤(.),A暗线印(。),S色差条印(。),Z振纹(。) | 20100130 | 轧硬 | 1.2*610-SPCC | 31010082 | 小品种钢卷 | 0.67-SPCC |  | 20 | MO001781 | MO001781-001-01 | XPZG001 | 小品种钢前处理模板 | 12320 | 2024-07-19 | 2024-08-02 | 5 | 2024-07-22 05:05:42 | 2024-07-22 05:06:46 | 江苏东方九天新能源材料有限公司 | 248978 | 朱明 |  |  | 1.2 | 1060 | 610 | 1 | DL12240700141 | 昆山宝必达：（0.67*610）厚度±0.01mm，HV85-105,粗糙度0.5-0.8μM，卷重2-3吨 |  | X细划伤(.),A暗线印(。),S色差条印(。),Z振纹(。)
最终冷轧 | DL12240700142 | DL1224070014 | 东方650轧机 | 合格 | 合格品 | 乙 | 刘爱民 | 6275 | 6200 | 0.988 | 1850 | 0.67 | 610 | 昆山宝必达：650轧机中间道次普光辊（Ra0.2-0.3μm)轧制，最后一道建议用Ra1.0-1.2μm毛化辊轧至0.67mm（1.2-1.0-0.82-0.72-0.67）厚度公差：0.678-0.683mm，板面粗糙度控制Ra0.4-0.6μm，转脱脂 | X细划伤(.),A暗线印(。),S色差条印(。),Z振纹(。) | 20100130 | 轧硬 | 1.2*610-SPCC | 31010082 | 小品种钢卷 | 0.67-SPCC |  | 20 | MO001781 | MO001781-001-02 | XPZG001 | 小品种钢前处理模板 | 12320 | 2024-07-19 | 2024-08-02 | 5 | 2024-07-22 01:17:33 | 2024-07-22 01:18:37 | 江苏东方九天新能源材料有限公司 | 248978 | 刘爱民 |  |  | 1.2 | 1090 | 610 | 1 | DL12240700142 | 昆山宝必达：（0.67*610）厚度±0.01mm，HV85-105,粗糙度0.5-0.8μM，卷重2-3吨 |  | X细划伤(.),A暗线印(。),S色差条印(。),Z振纹(。)
最终冷轧 | DL00240700091 | DL0024070009 | 东方650轧机 | 合格 | 让步接收 | 乙 | 朱明 | 6340 | 6300 | 0.9937 | 2200 | 0.57 | 630 | 昆山宝必达：650轧机建议用Ra0.8-1.2μm毛化辊轧至0.57mm（0.6-0.57）厚度公差：0.578-0.583mm，板面粗糙度控制Ra0.4-0.6μm、转脱脂 | X细划伤(来料细划伤挫伤成品轧不掉),A暗线印(。),S色差条印(。),Z振纹(。) | 20100086 | 轧硬 | 0.6*630-SPCC | 31010081 | 小品种钢卷 | 0.57-SPCC |  | 20 | MO001713 | MO001713-001-01 | XPZG001 | 小品种钢前处理模板 | 12740 | 2024-07-17 | 2024-07-28 | 5 | 2024-07-21 23:06:16 | 2024-07-21 23:44:42 | 江苏东方九天新能源材料有限公司 | 246141 | 朱明 |  |  | 0.6 | 2150 | 630 | 1 | DL00240700091 | 昆山宝必达：（0.57*630）厚度±0.01mm，硬度HV85-105,粗糙度0.5-0.8μM，卷重2-3吨 |  | X细划伤(来料细划伤挫伤成品轧不掉),A暗线印(。),S色差条印(。),Z振纹(。)
最终冷轧 | DL00240700202 | DL0024070020 | 东方650轧机 | 合格 | 让步接收 | 乙 | 刘爱民 | 6300 | 6250 | 0.9921 | 2180 | 0.57 | 630 | 昆山宝必达：650轧机建议用Ra0.8-1.2μm毛化辊轧至0.57mm（0.6-0.57）厚度公差：0.578-0.583mm，板面粗糙度控制Ra0.4-0.6μm、转脱脂 | X细划伤(来料偶有细划伤挫伤，成品轧不掉),A暗线印(。),S色差条印(。),Z振纹(。) | 20100086 | 轧硬 | 0.6*630-SPCC | 31010081 | 小品种钢卷 | 0.57-SPCC |  | 20 | MO001713 | MO001713-002-02 | XPZG001 | 小品种钢前处理模板 | 12605 | 2024-07-17 | 2024-07-28 | 5 | 2024-07-21 23:03:33 | 2024-07-21 23:04:59 | 江苏东方九天新能源材料有限公司 | 246142 | 刘爱民 |  |  | 0.6 | 2130 | 630 | 1 | DL00240700202 | 昆山宝必达：（0.57*630）厚度±0.01mm，硬度HV85-105,粗糙度0.5-0.8μM，卷重2-3吨 |  | X细划伤(来料偶有细划伤挫伤，成品轧不掉),A暗线印(。),S色差条印(。),Z振纹(。)
最终冷轧 | DL00240700201 | DL0024070020 | 东方650轧机 | 合格 | 合格品 | 乙 | 朱明 | 6280 | 6220 | 0.9904 | 2200 | 0.57 | 630 | 昆山宝必达：650轧机建议用Ra0.8-1.2μm毛化辊轧至0.57mm（0.6-0.57）厚度公差：0.578-0.583mm，板面粗糙度控制Ra0.4-0.6μm、转脱脂 | S色差条印(.),A暗线印(。),Z振纹(。) | 20100086 | 轧硬 | 0.6*630-SPCC | 31010081 | 小品种钢卷 | 0.57-SPCC |  | 20 | MO001713 | MO001713-002-01 | XPZG001 | 小品种钢前处理模板 | 12605 | 2024-07-17 | 2024-07-28 | 5 | 2024-07-21 22:32:56 | 2024-07-21 22:34:05 | 江苏东方九天新能源材料有限公司 | 246142 | 朱明 |  |  | 0.6 | 2130 | 630 | 1 | DL00240700201 | 昆山宝必达：（0.57*630）厚度±0.01mm，硬度HV85-105,粗糙度0.5-0.8μM，卷重2-3吨 |  | S色差条印(.),A暗线印(。),Z振纹(。)
最终冷轧 | DL00240700092 | DL0024070009 | 东方650轧机 | 合格 | 让步接收 | 乙 | 刘爱民 | 6350 | 6300 | 0.9921 | 2200 | 0.58 | 630 | 昆山宝必达：650轧机建议用Ra0.8-1.2μm毛化辊轧至0.57mm（0.6-0.57）厚度公差：0.578-0.583mm，板面粗糙度控制Ra0.4-0.6μm、转脱脂 | X细划伤(来料细划伤轧不掉),A暗线印(暗线印),S色差条印(色差条印) | 20100086 | 轧硬 | 0.6*630-SPCC | 31010081 | 小品种钢卷 | 0.57-SPCC |  | 20 | MO001713 | MO001713-001-02 | XPZG001 | 小品种钢前处理模板 | 12740 | 2024-07-17 | 2024-07-28 | 5 | 2024-07-21 21:56:50 | 2024-07-21 21:58:16 | 江苏东方九天新能源材料有限公司 | 246141 | 刘爱民 |  |  | 0.6 | 2150 | 630 | 1 | DL00240700092 | 昆山宝必达：（0.57*630）厚度±0.01mm，硬度HV85-105,粗糙度0.5-0.8μM，卷重2-3吨 |  | X细划伤(来料细划伤轧不掉),A暗线印(暗线印),S色差条印(色差条印)
最终冷轧 | JL1224030188 | JL1224030188 | 东方650轧机 | 合格 | 让步接收 | 甲 | 徐炜 | 5345 | 5300 | 0.9916 | 3500 | 0.3 | 650 | 摩丁普信：650轧机中间道次普光辊（Ra0.2-0.3μm)轧制，最后一道用Ra0.8-1.0μm毛化辊轧至0.303mm（0.4-0.34-0.303）厚度公差：0.298-0.303mm，板面粗糙度控制在Ra0.45-0.65μm,转脱脂 |  | 20100026 | 轧硬 | 0.4*650-SPCC | 31010041 | 小品种钢卷 | 0.3-SPCC |  | 20 | MO001363 | MO001363-013 | XPZG001 | 小品种钢前处理模板 | 5345 | 2024-07-08 | 2024-07-23 | 5 | 2024-07-21 19:19:16 | 2024-07-21 19:20:55 | 江苏东方九天新能源材料有限公司 | 227553 | 徐炜 |  |  | 0.4 | 0 | 650 | 1 | JL1224030188 | 摩丁普信：（0.3*650）厚度+0.003/-0.007，HV90-110,粗度0.5-0.8 |  | 色差，条印，细划伤，偶有挫伤，轻振纹，来料下表面操边俩条线印成品轧不掉 | 否 | 0
最终冷轧 | JL1224030186 | JL1224030186 | 东方650轧机 | 合格 | 让步接收 | 甲 | 顾峰 | 5345 | 5300 | 0.9916 | 3500 | 0.3 | 650 | 摩丁普信：650轧机中间道次普光辊（Ra0.2-0.3μm)轧制，最后一道用Ra0.8-1.0μm毛化辊轧至0.303mm（0.4-0.34-0.303）厚度公差：0.298-0.303mm，板面粗糙度控制在Ra0.45-0.65μm,转脱脂 |  | 20100026 | 轧硬 | 0.4*650-SPCC | 31010041 | 小品种钢卷 | 0.3-SPCC |  | 20 | MO001363 | MO001363-011 | XPZG001 | 小品种钢前处理模板 | 5345 | 2024-07-08 | 2024-07-23 | 5 | 2024-07-21 18:21:36 | 2024-07-21 18:23:09 | 江苏东方九天新能源材料有限公司 | 227551 | 顾峰 |  |  | 0.4 | 0 | 650 | 1 | JL1224030186 | 摩丁普信：（0.3*650）厚度+0.003/-0.007，HV90-110,粗度0.5-0.8 |  | 色差重，条印，细划伤，偶有挫伤，来料操边有线印轧不掉，轻振纹，横辊印强光下明显 | 否 | 0
最终冷轧 | JL1224030182 | JL1224030182 | 东方650轧机 | 合格 | 让步接收 | 甲 | 徐炜 | 5350 | 5300 | 0.9907 | 3500 | 0.3 | 650 | 摩丁普信：650轧机中间道次普光辊（Ra0.2-0.3μm)轧制，最后一道用Ra0.8-1.0μm毛化辊轧至0.303mm（0.4-0.34-0.303）厚度公差：0.298-0.303mm，板面粗糙度控制在Ra0.45-0.65μm,转脱脂 |  | 20100026 | 轧硬 | 0.4*650-SPCC | 31010041 | 小品种钢卷 | 0.3-SPCC |  | 20 | MO001363 | MO001363-007 | XPZG001 | 小品种钢前处理模板 | 5350 | 2024-07-08 | 2024-07-23 | 5 | 2024-07-21 17:28:51 | 2024-07-21 17:29:47 | 江苏东方九天新能源材料有限公司 | 227543 | 徐炜 |  |  | 0.4 | 0 | 650 | 1 | JL1224030182 | 摩丁普信：（0.3*650）厚度+0.003/-0.007，HV90-110,粗度0.5-0.8 |  | 色差，条印，细划伤，偶有挫伤，暗线印，轻振纹，横辊印强光下明显 | 否 | 0
最终冷轧 | JL1224030176 | JL1224030176 | 东方650轧机 | 合格 | 让步接收 | 甲 | 顾峰 | 5465 | 5410 | 0.9899 | 3600 | 0.3 | 650 | 摩丁普信：650轧机中间道次普光辊（Ra0.2-0.3μm)轧制，最后一道用Ra0.8-1.0μm毛化辊轧至0.303mm（0.4-0.34-0.303）厚度公差：0.298-0.303mm，板面粗糙度控制在Ra0.45-0.65μm,转脱脂 |  | 20100026 | 轧硬 | 0.4*650-SPCC | 31010041 | 小品种钢卷 | 0.3-SPCC |  | 20 | MO001363 | MO001363-001 | XPZG001 | 小品种钢前处理模板 | 5465 | 2024-07-08 | 2024-07-23 | 5 | 2024-07-21 16:31:17 | 2024-07-21 16:32:16 | 江苏东方九天新能源材料有限公司 | 227521 | 顾峰 |  |  | 0.4 | 0 | 650 | 1 | JL1224030176 | 摩丁普信：（0.3*650）厚度+0.003/-0.007，HV90-110,粗度0.5-0.8 |  | 色差，条印，细划伤，偶有挫伤，暗线印，轻振纹，横辊印强光下明显 | 否 | 0
最终冷轧 | JL1224030177 | JL1224030177 | 东方650轧机 | 合格 | 让步接收 | 甲 | 徐炜 | 6460 | 6410 | 0.9923 | 4230 | 0.3 | 650 | 摩丁普信：650轧机中间道次普光辊（Ra0.2-0.3μm)轧制，最后一道用Ra0.8-1.0μm毛化辊轧至0.303mm（0.4-0.34-0.303）厚度公差：0.298-0.303mm，板面粗糙度控制在Ra0.45-0.65μm,转脱脂 |  | 20100026 | 轧硬 | 0.4*650-SPCC | 31010041 | 小品种钢卷 | 0.3-SPCC |  | 20 | MO001363 | MO001363-002 | XPZG001 | 小品种钢前处理模板 | 6460 | 2024-07-08 | 2024-07-23 | 5 | 2024-07-21 15:38:33 | 2024-07-21 15:39:49 | 江苏东方九天新能源材料有限公司 | 227523 | 徐炜 |  |  | 0.4 | 0 | 650 | 1 | JL1224030177 | 摩丁普信：（0.3*650）厚度+0.003/-0.007，HV90-110,粗度0.5-0.8 |  | 色差，条印。细划伤，偶有挫伤，暗线印，横辊印强光下明显 | 否 | 0
最终冷轧 | JL1224030183 | JL1224030183 | 东方650轧机 | 合格 | 让步接收 | 甲 | 顾峰 | 7060 | 7010 | 0.9929 | 4650 | 0.3 | 650 | 摩丁普信：650轧机中间道次普光辊（Ra0.2-0.3μm)轧制，最后一道用Ra0.8-1.0μm毛化辊轧至0.303mm（0.4-0.34-0.303）厚度公差：0.298-0.303mm，板面粗糙度控制在Ra0.45-0.65μm,转脱脂 |  | 20100026 | 轧硬 | 0.4*650-SPCC | 31010041 | 小品种钢卷 | 0.3-SPCC |  | 20 | MO001363 | MO001363-008 | XPZG001 | 小品种钢前处理模板 | 7060 | 2024-07-08 | 2024-07-23 | 5 | 2024-07-21 14:42:48 | 2024-07-21 14:43:49 | 江苏东方九天新能源材料有限公司 | 227548 | 顾峰 |  |  | 0.4 | 0 | 650 | 1 | JL1224030183 | 摩丁普信：（0.3*650）厚度+0.003/-0.007，HV90-110,粗度0.5-0.8 |  | 色差，条印，细划伤，偶有挫伤，暗线印，横辊印强光下明显 | 否 | 0
最终冷轧 | JL1224030187 | JL1224030187 | 东方650轧机 | 合格 | 让步接收 | 甲 | 徐炜 | 7090 | 7030 | 0.9915 | 4650 | 0.3 | 650 | 摩丁普信：650轧机中间道次普光辊（Ra0.2-0.3μm)轧制，最后一道用Ra0.8-1.0μm毛化辊轧至0.303mm（0.4-0.34-0.303）厚度公差：0.298-0.303mm，板面粗糙度控制在Ra0.45-0.65μm,转脱脂 |  | 20100026 | 轧硬 | 0.4*650-SPCC | 31010041 | 小品种钢卷 | 0.3-SPCC |  | 20 | MO001363 | MO001363-012 | XPZG001 | 小品种钢前处理模板 | 7090 | 2024-07-08 | 2024-07-23 | 5 | 2024-07-21 13:45:40 | 2024-07-21 13:46:39 | 江苏东方九天新能源材料有限公司 | 227552 | 徐炜 |  |  | 0.4 | 0 | 650 | 1 | JL1224030187 | 摩丁普信：（0.3*650）厚度+0.003/-0.007，HV90-110,粗度0.5-0.8 |  | 色差，条印，细划伤，偶有挫伤，暗线印，轻振纹，横辊印强光下明显 | 否 | 0
最终冷轧 | JL1224030189 | JL1224030189 | 东方650轧机 | 合格 | 让步接收 | 甲 | 顾峰 | 7135 | 7080 | 0.9923 | 4600 | 0.3 | 650 | 摩丁普信：650轧机中间道次普光辊（Ra0.2-0.3μm)轧制，最后一道用Ra0.8-1.0μm毛化辊轧至0.303mm（0.4-0.34-0.303）厚度公差：0.298-0.303mm，板面粗糙度控制在Ra0.45-0.65μm,转脱脂 |  | 20100026 | 轧硬 | 0.4*650-SPCC | 31010041 | 小品种钢卷 | 0.3-SPCC |  | 20 | MO001363 | MO001363-014 | XPZG001 | 小品种钢前处理模板 | 7135 | 2024-07-08 | 2024-07-23 | 5 | 2024-07-21 12:46:25 | 2024-07-21 12:47:51 | 江苏东方九天新能源材料有限公司 | 227554 | 顾峰 |  |  | 0.4 | 0 | 650 | 1 | JL1224030189 | 摩丁普信：（0.3*650）厚度+0.003/-0.007，HV90-110,粗度0.5-0.8 |  | 色差，条 印，细划伤，偶有挫伤，暗线印，横辊印强光下明显 | 否 | 0
最终冷轧 | DU65240700052 | DU65240700052 | 东方650轧机 | 合格 | 合格品 | 乙 | 刘爱民 | 2035 | 1930 | 0.9484 | 280 | 1.06 | 625 | 南通光阳SK85：（半成品速度40m/min，产品20m/min）650轧机普光辊Ra0.15-0.25μm轧制最后一道用超光辊Ra<0.1μm轧制1.06mm（1.55-1.35-1.20-1.10-1.06）厚度公差：1.06-1.065mm，HV230-250，粗糙度Ra≤0.1，成品在南边卸料，合格转750平整 |  | 20300032 | 优钢半成品 | 1.54-SK85 | 31110032 | 优钢卷 | 1.06-SK85 |  | 30 | MO001712 | MO001712-001 | YG001 | 优钢前处理模板 | 2035 | 2024-07-17 | 2024-07-27 | 5 | 2024-07-20 14:33:09 | 2024-07-20 14:33:37 | 江苏东方九天新能源材料有限公司 | 244628 | 刘爱民 |  |  | 1.54 | 275 | 625 | 1 | DU65240700052 | 南通光阳：（1.06*625）厚度+0.005--0.01MM，HV230-250,粗糙度小于0.1μM |  |  | 否 | 0
二次冷轧 | DU65240700051 | DU6524070005 | 东方650轧机 | 合格 | 合格品 | 乙 | 朱明 | 7000 | 7900 | 1.1286 | 1250 | 1.2 | 625 | 南通光阳SK85：650轧机普光辊Ra0.15-0.25μm冷轧至1.06mm（1.8-1.6-1.45-1.3-1.18-1.1-1.06）厚度公差：1.055-1.06mm，转脱脂 |  | 11050005 | 优钢原料 | 2.5-SK85 | 31110015 | 优钢卷 | 0.73-SK85 |  | 30 | MO001290 | MO001290-001-01 | YG001 | 优钢前处理模板 | 9335 | 2024-07-06 | 2024-07-28 | 5 | 2024-07-20 12:40:44 | 2024-07-20 12:41:09 | 江苏东方九天新能源材料有限公司 | 209019 | 朱明 |  |  | 1.8 | 800 | 625 | 1 | DU65240700051 | 南通光阳：（0.73*625）厚度+0.005--0.01MM，HV230-250,粗糙度小于0.1μM
二次冷轧 | DU6524070003 | DU6524070003 | 东方650轧机 | 合格 | 合格品 | 乙 | 刘爱民 | 7700 | 7600 | 0.987 | 1200 | 1.2 | 625 | 南通光阳SK85：650轧机普光辊Ra0.15-0.25μm冷轧至1.2mm（1.8-1.6-1.43-1.3-1.2）厚度公差：1.2-1.205mm、转脱脂 |  | 11050005 | 优钢原料 | 2.5-SK85 | 31110018 | 优钢卷 | 0.825-SK85 |  | 30 | MO001283 | MO001283-005 | YG001 | 优钢前处理模板 | 9510 | 2024-07-06 | 2024-07-28 | 5 | 2024-07-20 10:12:56 | 2024-07-20 10:13:38 | 江苏东方九天新能源材料有限公司 | 208952 | 刘爱民 |  |  | 1.8 | 827 | 625 | 1 | DU6524070003 | 南通光阳：（0.825*625）厚度+0.005/-0.01MM，HV230-250,粗糙度小于0.1μM |  |  | 否 | 0
二次冷轧 | DU6524070007 | DU6524070007 | 东方650轧机 | 合格 | 合格品 | 甲 | 顾峰 | 7430 | 7300 | 0.9825 | 1100 | 1.28 | 625 | 南通光阳SK85：650轧机普光辊Ra0.15-0.25μm冷轧至1.28mm（1.8-1.6-1.43-1.33-1.28）厚度公差：1.285-1.29mm，转脱脂 |  | 11050005 | 优钢原料 | 2.5-SK85 | 31110021 | 优钢卷 | 0.88-SK85 |  | 30 | MO001288 | MO001288-001 | YG001 | 优钢前处理模板 | 7530 | 2024-07-06 | 2024-07-28 | 5 | 2024-07-20 07:53:37 | 2024-07-20 07:55:29 | 江苏东方九天新能源材料有限公司 | 208971 | 顾峰 |  |  | 1.8 | 813 | 625 | 1 | DU6524070007 | 南通光阳：（0.88*625）厚度+0.005--0.01MM，HV230-250,粗糙度小于0.1μM |  | 色差重，条印，划伤，挫伤，黄斑，乳化液斑 | 否 | 0
二次冷轧 | DU6524070004 | DU6524070004 | 东方650轧机 | 合格 | 合格品 | 乙 | 关颜伟,顾峰 | 8715 | 8640 | 0.9914 | 1400 | 1.2 | 625 | 南通光阳SK85：650轧机普光辊Ra0.15-0.25μm冷轧至1.2mm（1.8-1.6-1.43-1.3-1.2）厚度公差：1.2-1.205mm、转脱脂 | Z重划伤(),X细划伤(),S色差条印(),H黄斑(),H黑斑(),C挫伤(),C擦伤(),X线条印() | 11050005 | 优钢原料 | 2.5-SK85 | 31110018 | 优钢卷 | 0.825-SK85 |  | 30 | MO001283 | MO001283-007 | YG001 | 优钢前处理模板 | 9490 | 2024-07-06 | 2024-07-28 | 5 | 2024-07-20 06:27:08 | 2024-07-20 06:29:50 | 江苏东方九天新能源材料有限公司 | 208954 | 刘爱民 |  |  | 1.8 | 958 | 625 | 1 | DU6524070004 | 南通光阳：（0.825*625）厚度+0.005/-0.01MM，HV230-250,粗糙度小于0.1μM |  | Z重划伤(),X细划伤(),S色差条印(),H黄斑(),H黑斑(),C挫伤(),C擦伤(),X线条印() | 否 | 0
二次冷轧 | DU6524070001 | DU6524070001 | 东方650轧机 | 合格 | 合格品 | 乙 | 关颜伟,顾峰 | 9230 | 9100 | 0.9859 | 1480 | 1.2 | 625 | 南通光阳SK85：650轧机普光辊Ra0.15-0.25μm冷轧至1.2mm（1.8-1.6-1.43-1.3-1.2）厚度公差：1.2-1.205mm、转脱脂 | X细划伤(),S收卷不齐(),H黄斑(),H黑斑(),C挫伤(),C擦伤(),X线条印(),B白斑() | 11050005 | 优钢原料 | 2.5-SK85 | 31110018 | 优钢卷 | 0.825-SK85 |  | 30 | MO001283 | MO001283-001 | YG001 | 优钢前处理模板 | 9355 | 2024-07-06 | 2024-07-28 | 5 | 2024-07-20 06:24:07 | 2024-07-20 06:26:46 | 江苏东方九天新能源材料有限公司 | 208949 | 刘爱民 |  |  | 1.8 | 1000 | 625 | 1 | DU6524070001 | 南通光阳：（0.825*625）厚度+0.005/-0.01MM，HV230-250,粗糙度小于0.1μM |  | X细划伤(),S收卷不齐(),H黄斑(),H黑斑(),C挫伤(),C擦伤(),X线条印(),B白斑() | 否 | 0
二次冷轧 | DU6524070002 | DU6524070002 | 东方650轧机 | 合格 | 合格品 | 乙 | 关颜伟,顾峰 | 9200 | 9100 | 0.9891 | 1500 | 1.2 | 625 | 南通光阳SK85：650轧机普光辊Ra0.15-0.25μm冷轧至1.2mm（1.8-1.6-1.43-1.3-1.2）厚度公差：1.2-1.205mm、转脱脂 | Z重划伤(),X细划伤(),S色差条印(),H黑斑(),C挫伤(),S色差(),B白斑() | 11050005 | 优钢原料 | 2.5-SK85 | 31110018 | 优钢卷 | 0.825-SK85 |  | 30 | MO001283 | MO001283-003 | YG001 | 优钢前处理模板 | 9325 | 2024-07-06 | 2024-07-28 | 5 | 2024-07-20 06:21:21 | 2024-07-20 06:23:42 | 江苏东方九天新能源材料有限公司 | 208950 | 刘爱民 |  |  | 1.8 | 1007 | 625 | 1 | DU6524070002 | 南通光阳：（0.825*625）厚度+0.005/-0.01MM，HV230-250,粗糙度小于0.1μM |  | Z重划伤(),X细划伤(),S色差条印(),H黑斑(),C挫伤(),S色差(),B白斑() | 否 | 0
二次冷轧 | DU6524070006 | DU6524070006 | 东方650轧机 | 合格 | 合格品 | 乙 | 关颜伟,顾峰 | 9100 | 9000 | 0.989 | 1600 | 1.06 | 625 | 南通光阳SK85：650轧机普光辊Ra0.15-0.25μm冷轧至1.06mm（1.8-1.6-1.45-1.3-1.18-1.1-1.06）厚度公差：1.055-1.06mm，转脱脂 | X细划伤(),S收卷不齐(),H黄斑(),H横辊印(),B白斑(),C擦伤(),S色差() | 11050005 | 优钢原料 | 2.5-SK85 | 31110015 | 优钢卷 | 0.73-SK85 |  | 30 | MO001290 | MO001290-003 | YG001 | 优钢前处理模板 | 9275 | 2024-07-06 | 2024-07-28 | 5 | 2024-07-20 06:17:17 | 2024-07-20 06:20:51 | 江苏东方九天新能源材料有限公司 | 209020 | 刘爱民 |  |  | 1.8 | 1000 | 625 | 1 | DU6524070006 | 南通光阳：（0.73*625）厚度+0.005--0.01MM，HV230-250,粗糙度小于0.1μM |  | X细划伤(),S收卷不齐(),H黄斑(),H横辊印(),B白斑(),C擦伤(),S色差() | 否 | 0
二次冷轧 | DU6524070008 | DU6524070008 | 东方650轧机 | 合格 | 让步接收 | 乙 | 关颜伟,顾峰 | 7400 | 7300 | 0.9865 | 1350 | 1.2 | 625 | 南通光阳SK85：650轧机普光辊Ra0.15-0.25μm冷轧至1.2mm（1.8-1.6-1.43-1.3-1.2）厚度公差：1.20-1.205mm、转脱脂 | X细划伤(),S色差条印(),X锈斑(),S收卷不齐(),H黑斑(),C挫伤() | 20300021 | 优钢半成品 | 1.8-SK85 | 31110018 | 优钢卷 | 0.825-SK85 |  | 30 | MO001711 | MO001711-001 | YG001 | 优钢前处理模板 | 7400 | 2024-07-17 | 2024-07-27 | 5 | 2024-07-19 20:21:03 | 2024-07-20 06:16:52 | 江苏东方九天新能源材料有限公司 | 245922 | 刘爱民 |  |  | 1.8 | 0 | 625 | 1 | DU6524070008 | 南通光阳：（0.825*625）厚度+0.005/-0.01MM，HV230-250,粗糙度小于0.1μM |  | X细划伤(),S色差条印(),X锈斑(),S收卷不齐(),H黑斑(,C挫伤() | 否 | 0
最终冷轧 | DL00240700472 | DL0024070047 | 东方650轧机 | 合格 | 合格品 | 乙 | 朱明 | 5870 | 5820 | 0.9915 | 5000 | 0.25 | 590 | 海金杜门：650轧机中间道次普光辊（Ra0.2-0.3μm)轧制，最后一道建议用Ra0.8-1.0μm毛化辊轧至0.254mm(0.6-0.45-0.35-0.29-0.25)厚度公差：0.253-0.258mm（注意公差范围）、板面粗糙度控制Ra0.4-0.6μm、转脱脂 | X细划伤(.),A暗线印(.),S色差条印(.),Z振纹(.) | 20100077 | 轧硬 | 0.6*590-SPCC | 20600002 | 镍钝化卷半成品 | 0.254-SPCC |  | 20 | MO001757 | MO001757-002-02 | HJDM002 | 东方镍钝化半成品前处理0.254（海金杜门：厚度公差：0.250-0.255mm、硬度：90-100HV,粗糙度：Ra0.5-0.7μm） | 11805 | 2024-07-18 | 2024-07-25 | 3 | 2024-07-19 14:10:35 | 2024-07-19 14:11:50 | 江苏东方九天新能源材料有限公司 | 248103 | 刘爱民 |  |  | 0.6 | 2140 | 590 | 1 | DL00240700472 | 海金杜门：（0.254*590）厚度公差: 0.250-0.255mm，硬度:90-100HV.粗糙度: Ra0.5-0.7um |  | X细划伤(.),A暗线印(.),S色差条印(.),Z振纹(.)
最终冷轧 | DL00240700471 | DL0024070047 | 东方650轧机 | 合格 | 合格品 | 甲 | 徐炜 | 5935 | 5890 | 0.9924 | 4950 | 0.25 | 590 | 海金杜门：650轧机中间道次普光辊（Ra0.2-0.3μm)轧制，最后一道建议用Ra0.8-1.0μm毛化辊轧至0.254mm(0.6-0.45-0.35-0.29-0.25)厚度公差：0.253-0.258mm（注意公差范围）、板面粗糙度控制Ra0.4-0.6μm、转脱脂 |  | 20100077 | 轧硬 | 0.6*590-SPCC | 20600002 | 镍钝化卷半成品 | 0.254-SPCC |  | 20 | MO001757 | MO001757-002-01 | HJDM002 | 东方镍钝化半成品前处理0.254（海金杜门：厚度公差：0.250-0.255mm、硬度：90-100HV,粗糙度：Ra0.5-0.7μm） | 11805 | 2024-07-18 | 2024-07-25 | 3 | 2024-07-19 13:45:20 | 2024-07-19 13:45:50 | 江苏东方九天新能源材料有限公司 | 248103 | 徐炜 |  |  | 0.6 | 2150 | 590 | 1 | DL00240700471 | 海金杜门：（0.254*590）厚度公差: 0.250-0.255mm，硬度:90-100HV.粗糙度: Ra0.5-0.7um
最终冷轧 | DL00240700432 | DL0024070043 | 东方650轧机 | 合格 | 合格品 | 甲 | 徐炜 | 5905 | 5855 | 0.9915 | 4950 | 0.25 | 590 | 海金杜门：650轧机中间道次普光辊（Ra0.2-0.3μm)轧制，最后一道建议用Ra0.8-1.0μm毛化辊轧至0.254mm(0.6-0.45-0.35-0.29-0.25)厚度公差：0.253-0.258mm（注意公差范围）、板面粗糙度控制Ra0.4-0.6μm、转脱脂 |  | 20100077 | 轧硬 | 0.6*590-SPCC | 20600002 | 镍钝化卷半成品 | 0.254-SPCC |  | 20 | MO001757 | MO001757-001-02 | HJDM002 | 东方镍钝化半成品前处理0.254（海金杜门：厚度公差：0.250-0.255mm、硬度：90-100HV,粗糙度：Ra0.5-0.7μm） | 11875 | 2024-07-18 | 2024-07-25 | 3 | 2024-07-19 13:44:41 | 2024-07-19 13:45:07 | 江苏东方九天新能源材料有限公司 | 248102 | 徐炜 |  |  | 0.6 | 2140 | 590 | 1 | DL00240700432 | 海金杜门：（0.254*590）厚度公差: 0.250-0.255mm，硬度:90-100HV.粗糙度: Ra0.5-0.7um
最终冷轧 | DL00240700431 | DL0024070043 | 东方650轧机 | 合格 | 合格品 | 甲 | 关颜伟 | 5940 | 5900 | 0.9933 | 5900 | 0.25 | 590 | 海金杜门：650轧机中间道次普光辊（Ra0.2-0.3μm)轧制，最后一道建议用Ra0.8-1.0μm毛化辊轧至0.254mm(0.6-0.45-0.35-0.29-0.25)厚度公差：0.253-0.258mm（注意公差范围）、板面粗糙度控制Ra0.4-0.6μm、转脱脂 |  | 20100077 | 轧硬 | 0.6*590-SPCC | 20600002 | 镍钝化卷半成品 | 0.254-SPCC |  | 20 | MO001757 | MO001757-001-01 | HJDM002 | 东方镍钝化半成品前处理0.254（海金杜门：厚度公差：0.250-0.255mm、硬度：90-100HV,粗糙度：Ra0.5-0.7μm） | 11875 | 2024-07-18 | 2024-07-25 | 3 | 2024-07-19 13:43:48 | 2024-07-19 13:44:23 | 江苏东方九天新能源材料有限公司 | 248102 | 关颜伟 |  |  | 0.6 | 2150 | 590 | 1 | DL00240700431 | 海金杜门：（0.254*590）厚度公差: 0.250-0.255mm，硬度:90-100HV.粗糙度: Ra0.5-0.7um
最终冷轧 | DL00240700102 | DL0024070010 | 东方650轧机 | 合格 | 合格品 | 乙 | 刘爱民 | 5955 | 5210 | 0.8749 | 4550 | 0.25 | 590 | 海金杜门：650轧机中间道次普光辊（Ra0.2-0.3μm)轧制，最后一道建议用Ra0.8-1.0μm毛化辊轧至0.254mm(0.6-0.45-0.35-0.29-0.25)厚度公差：0.253-0.258mm（注意公差范围）、板面粗糙度控制Ra0.4-0.6μm、转脱脂 | X细划伤(,),A暗线印(.),Z振纹(.) | 20100077 | 轧硬 | 0.6*590-SPCC | 20600002 | 镍钝化卷半成品 | 0.254-SPCC |  | 20 | MO001665 | MO001665-001-02 | HJDM002 | 东方镍钝化半成品前处理0.254（海金杜门：厚度公差：0.250-0.255mm、硬度：90-100HV,粗糙度：Ra0.5-0.7μm） | 11905 | 2024-07-16 | 2024-07-26 | 3 | 2024-07-19 11:14:37 | 2024-07-19 11:15:41 | 江苏东方九天新能源材料有限公司 | 244175 | 刘爱民 |  |  | 0.6 | 2130 | 590 | 1 | DL00240700102 | 海金杜门：（0.254*590）厚度公差: 0.250-0.255mm，硬度:90-100HV.粗稳度: Ra0.5-0.7um |  | X细划伤(,),A暗线印(.),Z振纹(.)
最终冷轧 | DL00240700141 | DL0024070014 | 东方650轧机 | 合格 | 合格品 | 乙 | 朱明 | 6010 | 5950 | 0.99 | 5150 | 0.25 | 590 | 海金杜门：650轧机中间道次普光辊（Ra0.2-0.3μm)轧制，最后一道建议用Ra0.8-1.0μm毛化辊轧至0.254mm(0.6-0.45-0.35-0.29-0.25)厚度公差：0.253-0.258mm（注意公差范围）、板面粗糙度控制Ra0.4-0.6μm、转脱脂 | X细划伤(.),A暗线印(.),S色差条印(.),Z振纹(.) | 20100077 | 轧硬 | 0.6*590-SPCC | 20600002 | 镍钝化卷半成品 | 0.254-SPCC |  | 20 | MO001665 | MO001665-003-01 | HJDM002 | 东方镍钝化半成品前处理0.254（海金杜门：厚度公差：0.250-0.255mm、硬度：90-100HV,粗糙度：Ra0.5-0.7μm） | 11760 | 2024-07-16 | 2024-07-26 | 3 | 2024-07-19 10:16:08 | 2024-07-19 10:17:26 | 江苏东方九天新能源材料有限公司 | 244210 | 刘爱民 |  |  | 0.6 | 2170 | 590 | 1 | DL00240700141 | 海金杜门：（0.254*590）厚度公差: 0.250-0.255mm，硬度:90-100HV.粗稳度: Ra0.5-0.7um |  | X细划伤(.),A暗线印(.),S色差条印(.),Z振纹(.)
最终冷轧 | DL00240700112 | DL0024070011 | 东方650轧机 | 合格 | 合格品 | 乙 | 刘爱民 | 5785 | 5720 | 0.9888 | 4950 | 0.25 | 590 | 海金杜门：650轧机中间道次普光辊（Ra0.2-0.3μm)轧制，最后一道建议用Ra0.8-1.0μm毛化辊轧至0.254mm(0.6-0.45-0.35-0.29-0.25)厚度公差：0.253-0.258mm（注意公差范围）、板面粗糙度控制Ra0.4-0.6μm、转脱脂 | X细划伤(.),A暗线印(.),S色差条印(.),Z振纹(.),B白斑(.) | 20100077 | 轧硬 | 0.6*590-SPCC | 20600002 | 镍钝化卷半成品 | 0.254-SPCC |  | 20 | MO001665 | MO001665-002-02 | HJDM002 | 东方镍钝化半成品前处理0.254（海金杜门：厚度公差：0.250-0.255mm、硬度：90-100HV,粗糙度：Ra0.5-0.7μm） | 11765 | 2024-07-16 | 2024-07-26 | 3 | 2024-07-19 09:22:42 | 2024-07-19 09:24:57 | 江苏东方九天新能源材料有限公司 | 244182 | 刘爱民 |  |  | 0.6 | 2090 | 590 | 1 | DL00240700112 | 海金杜门：（0.254*590）厚度公差: 0.250-0.255mm，硬度:90-100HV.粗稳度: Ra0.5-0.7um |  | X细划伤(.),A暗线印(.),S色差条印(.),Z振纹(.),B白斑(.)
最终冷轧 | DL00240700101 | DL0024070010 | 东方650轧机 | 合格 | 让步接收 | 甲 | 关颜伟,徐炜 | 5930 | 5880 | 0.9916 | 4950 | 0.25 | 590 | 海金杜门：650轧机中间道次普光辊（Ra0.2-0.3μm)轧制，最后一道建议用Ra0.8-1.0μm毛化辊轧至0.254mm(0.6-0.45-0.35-0.29-0.25)厚度公差：0.253-0.258mm（注意公差范围）、板面粗糙度控制Ra0.4-0.6μm、转脱脂 | X细划伤(),A暗线印(),Z振纹(),H横辊印(),B白斑(),C擦伤() | 20100077 | 轧硬 | 0.6*590-SPCC | 20600002 | 镍钝化卷半成品 | 0.254-SPCC |  | 20 | MO001665 | MO001665-001-01 | HJDM002 | 东方镍钝化半成品前处理0.254（海金杜门：厚度公差：0.250-0.255mm、硬度：90-100HV,粗糙度：Ra0.5-0.7μm） | 11905 | 2024-07-16 | 2024-07-26 | 3 | 2024-07-19 02:27:40 | 2024-07-19 02:30:39 | 江苏东方九天新能源材料有限公司 | 244175 | 蔡迎虎 |  |  | 0.6 | 2150 | 590 | 1 | DL00240700101 | 海金杜门：（0.254*590）厚度公差: 0.250-0.255mm，硬度:90-100HV.粗稳度: Ra0.5-0.7um |  | X细划伤(),A暗线印(),Z振纹(),H横辊印(),B白斑(),C擦伤()
最终冷轧 | DL00240700142 | DL0024070014 | 东方650轧机 | 合格 | 让步接收 | 甲 | 关颜伟,徐炜 | 5730 | 5730 | 1 | 4800 | 0.25 | 590 | 海金杜门：650轧机中间道次普光辊（Ra0.2-0.3μm)轧制，最后一道建议用Ra0.8-1.0μm毛化辊轧至0.254mm(0.6-0.45-0.35-0.29-0.25)厚度公差：0.253-0.258mm（注意公差范围）、板面粗糙度控制Ra0.4-0.6μm、转脱脂 | X细划伤(),缩芯折印(),S色差条印(),Z振纹(),B白斑(),C挫伤(),X线条印() | 20100077 | 轧硬 | 0.6*590-SPCC | 20600002 | 镍钝化卷半成品 | 0.254-SPCC |  | 20 | MO001665 | MO001665-003-02 | HJDM002 | 东方镍钝化半成品前处理0.254（海金杜门：厚度公差：0.250-0.255mm、硬度：90-100HV,粗糙度：Ra0.5-0.7μm） | 11760 | 2024-07-16 | 2024-07-26 | 3 | 2024-07-19 02:24:26 | 2024-07-19 02:27:00 | 江苏东方九天新能源材料有限公司 | 244210 | 蔡迎虎 |  |  | 0.6 | 2080 | 590 | 1 | DL00240700142 | 海金杜门：（0.254*590）厚度公差: 0.250-0.255mm，硬度:90-100HV.粗稳度: Ra0.5-0.7um |  | X细划伤(),缩芯折印(),S色差条印(),Z振纹(),B白斑(),C挫伤(),X线条印()
最终冷轧 | DL00240700111 | DL0024070011 | 东方650轧机 | 合格 | 合格品 | 乙 | 朱明 | 5955 | 5900 | 0.9908 | 5000 | 0.25 | 590 | 海金杜门：650轧机中间道次普光辊（Ra0.2-0.3μm)轧制，最后一道建议用Ra0.8-1.0μm毛化辊轧至0.254mm(0.6-0.45-0.35-0.29-0.25)厚度公差：0.253-0.258mm（注意公差范围）、板面粗糙度控制Ra0.4-0.6μm、转脱脂 | X细划伤(.),A暗线印(.),S色差条印(.),Z振纹(.) | 20100077 | 轧硬 | 0.6*590-SPCC | 20600002 | 镍钝化卷半成品 | 0.254-SPCC |  | 20 | MO001665 | MO001665-002-01 | HJDM002 | 东方镍钝化半成品前处理0.254（海金杜门：厚度公差：0.250-0.255mm、硬度：90-100HV,粗糙度：Ra0.5-0.7μm） | 11765 | 2024-07-16 | 2024-07-26 | 3 | 2024-07-18 20:19:47 | 2024-07-18 20:21:19 | 江苏东方九天新能源材料有限公司 | 244182 | 朱明 |  |  | 0.6 | 2150 | 590 | 1 | DL00240700111 | 海金杜门：（0.254*590）厚度公差: 0.250-0.255mm，硬度:90-100HV.粗稳度: Ra0.5-0.7um |  | X细划伤(.),A暗线印(.),S色差条印(.),Z振纹(.)
最终冷轧 | DL12240700131 | DL1224070013 | 东方650轧机 | 合格 | 合格品 | 乙 | 刘爱民 | 6035 | 5970 | 0.9892 | 1780 | 0.68 | 610 | 泰兴双永：650轧机中间道次用普光辊(Ra0.2-0.3um)轧制,最后一道建议用Ra1.0-1.2μm毛化辊轧至0.68mm（1.2-0.95-0.83-0.74-0.68）厚度公差：0.688-0.693mm，转脱脂 | X细划伤(.),A暗线印(.),S色差条印(.),Z振纹(.) | 20100130 | 轧硬 | 1.2*610-SPCC | 31010068 | 小品种钢卷 | 0.68-SPCC |  | 20 | MO001542 | MO001542-001-01 | XPZG001 | 小品种钢前处理模板 | 12330 | 2024-07-12 | 2024-07-22 | 3 | 2024-07-18 10:13:02 | 2024-07-18 10:14:05 | 江苏东方九天新能源材料有限公司 | 239171 | 刘爱民 |  |  | 1.2 | 1050 | 610 | 1 | DL12240700131 | 泰兴双永：（0.68*610）厚度±0.01mm，HV90-110,粗糙度0.8-1.0μM，卷重2-3吨 |  | X细划伤(.),A暗线印(.),S色差条印(.),Z振纹(.)
最终冷轧 | DL00240550992 | DL0024055099 | 东方650轧机 | 合格 | 合格品 | 甲 | 徐炜 | 6275 | 6220 | 0.9912 | 2800 | 0.46 | 630 | 泰兴双永：650轧机中间道次用普光辊(Ra0.2-0.3um)轧制,最后一道建议用Ra1.0-1.2μm毛化辊轧至0.46mm（0.6-0.52-0.46）厚度公差：0.468-0.473mm、板面粗糙度控制在Ra0.6-0.8μm、转脱脂 | X细划伤(),A暗线印(),S色差条印() | 20100086 | 轧硬 | 0.6*630-SPCC | 31010047 | 小品种钢卷 | 0.46-SPCC |  | 20 | MO001551 | MO001551-001-02 | XPZG001 | 小品种钢前处理模板 | 12530 | 2024-07-12 | 2024-07-22 | 3 | 2024-07-18 09:32:18 | 2024-07-18 09:35:57 | 江苏东方九天新能源材料有限公司 | 239467 | 徐炜 |  |  | 0.6 | 2130 | 630 | 1 | DL00240550992 | 泰兴双永：（0.46*630）厚度±0.01mm，HV90-110,粗糙度0.8-1.0μM，卷重2-3吨 |  | X细划伤(),A暗线印(),S色差条印()
最终冷轧 | DL00240550991 | DL0024055099 | 东方650轧机 | 合格 | 合格品 | 甲 | 顾峰 | 6210 | 6160 | 0.9919 | 2700 | 0.46 | 630 | 泰兴双永：650轧机中间道次用普光辊(Ra0.2-0.3um)轧制,最后一道建议用Ra1.0-1.2μm毛化辊轧至0.46mm（0.6-0.52-0.46）厚度公差：0.468-0.473mm、板面粗糙度控制在Ra0.6-0.8μm、转脱脂 | X细划伤(),M麻点线印(),Z振纹(),B白斑(),S色差() | 20100086 | 轧硬 | 0.6*630-SPCC | 31010047 | 小品种钢卷 | 0.46-SPCC |  | 20 | MO001551 | MO001551-001-01 | XPZG001 | 小品种钢前处理模板 | 12530 | 2024-07-12 | 2024-07-22 | 3 | 2024-07-18 09:29:36 | 2024-07-18 09:31:02 | 江苏东方九天新能源材料有限公司 | 239467 | 顾峰 |  |  | 0.6 | 2100 | 630 | 1 | DL00240550991 | 泰兴双永：（0.46*630）厚度±0.01mm，HV90-110,粗糙度0.8-1.0μM，卷重2-3吨 |  | X细划伤(),M麻点线印(),Z振纹(),B白斑(),S色差()
最终冷轧 | DL00240551101 | DL0024055110 | 东方650轧机 | 合格 | 合格品 | 甲 | 徐炜 | 6345 | 6300 | 0.9929 | 3200 | 0.4 | 630 | 泰兴双永：650轧机中间道次用普光辊(Ra0.2-0.3um)轧制,最后一道建议用Ra1.0-1.2μm毛化辊轧至0.39mm（0.6-0.45-0.39）厚度公差：0.398-0.403mm，、板面粗糙度控制在Ra0.6-0.8μm、转脱脂 | M麻点线印(),A暗线印(),B白斑(),S色差() | 20100086 | 轧硬 | 0.6*630-SPCC | 31010040 | 小品种钢卷 | 0.39-SPCC |  | 20 | MO001548 | MO001548-001-01 | XPZG001 | 小品种钢前处理模板 | 12635 | 2024-07-12 | 2024-07-22 | 5 | 2024-07-18 09:26:28 | 2024-07-18 09:29:16 | 江苏东方九天新能源材料有限公司 | 239420 | 徐炜 |  |  | 0.6 | 2150 | 630 | 1 | DL00240551101 | 泰兴双永：（0.39*630）厚度±0.01mm，HV90-110,粗糙度0.8-1.0μM，卷重2-3吨 |  | M麻点线印(),A暗线印(),B白斑(),S色差()
最终冷轧 | DL00240551102 | DL0024055110 | 东方650轧机 | 合格 | 合格品 | 甲 | 顾峰 | 6290 | 6250 | 0.9936 | 3200 | 0.4 | 630 | 泰兴双永：650轧机中间道次用普光辊(Ra0.2-0.3um)轧制,最后一道建议用Ra1.0-1.2μm毛化辊轧至0.39mm（0.6-0.45-0.39）厚度公差：0.398-0.403mm，、板面粗糙度控制在Ra0.6-0.8μm、转脱脂 | S色差(),B白斑()M麻点线印() | 20100086 | 轧硬 | 0.6*630-SPCC | 31010040 | 小品种钢卷 | 0.39-SPCC |  | 20 | MO001548 | MO001548-001-02 | XPZG001 | 小品种钢前处理模板 | 12635 | 2024-07-12 | 2024-07-22 | 5 | 2024-07-18 09:21:31 | 2024-07-18 09:24:49 | 江苏东方九天新能源材料有限公司 | 239420 | 顾峰 |  |  | 0.6 | 2130 | 630 | 1 | DL00240551102 | 泰兴双永：（0.39*630）厚度±0.01mm，HV90-110,粗糙度0.8-1.0μM，卷重2-3吨 |  | S色差(),B白斑()M麻点线印()
最终冷轧 | DL12240700132 | DL1224070013 | 东方650轧机 | 合格 | 合格品 | 甲 | 徐炜 | 6265 | 6210 | 0.9912 | 1900 | 0.68 | 610 | 泰兴双永：650轧机中间道次用普光辊(Ra0.2-0.3um)轧制,最后一道建议用Ra1.0-1.2μm毛化辊轧至0.68mm（1.2-0.95-0.83-0.74-0.68）厚度公差：0.688-0.693mm，转脱脂 | S色差条印(),X线条印() | 20100130 | 轧硬 | 1.2*610-SPCC | 31010068 | 小品种钢卷 | 0.68-SPCC |  | 20 | MO001542 | MO001542-001-02 | XPZG001 | 小品种钢前处理模板 | 12330 | 2024-07-12 | 2024-07-22 | 3 | 2024-07-18 09:18:26 | 2024-07-18 09:20:54 | 江苏东方九天新能源材料有限公司 | 239171 | 徐炜 |  |  | 1.2 | 1090 | 610 | 1 | DL12240700132 | 泰兴双永：（0.68*610）厚度±0.01mm，HV90-110,粗糙度0.8-1.0μM，卷重2-3吨 |  | S色差条印(),X线条印()
最终冷轧 | DL00240550972 | DL0024055097 | 东方650轧机 | 合格 | 让步接收 | 乙 | 朱明 | 6305 | 6250 | 0.9913 | 2850 | 0.44 | 630 | 泰兴双永：650轧机中间道次用普光辊(Ra0.2-0.3um)轧制,最后一道建议用Ra1.0-1.2μm毛化辊轧至0.44mm（0.6-0.5-0.44）厚度公差：0.448-0.453mm、板面粗糙度控制在Ra0.6-0.8μm、转脱脂 | A暗线印(.),S色差条印(。),Z振纹(。) | 20100086 | 轧硬 | 0.6*630-SPCC | 31010045 | 小品种钢卷 | 0.44-SPCC |  | 20 | MO001547 | MO001547-001-02 | XPZG001 | 小品种钢前处理模板 | 12660 | 2024-07-12 | 2024-07-22 | 3 | 2024-07-17 17:39:52 | 2024-07-17 17:40:56 | 江苏东方九天新能源材料有限公司 | 239380 | 朱明 |  |  | 0.6 | 2130 | 630 | 1 | DL00240550972 | 泰兴双永：（0.44*630）厚度±0.01mm，HV90-110,粗糙度0.8-1.0μM，卷重2-3吨 |  | A暗线印(.),S色差条印(。),Z振纹(。)
最终冷轧 | DL00240550971 | DL0024055097 | 东方650轧机 | 合格 | 让步接收 | 乙 | 刘爱民 | 6325 | 6270 | 0.9913 | 2860 | 0.44 | 630 | 泰兴双永：650轧机中间道次用普光辊(Ra0.2-0.3um)轧制,最后一道建议用Ra1.0-1.2μm毛化辊轧至0.44mm（0.6-0.5-0.44）厚度公差：0.448-0.453mm、板面粗糙度控制在Ra0.6-0.8μm、转脱脂 | X细划伤(.),A暗线印(。),S色差条印(。),Z振纹(。) | 20100086 | 轧硬 | 0.6*630-SPCC | 31010045 | 小品种钢卷 | 0.44-SPCC |  | 20 | MO001547 | MO001547-001-01 | XPZG001 | 小品种钢前处理模板 | 12660 | 2024-07-12 | 2024-07-22 | 3 | 2024-07-17 17:38:41 | 2024-07-17 17:39:37 | 江苏东方九天新能源材料有限公司 | 239380 | 刘爱民 |  |  | 0.6 | 2150 | 630 | 1 | DL00240550971 | 泰兴双永：（0.44*630）厚度±0.01mm，HV90-110,粗糙度0.8-1.0μM，卷重2-3吨 |  | X细划伤(.),A暗线印(。),S色差条印(。),Z振纹(。)
最终冷轧 | DL00240551081 | DL0024055108 | 东方650轧机 | 合格 | 让步接收 | 乙 | 刘爱民 | 6470 | 6420 | 0.9923 | 2880 | 0.44 | 630 | 泰兴双永：650轧机中间道次用普光辊(Ra0.2-0.3um)轧制,最后一道建议用Ra1.0-1.2μm毛化辊轧至0.44mm（0.6-0.5-0.44）厚度公差：0.448-0.453mm、板面粗糙度控制在Ra0.6-0.8μm、转脱脂 | X细划伤(.),A暗线印(.),S色差条印(.),Z振纹(.),X锈斑(来料外卷120米-180米锈斑，成品轧不掉) | 20100086 | 轧硬 | 0.6*630-SPCC | 31010045 | 小品种钢卷 | 0.44-SPCC |  | 20 | MO001547 | MO001547-002-01 | XPZG001 | 小品种钢前处理模板 | 12665 | 2024-07-12 | 2024-07-22 | 3 | 2024-07-17 16:58:12 | 2024-07-17 17:01:03 | 江苏东方九天新能源材料有限公司 | 239381 | 刘爱民 |  |  | 0.6 | 2190 | 630 | 1 | DL00240551081 | 泰兴双永：（0.44*630）厚度±0.01mm，HV90-110,粗糙度0.8-1.0μM，卷重2-3吨 |  | X细划伤(.),A暗线印(.),S色差条印(.),Z振纹(.),X锈斑(来料外卷120米-180米锈斑，成品轧不掉)
最终冷轧 | DL00240551082 | DL0024055108 | 东方650轧机 | 合格 | 合格品 | 乙 | 朱明 | 6155 | 6100 | 0.9911 | 2780 | 0.44 | 630 | 泰兴双永：650轧机中间道次用普光辊(Ra0.2-0.3um)轧制,最后一道建议用Ra1.0-1.2μm毛化辊轧至0.44mm（0.6-0.5-0.44）厚度公差：0.448-0.453mm、板面粗糙度控制在Ra0.6-0.8μm、转脱脂 | A暗线印(.),S色差条印(.),Z振纹(.) | 20100086 | 轧硬 | 0.6*630-SPCC | 31010045 | 小品种钢卷 | 0.44-SPCC |  | 20 | MO001547 | MO001547-002-02 | XPZG001 | 小品种钢前处理模板 | 12665 | 2024-07-12 | 2024-07-22 | 3 | 2024-07-17 15:24:30 | 2024-07-17 15:25:33 | 江苏东方九天新能源材料有限公司 | 239381 | 朱明 |  |  | 0.6 | 2090 | 630 | 1 | DL00240551082 | 泰兴双永：（0.44*630）厚度±0.01mm，HV90-110,粗糙度0.8-1.0μM，卷重2-3吨 |  | A暗线印(.),S色差条印(.),Z振纹(.)
最终冷轧 | DL1224070036 | DL1224070036 | 东方650轧机 | 合格 | 让步接收 | 甲 | 徐炜,关颜伟 | 5185 | 5100 | 0.9836 | 1700 | 0.67 | 565 | 昆山富维：650轧机中间道次普光辊（Ra0.2-0.3μm)轧制，最后一道建议用Ra0.8-1.0um毛化辊轧制0.67mm(1.2-1.0-0.82-0.72-0.67)厚度公差0.668-0.673mm板面粗糙度控制在Ra0.4-0.55um，转脱脂 | X锈点(),X细划伤(),S色差条印(),Z振纹(),C挫伤()B白斑()G辊印() | 20100125 | 轧硬 | 1.2*565-SPCC | 31010082 | 小品种钢卷 | 0.67-SPCC |  | 20 | MO001622 | MO001622-002 | XPZG001 | 小品种钢前处理模板 | 5185 | 2024-07-15 | 2024-07-25 | 3 | 2024-07-17 08:11:18 | 2024-07-17 08:11:55 | 江苏东方九天新能源材料有限公司 | 235551 | 关颜伟 |  |  | 1.2 | 980 | 565 | 1 | DL1224070036 | 昆山富维:(0.67*565)厚度公差：+0/-0.01mm，HV80-110,粗糙度0.5-0.7um,卷重2-3吨,取A4纸贴打包后贴外面 |  | X锈点(整卷),X细划伤(),S色差条印(),Z振纹(),C挫伤()B白斑 | 否 | 0
最终冷轧 | DL1224070033 | DL1224070033 | 东方650轧机 | 合格 | 让步接收 | 甲 | 关颜伟,徐炜 | 5190 | 5120 | 0.9865 | 1700 | 0.66 | 565 | 昆山富维：650轧机中间道次普光辊（Ra0.2-0.3μm)轧制，最后一道建议用Ra0.8-1.0μm毛化辊轧至0.66mm（1.2-1.0-0.82-0.71-0.66）厚度公差：0.658-0.663mm，板面粗糙度控制Ra0.4-0.55μm，转脱脂 | X锈点(),X细划伤(),S色差条印(),Z振纹(),C挫伤()B白斑()G辊印() | 20100125 | 轧硬 | 1.2*565-SPCC | 31010066 | 小品种钢卷 | 0.66-SPCC |  | 20 | MO001621 | MO001621-001 | XPZG001 | 小品种钢前处理模板 | 5190 | 2024-07-15 | 2024-07-25 | 3 | 2024-07-17 08:09:43 | 2024-07-17 08:11:04 | 江苏东方九天新能源材料有限公司 | 235484 | 关颜伟 |  |  | 1.2 | 980 | 565 | 1 | DL1224070033 | 昆山富维：（0.66*565）厚度公差：+0/-0.01mm，HV80-100,粗糙度0.5-0.7,卷重2-3吨，，取A4纸贴打包后贴外面 |  | X锈点(整卷),X细划伤(),S色差条印(),Z振纹(),C挫伤()B白斑 | 否 | 0
最终冷轧 | DL1224070034 | DL1224070034 | 东方650轧机 | 合格 | 让步接收 | 甲 | 徐炜,关颜伟 | 5190 | 5120 | 0.9865 | 2400 | 0.5 | 565 | 昆山富维:650轧机中间道次用普光辊Ra0.2-0.3μm轧制，最后一道建议用Ra0.4-0.5μm毛化辊轧至0.5mm（1.2-1.0-0.82-0.70-0.62-0.55-0.5）,厚度公差：0.504-0.509mm，板面粗糙度控制Ra0.2-0.35μm，转脱脂 | X锈点(),X细划伤(),S色差条印(),Z振纹(),C挫伤()B白斑()G辊印() | 20100125 | 轧硬 | 1.2*565-SPCC | 31010062 | 小品种钢卷 | 0.5-SPCC |  | 20 | MO001459 | MO001459-001 | XPZG001 | 小品种钢前处理模板 | 5200 | 2024-07-10 | 2024-07-20 | 3 | 2024-07-17 08:06:46 | 2024-07-17 08:09:03 | 江苏东方九天新能源材料有限公司 | 235510 | 徐炜 |  |  | 1.2 | 970 | 565 | 1 | DL1224070034 | 昆山富维：（0.5*565）厚度公差：+/-0.005mm，HV80-110,粗糙度0.2-0.5um，光泽度：横向光泽度大于140GU,卷重2-3吨，，取A4纸贴打包后贴外面 |  | X锈点(),X细划伤(),S色差条印(),Z振纹(),C挫伤()B白斑()G辊印() | 否 | 0
最终冷轧 | DL1224070035 | DL1224070035 | 东方650轧机 | 合格 | 让步接收 | 甲 | 关颜伟,徐炜 | 5185 | 5115 | 0.9865 | 1700 | 0.67 | 565 | 昆山富维：650轧机中间道次普光辊（Ra0.2-0.3μm)轧制，最后一道建议用Ra0.8-1.0um毛化辊轧制0.67mm(1.2-1.0-0.82-0.72-0.67)厚度公差0.668-0.673mm板面粗糙度控制在Ra0.4-0.55um，转脱脂 | X锈点(),X细划伤(),S色差条印(),Z振纹(),C挫伤() | 20100125 | 轧硬 | 1.2*565-SPCC | 31010082 | 小品种钢卷 | 0.67-SPCC |  | 20 | MO001622 | MO001622-001 | XPZG001 | 小品种钢前处理模板 | 5185 | 2024-07-15 | 2024-07-25 | 3 | 2024-07-17 08:03:59 | 2024-07-17 08:06:28 | 江苏东方九天新能源材料有限公司 | 235546 | 徐炜 |  |  | 1.2 | 980 | 565 | 1 | DL1224070035 | 昆山富维:(0.67*565)厚度公差：+0/-0.01mm，HV80-110,粗糙度0.5-0.7um,卷重2-3吨,取A4纸贴打包后贴外面 |  | X锈点(),X细划伤(),S色差条印(),Z振纹(),C挫伤() | 否 | 0
最终冷轧 | JL00240401322 | JL0024040132 | 东方650轧机 | 合格 | 让步接收 | 甲 | 关颜伟,徐炜 | 6245 | 6200 | 0.9928 | 8700 | 0.14 | 610 | 镇海联航：650轧机用普光辊(Ra0.2-0.3um)轧制0.14mm（0.6-0.42-0.31-0.23-0.18-0.15）厚度公差：0.147-0.152mm、转脱脂 | A暗线印(下表面多条线印，上下表面暗线印多条，传动侧一条细麻点线印)S色差条印(),B白斑(),Z振纹(),X细划伤()S色差条印(),B白斑(),Z振纹(),X细划伤()S色差条印(),B白斑(),Z振纹(),X细划伤() | 20100082 | 轧硬 | 0.6*610-SPCC | 31010009 | 小品种钢卷 | 0.14-SPCC |  | 30 | MO001078 | MO001078-003-02 | XPZG001 | 小品种钢前处理模板 | 12445 | 2024-07-01 | 2024-07-16 | 2 | 2024-07-16 08:04:35 | 2024-07-16 08:07:46 | 江苏东方九天新能源材料有限公司 | 198491 | 关颜伟 |  |  | 0.6 | 2190 | 610 | 1 | JL00240401322 | 镇海联航：（0.14）厚度公差：0.135-0.145mm,延伸＞30%，HV100-110,粗糙度≤0.2μM |  | A暗线印(下表面多条线印，上下表面暗线印多条，传动侧一条细麻点线印)S色差条印(),B白斑(),Z振纹(),X细划伤()S色差条印(),B白斑(),Z振纹(),X细划伤()S色差条印(),B白斑(),Z振纹(),X细划伤() | 否 | 0
最终冷轧 | JL00240401311 | JL0024040131 | 东方650轧机 | 合格 | 让步接收 | 甲 | 徐炜,关颜伟 | 6200 | 6150 | 0.9919 | 8500 | 0.14 | 610 | 镇海联航：650轧机用普光辊(Ra0.2-0.3um)轧制0.14mm（0.6-0.42-0.31-0.23-0.18-0.15）厚度公差：0.147-0.152mm、转脱脂 | Z振纹()X细划伤(),B白斑(),A暗线印(下多条暗线印),C挫伤(),Z振纹()X细划伤(),B白斑(),A暗线印(下表面操作侧一条明显线印，多条暗线印),C挫伤(),Z振纹()S色差条印() | 20100082 | 轧硬 | 0.6*610-SPCC | 31010009 | 小品种钢卷 | 0.14-SPCC |  | 30 | MO001078 | MO001078-001-01 | XPZG001 | 小品种钢前处理模板 | 12475 | 2024-07-01 | 2024-07-16 | 2 | 2024-07-16 08:02:57 | 2024-07-16 08:03:57 | 江苏东方九天新能源材料有限公司 | 198482 | 徐炜 |  |  | 0.6 | 2120 | 610 | 1 | JL00240401311 | 镇海联航：（0.14）厚度公差：0.135-0.145mm,延伸＞30%，HV100-110,粗糙度≤0.2μM |  | Z振纹()X细划伤(),B白斑(),A暗线印(下多条暗线印),C挫伤(),Z振纹()X细划伤(),B白斑(),A暗线印(下表面操作侧一条明显线印，多条暗线印),C挫伤(),Z振纹()S色差条印() | 否 | 0
最终冷轧 | JL00240401312 | JL0024040131 | 东方650轧机 | 合格 | 让步接收 | 甲 | 关颜伟,徐炜 | 6240 | 6200 | 0.9936 | 8600 | 0.14 | 610 | 镇海联航：650轧机用普光辊(Ra0.2-0.3um)轧制0.14mm（0.6-0.42-0.31-0.23-0.18-0.15）厚度公差：0.147-0.152mm、转脱脂 | B爆辊印(轻爆辊印无手感)Z振纹()X细划伤(),B白斑(),A暗线印(下表面操作侧一条明显线印，多条暗线印),C挫伤(),Z振纹()X细划伤(),B白斑(),A暗线印(下表面操作侧一条明显线印，多条暗线印),C挫伤(),Z振纹() | 20100082 | 轧硬 | 0.6*610-SPCC | 31010009 | 小品种钢卷 | 0.14-SPCC |  | 30 | MO001078 | MO001078-001-02 | XPZG001 | 小品种钢前处理模板 | 12475 | 2024-07-01 | 2024-07-16 | 2 | 2024-07-16 08:01:07 | 2024-07-16 08:02:37 | 江苏东方九天新能源材料有限公司 | 198482 | 关颜伟 |  |  | 0.6 | 2180 | 610 | 1 | JL00240401312 | 镇海联航：（0.14）厚度公差：0.135-0.145mm,延伸＞30%，HV100-110,粗糙度≤0.2μM |  | B爆辊印(轻爆辊印无手感)Z振纹()X细划伤(),B白斑(),A暗线印(下多条暗线印),C挫伤(),Z振纹()X细划伤(),B白斑(),A暗线印(下表面操作侧一条明显线印，多条暗线印),C挫伤(),Z振纹() | 否 | 0
最终冷轧 | JL00240401321 | JL0024040132 | 东方650轧机 | 合格 | 让步接收 | 甲 | 关颜伟,徐炜 | 6190 | 6140 | 0.9919 | 8400 | 0.14 | 610 | 镇海联航：650轧机用普光辊(Ra0.2-0.3um)轧制0.14mm（0.6-0.42-0.31-0.23-0.18-0.15）厚度公差：0.147-0.152mm、转脱脂 | B爆辊印(轻爆辊印无手感)Z振纹()X细划伤(),B白斑(),A暗线印(下表面操作侧一条明显线印，多条暗线印),C挫伤(),Z振纹()X细划伤(),B白斑(),A暗线印(下表面操作侧一条明显线印，多条暗线印),C挫伤(),Z振纹() | 20100082 | 轧硬 | 0.6*610-SPCC | 31010009 | 小品种钢卷 | 0.14-SPCC |  | 30 | MO001078 | MO001078-003-01 | XPZG001 | 小品种钢前处理模板 | 12445 | 2024-07-01 | 2024-07-16 | 2 | 2024-07-16 07:42:15 | 2024-07-16 08:00:48 | 江苏东方九天新能源材料有限公司 | 198491 | 吴宏林 |  |  | 0.6 | 2170 | 610 | 1 | JL00240401321 | 镇海联航：（0.14）厚度公差：0.135-0.145mm,延伸＞30%，HV100-110,粗糙度≤0.2μM |  | B爆辊印(轻爆辊印无手感)Z振纹()X细划伤(),B白斑(),A暗线印(下表面操作侧一条明显线印，多条暗线印),C挫伤(),Z振纹()X细划伤(),B白斑(),A暗线印(下表面操作侧一条明显线印，多条暗线印),C挫伤(),Z振纹() | 否 | 0
最终冷轧 | DL00240600151 | DL0024060015 | 东方650轧机 | 合格 | 合格品 | 乙 | 顾峰 | 6150 | 6100 | 0.9919 | 3250 | 0.4 | 610 | 浙江银帆：650轧机中间道次普光辊（Ra0.2-0.3μm)轧制，最后一道用Ra1.0-1.2um毛化辊轧制0.4mm（0.6-0.45-0.4）厚度公差：0.398-0.403mm、转脱脂 |  | 20100082 | 轧硬 | 0.6*610-SPCC | 31010051 | 小品种钢卷 | 0.4-SPCC |  | 20 | MO001378 | MO001378-001-01 | XPZG001 | 小品种钢前处理模板 | 12285 | 2024-07-08 | 2024-07-20 | 2 | 2024-07-15 16:05:14 | 2024-07-15 16:06:55 | 江苏东方九天新能源材料有限公司 | 227879 | 顾峰 |  |  | 0.6 | 2150 | 610 | 1 | DL00240600151 | 浙江银帆（0.4*610）：厚度-0.01MM,HV90-110,粗糙度0.5-0.7 |  | 色差，条印，细划伤，偶有挫伤，轻振纹，暗线印，横辊印强光下明显
最终冷轧 | DL00240600162 | DL0024060016 | 东方650轧机 | 合格 | 合格品 | 乙 | 朱明 | 6110 | 6050 | 0.9902 | 3200 | 0.4 | 610 | 浙江银帆：650轧机中间道次普光辊（Ra0.2-0.3μm)轧制，最后一道用Ra1.0-1.2um毛化辊轧制0.4mm（0.6-0.45-0.4）厚度公差：0.398-0.403mm、转脱脂 |  | 20100082 | 轧硬 | 0.6*610-SPCC | 31010051 | 小品种钢卷 | 0.4-SPCC |  | 20 | MO001378 | MO001378-003-02 | XPZG001 | 小品种钢前处理模板 | 12285 | 2024-07-08 | 2024-07-20 | 2 | 2024-07-15 14:55:30 | 2024-07-15 14:57:09 | 江苏东方九天新能源材料有限公司 | 227880 | 朱明 |  |  | 0.6 | 2140 | 610 | 1 | DL00240600162 | 浙江银帆（0.4*610）：厚度-0.01MM,HV90-110,粗糙度0.5-0.7 |  | 色差，条印，细划伤，偶有挫伤，暗线印，横棍印强光下明显
最终冷轧 | DL1224070016 | DL1224070016 | 东方650轧机 | 合格 | 让步接收 | 乙 | 刘爱民 | 5960 | 5900 | 0.9899 | 1870 | 0.76 | 570 | 海金杜门：650轧机用普光辊Ra0.2-0.3μm轧制0.76mm（1.2-0.95-0.80-0.76）厚度公差：0.765-0.770mm，硬度185-235HV，抗拉强度590-760MPa,轧机轧制时从南边卸料确保产品无肋浪，合格转750平整。750平整 | X锈斑(记录半卷间断性锈斑严重) | 20100146 | 轧硬 | 1.2*570-SPCC | 31010073 | 小品种钢卷 | 0.762-SPCC |  | 20 | MO001541 | MO001541-001 | HJDM001 | 东方小品种钢前处理 0.762（海金杜门：硬度185-235HV，粗糙度0.075-0.5μm，抗拉强度590-760MPa,厚度公差0.747-0.777μm) | 5950 | 2024-07-12 | 2024-07-19 | 3 | 2024-07-15 13:49:13 | 2024-07-15 13:50:50 | 江苏东方九天新能源材料有限公司 | 234670 | 刘爱民 |  |  | 1.2 | 1100 | 570 | 1 | DL1224070016 | 海金杜门：（0.762*570）厚度公差：±0.015，HV185-235,粗糙度0.075-0.5μM，抗拉590-760MPA；按照新工艺生产 |  | X锈斑(记录半卷间断性锈斑严重) | 否 | 0
最终冷轧 | DL00240551121 | DL0024055112 | 东方650轧机 | 合格 | 让步接收 | 乙 | 顾峰 | 6490 | 6440 | 0.9923 | 3660 | 0.35 | 630 | 昆山宝必达：650轧机中间道次用普光辊(Ra0.2-0.3um)轧制,最后一道建议用Ra1.0-1.2μm毛化辊轧至0.35mm（0.6-0.48-0.40-0.35）厚度公差：0.358-0.363mm，板面粗糙度控制在Ra0.6-0.8um，转脱脂 |  | 20100086 | 轧硬 | 0.6*630-SPCC | 31010036 | 小品种钢卷 | 0.35-SPCC |  | 20 | MO001546 | MO001546-001-01 | XPZG001 | 小品种钢前处理模板 | 12955 | 2024-07-12 | 2024-07-22 | 3 | 2024-07-15 13:34:39 | 2024-07-15 13:36:01 | 江苏东方九天新能源材料有限公司 | 239377 | 顾峰 |  |  | 0.6 | 2200 | 630 | 1 | DL00240551121 | 昆山宝必达：（0.35*630）厚度±0.01mm，HV90-110,粗糙度0.7-1.0μM，卷重2-3吨 |  | 色差，条印，细划伤，偶有挫伤，轻振纹，暗线印，横辊印强光下明显
最终冷轧 | DL00240551122 | DL0024055112 | 东方650轧机 | 合格 | 让步接收 | 乙 | 朱明 | 6460 | 6420 | 0.9938 | 3680 | 0.35 | 630 | 昆山宝必达：650轧机中间道次用普光辊(Ra0.2-0.3um)轧制,最后一道建议用Ra1.0-1.2μm毛化辊轧至0.35mm（0.6-0.48-0.40-0.35）厚度公差：0.358-0.363mm，板面粗糙度控制在Ra0.6-0.8um，转脱脂 |  | 20100086 | 轧硬 | 0.6*630-SPCC | 31010036 | 小品种钢卷 | 0.35-SPCC |  | 20 | MO001546 | MO001546-001-02 | XPZG001 | 小品种钢前处理模板 | 12955 | 2024-07-12 | 2024-07-22 | 3 | 2024-07-15 13:22:19 | 2024-07-15 13:23:50 | 江苏东方九天新能源材料有限公司 | 239377 | 朱明 |  |  | 0.6 | 2190 | 630 | 1 | DL00240551122 | 昆山宝必达：（0.35*630）厚度±0.01mm，HV90-110,粗糙度0.7-1.0μM，卷重2-3吨 |  | 色差。条印，细划伤，偶有挫伤，轻振纹。暗线印，横辊印强光下明显
最终冷轧 | DL00240600161 | DL0024060016 | 东方650轧机 | 合格 | 让步接收 | 甲 | 关颜伟,徐炜 | 6120 | 6080 | 0.9935 | 3150 | 0.4 | 610 | 浙江银帆：650轧机中间道次普光辊（Ra0.2-0.3μm)轧制，最后一道用Ra1.0-1.2um毛化辊轧制0.4mm（0.6-0.45-0.4）厚度公差：0.398-0.403mm、转脱脂 | X细划伤(),Z振纹(),S色差条印()X细划伤(),Z振纹(),S色差条印() | 20100082 | 轧硬 | 0.6*610-SPCC | 31010051 | 小品种钢卷 | 0.4-SPCC |  | 20 | MO001378 | MO001378-003-01 | XPZG001 | 小品种钢前处理模板 | 12285 | 2024-07-08 | 2024-07-20 | 2 | 2024-07-15 07:48:08 | 2024-07-15 07:50:10 | 江苏东方九天新能源材料有限公司 | 227880 | 吴宏林 |  |  | 0.6 | 2150 | 610 | 1 | DL00240600161 | 浙江银帆（0.4*610）：厚度-0.01MM,HV90-110,粗糙度0.5-0.7 |  | X细划伤(),Z振纹(),S色差条印()X细划伤(),Z振纹(),S色差条印()
最终冷轧 | DL00240600152 | DL0024060015 | 东方650轧机 | 合格 | 让步接收 | 甲 | 关颜伟,徐炜 | 6110 | 6060 | 0.9918 | 3150 | 0.4 | 610 | 浙江银帆：650轧机中间道次普光辊（Ra0.2-0.3μm)轧制，最后一道用Ra1.0-1.2um毛化辊轧制0.4mm（0.6-0.45-0.4）厚度公差：0.398-0.403mm、转脱脂 | X细划伤(),A暗线印(),S色差条印(),C挫伤() | 20100082 | 轧硬 | 0.6*610-SPCC | 31010051 | 小品种钢卷 | 0.4-SPCC |  | 20 | MO001378 | MO001378-001-02 | XPZG001 | 小品种钢前处理模板 | 12285 | 2024-07-08 | 2024-07-20 | 2 | 2024-07-15 06:43:49 | 2024-07-15 06:46:36 | 江苏东方九天新能源材料有限公司 | 227879 | 蔡迎虎 |  |  | 0.6 | 2140 | 610 | 1 | DL00240600152 | 浙江银帆（0.4*610）：厚度-0.01MM,HV90-110,粗糙度0.5-0.7 |  | X细划伤(),A暗线印(),S色差条印(),C挫伤()
最终冷轧 | DL0024060006 | DL0024060006 | 东方650轧机 | 合格 | 让步接收 | 乙 | 顾峰 | 5665 | 5600 | 0.9885 | 4080 | 0.31 | 565 | 昆山富维：650轧机中间道次普光辊（Ra0.2-0.3μm)轧制，最后一道建议用Ra0.8-1.0μm毛化辊轧至0.31mm（0.6-0.45-0.35-0.31）厚度公差：0.306-0.311mm，板面粗糙度控制在Ra0.4-0.6um，转脱脂 | X细划伤(.),A暗线印(.),S色差条印(.),Z振纹(.) | 20100072 | 轧硬 | 0.6*565-SPCC | 31010032 | 小品种钢卷 | 0.31-SPCC |  | 20 | MO001464 | MO001464-001 | XPZG001 | 小品种钢前处理模板 | 5675 | 2024-07-10 | 2024-07-20 | 3 | 2024-07-14 17:58:54 | 2024-07-14 18:00:32 | 江苏东方九天新能源材料有限公司 | 235746 | 顾峰 |  |  | 0.6 | 2130 | 565 | 1 | DL0024060006 | 昆山富维：（0.31*565）厚度公差：+0/-0.01mm，HV80-110,粗糙度0.5-0.7um,卷重2-3吨,取A4纸贴打包后贴外面 |  | ,A暗线印(.),S色差条印(.),Z振纹(.) | 否 | 0
最终冷轧 | DL1224070001 | DL1224070001 | 东方650轧机 | 合格 | 合格品 | 乙 | 顾峰 | 4955 | 4900 | 0.9889 | 1660 | 0.61 | 610 | 上海仁杰：650轧机中间道次用普光辊(Ra0.2-0.3um)轧制最后一道用Ra1.4-1.6μm毛化辊轧制0.61mm（0.86-0.67-0.61）厚度公差0.613-0.618mm板面粗糙度控制在0.8-1.0μmHV140-160轧机从南边卸料确保产品无肋浪，转750平整 | X细划伤(.),S色差条印(.),A暗线印(..),Z振纹(.),Y氧化边(.) | 20100130 | 轧硬 | 1.2*610-SPCC | 31010063 | 小品种钢卷 | 0.61-SPCC |  | 50 | MO001149 | MO001149-001 | XPZG001 | 小品种钢前处理模板 | 5135 | 2024-07-03 | 2024-07-15 | 2 | 2024-07-14 13:37:49 | 2024-07-14 13:39:55 | 江苏东方九天新能源材料有限公司 | 202912 | 顾峰 |  |  | 0.86 | 1235 | 610 | 1 | DL1224070001 | 上海仁杰（0.61）：厚度0.6-0.62mm，HV140-160，粗糙度0.7-0.9，卷重4.5-5吨；无黑斑、锈斑、压划伤、脱皮等缺陷。钢带平整度好：边浪、中浪＜2mm，不允许肉眼可见的扭曲； |  | X细划伤(.),S色差条印(.),A暗线印(..),Z振纹(.),Y氧化边(.) | 否 | 0
最终冷轧 | DL1224070006 | DL1224070006 | 东方650轧机 | 合格 | 合格品 | 乙 | 刘爱民 | 4865 | 4800 | 0.9866 | 1600 | 0.61 | 610 | 上海仁杰：650轧机中间道次用普光辊(Ra0.2-0.3um)轧制最后一道用Ra1.4-1.6μm毛化辊轧制0.61mm（0.86-0.67-0.61）厚度公差0.613-0.618mm板面粗糙度控制在0.8-1.0μmHV140-160轧机从南边卸料确保产品无肋浪，转750平整 | X细划伤(.),A暗线印(.),S色差条印(.),S水锈斑(.),Z折印(.) | 20100130 | 轧硬 | 1.2*610-SPCC | 31010063 | 小品种钢卷 | 0.61-SPCC |  | 50 | MO001149 | MO001149-007 | XPZG001 | 小品种钢前处理模板 | 5055 | 2024-07-03 | 2024-07-15 | 2 | 2024-07-14 12:59:28 | 2024-07-14 13:01:11 | 江苏东方九天新能源材料有限公司 | 202915 | 刘爱民 |  |  | 0.86 | 1190 | 610 | 1 | DL1224070006 | 上海仁杰（0.61）：厚度0.6-0.62mm，HV140-160，粗糙度0.7-0.9，卷重4.5-5吨；无黑斑、锈斑、压划伤、脱皮等缺陷。钢带平整度好：边浪、中浪＜2mm，不允许肉眼可见的扭曲； |  | X细划伤(.),A暗线印(.),S色差条印(.),S水锈斑(.),Z折印(.) | 否 | 0
最终冷轧 | DL1224070002 | DL1224070002 | 东方650轧机 | 合格 | 合格品 | 乙 | 顾峰 | 4875 | 4800 | 0.9846 | 1630 | 0.61 | 610 | 上海仁杰：650轧机中间道次用普光辊(Ra0.2-0.3um)轧制最后一道用Ra1.4-1.6μm毛化辊轧制0.61mm（0.86-0.67-0.61）厚度公差0.613-0.618mm板面粗糙度控制在0.8-1.0μmHV140-160轧机从南边卸料确保产品无肋浪，转750平整 | A暗线印(..),S色差条印(.),Z振纹(.),Z折印(.),S水锈斑(.) | 20100130 | 轧硬 | 1.2*610-SPCC | 31010063 | 小品种钢卷 | 0.61-SPCC |  | 50 | MO001149 | MO001149-003 | XPZG001 | 小品种钢前处理模板 | 5130 | 2024-07-03 | 2024-07-15 | 2 | 2024-07-14 11:56:58 | 2024-07-14 11:58:19 | 江苏东方九天新能源材料有限公司 | 202913 | 顾峰 |  |  | 0.86 | 1200 | 610 | 1 | DL1224070002 | 上海仁杰（0.61）：厚度0.6-0.62mm，HV140-160，粗糙度0.7-0.9，卷重4.5-5吨；无黑斑、锈斑、压划伤、脱皮等缺陷。钢带平整度好：边浪、中浪＜2mm，不允许肉眼可见的扭曲； |  | A暗线印(..),S色差条印(.),Z振纹(.),Z折印(.),S水锈斑(.) | 否 | 0
最终冷轧 | DL1224070005 | DL1224070005 | 东方650轧机 | 合格 | 合格品 | 乙 | 刘爱民 | 4910 | 4850 | 0.9878 | 1650 | 0.61 | 610 | 上海仁杰：650轧机中间道次用普光辊(Ra0.2-0.3um)轧制最后一道用Ra1.4-1.6μm毛化辊轧制0.61mm（0.86-0.67-0.61）厚度公差0.613-0.618mm板面粗糙度控制在0.8-1.0μmHV140-160轧机从南边卸料确保产品无肋浪，转750平整 | X细划伤(.),A暗线印(.),S色差条印(.),Z振纹(.),S水锈斑(.) | 20100130 | 轧硬 | 1.2*610-SPCC | 31010063 | 小品种钢卷 | 0.61-SPCC |  | 50 | MO001149 | MO001149-005 | XPZG001 | 小品种钢前处理模板 | 5060 | 2024-07-03 | 2024-07-15 | 2 | 2024-07-14 11:23:33 | 2024-07-14 11:25:10 | 江苏东方九天新能源材料有限公司 | 202914 | 刘爱民 |  |  | 0.86 | 1200 | 610 | 1 | DL1224070005 | 上海仁杰（0.61）：厚度0.6-0.62mm，HV140-160，粗糙度0.7-0.9，卷重4.5-5吨；无黑斑、锈斑、压划伤、脱皮等缺陷。钢带平整度好：边浪、中浪＜2mm，不允许肉眼可见的扭曲； |  | X细划伤(.),A暗线印(.),S色差条印(.),Z振纹(.),S水锈斑(.) | 否 | 0
最终冷轧 | DL00240551062 | DL0024055106 | 东方650轧机 | 合格 | 合格品 | 甲 | 徐炜,关颜伟 | 6315 | 6270 | 0.9929 | 2310 | 0.54 | 630 | 昆山宝必达：650轧机用Ra1.0-1.2um毛化辊轧制0.54mm（0.6-0.54）厚度公差：0.548-0.553mm、板面粗糙度控制Ra0.6-0.8μm、转脱脂 | S色差(),B白斑(),Z振纹(),C挫伤(),,X细划伤()G辊印() | 20100086 | 轧硬 | 0.6*630-SPCC | 31010056 | 小品种钢卷 | 0.54-SPCC |  | 20 | MO001384 | MO001384-002-02 | XPZG001 | 小品种钢前处理模板 | 12675 | 2024-07-08 | 2024-07-23 | 5 | 2024-07-14 07:32:08 | 2024-07-14 07:32:43 | 江苏东方九天新能源材料有限公司 | 228086 | 徐炜 |  |  | 0.6 | 2130 | 630 | 1 | DL00240551062 | 昆山宝必达（0.54*630）：厚度±0.01mm，HV90-110,粗糙度0.7-1.0μM，卷重2-3吨 |  | S色差(),B白斑(),Z振纹(),C挫伤(),,X细划伤()G辊印()
最终冷轧 | DL00240551061 | DL0024055106 | 东方650轧机 | 合格 | 让步接收 | 甲 | 关颜伟,徐炜 | 6305 | 6260 | 0.9929 | 2350 | 0.54 | 630 | 昆山宝必达：650轧机用Ra1.0-1.2um毛化辊轧制0.54mm（0.6-0.54）厚度公差：0.548-0.553mm、板面粗糙度控制Ra0.6-0.8μm、转脱脂 | S色差(),B白斑(),Z振纹(),C挫伤(),,X细划伤()G辊印() | 20100086 | 轧硬 | 0.6*630-SPCC | 31010056 | 小品种钢卷 | 0.54-SPCC |  | 20 | MO001384 | MO001384-002-01 | XPZG001 | 小品种钢前处理模板 | 12675 | 2024-07-08 | 2024-07-23 | 5 | 2024-07-14 07:30:36 | 2024-07-14 07:31:52 | 江苏东方九天新能源材料有限公司 | 228086 | 关颜伟 |  |  | 0.6 | 2150 | 630 | 1 | DL00240551061 | 昆山宝必达（0.54*630）：厚度±0.01mm，HV90-110,粗糙度0.7-1.0μM，卷重2-3吨 |  | S色差(),B白斑(),Z振纹(),C挫伤(),,X细划伤()G辊印()
最终冷轧 | DL00240551041 | DL0024055104 | 东方650轧机 | 合格 | 让步接收 | 甲 | 徐炜,关颜伟 | 6340 | 6300 | 0.9937 | 2310 | 0.54 | 630 | 昆山宝必达：650轧机用Ra1.0-1.2um毛化辊轧制0.54mm（0.6-0.54）厚度公差：0.548-0.553mm、板面粗糙度控制Ra0.6-0.8μm、转脱脂 | S色差(),B白斑(),Z振纹(),C挫伤(),H黑斑(),X细划伤() | 20100086 | 轧硬 | 0.6*630-SPCC | 31010056 | 小品种钢卷 | 0.54-SPCC |  | 20 | MO001384 | MO001384-001-01 | XPZG001 | 小品种钢前处理模板 | 12616 | 2024-07-08 | 2024-07-23 | 2 | 2024-07-14 07:29:32 | 2024-07-14 07:30:14 | 江苏东方九天新能源材料有限公司 | 228046 | 徐炜 |  |  | 0.6 | 2150 | 630 | 1 | DL00240551041 | 昆山宝必达（0.54*630）：厚度±0.01mm，HV90-110,粗糙度0.7-1.0μM，卷重2-3吨 |  | S色差(),B白斑(),Z振纹(),C挫伤(),H黑斑(),X细划伤()
最终冷轧 | DL00240551042 | DL0024055104 | 东方650轧机 | 合格 | 让步接收 | 甲 | 关颜伟,徐炜 | 6270 | 6220 | 0.992 | 2300 | 0.54 | 630 | 昆山宝必达：650轧机用Ra1.0-1.2um毛化辊轧制0.54mm（0.6-0.54）厚度公差：0.548-0.553mm、板面粗糙度控制Ra0.6-0.8μm、转脱脂 | S色差(),B白斑(),Z振纹(),C挫伤(),H黑斑(),X细划伤() | 20100086 | 轧硬 | 0.6*630-SPCC | 31010056 | 小品种钢卷 | 0.54-SPCC |  | 20 | MO001384 | MO001384-001-02 | XPZG001 | 小品种钢前处理模板 | 12616 | 2024-07-08 | 2024-07-23 | 2 | 2024-07-14 07:27:03 | 2024-07-14 07:29:16 | 江苏东方九天新能源材料有限公司 | 228046 | 关颜伟 |  |  | 0.6 | 2130 | 630 | 1 | DL00240551042 | 昆山宝必达（0.54*630）：厚度±0.01mm，HV90-110,粗糙度0.7-1.0μM，卷重2-3吨 |  | S色差(),B白斑(),Z振纹(),C挫伤(),H黑斑(),X细划伤()
一次冷轧 | L3022020002-12 | L3022020002-12 | 东方650轧机 | 合格 | 让步接收 | 甲 | 关颜伟,徐炜 | 2940 | 2900 | 0.9864 | 1850 | 0.32 | 630 | 昆山富维：650轧机用Ra0.8-1.0um毛化辊轧制0.32mm(0.39-0.32),厚度公差：0.320-0.325mm,粗糙度Ra0.4-0.6μm,转750平整 | S色差(),B白斑()Z振纹()C挫伤(),X细划伤() | 31010040 | 小品种钢卷 | 0.39-SPCC | 31010033 | 小品种钢卷 | 0.32-SPCC |  | 10 | MO001297 | MO001297-001 | XPZG001 | 小品种钢前处理模板 | 2940 | 2024-07-06 | 2024-07-17 | 2 | 2024-07-14 07:24:12 | 2024-07-14 07:26:41 | 江苏东方九天新能源材料有限公司 | 213427 | 徐炜 |  |  | 0.39 | 0 | 630 | 1 | L3022020002-12 | 昆山富维(0.32*630)：厚度公差：+/-0.005mm，HV130-160,粗糙度0.4-0.6um；厚度公差：+/-0.005mm，HV130-160,粗糙度0.4-0.6um，卷重2-3吨,取A4纸贴打包后贴外面 |  | S色差(),B白斑()Z振纹()C挫伤(),X细划伤() | 否 | 0
最终冷轧 | DL1224070004 | DL1224070004 | 东方650轧机 | 合格 | 合格品 | 乙 | 刘爱民 | 7410 | 7360 | 0.9933 | 3880 | 0.39 | 610 | 昆山宝必达：650轧机中间道次用普光辊(Ra0.2-0.3um)最后一道用Ra1.4-1.6μm毛化辊轧至0.39mm（0.67-0.45-0.39）厚度公差：0.393-0.398mm轧后板面粗糙度控制在0.8-1.0μm、硬度150-170HV转750平整 | X细划伤(细划伤),G辊印(横条印明显),X线条印(暗线印),S色差(色差条印) | 20100130 | 轧硬 | 1.2*610-SPCC | 31010040 | 小品种钢卷 | 0.39-SPCC |  | 50 | MO001152 | MO001152-003 | XPZG001 | 小品种钢前处理模板 | 7615 | 2024-07-03 | 2024-07-12 | 2 | 2024-07-13 18:31:47 | 2024-07-13 18:34:41 | 江苏东方九天新能源材料有限公司 | 202950 | 刘爱民 |  |  | 0.67 | 2330 | 610 | 1 | DL1224070004 | 昆山宝必达（0.39）：厚度±0.01mm，HV150-170,粗糙度0.7-1.0μM，卷重2-3吨；表面要求毛化面，无夹杂、无严重色差,条印，无黑斑，锈斑，压划伤。不能有划伤、锈蚀、脱皮等缺陷。 |  | X细划伤(细划伤),G辊印(横条印明显),X线条印(暗线印),S色差(色差条印) | 否 | 0
最终冷轧 | JL0024040069 | JL0024040069 | 东方650轧机 | 合格 | 合格品 | 甲 | 关颜伟,徐炜 | 5985 | 5935 | 0.9916 | 6520 | 0.19 | 610 | 昆山宝必达：650轧机中间道次普光辊（Ra0.2-0.3μm)轧制，最后一道用Ra1.4-1.6μm毛化辊轧至0.19mm(0.32-0.235-0.19)厚度公差：0.193-0.198mm,板面粗糙度控制Ra0.70-1.0μm，硬度150-170HV，转750平整 | Z振纹(),B白斑(),C挫伤(),X细划伤(),S色差(),A暗线印() | 20100023 | 轧硬 | 0.4*610-SPCC | 31010016 | 小品种钢卷 | 0.19-SPCC |  | 50 | MO001199 | MO001199-001 | XPZG001 | 小品种钢前处理模板 | 6090 | 2024-07-04 | 2024-07-12 | 2 | 2024-07-13 16:26:05 | 2024-07-13 16:32:06 | 江苏东方九天新能源材料有限公司 | 205723 | 关颜伟 |  |  | 0.32 | 3920 | 610 | 1 | JL0024040069 | 昆山宝必达：（0.19）厚度±0.01mm，HV150-170,粗糙度0.7-1.0μM，卷重2-3吨 |  | Z振纹(),B白斑(),C挫伤(),X细划伤(),S色差(),A暗线印() | 否 | 0
最终冷轧 | DL1224070003 | DL1224070003 | 东方650轧机 | 合格 | 合格品 | 甲 | 关颜伟,徐炜 | 7375 | 7300 | 0.9898 | 3900 | 0.39 | 610 | 昆山宝必达：650轧机中间道次用普光辊(Ra0.2-0.3um)最后一道用Ra1.4-1.6μm毛化辊轧至0.39mm（0.67-0.45-0.39）厚度公差：0.393-0.398mm轧后板面粗糙度控制在0.8-1.0μm、硬度150-170HV转750平整 | X细划伤(),S色差(),C挫伤(),Z振纹(),A暗线印(),B白斑() | 20100130 | 轧硬 | 1.2*610-SPCC | 31010040 | 小品种钢卷 | 0.39-SPCC |  | 50 | MO001152 | MO001152-001 | XPZG001 | 小品种钢前处理模板 | 7620 | 2024-07-03 | 2024-07-12 | 2 | 2024-07-13 16:10:53 | 2024-07-13 16:12:45 | 江苏东方九天新能源材料有限公司 | 202949 | 徐炜 |  |  | 0.67 | 2330 | 610 | 1 | DL1224070003 | 昆山宝必达（0.39）：厚度±0.01mm，HV150-170,粗糙度0.7-1.0μM，卷重2-3吨；表面要求毛化面，无夹杂、无严重色差,条印，无黑斑，锈斑，压划伤。不能有划伤、锈蚀、脱皮等缺陷。 |  | X细划伤(),S色差(),C挫伤(),Z振纹(),A暗线印(),B白斑() | 否 | 0
最终冷轧 | DL1224070007 | DL1224070007 | 东方650轧机 | 合格 | 合格品 | 甲 | 关颜伟 | 7400 | 7350 | 0.9932 | 3900 | 0.39 | 610 | 昆山宝必达：650轧机中间道次用普光辊(Ra0.2-0.3um)最后一道用Ra1.4-1.6μm毛化辊轧至0.39mm（0.67-0.45-0.39）厚度公差：0.393-0.398mm轧后板面粗糙度控制在0.8-1.0μm、硬度150-170HV转750平整 |  | 20100130 | 轧硬 | 1.2*610-SPCC | 31010040 | 小品种钢卷 | 0.39-SPCC |  | 50 | MO001152 | MO001152-005 | XPZG001 | 小品种钢前处理模板 | 7670 | 2024-07-03 | 2024-07-12 | 2 | 2024-07-13 15:19:26 | 2024-07-13 15:21:16 | 江苏东方九天新能源材料有限公司 | 202951 | 关颜伟 |  |  | 0.67 | 2300 | 610 | 1 | DL1224070007 | 昆山宝必达（0.39）：厚度±0.01mm，HV150-170,粗糙度0.7-1.0μM，卷重2-3吨；表面要求毛化面，无夹杂、无严重色差,条印，无黑斑，锈斑，压划伤。不能有划伤、锈蚀、脱皮等缺陷。 |  | 色差，条印，传动侧边部有气泡印。横辊印强光下明显 | 否 | 0
最终冷轧 | JL00240401281 | JL0024040128 | 东方650轧机 | 合格 | 合格品 | 乙 | 朱明 | 6060 | 6000 | 0.9901 | 8450 | 0.14 | 610 | 苏州中意：650轧机用普光辊（Ra0.15-0.25μm)轧制0.14mm（0.6-0.42-0.3-0.21-0.17-0.14）厚度公差：0.147-0.152mm、转脱脂 | X细划伤(多条细划伤),S色差条印(色差条印),X线条印(暗线印)X细划伤(多条细划伤),S色差条印(色差条印),X线条印(暗线印) | 20100082 | 轧硬 | 0.6*610-SPCC | 31010009 | 小品种钢卷 | 0.14-SPCC |  | 30 | MO001105 | MO001105-001-01 | XPZG001 | 小品种钢前处理模板 | 12140 | 2024-07-02 | 2024-07-15 | 2 | 2024-07-13 08:32:49 | 2024-07-13 08:34:34 | 江苏东方九天新能源材料有限公司 | 201009 | 朱明 |  |  | 0.6 | 2120 | 610 | 1 | JL00240401281 | 苏州中意（0.14）：厚度±0.005MM,HV100-110,C粗糙度≤0.2μ |  | X细划伤(多条细划伤),S色差条印(色差条印),X线条印(暗线印)X细划伤(多条细划伤),S色差条印(色差条印),X线条印(暗线印) | 否 | 0
最终冷轧 | JL00240401282 | JL0024040128 | 东方650轧机 | 合格 | 合格品 | 乙 | 刘爱民 | 6065 | 4950 | 0.8162 | 6900 | 0.14 | 610 | 苏州中意：650轧机用普光辊（Ra0.15-0.25μm)轧制0.14mm（0.6-0.42-0.3-0.21-0.17-0.14）厚度公差：0.147-0.152mm、转脱脂 | X细划伤(多处细划伤),S色差条印(色差条印),X线条印(暗线印) | 20100082 | 轧硬 | 0.6*610-SPCC | 31010009 | 小品种钢卷 | 0.14-SPCC |  | 30 | MO001105 | MO001105-001-02 | XPZG001 | 小品种钢前处理模板 | 12140 | 2024-07-02 | 2024-07-15 | 2 | 2024-07-13 08:28:43 | 2024-07-13 08:32:22 | 江苏东方九天新能源材料有限公司 | 201009 | 刘爱民 |  |  | 0.6 | 2120 | 610 | 1 | JL00240401282 | 苏州中意（0.14）：厚度±0.005MM,HV100-110,C粗糙度≤0.2μ |  | X细划伤(多处细划伤),S色差条印(色差条印),X线条印(暗线印) | 否 | 0
最终冷轧 | DL1224070008 | DL1224070008 | 东方650轧机 | 合格 | 让步接收 | 甲 | 顾峰 | 7640 | 7550 | 0.9882 | 2050 | 0.75 | 610 | 泰兴双永:650轧机中间道次普光辊（Ra0.2-0.3μm)轧制,最后一道用Ra1.0-1.2μm毛化辊轧至0.75mm（1.2-0.95-0.82-0.75）厚度公差：0.768-0.773mm，板面粗糙度控制在Ra0.5-0.7μm,转脱脂 |  | 20100130 | 轧硬 | 1.2*610-SPCC | 31010072 | 小品种钢卷 | 0.75-SPCC |  | 20 | MO001293 | MO001293-001 | XPZG001 | 小品种钢前处理模板 | 7655 | 2024-07-06 | 2024-07-16 | 2 | 2024-07-12 18:35:32 | 2024-07-12 18:38:46 | 江苏东方九天新能源材料有限公司 | 209104 | 关颜伟 |  |  | 1.2 | 1340 | 610 | 1 | DL1224070008 | 泰兴双永（0.75*610）：厚度+0.01/-0.02mm，HV90-110，粗糙度0.7-0.9μM,卷重2-3.5吨 |  | 色差，条印，细划伤，上表面两条暗线印，横辊印强光下明显，整卷公差跳动大 | 否 | 0
最终冷轧 | DL00240600112 | DL0024060011 | 东方650轧机 | 合格 | 让步接收 | 甲 | 关颜伟 | 6135 | 6085 | 0.9919 | 2340 | 0.54 | 610 | 昆山宝必达：650轧机用Ra0.8-1.0um毛化辊轧制0.54mm（0.6-0.54）厚度公差：0.548-0.553mm、板面粗糙度控制Ra0.4-0.6μm、转脱脂 |  | 20100082 | 轧硬 | 0.6*610-SPCC | 31010056 | 小品种钢卷 | 0.54-SPCC |  | 20 | MO001279 | MO001279-001-02 | XPZG001 | 小品种钢前处理模板 | 12270 | 2024-07-06 | 2024-07-18 | 2 | 2024-07-12 16:27:50 | 2024-07-12 16:28:55 | 江苏东方九天新能源材料有限公司 | 208930 | 关颜伟 |  |  | 0.6 | 2150 | 610 | 1 | DL00240600112 | 昆山宝必达（0.54*610）厚度±0.01mm，HV85-105,粗糙度0.5-0.8μM，卷重2-3吨 |  | 上表面暗线印，偶有挫伤横辊印强光下明显
最终冷轧 | DL00240600121 | DL0024060012 | 东方650轧机 | 合格 | 让步接收 | 甲 | 顾峰 | 6130 | 6080 | 0.9918 | 2340 | 0.54 | 610 | 昆山宝必达：650轧机用Ra0.8-1.0um毛化辊轧制0.54mm（0.6-0.54）厚度公差：0.548-0.553mm、板面粗糙度控制Ra0.4-0.6μm、转脱脂 |  | 20100082 | 轧硬 | 0.6*610-SPCC | 31010056 | 小品种钢卷 | 0.54-SPCC |  | 20 | MO001279 | MO001279-002-01 | XPZG001 | 小品种钢前处理模板 | 12275 | 2024-07-06 | 2024-07-18 | 5 | 2024-07-12 16:26:02 | 2024-07-12 16:27:36 | 江苏东方九天新能源材料有限公司 | 208931 | 关颜伟 |  |  | 0.6 | 2150 | 610 | 1 | DL00240600121 | 昆山宝必达（0.54*610）厚度±0.01mm，HV85-105,粗糙度0.5-0.8μM，卷重2-3吨 |  | 色差，条印，细划伤，偶有挫伤，暗线印。横辊印强光下明显
最终冷轧 | DL00240600111 | DL0024060011 | 东方650轧机 | 合格 | 让步接收 | 甲 | 关颜伟 | 6135 | 6090 | 0.9927 | 2350 | 0.54 | 610 | 昆山宝必达：650轧机用Ra0.8-1.0um毛化辊轧制0.54mm（0.6-0.54）厚度公差：0.548-0.553mm、板面粗糙度控制Ra0.4-0.6μm、转脱脂 |  | 20100082 | 轧硬 | 0.6*610-SPCC | 31010056 | 小品种钢卷 | 0.54-SPCC |  | 20 | MO001279 | MO001279-001-01 | XPZG001 | 小品种钢前处理模板 | 12270 | 2024-07-06 | 2024-07-18 | 2 | 2024-07-12 16:24:33 | 2024-07-12 16:25:48 | 江苏东方九天新能源材料有限公司 | 208930 | 关颜伟 |  |  | 0.6 | 2150 | 610 | 1 | DL00240600111 | 昆山宝必达（0.54*610）厚度±0.01mm，HV85-105,粗糙度0.5-0.8μM，卷重2-3吨 |  | 色差，条印，细划伤，偶有挫伤，暗线印，横辊印强光下明显
最终冷轧 | DL00240600122 | DL0024060012 | 东方650轧机 | 合格 | 让步接收 | 甲 | 顾峰 | 6105 | 6050 | 0.991 | 2380 | 0.54 | 610 | 昆山宝必达：650轧机用Ra0.8-1.0um毛化辊轧制0.54mm（0.6-0.54）厚度公差：0.548-0.553mm、板面粗糙度控制Ra0.4-0.6μm、转脱脂 |  | 20100082 | 轧硬 | 0.6*610-SPCC | 31010056 | 小品种钢卷 | 0.54-SPCC |  | 20 | MO001279 | MO001279-002-02 | XPZG001 | 小品种钢前处理模板 | 12275 | 2024-07-06 | 2024-07-18 | 5 | 2024-07-12 16:22:28 | 2024-07-12 16:24:17 | 江苏东方九天新能源材料有限公司 | 208931 | 关颜伟 |  |  | 0.6 | 2130 | 610 | 1 | DL00240600122 | 昆山宝必达（0.54*610）厚度±0.01mm，HV85-105,粗糙度0.5-0.8μM，卷重2-3吨 |  | 色差，条印，细划伤，偶有挫伤，暗线印，轻振纹，横辊印强光下明显
最终冷轧 | DL00240600142 | DL0024060014 | 东方650轧机 | 合格 | 合格品 | 甲 | 关颜伟 | 6080 | 6040 | 0.9934 | 2450 | 0.51 | 610 | 昆山宝必达：650轧机中间道次普光辊（Ra0.2-0.3μm)轧制，最后一道用Ra0.8-1.0μm毛化辊轧至0.51mm（0.6-0.55-0.51）厚度公差：0.518-0.523mm、板面粗糙度控制Ra0.4-0.6μm，转脱脂 |  | 20100082 | 轧硬 | 0.6*610-SPCC | 31010052 | 小品种钢卷 | 0.51-SPCC |  | 20 | MO001277 | MO001277-001-02 | XPZG001 | 小品种钢前处理模板 | 12295 | 2024-07-06 | 2024-07-18 | 2 | 2024-07-12 16:20:27 | 2024-07-12 16:22:02 | 江苏东方九天新能源材料有限公司 | 208904 | 关颜伟 |  |  | 0.6 | 2140 | 610 | 1 | DL00240600142 | 昆山宝必达（0.51*610）厚度±0.01mm，HV85-105,粗糙度0.5-0.8μM，卷重2-3吨 |  | 色差，条印，细划伤，偶有挫伤，暗线印，轻振纹，横辊印强光下明显
最终冷轧 | DL00240600131 | DL0024060013 | 东方650轧机 | 合格 | 合格品 | 甲 | 顾峰 | 6110 | 6070 | 0.9935 | 2550 | 0.49 | 610 | 昆山宝必达:650轧机最后一道用Ra0.8-1.0μm毛化辊轧至0.49mm（0.6-0.53-0.49）厚度公差：0.498-0.503mm、板面粗糙度控制Ra0.4-0.6上、转脱脂 |  | 20100082 | 轧硬 | 0.6*610-SPCC | 31010050 | 小品种钢卷 | 0.49-SPCC |  | 20 | MO001280 | MO001280-001-01 | XPZG001 | 小品种钢前处理模板 | 12290 | 2024-07-06 | 2024-07-18 | 2 | 2024-07-12 16:17:23 | 2024-07-12 16:19:33 | 江苏东方九天新能源材料有限公司 | 208932 | 关颜伟 |  |  | 0.6 | 2150 | 610 | 1 | DL00240600131 | 昆山宝必达（0.49*610）厚度±0.01mm，HV85-105,粗糙度0.5-0.8μM，卷重2-3吨 |  | 色差，条印，细划伤，偶有挫伤，暗线印，轻振纹，横辊印强光下明显
最终冷轧 | DL00240600132 | DL0024060013 | 东方650轧机 | 合格 | 合格品 | 甲 | 关颜伟 | 6130 | 6080 | 0.9918 | 2580 | 0.49 | 610 | 昆山宝必达:650轧机最后一道用Ra0.8-1.0μm毛化辊轧至0.49mm（0.6-0.53-0.49）厚度公差：0.498-0.503mm、板面粗糙度控制Ra0.4-0.6上、转脱脂 |  | 20100082 | 轧硬 | 0.6*610-SPCC | 31010050 | 小品种钢卷 | 0.49-SPCC |  | 20 | MO001280 | MO001280-001-02 | XPZG001 | 小品种钢前处理模板 | 12290 | 2024-07-06 | 2024-07-18 | 2 | 2024-07-12 16:15:05 | 2024-07-12 16:17:01 | 江苏东方九天新能源材料有限公司 | 208932 | 关颜伟 |  |  | 0.6 | 2150 | 610 | 1 | DL00240600132 | 昆山宝必达（0.49*610）厚度±0.01mm，HV85-105,粗糙度0.5-0.8μM，卷重2-3吨 |  | 色差，条印，细划伤，偶有挫伤，暗线印，轻振纹
最终冷轧 | DL00240600102 | DL0024060010 | 东方650轧机 | 合格 | 让步接收 | 甲 | 顾峰 | 6055 | 6020 | 0.9942 | 2400 | 0.51 | 610 | 昆山宝必达：650轧机中间道次普光辊（Ra0.2-0.3μm)轧制，最后一道用Ra0.8-1.0μm毛化辊轧至0.51mm（0.6-0.55-0.51）厚度公差：0.518-0.523mm、板面粗糙度控制Ra0.4-0.6μm，转脱脂 | H横辊印(强光下轻横辊印) | 20100082 | 轧硬 | 0.6*610-SPCC | 31010052 | 小品种钢卷 | 0.51-SPCC |  | 20 | MO001277 | MO001277-002-02 | XPZG001 | 小品种钢前处理模板 | 12225 | 2024-07-06 | 2024-07-18 | 2 | 2024-07-12 12:02:40 | 2024-07-12 12:03:24 | 江苏东方九天新能源材料有限公司 | 208910 | 顾峰 |  |  | 0.6 | 2130 | 610 | 1 | DL00240600102 | 昆山宝必达（0.51*610）厚度±0.01mm，HV85-105,粗糙度0.5-0.8μM，卷重2-3吨 |  | H横辊印(强光下轻横辊印)
最终冷轧 | DL00240600101 | DL0024060010 | 东方650轧机 | 合格 | 让步接收 | 甲 | 关颜伟 | 6150 | 6100 | 0.9919 | 2450 | 0.51 | 610 | 昆山宝必达：650轧机中间道次普光辊（Ra0.2-0.3μm)轧制，最后一道用Ra0.8-1.0μm毛化辊轧至0.51mm（0.6-0.55-0.51）厚度公差：0.518-0.523mm、板面粗糙度控制Ra0.4-0.6μm，转脱脂 | X锈点(头尾锈点多),H横辊印(强光下轻横辊印) | 20100082 | 轧硬 | 0.6*610-SPCC | 31010052 | 小品种钢卷 | 0.51-SPCC |  | 20 | MO001277 | MO001277-002-01 | XPZG001 | 小品种钢前处理模板 | 12225 | 2024-07-06 | 2024-07-18 | 2 | 2024-07-12 12:00:39 | 2024-07-12 12:02:00 | 江苏东方九天新能源材料有限公司 | 208910 | 关颜伟 |  |  | 0.6 | 2150 | 610 | 1 | DL00240600101 | 昆山宝必达（0.51*610）厚度±0.01mm，HV85-105,粗糙度0.5-0.8μM，卷重2-3吨 |  | X锈点(头尾锈点多),H横辊印(强光下轻横辊印)
最终冷轧 | DL1224060012 | DL1224060012 | 东方650轧机 | 合格 | 让步接收 | 甲 | 关颜伟,顾峰 | 5800 | 5740 | 0.9897 | 1980 | 0.65 | 565 | 昆山富维：650轧机中间道次普光辊（Ra0.2-0.3μm)最后一道用Ra1.2-1.4μm毛化辊轧制0.65mm(1.2-0.95-0.80-0.7-0.65),厚度公差：0.655-0.660mm,板面粗糙度控制在Ra0.6-0.8μm，转脱脂 |  | 20100125 | 轧硬 | 1.2*565-SPCC | 31010065 | 小品种钢卷 | 0.65-SPCC |  | 20 | MO001252 | MO001252-001 | XPZG001 | 小品种钢前处理模板 | 5720 | 2024-07-05 | 2024-07-15 | 2 | 2024-07-11 17:45:49 | 2024-07-12 08:26:49 | 江苏东方九天新能源材料有限公司 | 207370 | 关颜伟 |  |  | 1.2 | 1100 | 565 | 1 | DL1224060012 | 昆山富维（0.65*565）厚度公差：+/-0.005mm，HV80-110,粗糙度0.65-1.0um,卷重2-3吨,取A4纸贴打包后贴外面 |  |  | 否 | 0
最终冷轧 | DL00240600141 | DL0024060014 | 东方650轧机 | 合格 | 让步接收 | 乙 | 朱明 | 6140 | 6100 | 0.9935 | 2437 | 0.51 | 610 | 昆山宝必达：650轧机中间道次普光辊（Ra0.2-0.3μm)轧制，最后一道用Ra0.8-1.0μm毛化辊轧至0.51mm（0.6-0.55-0.51）厚度公差：0.518-0.523mm、板面粗糙度控制Ra0.4-0.6μm，转脱脂 | A暗线印(暗线印),S色差(色差条印),X锈点(锈点) | 20100082 | 轧硬 | 0.6*610-SPCC | 31010052 | 小品种钢卷 | 0.51-SPCC |  | 20 | MO001277 | MO001277-001-01 | XPZG001 | 小品种钢前处理模板 | 12295 | 2024-07-06 | 2024-07-18 | 2 | 2024-07-12 08:11:20 | 2024-07-12 08:13:55 | 江苏东方九天新能源材料有限公司 | 208904 | 朱明 |  |  | 0.6 | 2150 | 610 | 1 | DL00240600141 | 昆山宝必达（0.51*610）厚度±0.01mm，HV85-105,粗糙度0.5-0.8μM，卷重2-3吨 |  | A暗线印(暗线印),S色差(色差条印),X锈点(锈点)
最终冷轧 | DL1224070010 | DL1224070010 | 东方650轧机 | 合格 | 合格品 | 甲 | 关颜伟 | 5900 | 5840 | 0.9898 | 2400 | 0.54 | 565 | 昆山富维：650轧机中间道次普光辊（Ra0.2-0.3μm)轧制,最后一道用Ra0.8-1.0μm毛化辊轧至0.54mm（1.2-1.0-0.82-0.69-0.59-0.54）厚度公差：0.545-0.550mm、板面粗糙度控制Ra0.4-0.6μm、转脱脂 |  | 20100125 | 轧硬 | 1.2*565-SPCC | 31010056 | 小品种钢卷 | 0.54-SPCC |  | 20 | MO001156 | MO001156-001 | XPZG001 | 小品种钢前处理模板 | 5905 | 2024-07-04 | 2024-07-13 | 2 | 2024-07-11 19:30:08 | 2024-07-11 19:32:24 | 江苏东方九天新能源材料有限公司 | 204270 | 顾峰 |  |  | 1.2 | 1100 | 565 | 1 | DL1224070010 | 昆山富维（0.54）：厚度公差：+/-0.005mm，HV80-110,粗糙度0.5-0.7um,卷重2-3吨，取A4纸贴打包后贴外面 |  | 色差。条印，细划伤。挫伤，暗线印。振纹 | 否 | 0
最终冷轧 | DL1224070011 | DL1224070011 | 东方650轧机 | 合格 | 5 | 甲 | 关颜伟 | 5710 | 5820 | 1.0193 | 2800 | 0.45 | 565 | 昆山富维：650轧机中间道次普光辊（Ra0.2-0.3μm)轧制，最后一道用Ra1.0-1.2μm毛化辊轧至0.45mm（1.2-1.0-0.81-0.68-0.58-0.50-0.45）厚度公差：0.45-0.455mm,板面粗糙度控制Ra0.55-0.75μm，转脱脂 | Z振纹(强光下振纹明显),A暗线印(细暗线印) | 20100125 | 轧硬 | 1.2*565-SPCC | 31010046 | 小品种钢卷 | 0.45-SPCC |  | 30 | MO001168 | MO001168-001 | XPZG001 | 小品种钢前处理模板 | 5865 | 2024-07-04 | 2024-07-13 | 2 | 2024-07-11 16:45:45 | 2024-07-11 16:47:02 | 江苏东方九天新能源材料有限公司 | 204272 | 关颜伟 |  |  | 1.2 | 1070 | 565 | 1 | DL1224070011 | 昆山富维（0.45）：厚度公差：+0/-0.012mm，HV80-120,粗糙度0.8-1.0um,光泽度80-150GU(纵向）卷重2-3吨，取A4纸贴打包后贴外面 |  | Z振纹(强光下振纹明显),A暗线印(细暗线印) | 否 | 0
最终冷轧 | DL1224060010 | DL1224060010 | 东方650轧机 | 合格 | 让步接收 | 乙 | 顾峰 | 5780 | 5680 | 0.9827 | 1950 | 0.66 | 565 | 昆山富维：650轧机中间道次普光辊（Ra0.2-0.3μm)轧制，最后一道用Ra0.4-0.5μm毛化辊轧至0.66mm（1.2-1.0-0.82-0.71-0.66）厚度公差：0.660-0.665mm，板面粗糙度控制Ra0.2-0.35μm，转脱脂 | Z振纹(强光下振纹明显),C挫伤(头尾挫伤重) | 20100125 | 轧硬 | 1.2*565-SPCC | 31010066 | 小品种钢卷 | 0.66-SPCC |  | 20 | MO001255 | MO001255-002 | XPZG001 | 小品种钢前处理模板 | 5785 | 2024-07-05 | 2024-07-15 | 2 | 2024-07-11 13:12:45 | 2024-07-11 15:56:07 | 江苏东方九天新能源材料有限公司 | 207442 | 朱明 |  |  | 1.2 | 1080 | 565 | 1 | DL1224060010 | 昆山富维:(0.66)厚度公差：+0/-0.01mm，HV80-100,粗糙度Ra小于等于0.6um（细麻面）,卷重2-3吨，，取A4纸贴打包后贴外面 |  | Z振纹(强光下振纹明显),C挫伤(头尾挫伤重) | 否 | 0
最终冷轧 | DL00240550981 | DL0024055098 | 东方650轧机 | 合格 | 合格品 | 甲 | 关颜伟 | 5920 | 5850 | 0.9882 | 6200 | 0.203 | 590 | 海金杜门：650轧机中间道次普光辊（Ra0.2-0.3μm)轧制，最后一道用Ra0.8-1.0μm细毛化辊轧至0.2mm（0.6-0.41-0.29-0.25-0.2）厚度公差：0.203-0.208mm（注意公差范围）、板面粗糙度控制Ra0.4-0.6μm，转脱脂 |  | 20100077 | 轧硬 | 0.6*590-SPCC | 20600001 | 镍钝化卷半成品 | 0.203-SPCC |  | 30 | MO000993 | MO000993-003-01 | ZDY | 自定义 | 11865 | 2024-06-25 | 2024-07-03 | 2 | 2024-07-11 13:18:20 | 2024-07-11 13:19:28 | 江苏东方九天新能源材料有限公司 | 193863 | 关颜伟 |  |  | 0.6 | 2150 | 590 | 1 | DL00240550981 | 海金杜门:（0.203）厚度公差: 0.198-0.203mm、硬度: 90-100HV,粗粕度: Ra0.5-0.7um |  |  | 否 | 0
最终冷轧 | DL00240551131 | DL0024055113 | 东方650轧机 | 合格 | 让步接收 | 甲 | 关颜伟,徐炜 | 6040 | 6000 | 0.9934 | 6350 | 0.2 | 590 | 海金杜门：650轧机中间道次普光辊（Ra0.2-0.3μm)轧制，最后一道用Ra0.8-1.0μm细毛化辊轧至0.2mm（0.6-0.41-0.29-0.25-0.2）厚度公差：0.203-0.208mm（注意公差范围）、板面粗糙度控制Ra0.4-0.6μm，转脱脂 | H厚薄公差(内圈长度400米公差跳动±3μm)S色差()B白斑(),Z振纹()S砂轮印()X细划伤() | 20100077 | 轧硬 | 0.6*590-SPCC | 20600001 | 镍钝化卷半成品 | 0.203-SPCC |  | 30 | MO000993 | MO000993-001-01 | ZDY | 自定义 | 12135 | 2024-06-25 | 2024-07-03 | 2 | 2024-07-10 18:48:16 | 2024-07-10 18:53:26 | 江苏东方九天新能源材料有限公司 | 194116 | 徐炜 |  |  | 0.6 | 2200 | 590 | 1 | DL00240551131 | 海金杜门:（0.203）厚度公差: 0.198-0.203mm、硬度: 90-100HV,粗粕度: Ra0.5-0.7um | 1 | H厚薄公差(内圈长度400米公差跳动±3μm)S色差()B白斑(),Z振纹()S砂轮印()X细划伤() | 是 | 1
最终冷轧 | DL00240551151 | DL0024055115 | 东方650轧机 | 合格 | 5 | 甲 | 关颜伟,徐炜 | 5950 | 5900 | 0.9916 | 6250 | 0.2 | 590 | 海金杜门：650轧机中间道次普光辊（Ra0.2-0.3μm)轧制，最后一道用Ra0.8-1.0μm细毛化辊轧至0.2mm（0.6-0.41-0.29-0.25-0.2）厚度公差：0.203-0.208mm（注意公差范围）、板面粗糙度控制Ra0.4-0.6μm，转脱脂 | X线辊印(上表面一条明显线印，暗线印),Z振纹(),S色差(),B白斑(),X细划伤()X线辊印(上表面一条明显线印，暗线印),Z振纹(),S色差(),B白斑(),X细划伤() | 20100077 | 轧硬 | 0.6*590-SPCC | 20600001 | 镍钝化卷半成品 | 0.203-SPCC |  | 30 | MO000993 | MO000993-002-01 | ZDY | 自定义 | 11865 | 2024-06-25 | 2024-07-03 | 2 | 2024-07-10 18:44:07 | 2024-07-10 18:47:21 | 江苏东方九天新能源材料有限公司 | 194117 | 关颜伟 |  |  | 0.6 | 2150 | 590 | 1 | DL00240551151 | 海金杜门:（0.203）厚度公差: 0.198-0.203mm、硬度: 90-100HV,粗粕度: Ra0.5-0.7um |  | X线辊印(上表面一条明显线印，暗线印),Z振纹(),S色差(),B白斑(),X细划伤()X线辊印(上表面一条明显线印，暗线印),Z振纹(),S色差(),B白斑(),X细划伤() | 否 | 0
最终冷轧 | DL00240551152 | DL0024055115 | 东方650轧机 | 合格 | 让步接收 | 甲 | 关颜伟,徐炜 | 5890 | 5850 | 0.9932 | 6200 | 0.2 | 590 | 海金杜门：650轧机中间道次普光辊（Ra0.2-0.3μm)轧制，最后一道用Ra0.8-1.0μm细毛化辊轧至0.2mm（0.6-0.41-0.29-0.25-0.2）厚度公差：0.203-0.208mm（注意公差范围）、板面粗糙度控制Ra0.4-0.6μm，转脱脂 | S色差(),B白斑(),A暗线印(),X细划伤(),Z振纹() | 20100077 | 轧硬 | 0.6*590-SPCC | 20600001 | 镍钝化卷半成品 | 0.203-SPCC |  | 30 | MO000993 | MO000993-002-02 | ZDY | 自定义 | 11865 | 2024-06-25 | 2024-07-03 | 2 | 2024-07-10 18:41:23 | 2024-07-10 18:43:38 | 江苏东方九天新能源材料有限公司 | 194117 | 关颜伟 |  |  | 0.6 | 2140 | 590 | 1 | DL00240551152 | 海金杜门:（0.203）厚度公差: 0.198-0.203mm、硬度: 90-100HV,粗粕度: Ra0.5-0.7um |  | S色差(),B白斑(),A暗线印(),X细划伤(),Z振纹() | 否 | 0
最终冷轧 | DL00240551132 | DL0024055113 | 东方650轧机 | 合格 | 让步接收 | 甲 | 关颜伟,徐炜 | 6070 | 6020 | 0.9918 | 6300 | 0.2 | 590 | 海金杜门：650轧机中间道次普光辊（Ra0.2-0.3μm)轧制，最后一道用Ra0.8-1.0μm细毛化辊轧至0.2mm（0.6-0.41-0.29-0.25-0.2）厚度公差：0.203-0.208mm（注意公差范围）、板面粗糙度控制Ra0.4-0.6μm，转脱脂 | A暗线印(),S色差(),B白斑(),X细划伤(),Z振纹() | 20100077 | 轧硬 | 0.6*590-SPCC | 20600001 | 镍钝化卷半成品 | 0.203-SPCC |  | 30 | MO000993 | MO000993-001-02 | ZDY | 自定义 | 12135 | 2024-06-25 | 2024-07-03 | 2 | 2024-07-09 17:28:39 | 2024-07-09 17:30:12 | 江苏东方九天新能源材料有限公司 | 194116 | 徐炜 |  |  | 0.6 | 2200 | 590 | 1 | DL00240551132 | 海金杜门:（0.203）厚度公差: 0.198-0.203mm、硬度: 90-100HV,粗粕度: Ra0.5-0.7um |  | A暗线印(),S色差(),B白斑(),X细划伤(),Z振纹() | 否 | 0
最终冷轧 | DL00240550982 | DL0024055098 | 东方650轧机 | 合格 | 让步接收 | 甲 | 关颜伟,徐炜 | 5930 | 5880 | 0.9916 | 6200 | 0.2 | 590 | 海金杜门：650轧机中间道次普光辊（Ra0.2-0.3μm)轧制，最后一道用Ra0.8-1.0μm细毛化辊轧至0.2mm（0.6-0.41-0.29-0.25-0.2）厚度公差：0.203-0.208mm（注意公差范围）、板面粗糙度控制Ra0.4-0.6μm，转脱脂 | S色差(),A暗线印(),X细划伤(),B白斑(),C挫伤() | 20100077 | 轧硬 | 0.6*590-SPCC | 20600001 | 镍钝化卷半成品 | 0.203-SPCC |  | 30 | MO000993 | MO000993-003-02 | ZDY | 自定义 | 11865 | 2024-06-25 | 2024-07-03 | 2 | 2024-07-09 17:18:10 | 2024-07-09 17:28:16 | 江苏东方九天新能源材料有限公司 | 193863 | 关颜伟 |  |  | 0.6 | 2150 | 590 | 1 | DL00240550982 | 海金杜门:（0.203）厚度公差: 0.198-0.203mm、硬度: 90-100HV,粗粕度: Ra0.5-0.7um | 0 | S色差(),A暗线印(),X细划伤(),B白斑(),C挫伤() | 处理中 | 0
最终冷轧 | DL1224060004 | DL1224060004 | 东方650轧机 | 合格 | 让步接收 | 甲 | 关颜伟 | 5730 | 5680 | 0.9913 | 2450 | 0.5 | 565 | 昆山富维：650轧机中间道次用普光辊Ra0.2-0.3μm轧制，最后一道用Ra0.4-0.5μm毛化辊轧至0.5mm（1.2-1.0-0.82-0.70-0.62-0.55-0.5）,厚度公差：0.504-0.509mm，板面粗糙度控制Ra0.2-0.35μm，转脱脂 | H横辊印(强光下明显横辊印) | 20100125 | 轧硬 | 1.2*565-SPCC | 31010062 | 小品种钢卷 | 0.5-SPCC |  | 20 | MO001295 | MO001295-001 | XPZG001 | 小品种钢前处理模板 | 5735 | 2024-07-06 | 2024-07-16 | 2 | 2024-07-09 12:36:15 | 2024-07-09 12:37:32 | 江苏东方九天新能源材料有限公司 | 208805 | 关颜伟 |  |  | 1.2 | 1070 | 565 | 1 | DL1224060004 | 昆山富维(0.5*565)：厚度公差：+/-0.005mm，HV80-110,粗糙度0.2-0.5um，光泽度：横向光泽度大于140GU,卷重2-3吨，，取A4纸贴打包后贴外面 |  | H横辊印(强光下明显横辊印) | 否 | 0
最终冷轧 | DL00240600182 | DL0024060018 | 东方650轧机 | 合格 | 让步接收 | 乙 | 关颜伟 | 6130 | 6090 | 0.9935 | 6550 | 0.19 | 610 | 东莞鸿力：650轧机用普光辊（Ra0.2-0.3μm)轧制0.19mm（0.6-0.41-0.3-0.23-0.19）厚度公差：0.191-0.196mm、转脱脂 | C挫伤(边部挫伤),H横辊印(轻横辊印) | 20100082 | 轧硬 | 0.6*610-SPCC | 31010016 | 小品种钢卷 | 0.19-SPCC |  | 30 | MO001200 | MO001200-001-02 | XPZG001 | 小品种钢前处理模板 | 12290 | 2024-07-04 | 2024-07-04 | 2 | 2024-07-09 12:24:01 | 2024-07-09 12:35:10 | 江苏东方九天新能源材料有限公司 | 205746 | 肖勋民 |  |  | 0.6 | 2150 | 610 | 1 | DL00240600182 | 第二次投料，东莞鸿力：厚度-0.01，HV90-110粗糙度≤0.15，卷重在2-3.5吨 | 0 | C挫伤(边部挫伤),H横辊印(轻横辊印) | 处理中 | 0
最终冷轧 | DL00240600181 | DL0024060018 | 东方650轧机 | 合格 | 合格品 | 乙 | 顾峰,朱明 | 6130 | 6080 | 0.9918 | 6600 | 0.19 | 610 | 东莞鸿力：650轧机用普光辊（Ra0.2-0.3μm)轧制0.19mm（0.6-0.41-0.3-0.23-0.19）厚度公差：0.191-0.196mm、转脱脂 |  | 20100082 | 轧硬 | 0.6*610-SPCC | 31010016 | 小品种钢卷 | 0.19-SPCC |  | 30 | MO001200 | MO001200-001-01 | XPZG001 | 小品种钢前处理模板 | 12290 | 2024-07-04 | 2024-07-04 | 2 | 2024-07-09 04:35:17 | 2024-07-09 05:00:18 | 江苏东方九天新能源材料有限公司 | 205746 | 朱明 |  |  | 0.6 | 2150 | 610 | 1 | DL00240600181 | 第二次投料，东莞鸿力：厚度-0.01，HV90-110粗糙度≤0.15，卷重在2-3.5吨 |  | 色差，条印，细划伤，白斑，振纹，线印 | 否 | 0
最终冷轧 | DL00240600092 | DL0024060009 | 东方650轧机 | 退库 | 半成品退库 | 乙 | 顾峰 | 6000 | 5950 | 0.9917 | 2180 | 0.57 | 610 | 昆山宝必达：650轧机用Ra1.0-1.2μm毛化辊轧至0.57mm（0.6-0.57）厚度公差：0.578-0.583mm，转脱脂 | X细划伤(来料划伤成品轧不掉),A暗线印(暗线印),S色差条印(色差条印),S水锈斑(偶有水锈斑) | 20100082 | 轧硬 | 0.6*610-SPCC | 20200093 | 小品种钢半成品 | 0.57-SPCC |  | 20 | MO001113 | MO001113-001-02 | XPZG001 | 小品种钢前处理模板 | 12220 | 2024-07-02 | 2024-07-12 | 2 | 2024-07-08 03:24:52 | 2024-07-08 03:27:42 | 江苏东方九天新能源材料有限公司 | 201469 | 顾峰 |  |  | 0.6 | 2120 | 610 | 1 | DL00240600092 | 昆山宝必达：（0.57）厚度±0.01mm，HV85-105,粗糙度0.5-0.8μM，卷重2-3吨；表面要求毛化面，无夹杂、无严重色差,条印，无黑斑，锈斑，压划伤。不能有划伤、锈蚀、脱皮等缺陷。 | 0 | X细划伤(来料划伤成品轧不掉),A暗线印(暗线印),S色差条印(色差条印),S水锈斑(偶有水锈斑) | 处理中
最终冷轧 | DL00240600091 | DL0024060009 | 东方650轧机 | 退库 | 半成品退库 | 乙 | 刘爱民 | 6135 | 6070 | 0.9894 | 2200 | 0.57 | 610 | 昆山宝必达：650轧机用Ra1.0-1.2μm毛化辊轧至0.57mm（0.6-0.57）厚度公差：0.578-0.583mm，转脱脂 | Z重划伤(来料内圈重划伤挫伤，成品扎不掉80米左右),S色差(色差条印),S水锈斑(水锈斑) | 20100082 | 轧硬 | 0.6*610-SPCC | 20200093 | 小品种钢半成品 | 0.57-SPCC |  | 20 | MO001113 | MO001113-001-01 | XPZG001 | 小品种钢前处理模板 | 12220 | 2024-07-02 | 2024-07-12 | 2 | 2024-07-08 02:45:28 | 2024-07-08 02:48:41 | 江苏东方九天新能源材料有限公司 | 201469 | 刘爱民 |  |  | 0.6 | 2150 | 610 | 1 | DL00240600091 | 昆山宝必达：（0.57）厚度±0.01mm，HV85-105,粗糙度0.5-0.8μM，卷重2-3吨；表面要求毛化面，无夹杂、无严重色差,条印，无黑斑，锈斑，压划伤。不能有划伤、锈蚀、脱皮等缺陷。 | 0 | Z重划伤(来料内圈重划伤挫伤，成品扎不掉80米左右),S色差(色差条印),S水锈斑(水锈斑) | 处理中
一次冷轧 | DL1224070005 | DL1224070005 | 东方650轧机 | 合格 | 合格品 | 乙 | 顾峰 | 5055 | 5000 | 0.9891 | 1200 | 0.86 | 610 | 上海仁杰：650轧机中间道次用普光辊(Ra0.2-0.3um)轧制，最后一道用Ra1.0-1.2μm毛化辊轧至0.86mm（1.2-1.0-0.9-0.86）厚度公差：0.857-0.862mm，转脱脂 |  | 20100130 | 轧硬 | 1.2*610-SPCC | 31010063 | 小品种钢卷 | 0.61-SPCC |  | 20 | MO001149 | MO001149-005 | XPZG001 | 小品种钢前处理模板 | 5060 | 2024-07-03 | 2024-07-15 | 2 | 2024-07-08 02:10:01 | 2024-07-08 02:10:36 | 江苏东方九天新能源材料有限公司 | 202914 | 顾峰 |  |  | 1.2 | 890 | 610 | 1 | DL1224070005 | 上海仁杰（0.61）：厚度0.6-0.62mm，HV140-160，粗糙度0.7-0.9，卷重4.5-5吨；无黑斑、锈斑、压划伤、脱皮等缺陷。钢带平整度好：边浪、中浪＜2mm，不允许肉眼可见的扭曲； |  |  | 否 | 0
一次冷轧 | DL1224070002 | DL1224070002 | 东方650轧机 | 合格 | 合格品 | 乙 | 刘爱民 | 5130 | 5070 | 0.9883 | 1250 | 0.86 | 610 | 上海仁杰：650轧机中间道次用普光辊(Ra0.2-0.3um)轧制，最后一道用Ra1.0-1.2μm毛化辊轧至0.86mm（1.2-1.0-0.9-0.86）厚度公差：0.857-0.862mm，转脱脂 |  | 20100130 | 轧硬 | 1.2*610-SPCC | 31010063 | 小品种钢卷 | 0.61-SPCC |  | 20 | MO001149 | MO001149-003 | XPZG001 | 小品种钢前处理模板 | 5130 | 2024-07-03 | 2024-07-15 | 2 | 2024-07-08 00:55:30 | 2024-07-08 00:56:02 | 江苏东方九天新能源材料有限公司 | 202913 | 刘爱民 |  |  | 1.2 | 890 | 610 | 1 | DL1224070002 | 上海仁杰（0.61）：厚度0.6-0.62mm，HV140-160，粗糙度0.7-0.9，卷重4.5-5吨；无黑斑、锈斑、压划伤、脱皮等缺陷。钢带平整度好：边浪、中浪＜2mm，不允许肉眼可见的扭曲； |  |  | 否 | 0
一次冷轧 | JL0024040069 | JL0024040069 | 东方650轧机 | 合格 | 让步接收 | 甲 | 关颜伟,徐炜 | 6085 | 6040 | 0.9926 | 3950 | 0.32 | 610 | 昆山宝必达：650轧机用Ra0.8-1.0μm毛化辊轧至0.32mm（0.4-0.32）厚度公差：0.315-0.320mm,板面粗糙度控制Ra0.4-0.6μm，转脱脂 | S色差(),B白斑(),C挫伤(),X细划伤(),A暗线印() | 20100023 | 轧硬 | 0.4*610-SPCC | 31010016 | 小品种钢卷 | 0.19-SPCC |  | 20 | MO001199 | MO001199-001 | XPZG001 | 小品种钢前处理模板 | 6090 | 2024-07-04 | 2024-07-12 | 2 | 2024-07-07 16:48:30 | 2024-07-07 16:52:43 | 江苏东方九天新能源材料有限公司 | 205723 | 关颜伟 |  |  | 0.4 | 3200 | 610 | 1 | JL0024040069 | 昆山宝必达：（0.19）厚度±0.01mm，HV150-170,粗糙度0.7-1.0μM，卷重2-3吨 | 0 | S色差(),B白斑(),C挫伤(),X细划伤(),A暗线印() | 处理中 | 0
一次冷轧 | DL1224070003 | DL1224070003 | 东方650轧机 | 合格 | 让步接收 | 甲 | 关颜伟,徐炜 | 7605 | 7530 | 0.9901 | 2400 | 0.67 | 610 | 昆山宝必达：650轧机中间道次用普光辊(Ra0.2-0.3um)轧制,最后一道用Ra1.0-1.2μm毛化辊轧至0.67mm（1.2-1.05-0.93-0.83-0.75-0.67）厚度公差：0.670-0.675mm、转脱脂 | X细划伤(),S水锈斑(),S色差条印(),B白斑(),C挫伤() | 20100130 | 轧硬 | 1.2*610-SPCC | 31010040 | 小品种钢卷 | 0.39-SPCC |  | 20 | MO001152 | MO001152-001 | XPZG001 | 小品种钢前处理模板 | 7620 | 2024-07-03 | 2024-07-12 | 2 | 2024-07-07 16:43:05 | 2024-07-07 16:44:51 | 江苏东方九天新能源材料有限公司 | 202949 | 徐炜 |  |  | 1.2 | 1320 | 610 | 1 | DL1224070003 | 昆山宝必达（0.39）：厚度±0.01mm，HV150-170,粗糙度0.7-1.0μM，卷重2-3吨；表面要求毛化面，无夹杂、无严重色差,条印，无黑斑，锈斑，压划伤。不能有划伤、锈蚀、脱皮等缺陷。 | 0 | X细划伤(),S水锈斑(),S色差条印(),B白斑(),C挫伤() | 处理中 | 0
一次冷轧 | DL1224070001 | DL1224070001 | 东方650轧机 | 合格 | 让步接收 | 甲 | 徐炜,关颜伟 | 5145 | 5050 | 0.9815 | 1250 | 0.86 | 610 | 上海仁杰：650轧机中间道次用普光辊(Ra0.2-0.3um)轧制，最后一道用Ra1.0-1.2μm毛化辊轧至0.86mm（1.2-1.0-0.9-0.86）厚度公差：0.857-0.862mm，转脱脂 | S色差条印(),B白斑(),C挫伤(),X细划伤() | 20100130 | 轧硬 | 1.2*610-SPCC | 31010063 | 小品种钢卷 | 0.61-SPCC |  | 20 | MO001149 | MO001149-001 | XPZG001 | 小品种钢前处理模板 | 5135 | 2024-07-03 | 2024-07-15 | 2 | 2024-07-07 16:42:00 | 2024-07-07 16:42:27 | 江苏东方九天新能源材料有限公司 | 202912 | 徐炜 |  |  | 1.2 | 890 | 610 | 1 | DL1224070001 | 上海仁杰（0.61）：厚度0.6-0.62mm，HV140-160，粗糙度0.7-0.9，卷重4.5-5吨；无黑斑、锈斑、压划伤、脱皮等缺陷。钢带平整度好：边浪、中浪＜2mm，不允许肉眼可见的扭曲； |  | S色差条印(),B白斑(),C挫伤(),X细划伤() | 否 | 0
一次冷轧 | DL1224070006 | DL1224070006 | 东方650轧机 | 合格 | 让步接收 | 甲 | 关颜伟,徐炜 | 5045 | 5000 | 0.9911 | 1200 | 0.86 | 610 | 上海仁杰：650轧机中间道次用普光辊(Ra0.2-0.3um)轧制，最后一道用Ra1.0-1.2μm毛化辊轧至0.86mm（1.2-1.0-0.9-0.86）厚度公差：0.857-0.862mm，转脱脂 | S色差条印(),B白斑(),C挫伤(),X细划伤() | 20100130 | 轧硬 | 1.2*610-SPCC | 31010063 | 小品种钢卷 | 0.61-SPCC |  | 20 | MO001149 | MO001149-007 | XPZG001 | 小品种钢前处理模板 | 5055 | 2024-07-03 | 2024-07-15 | 2 | 2024-07-07 16:41:01 | 2024-07-07 16:41:39 | 江苏东方九天新能源材料有限公司 | 202915 | 关颜伟 |  |  | 1.2 | 880 | 610 | 1 | DL1224070006 | 上海仁杰（0.61）：厚度0.6-0.62mm，HV140-160，粗糙度0.7-0.9，卷重4.5-5吨；无黑斑、锈斑、压划伤、脱皮等缺陷。钢带平整度好：边浪、中浪＜2mm，不允许肉眼可见的扭曲； |  | S色差条印(),B白斑(),C挫伤(),X细划伤() | 否 | 0
一次冷轧 | DL1224070004 | DL1224070004 | 东方650轧机 | 合格 | 让步接收 | 甲 | 徐炜,关颜伟 | 7600 | 7550 | 0.9934 | 2350 | 0.67 | 610 | 昆山宝必达：650轧机中间道次用普光辊(Ra0.2-0.3um)轧制,最后一道用Ra1.0-1.2μm毛化辊轧至0.67mm（1.2-1.05-0.93-0.83-0.75-0.67）厚度公差：0.670-0.675mm、转脱脂 | S色差条印(),B白斑(),C挫伤(),X细划伤() | 20100130 | 轧硬 | 1.2*610-SPCC | 31010040 | 小品种钢卷 | 0.39-SPCC |  | 20 | MO001152 | MO001152-003 | XPZG001 | 小品种钢前处理模板 | 7615 | 2024-07-03 | 2024-07-12 | 2 | 2024-07-07 16:39:42 | 2024-07-07 16:40:21 | 江苏东方九天新能源材料有限公司 | 202950 | 关颜伟 |  |  | 1.2 | 1320 | 610 | 1 | DL1224070004 | 昆山宝必达（0.39）：厚度±0.01mm，HV150-170,粗糙度0.7-1.0μM，卷重2-3吨；表面要求毛化面，无夹杂、无严重色差,条印，无黑斑，锈斑，压划伤。不能有划伤、锈蚀、脱皮等缺陷。 | 0 | S色差条印(),B白斑(),C挫伤(),X细划伤() | 处理中 | 0
最终冷轧 | JL00240100812 | JL0024010081 | 东方650轧机 | 合格 | 合格品 | 甲 | 顾峰 | 5595 | 5550 | 0.992 | 4400 | 0.254 | 630 | 海金杜门：650轧机中间道次普光辊（Ra0.2-0.3μm)轧制，最后一道用Ra0.8-1.0μm细毛化辊轧至0.254mm(0.6-0.45-0.35-0.29-0.25)厚度公差：0.253-0.258mm（注意公差范围）、转脱脂 |  | 20100086 | 轧硬 | 0.6*630-SPCC | 20600002 | 镍钝化卷半成品 | 0.254-SPCC |  | 20 | MO000994 | MO000994-001-02 | ZDY | 自定义 | 11370 | 2024-06-25 | 2024-06-27 | 2 | 2024-07-06 08:54:08 | 2024-07-06 08:54:42 | 江苏东方九天新能源材料有限公司 | 194122 | 顾峰 |  |  | 0.6 | 1900 | 630 | 1 | JL00240100812 | 海金杜门:（0.254）厚度公差：0.250-0.255mm、硬度：90-100HV,粗糙度：Ra0.5-0.7μm |  |  | 否 | 0
最终冷轧 | JL00240300411 | JL0024030041 | 东方650轧机 | 合格 | 合格品 | 甲 | 关颜伟 | 6685 | 6620 | 0.9903 | 5280 | 0.254 | 630 | 海金杜门：650轧机中间道次普光辊（Ra0.2-0.3μm)轧制，最后一道用Ra0.8-1.0μm细毛化辊轧至0.254mm(0.6-0.45-0.35-0.29-0.25)厚度公差：0.253-0.258mm（注意公差范围）、转脱脂 |  | 20100086 | 轧硬 | 0.6*630-SPCC | 20600002 | 镍钝化卷半成品 | 0.254-SPCC |  | 20 | MO000994 | MO000994-002-01 | ZDY | 自定义 | 13280 | 2024-06-25 | 2024-06-27 | 2 | 2024-07-06 08:53:22 | 2024-07-06 08:53:48 | 江苏东方九天新能源材料有限公司 | 194124 | 关颜伟 |  |  | 0.6 | 2250 | 630 | 1 | JL00240300411 | 海金杜门:（0.254）厚度公差：0.250-0.255mm、硬度：90-100HV,粗糙度：Ra0.5-0.7μm |  |  | 否 | 0
三次冷轧 | DU6624060001 | DU6624060001 | 东方650轧机 | 合格 | 合格品 | 甲 | 徐炜,关颜伟 | 7905 | 7800 | 0.9867 | 2200 | 0.755 | 575 | 南通光阳SK4：650轧机用普光辊Ra0.15-0.25μm轧制，最后一道用超光辊轧Ra<0.1μm制0.755mm（1.1-0.93-0.795-0.755）厚度公差0.751-0.756mm，HV230-250，粗糙度Ra≤0.1，成品在南边卸料,转750平整 | C挫伤(),X细划伤(),S色差(),Z振纹(),N粘钢折印() | 11050004 | 优钢原料 | 2.3-SK95 | 31110016 | 优钢卷 | 0.755-SK95 |  | 60 | MO000806 | MO000806-001 | YG001 | 优钢前处理模板 | 8785 | 2024-06-19 | 2024-07-14 | 2 | 2024-07-06 07:39:26 | 2024-07-06 07:40:07 | 江苏东方九天新能源材料有限公司 | 189214 | 关颜伟 |  |  | 1.1 | 1650 | 575 | 1 | DU6624060001 | 南通光阳：（0.755）厚度±0.01，HV230-250,粗糙度小于0.1μM |  | C挫伤(),X细划伤(),S色差(),Z振纹(),N粘钢折印() | 否 | 0
三次冷轧 | DU6624060008 | DU6624060008 | 东方650轧机 | 合格 | 合格品 | 甲 | 关颜伟,徐炜 | 7730 | 7640 | 0.9884 | 2350 | 0.68 | 575 | 南通光阳SK95：650轧机用普光辊Ra0.15-0.25μm轧制，最后一道用超光辊Ra<0.1μm轧制0.68mm（0.95-0.81-0.72-0.68）厚度公差0.676-0.681mm，HV230-250，粗糙度Ra≤0.1，成品在南边卸料,转750平整 | C挫伤(),X细划伤(),S色差(),Z振纹(),N粘钢折印() | 11050004 | 优钢原料 | 2.3-SK95 | 31110011 | 优钢卷 | 0.68-SK95 |  | 60 | MO000830 | MO000830-002 | YG001 | 优钢前处理模板 | 8745 | 2024-06-19 | 2024-07-14 | 2 | 2024-07-06 07:38:03 | 2024-07-06 07:39:02 | 江苏东方九天新能源材料有限公司 | 189826 | 徐炜 |  |  | 0.95 | 1760 | 575 | 1 | DU6624060008 | 南通光阳：（0.68）厚度±0.01，HV230-250,粗糙度小于0.1μM；表面光洁，无划伤，无碎边，无生锈，辊印，麻点 |  | C挫伤(),X细划伤(),S色差(),Z振纹(),N粘钢折印() | 否 | 0
三次冷轧 | DU6624060005 | DU6624060005 | 东方650轧机 | 合格 | 合格品 | 甲 | 关颜伟,徐炜 | 7520 | 7800 | 1.0372 | 2250 | 0.755 | 575 | 南通光阳SK4：650轧机用普光辊Ra0.15-0.25μm轧制，最后一道用超光辊Ra<0.1μm轧制0.72mm（1.0-0.88-0.76-0.72）厚度公差0.716-0.721mm，HV230-250，粗糙度Ra≤0.1，成品在南边卸料,转750平整 | C挫伤(),X细划伤(),S色差(),Z振纹(),N粘钢折印() | 11050004 | 优钢原料 | 2.3-SK95 | 31110013 | 优钢卷 | 0.72-SK95 |  | 60 | MO000826 | MO000826-003 | YG001 | 优钢前处理模板 | 8395 | 2024-06-19 | 2024-07-14 | 2 | 2024-07-06 07:27:06 | 2024-07-06 07:37:13 | 江苏东方九天新能源材料有限公司 | 189226 | 蔡迎虎 |  |  | 1 | 1670 | 575 | 1 | DU6624060005 | 南通光阳：（0.72）厚度±0.01，HV230-250,粗糙度小于0.1μM；表面光洁，无划伤，无碎边，无生锈，辊印，麻点 |  | C挫伤(),X细划伤(),S色差(),Z振纹(),N粘钢折印() | 否 | 0
三次冷轧 | DU66240600032 | DU6624060003 | 东方650轧机 | 合格 | 合格品 | 乙 | 朱明 | 7475 | 5780 | 0.7732 | 1650 | 0.755 | 575 | 南通光阳SK4：650轧机用普光辊Ra0.15-0.25μm轧制，最后一道用超光辊轧Ra<0.1μm制0.755mm（1.1-0.93-0.795-0.755）厚度公差0.751-0.756mm，HV230-250，粗糙度Ra≤0.1，成品在南边卸料,转750平整 |  | 11050004 | 优钢原料 | 2.3-SK95 | 31110016 | 优钢卷 | 0.755-SK95 |  | 60 | MO000806 | MO000806-003-02 | YG001 | 优钢前处理模板 | 8785 | 2024-06-19 | 2024-07-14 | 2 | 2024-07-05 16:46:52 | 2024-07-05 16:48:39 | 江苏东方九天新能源材料有限公司 |  | 朱明 |  | 1 | 1.1 | 1490 | 575 | 1 | DU66240600032 | 南通光阳：（0.755）厚度±0.01，HV230-250,粗糙度小于0.1μM |  |  | 否 | 0
三次冷轧 | DU66240600031 | DU6624060003 | 东方650轧机 | 合格 | 合格品 | 乙 | 朱明 | 1532.01 | 1490 | 0.9726 | 450 | 0.755 | 575 | 南通光阳SK4：650轧机用普光辊Ra0.15-0.25μm轧制，最后一道用超光辊轧Ra<0.1μm制0.755mm（1.1-0.93-0.795-0.755）厚度公差0.751-0.756mm，HV230-250，粗糙度Ra≤0.1，成品在南边卸料,转750平整 |  | 11050004 | 优钢原料 | 2.3-SK95 | 31110016 | 优钢卷 | 0.755-SK95 |  | 60 | MO000806 | MO000806-003-01 | YG001 | 优钢前处理模板 | 8785 | 2024-06-19 | 2024-07-14 | 2 | 2024-07-05 16:46:52 | 2024-07-05 16:48:39 | 江苏东方九天新能源材料有限公司 |  | 朱明 |  | 1 | 1.1 | 1490 | 575 | 1 | DU66240600031 | 南通光阳：（0.755）厚度±0.01，HV230-250,粗糙度小于0.1μM |  |  | 否 | 0
三次冷轧 | DU66240600022 | DU6624060002 | 东方650轧机 | 合格 | 合格品 | 乙 | 朱明 | 3065 | 2960 | 0.9657 | 830 | 0.755 | 575 | 南通光阳SK4：650轧机用普光辊Ra0.15-0.25μm轧制，最后一道用超光辊轧Ra<0.1μm制0.755mm（1.1-0.93-0.795-0.755）厚度公差0.751-0.756mm，HV230-250，粗糙度Ra≤0.1，成品在南边卸料,转750平整 |  | 11050004 | 优钢原料 | 2.3-SK95 | 31110016 | 优钢卷 | 0.755-SK95 |  | 60 | MO000806 | MO000806-002-02 | YG001 | 优钢前处理模板 | 8765 | 2024-06-19 | 2024-07-14 | 2 | 2024-07-05 15:14:03 | 2024-07-05 15:14:35 | 江苏东方九天新能源材料有限公司 | 189215 | 朱明 |  |  | 1.1 | 610 | 575 | 1 | DU66240600022 | 南通光阳：（0.755）厚度±0.01，HV230-250,粗糙度小于0.1μM |  |  | 否 | 0
三次冷轧 | DU66240600021 | DU6624060002 | 东方650轧机 | 合格 | 合格品 | 乙 | 刘爱民 | 3740 | 3640 | 0.9733 | 1030 | 0.755 | 575 | 南通光阳SK4：650轧机用普光辊Ra0.15-0.25μm轧制，最后一道用超光辊轧Ra<0.1μm制0.755mm（1.1-0.93-0.795-0.755）厚度公差0.751-0.756mm，HV230-250，粗糙度Ra≤0.1，成品在南边卸料,转750平整 |  | 11050004 | 优钢原料 | 2.3-SK95 | 31110016 | 优钢卷 | 0.755-SK95 |  | 60 | MO000806 | MO000806-002-01 | YG001 | 优钢前处理模板 | 8765 | 2024-06-19 | 2024-07-14 | 2 | 2024-07-05 14:32:27 | 2024-07-05 14:33:02 | 江苏东方九天新能源材料有限公司 | 189215 | 刘爱民 |  |  | 1.1 | 740 | 575 | 1 | DU66240600021 | 南通光阳：（0.755）厚度±0.01，HV230-250,粗糙度小于0.1μM |  |  | 否 | 0
三次冷轧 | DU6624060006 | DU6624060006 | 东方650轧机 | 合格 | 合格品 | 乙 | 刘爱民 | 7500 | 7400 | 0.9867 | 2200 | 0.72 | 575 | 南通光阳SK4：650轧机用普光辊Ra0.15-0.25μm轧制，最后一道用超光辊Ra<0.1μm轧制0.72mm（1.0-0.88-0.76-0.72）厚度公差0.716-0.721mm，HV230-250，粗糙度Ra≤0.1，成品在南边卸料,转750平整 |  | 11050004 | 优钢原料 | 2.3-SK95 | 31110013 | 优钢卷 | 0.72-SK95 |  | 60 | MO000826 | MO000826-005 | YG001 | 优钢前处理模板 | 8465 | 2024-06-19 | 2024-07-14 | 2 | 2024-07-04 17:26:16 | 2024-07-04 17:26:51 | 江苏东方九天新能源材料有限公司 | 189227 | 刘爱民 |  |  | 1 | 1660 | 575 | 1 | DU6624060006 | 南通光阳：（0.72）厚度±0.01，HV230-250,粗糙度小于0.1μM；表面光洁，无划伤，无碎边，无生锈，辊印，麻点 |  |  | 否 | 0
三次冷轧 | DU6624060004 | DU6624060004 | 东方650轧机 | 合格 | 合格品 | 乙 | 徐炜 | 8300 | 8200 | 0.988 | 2380 | 0.72 | 575 | 南通光阳SK4：650轧机用普光辊Ra0.15-0.25μm轧制，最后一道用超光辊Ra<0.1μm轧制0.72mm（1.0-0.88-0.76-0.72）厚度公差0.716-0.721mm，HV230-250，粗糙度Ra≤0.1，成品在南边卸料,转750平整 |  | 11050004 | 优钢原料 | 2.3-SK95 | 31110013 | 优钢卷 | 0.72-SK95 |  | 60 | MO000826 | MO000826-001 | YG001 | 优钢前处理模板 | 8755 | 2024-06-19 | 2024-07-14 | 2 | 2024-07-04 16:22:20 | 2024-07-04 16:23:08 | 江苏东方九天新能源材料有限公司 | 189225 | 朱明 |  |  | 1 | 1750 | 575 | 1 | DU6624060004 | 南通光阳：（0.72）厚度±0.01，HV230-250,粗糙度小于0.1μM；表面光洁，无划伤，无碎边，无生锈，辊印，麻点 |  |  | 否 | 0
三次冷轧 | DU6624060007 | DU6624060007 | 东方650轧机 | 合格 | 合格品 | 乙 | 刘爱民 | 7855 | 7750 | 0.9866 | 2650 | 0.68 | 575 | 南通光阳SK95：650轧机用普光辊Ra0.15-0.25μm轧制，最后一道用超光辊Ra<0.1μm轧制0.68mm（0.95-0.81-0.72-0.68）厚度公差0.676-0.681mm，HV230-250，粗糙度Ra≤0.1，成品在南边卸料,转750平整 |  | 11050004 | 优钢原料 | 2.3-SK95 | 31110011 | 优钢卷 | 0.68-SK95 |  | 60 | MO000830 | MO000830-001 | YG001 | 优钢前处理模板 | 8775 | 2024-06-19 | 2024-07-14 | 2 | 2024-07-04 15:28:05 | 2024-07-04 15:29:21 | 江苏东方九天新能源材料有限公司 | 189825 | 刘爱民 |  |  | 0.95 | 1900 | 575 | 1 | DU6624060007 | 南通光阳：（0.68）厚度±0.01，HV230-250,粗糙度小于0.1μM；表面光洁，无划伤，无碎边，无生锈，辊印，麻点 |  |  | 否 | 0
最终冷轧 | JL00240100811 | JL0024010081 | 东方650轧机 | 合格 | 合格品 | 甲 | 关颜伟,顾峰 | 5750 | 5700 | 0.9913 | 4550 | 0.254 | 630 | 海金杜门：650轧机中间道次普光辊（Ra0.2-0.3μm)轧制，最后一道用Ra0.8-1.0μm细毛化辊轧至0.254mm(0.6-0.45-0.35-0.29-0.25)厚度公差：0.253-0.258mm（注意公差范围）、转脱脂 | undefinedB白斑(undefined),C擦伤(undefined),Z振纹(undefined) | 20100086 | 轧硬 | 0.6*630-SPCC | 20600002 | 镍钝化卷半成品 | 0.254-SPCC |  | 20 | MO000994 | MO000994-001-01 | ZDY | 自定义 | 11370 | 2024-06-25 | 2024-06-27 | 2 | 2024-07-02 10:38:19 | 2024-07-02 10:44:47 | 江苏东方九天新能源材料有限公司 | 194122 | 关颜伟 |  |  | 0.6 | 1920 | 630 | 1 | JL00240100811 | 海金杜门:（0.254）厚度公差：0.250-0.255mm、硬度：90-100HV,粗糙度：Ra0.5-0.7μm |  | B白斑(undefined),C擦伤(undefined),Z振纹(undefined) | 否 | 0
最终冷轧 | JL00240300412 | JL0024030041 | 东方650轧机 | 合格 | 合格品 | 甲 | 关颜伟,顾峰 | 6540 | 6500 | 0.9939 | 5250 | 0.254 | 630 | 海金杜门：650轧机中间道次普光辊（Ra0.2-0.3μm)轧制，最后一道用Ra0.8-1.0μm细毛化辊轧至0.254mm(0.6-0.45-0.35-0.29-0.25)厚度公差：0.253-0.258mm（注意公差范围）、转脱脂 | undefinedS色差条印(undefined)B白斑(undefined),C擦伤(undefined) | 20100086 | 轧硬 | 0.6*630-SPCC | 20600002 | 镍钝化卷半成品 | 0.254-SPCC |  | 20 | MO000994 | MO000994-002-02 | ZDY | 自定义 | 13280 | 2024-06-25 | 2024-06-27 | 2 | 2024-07-02 10:33:43 | 2024-07-02 10:37:23 | 江苏东方九天新能源材料有限公司 | 194124 | 顾峰 |  |  | 0.6 | 2230 | 630 | 1 | JL00240300412 | 海金杜门:（0.254）厚度公差：0.250-0.255mm、硬度：90-100HV,粗糙度：Ra0.5-0.7μm |  | S色差条印(undefined)B白斑(undefined),C擦伤(undefined) | 否 | 0