## sheet1
工序名称 | 批号 | 新卷号 | 出料厚度 | 出料宽度 | 出料长度 | 出料重量 | 备注 | 膜名称 | 机组名称 | 工序状态 | 检验结果 | 班组 | 参与人 | 来料重量 | 成材率 | 工序要求 | 来料编码 | 来料名称 | 来料规格 | 产品编码 | 产品名称 | 产品规格 | 排序 | 主计划号 | 子计划号 | 工序流程编码 | 工序流程名称 | 工单需求 | 计划开始时间 | 计划结束时间 | 工单状态 | 实际开始时间 | 产出时间 | 组织名称 | 卷号ID | 操作工人 | 报工人 | 检验 | 来料厚度 | 来料长度 | 来料宽度 | 是否分卷 | 原卷号 | 工单要求 | 是否成品 | 不良现象 | 是否入库 | 入库审核
铬钝化 | JG12240701162 | JG12240701162 | 0.1 | 710 | 4580 | 2497 | 松花印碱液斑白斑尾150米来料铁桶轻微顶伤印锈斑小碎边 |  | 东方铬钝化950 | 合格 | 合格品 | 甲 | 韩康 | 2494 | 1.0012 | / | 30210015 | 光亮卷 | 0.1-SPCC | 30110014 | 铬钝化卷 | 0.1-SPCC | 10 | MO002236 | MO002236-004 | GDH001 | 铬钝化模板 | 2494 | 2024-08-01 | 2024-08-01 | 3 | 2024-08-05 07:39:38 | 2024-08-05 08:14:52 | 江苏东方九天新能源材料有限公司 | 272863 | 韩康 |  |  | 0.1 | 0 | 710 | 1 | JG12240701162 |  | 1 | 松花印碱液斑白斑尾150米来料铁桶轻微顶伤印锈斑小碎边 | 否 | 0
铬钝化 | JG12240704132 | JG12240704132 | 0.1 | 710 | 12470 | 6693 | 碱液斑色差白斑3054米横向338大小0.18 |  | 东方铬钝化950 | 合格 | 合格品 | 甲 | 韩康 | 6720 | 0.996 | / | 30210015 | 光亮卷 | 0.1-SPCC | 30110014 | 铬钝化卷 | 0.1-SPCC | 10 | MO002321 | MO002321-004 | GDH001 | 铬钝化模板 | 6720 | 2024-08-04 | 2024-08-04 | 3 | 2024-08-05 06:08:24 | 2024-08-05 07:39:26 | 江苏东方九天新能源材料有限公司 | 278688 | 韩康 |  |  | 0.1 | 0 | 710 | 1 | JG12240704132 |  | 1 | 碱液斑色差白斑3054米横向338大小0.18 | 否 | 0
铬钝化 | JG1224070452 | JG1224070452 | 0.15 | 610 | 9470 | 6645 | 来料板面色差，条印，辊印，振纹，白斑，亮线辊印 |  | 东方铬钝化750 | 合格 | 合格品 | 甲 | 周建锋 | 6644 | 1.0002 | 0.15镀铬量80-100 | 30210011 | 光亮卷 | 0.15-SPCC | 30110011 | 铬钝化卷 | 0.15-SPCC | 10 | MO002297 | MO002297-010 | GDH001 | 铬钝化模板 | 6644 | 2024-08-02 | 2024-08-02 | 3 | 2024-08-05 06:38:55 | 2024-08-05 07:34:24 | 江苏东方九天新能源材料有限公司 | 276227 | 倪兵 |  |  | 0.15 | 9400 | 610 | 1 | JG1224070452 |  | 1 | 来料板面色差，条印，辊印，振纹，白斑，亮线辊印 | 否 | 0
铬钝化 | JG1224070531 | JG1224070531 | 0.15 | 610 | 9530 | 6527 | 来料板面色差，条印，辊印，停机印，挫伤，振纹 |  | 东方铬钝化750 | 合格 | 合格品 | 甲 | 孙锋 | 6526 | 1.0002 | 镀铬量80-100 | 30210011 | 光亮卷 | 0.15-SPCC | 30110011 | 铬钝化卷 | 0.15-SPCC | 10 | MO002308 | MO002308-008 | GDH001 | 铬钝化模板 | 6526 | 2024-08-03 | 2024-08-03 | 3 | 2024-08-05 05:36:55 | 2024-08-05 06:38:34 | 江苏东方九天新能源材料有限公司 | 277273 | 孙槐兵 |  |  | 0.15 | 9550 | 610 | 1 | JG1224070531 |  | 1 | 来料板面色差，条印，辊印，停机印，挫伤，振纹 | 否 | 0
铬钝化 | JG12240703932 | JG12240703932 | 0.1 | 710 | 12200 | 6515 | 碱液斑白斑辊印 |  | 东方铬钝化950 | 合格 | 合格品 | 甲 | 韩康 | 13100 | 0.4973 | / | 30210015 | 光亮卷 | 0.1-SPCC | 30110014 | 铬钝化卷 | 0.1-SPCC | 10 | MO002321 | MO002321-014 | GDH001 | 铬钝化模板 | 13100 | 2024-08-04 | 2024-08-04 | 3 | 2024-08-05 04:54:28 | 2024-08-05 06:08:00 | 江苏东方九天新能源材料有限公司 | 278699 | 韩康 |  |  | 0.1 | 0 | 710 | 1 | JG12240703932 |  | 1 | 碱液斑白斑辊印 | 否 | 0
铬钝化 | JG12240703812 | JG12240703812 | 0.1 | 710 | 12480 | 6670 | 碱液斑白斑9000米横向201大小0.18,11750-11800米5个横向420大小0.18-1.24 |  | 东方铬钝化950 | 合格 | 合格品 | 甲 | 韩康 | 6675 | 0.9993 | / | 30210015 | 光亮卷 | 0.1-SPCC | 30110014 | 铬钝化卷 | 0.1-SPCC | 10 | MO002321 | MO002321-009 | GDH001 | 铬钝化模板 | 6675 | 2024-08-04 | 2024-08-04 | 3 | 2024-08-05 03:31:38 | 2024-08-05 04:54:11 | 江苏东方九天新能源材料有限公司 | 278693 | 韩康 |  |  | 0.1 | 0 | 710 | 1 | JG12240703812 |  | 1 | 碱液斑白斑9000米横向201大小0.18,11750-11800米5个横向420大小0.18-1.24 | 否 | 0
铬钝化 | JG12240704231 | JG12240704231 | 0.1 | 710 | 12680 | 6710 |  |  | 东方铬钝化950 | 合格 | 合格品 | 甲 | 韩康 | 6710 | 1 | / | 30210015 | 光亮卷 | 0.1-SPCC | 30110014 | 铬钝化卷 | 0.1-SPCC | 10 | MO002298 | MO002298-005 | GDH001 | 铬钝化模板 | 6710 | 2024-08-02 | 2024-08-02 | 5 | 2024-08-05 02:06:22 | 2024-08-05 03:31:22 | 江苏东方九天新能源材料有限公司 | 276248 | 韩康 |  |  | 0.1 | 0 | 710 | 1 | JG12240704231 |  | 1 | 碱液斑白斑亮斑色差 | 是 | 1
铬钝化 | JG12240703922 | JG122407039222 | 0.1 | 710 | 7220 | 3825 |  |  | 东方铬钝化950 | 合格 | 合格品 | 甲 | 韩康 | 3825 | 1 | / | 30210015 | 光亮卷 | 0.1-SPCC | 30110014 | 铬钝化卷 | 0.1-SPCC | 10 | MO002321 | MO002321-005-02 | GDH001 | 铬钝化模板 | 12140 | 2024-08-04 | 2024-08-04 | 5 | 2024-08-05 00:56:38 | 2024-08-05 02:06:11 | 江苏东方九天新能源材料有限公司 |  | 韩康 |  | 1 | 0.1 | 7220 | 710 | 1 | JG122407039222 |  | 1 | 白斑碱液斑 | 是 | 1
铬钝化 | JG12240703922 | JG122407039221 | 0.1 | 710 | 4090 | 2175 |  |  | 东方铬钝化950 | 合格 | 合格品 | 甲 | 韩康 | 2175 | 1 | / | 30210015 | 光亮卷 | 0.1-SPCC | 30110014 | 铬钝化卷 | 0.1-SPCC | 10 | MO002321 | MO002321-005-01 | GDH001 | 铬钝化模板 | 12140 | 2024-08-04 | 2024-08-04 | 5 | 2024-08-05 00:56:38 | 2024-08-05 02:06:11 | 江苏东方九天新能源材料有限公司 |  | 韩康 |  | 1 | 0.1 | 4090 | 710 | 1 | JG122407039221 |  | 1 | 内50米轻微折印碱液斑白斑 | 是 | 1
铬钝化 | JG122407037412 | JG1224070374122 | 0.1 | 710 | 6510 | 3485 |  |  | 东方铬钝化950 | 合格 | 合格品 | 甲 | 韩康 | 3485 | 1 | / | 30210015 | 光亮卷 | 0.1-SPCC | 30110014 | 铬钝化卷 | 0.1-SPCC | 10 | MO002321 | MO002321-012-02 | GDH001 | 铬钝化模板 | 5720 | 2024-08-04 | 2024-08-04 | 5 | 2024-08-04 23:54:05 | 2024-08-05 00:56:27 | 江苏东方九天新能源材料有限公司 |  | 韩康 |  | 1 | 0.1 | 6510 | 710 | 1 | JG1224070374122 |  | 1 | 来料乳化斑色差重白斑碱液斑 | 是 | 1
铬钝化 | JG122407037412 | JG1224070374121 | 0.1 | 710 | 4110 | 2210 |  |  | 东方铬钝化950 | 合格 | 合格品 | 甲 | 韩康 | 2210 | 1 | / | 30210015 | 光亮卷 | 0.1-SPCC | 30110014 | 铬钝化卷 | 0.1-SPCC | 10 | MO002321 | MO002321-012-01 | GDH001 | 铬钝化模板 | 5720 | 2024-08-04 | 2024-08-04 | 5 | 2024-08-04 23:54:05 | 2024-08-05 00:56:27 | 江苏东方九天新能源材料有限公司 |  | 韩康 |  | 1 | 0.1 | 4110 | 710 | 1 | JG1224070374121 |  | 1 | 来料乳化斑碱液斑白斑色差重 | 是 | 1
铬钝化 | JG12240704061 | JG122407040612 | 0.1 | 710 | 7360 | 4013 |  |  | 东方铬钝化950 | 合格 | 合格品 | 甲 | 韩康 | 4013 | 1 | / | 30210015 | 光亮卷 | 0.1-SPCC | 30110014 | 铬钝化卷 | 0.1-SPCC | 10 | MO002321 | MO002321-007-02 | GDH001 | 铬钝化模板 | 13385 | 2024-08-04 | 2024-08-04 | 5 | 2024-08-04 22:36:35 | 2024-08-04 23:53:53 | 江苏东方九天新能源材料有限公司 |  | 韩康 |  | 1 | 0.1 | 7360 | 710 | 1 | JG122407040612 |  | 1 | 来料乳化斑条印重白斑 | 是 | 1
铬钝化 | JG12240704061 | JG122407040611 | 0.1 | 710 | 4870 | 2659 |  |  | 东方铬钝化950 | 合格 | 合格品 | 甲 | 韩康 | 2659 | 1 | / | 30210015 | 光亮卷 | 0.1-SPCC | 30110014 | 铬钝化卷 | 0.1-SPCC | 10 | MO002321 | MO002321-007-01 | GDH001 | 铬钝化模板 | 13385 | 2024-08-04 | 2024-08-04 | 5 | 2024-08-04 22:36:35 | 2024-08-04 23:53:53 | 江苏东方九天新能源材料有限公司 |  | 韩康 |  | 1 | 0.1 | 4870 | 710 | 1 | JG122407040611 |  | 1 | 来料乳化斑条印重白斑 | 是 | 1
铬钝化 | JG12240703792 | JG122407037922 | 0.1 | 710 | 6550 | 3485 |  |  | 东方铬钝化950 | 合格 | 合格品 | 甲 | 韩康 | 3485 | 1 | / | 30210015 | 光亮卷 | 0.1-SPCC | 30110014 | 铬钝化卷 | 0.1-SPCC | 10 | MO002321 | MO002321-015-02 | GDH001 | 铬钝化模板 | 5700 | 2024-08-04 | 2024-08-04 | 5 | 2024-08-04 21:34:07 | 2024-08-04 22:35:57 | 江苏东方九天新能源材料有限公司 |  | 韩康 |  | 1 | 0.1 | 6550 | 710 | 1 | JG122407037922 |  | 1 | 碱液斑白斑 | 是 | 1
铬钝化 | JG12240703792 | JG122407037921 | 0.1 | 710 | 4130 | 2207 |  |  | 东方铬钝化950 | 合格 | 合格品 | 甲 | 韩康 | 2207 | 1 | / | 30210015 | 光亮卷 | 0.1-SPCC | 30110014 | 铬钝化卷 | 0.1-SPCC | 10 | MO002321 | MO002321-015-01 | GDH001 | 铬钝化模板 | 5700 | 2024-08-04 | 2024-08-04 | 5 | 2024-08-04 21:34:07 | 2024-08-04 22:35:57 | 江苏东方九天新能源材料有限公司 |  | 韩康 |  | 1 | 0.1 | 4130 | 710 | 1 | JG122407037921 |  | 1 | 白斑碱液斑 | 是 | 1
铬钝化 | JG12240703821 | JG122407038212 | 0.1 | 710 | 6330 | 3357 | 1480米横向136mm孔洞（0.18mm2） |  | 东方铬钝化950 | 合格 | 让步接收 | 乙 | 李志祥 | 3357 | 1 | / | 30210015 | 光亮卷 | 0.1-SPCC | 30110014 | 铬钝化卷 | 0.1-SPCC | 10 | MO002309 | MO002309-004-02 | GDH001 | 铬钝化模板 | 13565 | 2024-08-03 | 2024-08-03 | 5 | 2024-08-04 20:06:32 | 2024-08-04 21:33:34 | 江苏东方九天新能源材料有限公司 |  | 陈猛 |  | 1 | 0.1 | 6330 | 710 | 1 | JG122407038212 |  | 1 | 1480米横向136大小0.18 | 是 | 1
铬钝化 | JG12240703821 | JG122407038211 | 0.1 | 710 | 6350 | 3401 |  |  | 东方铬钝化950 | 合格 | 合格品 | 乙 | 李志祥 | 3401 | 1 | / | 30210015 | 光亮卷 | 0.1-SPCC | 30110014 | 铬钝化卷 | 0.1-SPCC | 10 | MO002309 | MO002309-004-01 | GDH001 | 铬钝化模板 | 13565 | 2024-08-03 | 2024-08-03 | 5 | 2024-08-04 20:06:32 | 2024-08-04 21:33:34 | 江苏东方九天新能源材料有限公司 |  | 陈猛 |  | 1 | 0.1 | 6350 | 710 | 1 | JG122407038211 |  | 1 |  | 是 | 1
铬钝化 | JG12240703961 | JG12240703961 | 0.1 | 710 | 12320 | 6603 |  |  | 东方铬钝化950 | 合格 | 合格品 | 乙 | 李志祥 | 13250 | 0.4983 | / | 30210015 | 光亮卷 | 0.1-SPCC | 30110014 | 铬钝化卷 | 0.1-SPCC | 10 | MO002321 | MO002321-006 | GDH001 | 铬钝化模板 | 13250 | 2024-08-04 | 2024-08-04 | 5 | 2024-08-04 18:45:38 | 2024-08-04 20:06:15 | 江苏东方九天新能源材料有限公司 | 278690 | 陈猛 |  |  | 0.1 | 0 | 710 | 1 | JG12240703961 |  | 1 | 色差 条印 乳化斑 | 是 | 1
铬钝化 | JG12240704131 | JG12240704131 | 0.1 | 710 | 12410 | 6661 |  |  | 东方铬钝化950 | 合格 | 合格品 | 乙 | 李志祥 | 6680 | 0.9972 | / | 30210015 | 光亮卷 | 0.1-SPCC | 30110014 | 铬钝化卷 | 0.1-SPCC | 10 | MO002321 | MO002321-003 | GDH001 | 铬钝化模板 | 6680 | 2024-08-04 | 2024-08-04 | 5 | 2024-08-04 17:33:23 | 2024-08-04 18:45:18 | 江苏东方九天新能源材料有限公司 | 278687 | 陈猛 |  |  | 0.1 | 0 | 710 | 1 | JG12240704131 |  | 1 | 色差 条印 | 是 | 1
铬钝化 | JG12240703931 | JG122407039312 | 0.1 | 710 | 7430 | 3975 |  |  | 东方铬钝化950 | 合格 | 合格品 | 乙 | 李志祥 | 3975 | 1 | / | 30210015 | 光亮卷 | 0.1-SPCC | 30110014 | 铬钝化卷 | 0.1-SPCC | 10 | MO002321 | MO002321-011-02 | GDH001 | 铬钝化模板 | 12990 | 2024-08-04 | 2024-08-04 | 5 | 2024-08-04 14:57:12 | 2024-08-04 16:23:56 | 江苏东方九天新能源材料有限公司 |  | 陈猛 |  | 1 | 0.1 | 7430 | 710 | 1 | JG122407039312 |  | 1 |  | 是 | 1
铬钝化 | JG12240703931 | JG122407039311 | 0.1 | 710 | 4570 | 2449 |  |  | 东方铬钝化950 | 合格 | 合格品 | 乙 | 李志祥 | 2449 | 1 | / | 30210015 | 光亮卷 | 0.1-SPCC | 30110014 | 铬钝化卷 | 0.1-SPCC | 10 | MO002321 | MO002321-011-01 | GDH001 | 铬钝化模板 | 12990 | 2024-08-04 | 2024-08-04 | 5 | 2024-08-04 14:57:12 | 2024-08-04 16:23:56 | 江苏东方九天新能源材料有限公司 |  | 陈猛 |  | 1 | 0.1 | 4570 | 710 | 1 | JG122407039311 |  | 1 |  | 是 | 1
铬钝化 | JG12240704051 | JG122407040512 | 0.1 | 710 | 6240 | 3341 |  |  | 东方铬钝化950 | 合格 | 合格品 | 乙 | 李志祥 | 3341 | 1 | / | 30210015 | 光亮卷 | 0.1-SPCC | 30110014 | 铬钝化卷 | 0.1-SPCC | 10 | MO002321 | MO002321-008-02 | GDH001 | 铬钝化模板 | 13490 | 2024-08-04 | 2024-08-04 | 5 | 2024-08-04 13:42:56 | 2024-08-04 14:56:44 | 江苏东方九天新能源材料有限公司 |  | 陈猛 |  | 1 | 0.1 | 6240 | 710 | 1 | JG122407040512 |  | 1 | 孔洞4808米大小0.62操侧15 4812米大小0.88操侧14 | 是 | 1
铬钝化 | JG12240704051 | JG122407040511 | 0.1 | 710 | 6250 | 3355 |  |  | 东方铬钝化950 | 合格 | 合格品 | 乙 | 李志祥 | 3355 | 1 | / | 30210015 | 光亮卷 | 0.1-SPCC | 30110014 | 铬钝化卷 | 0.1-SPCC | 10 | MO002321 | MO002321-008-01 | GDH001 | 铬钝化模板 | 13490 | 2024-08-04 | 2024-08-04 | 5 | 2024-08-04 13:42:56 | 2024-08-04 14:56:44 | 江苏东方九天新能源材料有限公司 |  | 陈猛 |  | 1 | 0.1 | 6250 | 710 | 1 | JG122407040511 |  | 1 |  | 是 | 1
铬钝化 | JG12240703822 | JG122407038222 | 0.1 | 710 | 6420 | 3405 |  |  | 东方铬钝化950 | 合格 | 合格品 | 乙 | 李志祥 | 3405 | 1 | / | 30210015 | 光亮卷 | 0.1-SPCC | 30110014 | 铬钝化卷 | 0.1-SPCC | 10 | MO002309 | MO002309-005-02 | GDH001 | 铬钝化模板 | 13980 | 2024-08-03 | 2024-08-03 | 5 | 2024-08-04 12:27:19 | 2024-08-04 13:42:17 | 江苏东方九天新能源材料有限公司 |  | 陈猛 |  | 1 | 0.1 | 6420 | 710 | 1 | JG122407038222 |  | 1 |  | 是 | 1
铬钝化 | JG12240703822 | JG122407038221 | 0.1 | 710 | 6460 | 3433 |  |  | 东方铬钝化950 | 合格 | 合格品 | 乙 | 李志祥 | 3433 | 1 | / | 30210015 | 光亮卷 | 0.1-SPCC | 30110014 | 铬钝化卷 | 0.1-SPCC | 10 | MO002309 | MO002309-005-01 | GDH001 | 铬钝化模板 | 13980 | 2024-08-03 | 2024-08-03 | 5 | 2024-08-04 12:27:19 | 2024-08-04 13:42:17 | 江苏东方九天新能源材料有限公司 |  | 陈猛 |  | 1 | 0.1 | 6460 | 710 | 1 | JG122407038221 |  | 1 |  | 是 | 1
铬钝化 | JG12240703722 | JG122407037222 | 0.1 | 710 | 6410 | 3399 |  |  | 东方铬钝化950 | 合格 | 合格品 | 乙 | 李志祥 | 3399 | 1 | / | 30210015 | 光亮卷 | 0.1-SPCC | 30110014 | 铬钝化卷 | 0.1-SPCC | 10 | MO002321 | MO002321-002-02 | GDH001 | 铬钝化模板 | 13930 | 2024-08-04 | 2024-08-04 | 5 | 2024-08-04 12:22:37 | 2024-08-04 12:26:41 | 江苏东方九天新能源材料有限公司 |  | 陈猛 |  | 1 | 0.1 | 6410 | 710 | 1 | JG122407037222 |  | 1 | 孔洞5500米大小1.77操侧332 5809米大小1.77操侧487 | 是 | 1
铬钝化 | JG12240703722 | JG122407037221 | 0.1 | 710 | 6600 | 3511 |  |  | 东方铬钝化950 | 合格 | 合格品 | 乙 | 李志祥 | 3511 | 1 | / | 30210015 | 光亮卷 | 0.1-SPCC | 30110014 | 铬钝化卷 | 0.1-SPCC | 10 | MO002321 | MO002321-002-01 | GDH001 | 铬钝化模板 | 13930 | 2024-08-04 | 2024-08-04 | 5 | 2024-08-04 12:22:37 | 2024-08-04 12:26:41 | 江苏东方九天新能源材料有限公司 |  | 陈猛 |  | 1 | 0.1 | 6600 | 710 | 1 | JG122407037221 |  | 1 |  | 是 | 1
铬钝化 | JG12240703591 | JG12240703591 | 0.125 | 760 | 6850 | 4777 | 孔洞1006米大小2.21操侧236 |  | 东方铬钝化950 | 合格 | 合格品 | 乙 | 李志祥 | 4800 | 0.9952 | / | 30210004 | 光亮卷 | 0.125-SPCC | 30110004 | 铬钝化卷 | 0.125-SPCC | 10 | MO002271 | MO002271-021 | GDH001 | 铬钝化模板 | 4800 | 2024-08-02 | 2024-08-02 | 5 | 2024-08-04 11:02:46 | 2024-08-04 11:04:50 | 江苏东方九天新能源材料有限公司 | 275716 | 陈猛 |  |  | 0.125 | 6890 | 760 | 1 | JG12240703591 |  | 1 | 孔洞1006米大小2.21操侧236 | 是 | 1
铬钝化 | JG12240704041 | JG122407040412 | 0.1 | 710 | 7350 | 3945 |  |  | 东方铬钝化950 | 合格 | 合格品 | 甲 | 李澍 | 3945 | 1 | / | 30210015 | 光亮卷 | 0.1-SPCC | 30110014 | 铬钝化卷 | 0.1-SPCC | 10 | MO002323 | MO002323-001-02 | GDH001 | 铬钝化模板 | 6270 | 2024-08-04 | 2024-08-04 | 5 | 2024-08-04 10:37:43 | 2024-08-04 10:39:55 | 江苏东方九天新能源材料有限公司 |  | 孙槐兵 |  | 1 | 0.1 | 7350 | 710 | 1 | JG122407040412 |  | 1 |  | 是 | 1
铬钝化 | JG12240704041 | JG122407040411 | 0.1 | 710 | 4260 | 2291 |  |  | 东方铬钝化950 | 合格 | 合格品 | 甲 | 李澍 | 2291 | 1 | / | 30210015 | 光亮卷 | 0.1-SPCC | 30110014 | 铬钝化卷 | 0.1-SPCC | 10 | MO002323 | MO002323-001-01 | GDH001 | 铬钝化模板 | 6270 | 2024-08-04 | 2024-08-04 | 5 | 2024-08-04 10:37:43 | 2024-08-04 10:39:55 | 江苏东方九天新能源材料有限公司 |  | 孙槐兵 |  | 1 | 0.1 | 4260 | 710 | 1 | JG122407040411 |  | 1 |  | 是 | 1
铬钝化 | JG12240703661 | JG12240703661 | 0.125 | 760 | 6940 | 4821 |  |  | 东方铬钝化950 | 合格 | 合格品 | 乙 | 李志祥 | 4930 | 0.9779 | / | 30210004 | 光亮卷 | 0.125-SPCC | 30110004 | 铬钝化卷 | 0.125-SPCC | 10 | MO002309 | MO002309-014 | GDH001 | 铬钝化模板 | 4930 | 2024-08-03 | 2024-08-03 | 5 | 2024-08-04 10:27:54 | 2024-08-04 10:28:46 | 江苏东方九天新能源材料有限公司 | 277284 | 陈猛 |  |  | 0.125 | 0 | 760 | 1 | JG12240703661 |  | 1 |  | 是 | 1
铬钝化 | JG12240703912 | JG12240703912 | 0.1 | 710 | 12380 | 6581 |  |  | 东方铬钝化950 | 合格 | 合格品 | 甲 | 孙槐兵 | 6620 | 0.9941 | / | 30210015 | 光亮卷 | 0.1-SPCC | 30110014 | 铬钝化卷 | 0.1-SPCC | 10 | MO002323 | MO002323-002 | GDH001 | 铬钝化模板 | 6620 | 2024-08-04 | 2024-08-04 | 5 | 2024-08-04 09:53:27 | 2024-08-04 09:53:54 | 江苏东方九天新能源材料有限公司 | 278719 | 孙槐兵 |  |  | 0.1 | 0 | 710 | 1 | JG12240703912 |  | 1 |  | 是 | 1
铬钝化 | JG12240703461 | JG122407034612 | 0.1 | 760 | 7230 | 4103 |  |  | 东方铬钝化950 | 合格 | 合格品 | 甲 | 韩康 | 4103 | 1 | / | 30210015 | 光亮卷 | 0.1-SPCC | 30110014 | 铬钝化卷 | 0.1-SPCC | 10 | MO002270 | MO002270-006-02 | GDH001 | 铬钝化模板 | 6460 | 2024-08-02 | 2024-08-02 | 5 | 2024-08-04 08:11:58 | 2024-08-04 09:38:11 | 江苏东方九天新能源材料有限公司 |  | 孙槐兵 |  | 1 | 0.1 | 7230 | 760 | 1 | JG122407034612 |  | 1 | s色差 5100米孔洞大小0.44操360 | 是 | 1
铬钝化 | JG12240703461 | JG122407034611 | 0.1 | 760 | 4100 | 2339 | S色差(色差 320米1个孔洞 横向264.6 大小1.41) |  | 东方铬钝化950 | 合格 | 合格品 | 甲 | 韩康 | 2339 | 1 | / | 30210015 | 光亮卷 | 0.1-SPCC | 30110014 | 铬钝化卷 | 0.1-SPCC | 10 | MO002270 | MO002270-006-01 | GDH001 | 铬钝化模板 | 6460 | 2024-08-02 | 2024-08-02 | 5 | 2024-08-04 08:11:58 | 2024-08-04 09:38:11 | 江苏东方九天新能源材料有限公司 |  | 孙槐兵 |  | 1 | 0.1 | 4100 | 760 | 1 | JG122407034611 |  | 1 | S色差(色差 320米1个孔洞 横向264.6 大小1.41) | 是 | 1