## sheet1
工序名称 | 批号 | 新卷号 | 出料厚度 | 出料宽度 | 出料长度 | 出料重量 | 备注 | 膜名称 | 机组名称 | 工序状态 | 检验结果 | 班组 | 参与人 | 来料重量 | 成材率 | 工序要求 | 来料编码 | 来料名称 | 来料规格 | 产品编码 | 产品名称 | 产品规格 | 排序 | 主计划号 | 子计划号 | 工序流程编码 | 工序流程名称 | 工单需求 | 计划开始时间 | 计划结束时间 | 工单状态 | 实际开始时间 | 产出时间 | 组织名称 | 卷号ID | 操作工人 | 报工人 | 检验 | 来料厚度 | 来料长度 | 来料宽度 | 是否分卷 | 原卷号 | 工单要求 | 是否成品 | 不良现象 | 是否入库 | 入库审核
覆膜 | JG1224070275 | JG12240702753 | 0.25 | 610 | 3210 | 2506 | Z振纹(尾传动侧20公分宽振纹) | 明绿改性膜-2 | 九天覆膜-8 | 合格 | 合格品 | 乙 | 何志宏 | 2506 | 1 | / | 30110011 | 铬钝化卷 | 0.15-SPCC | 30312017 | 双面钢塑复合卷 | 0.25-SPCC | 10 | MO002252 | MO002252-003-03 | FM001 | 覆膜模板 | 6981 | 2024-08-01 | 2024-08-01 | 3 | 2024-08-05 05:16:55 | 2024-08-05 08:11:16 | 江苏九天光电科技有限公司 | 0 | 何志宏 |  | 1 | 0.25 | 3210 | 610 | 1 | JG12240702753 |  | 1 | Z振纹(尾传动侧20公分宽振纹)
覆膜 | JG1224070275 | JG12240702752 | 0.25 | 610 | 3200 | 2496 |  | 明绿改性膜-2 | 九天覆膜-8 | 合格 | 合格品 | 乙 | 何志宏 | 2496 | 1 | / | 30110011 | 铬钝化卷 | 0.15-SPCC | 30312017 | 双面钢塑复合卷 | 0.25-SPCC | 10 | MO002252 | MO002252-003-02 | FM001 | 覆膜模板 | 6981 | 2024-08-01 | 2024-08-01 | 3 | 2024-08-05 05:16:55 | 2024-08-05 08:11:16 | 江苏九天光电科技有限公司 | 0 | 何志宏 |  | 1 | 0.25 | 3200 | 610 | 1 | JG12240702752 |  | 1
覆膜 | JG1224070275 | JG12240702751 | 0.25 | 610 | 3200 | 2500 | K孔洞(470-480米传动侧5公分3个0.17-0.11mm2孔洞) | 明绿改性膜-2 | 九天覆膜-8 | 合格 | 合格品 | 乙 | 何志宏 | 2500 | 1 | / | 30110011 | 铬钝化卷 | 0.15-SPCC | 30312017 | 双面钢塑复合卷 | 0.25-SPCC | 10 | MO002252 | MO002252-003-01 | FM001 | 覆膜模板 | 6981 | 2024-08-01 | 2024-08-01 | 3 | 2024-08-05 05:16:55 | 2024-08-05 08:11:16 | 江苏九天光电科技有限公司 | 0 | 何志宏 |  | 1 | 0.25 | 3200 | 610 | 1 | JG12240702751 |  | 1 | K孔洞(470-480米传动侧5公分3个0.17-0.11mm2孔洞)
覆膜 | JG1224040090-1 | JG1224040090-13 | 0.19 | 710 | 3200 | 1914 | H花辊印(板面有碱液斑，操作侧花辊印，板面有锈斑点) | 明绿改性膜-1 | 九天覆膜-9 | 合格 | 合格品 | 乙 | 黄宏涛,李忠 | 1914 | 1 | / | 30110014 | 铬钝化卷 | 0.1-SPCC | 30312002 | 双面钢塑复合卷 | 0.19-SPCC | 10 | MO001256 | MO001256-001-03 | FM001 | 覆膜模板 | 5459 | 2024-07-05 | 2024-07-05 | 2 | 2024-08-05 06:10:16 | 2024-08-05 08:02:12 | 江苏九天光电科技有限公司 | 252952 | 李忠 |  | 1 | 0.19 | 3200 | 710 | 1 | JG1224040090-13 |  | 1 | H花辊印(板面有碱液斑，操作侧花辊印，板面有锈斑点)碱液斑重发黄明显，传边缩芯5公分
覆膜 | JG1224040090-1 | JG1224040090-12 | 0.19 | 710 | 3460 | 2068 | H花辊印(板面有碱液斑，操作侧花辊印) | 明绿改性膜-1 | 九天覆膜-9 | 合格 | 合格品 | 乙 | 黄宏涛,李忠 | 2068 | 1 | / | 30110014 | 铬钝化卷 | 0.1-SPCC | 30312002 | 双面钢塑复合卷 | 0.19-SPCC | 10 | MO001256 | MO001256-001-02 | FM001 | 覆膜模板 | 5459 | 2024-07-05 | 2024-07-05 | 2 | 2024-08-05 06:10:16 | 2024-08-05 08:02:12 | 江苏九天光电科技有限公司 | 252952 | 李忠 |  | 1 | 0.19 | 3460 | 710 | 1 | JG1224040090-12 |  | 1 | H花辊印(板面有碱液斑，操作侧花辊印)板面有锈斑点
覆膜 | JG1224040090-1 | JG1224040090-11 | 0.19 | 710 | 3460 | 2074 | H花辊印(板面有碱液斑，操作侧花辊印) | 明绿改性膜-1 | 九天覆膜-9 | 合格 | 合格品 | 乙 | 黄宏涛,李忠 | 2074 | 1 | / | 30110014 | 铬钝化卷 | 0.1-SPCC | 30312002 | 双面钢塑复合卷 | 0.19-SPCC | 10 | MO001256 | MO001256-001-01 | FM001 | 覆膜模板 | 5459 | 2024-07-05 | 2024-07-05 | 2 | 2024-08-05 06:10:16 | 2024-08-05 08:02:12 | 江苏九天光电科技有限公司 | 252952 | 李忠 |  | 1 | 0.19 | 3460 | 710 | 1 | JG1224040090-11 |  | 1 | H花辊印(板面有碱液斑，操作侧花辊印)板面有锈斑点
覆膜 | JG0023120024-1 | JG0023120024-12 | 0.15 | 610 | 4280 | 2106 |  | 明绿改性膜-1 | 九天覆膜-8 | 合格 | 合格品 | 乙 | 冯忠平,桑永辉 | 2106 | 1 | / | 30110014 | 铬钝化卷 | 0.1-SPCC | 30311002 | 单面钢塑复合卷 | 0.15-SPCC | 10 | MO002260 | MO002260-001-02 | FM001 | 覆膜模板 | 5584 | 2024-08-02 | 2024-08-02 | 3 | 2024-08-05 03:55:32 | 2024-08-05 07:10:47 | 江苏九天光电科技有限公司 | 0 | 冯忠平 |  | 1 | 0.15 | 4280 | 610 | 1 | JG0023120024-12 |  | 1 |  | 是 | 1
覆膜 | JG0023120024-1 | JG0023120024-11 | 0.15 | 610 | 4150 | 2038 |  | 明绿改性膜-1 | 九天覆膜-8 | 合格 | 合格品 | 乙 | 冯忠平,桑永辉 | 2038 | 1 | / | 30110014 | 铬钝化卷 | 0.1-SPCC | 30311002 | 单面钢塑复合卷 | 0.15-SPCC | 10 | MO002260 | MO002260-001-01 | FM001 | 覆膜模板 | 5584 | 2024-08-02 | 2024-08-02 | 3 | 2024-08-05 03:55:32 | 2024-08-05 07:10:47 | 江苏九天光电科技有限公司 | 0 | 冯忠平 |  | 1 | 0.15 | 4150 | 610 | 1 | JG0023120024-11 |  | 1 |  | 是 | 1
覆膜 | JG1224040252-21 | JG1224040252-212 | 0.19 | 710 | 3420 | 2078 | 尾部操作侧15公分处有来料顶伤轻微凹印，碱液斑重 | 明绿改性膜-1 | 九天覆膜-9 | 合格 | 让步接收 | 乙 | 黄宏涛,李忠 | 2078 | 1 | / | 30110014 | 铬钝化卷 | 0.1-SPCC | 30312002 | 双面钢塑复合卷 | 0.19-SPCC | 10 | MO001335 | MO001335-005-02 | FM001 | 覆膜模板 | 3690 | 2024-07-07 | 2024-07-07 | 2 | 2024-08-05 04:19:50 | 2024-08-05 05:32:49 | 江苏九天光电科技有限公司 | 226233 | 李忠 |  | 1 | 0.19 | 3420 | 710 | 1 | JG1224040252-212 |  | 1 | A凹印(尾部操作侧15公分处有来料顶伤轻微凹印) | 是 | 1
覆膜 | JG1224040252-21 | JG1224040252-211 | 0.19 | 710 | 3350 | 2040 | 2410米传边5公分处1个4.69平方毫米孔洞(已夹纸） | 明绿改性膜-1 | 九天覆膜-9 | 待判定 | 5 | 乙 | 黄宏涛,李忠 | 2040 | 1 | / | 30110014 | 铬钝化卷 | 0.1-SPCC | 30312002 | 双面钢塑复合卷 | 0.19-SPCC | 10 | MO001335 | MO001335-005-01 | FM001 | 覆膜模板 | 3690 | 2024-07-07 | 2024-07-07 | 2 | 2024-08-05 04:19:50 | 2024-08-05 05:32:49 | 江苏九天光电科技有限公司 | 226233 | 李忠 |  | 1 | 0.19 | 3350 | 710 | 1 | JG1224040252-211 |  | 1 | K孔洞(2410米夹纸处传边5公分处1个4.69平方毫米孔洞)
覆膜 | JG1224070460 | JG12240704603 | 0.25 | 610 | 3190 | 2416 |  | 明绿改性膜-2 | 九天覆膜-8 | 合格 | 合格品 | 乙 | 何志宏 | 2416 | 1 | / | 30110011 | 铬钝化卷 | 0.15-SPCC | 30312017 | 双面钢塑复合卷 | 0.25-SPCC | 10 | MO002328 | MO002328-003-03 | FM001 | 覆膜模板 | 6777 | 2024-08-04 | 2024-08-04 | 3 | 2024-08-05 02:32:57 | 2024-08-05 05:13:03 | 江苏九天光电科技有限公司 | 278792 | 何志宏 |  | 1 | 0.25 | 3190 | 610 | 1 | JG12240704603 |  | 1 |  | 是 | 1
覆膜 | JG1224070460 | JG12240704602 | 0.25 | 610 | 3200 | 2426 |  | 明绿改性膜-2 | 九天覆膜-8 | 合格 | 合格品 | 乙 | 何志宏 | 2426 | 1 | / | 30110011 | 铬钝化卷 | 0.15-SPCC | 30312017 | 双面钢塑复合卷 | 0.25-SPCC | 10 | MO002328 | MO002328-003-02 | FM001 | 覆膜模板 | 6777 | 2024-08-04 | 2024-08-04 | 3 | 2024-08-05 02:32:57 | 2024-08-05 05:13:03 | 江苏九天光电科技有限公司 | 278792 | 何志宏 |  | 1 | 0.25 | 3200 | 610 | 1 | JG12240704602 |  | 1 |  | 是 | 1
覆膜 | JG1224070460 | JG12240704601 | 0.25 | 610 | 3220 | 2442 | 来料510-515米传动侧10-25公分虫斑，凹印3公分大，130米传动侧9公分2个0.23mm2孔洞，，1820米操作侧2公分4个0.11-0.17mm2孔洞 | 明绿改性膜-2 | 九天覆膜-8 | 待判定 | 5 | 乙 | 何志宏 | 2442 | 1 | / | 30110011 | 铬钝化卷 | 0.15-SPCC | 30312017 | 双面钢塑复合卷 | 0.25-SPCC | 10 | MO002328 | MO002328-003-01 | FM001 | 覆膜模板 | 6777 | 2024-08-04 | 2024-08-04 | 3 | 2024-08-05 02:32:57 | 2024-08-05 05:13:03 | 江苏九天光电科技有限公司 | 278792 | 何志宏 |  | 1 | 0.25 | 3220 | 610 | 1 | JG12240704601 |  | 1 | C虫斑(来料510-515米传动侧10-25公分虫斑凹印3公分大)K孔洞(130米传动侧9公分2个0.23mm2孔洞，，1820米操作侧2公分4个0.11-0.17mm2孔洞)
覆膜 | JG1224040251-22 | JG1224040251-222 | 0.19 | 710 | 3480 | 2090 | 板面有花辊印，白斑，碱液斑，内圈有小锈斑点 | 明绿改性膜-1 | 九天覆膜-9 | 合格 | 让步接收 | 乙 | 黄宏涛,李忠 | 2090 | 1 | / | 30110014 | 铬钝化卷 | 0.1-SPCC | 30312002 | 双面钢塑复合卷 | 0.19-SPCC | 10 | MO001335 | MO001335-006-02 | FM001 | 覆膜模板 | 3780 | 2024-07-07 | 2024-07-07 | 5 | 2024-08-05 03:09:53 | 2024-08-05 04:07:53 | 江苏九天光电科技有限公司 | 226232 | 冯忠平 |  | 1 | 0.19 | 3480 | 710 | 1 | JG1224040251-222 |  | 1 | H花辊印(板面有花辊印，白斑，碱液斑。) | 是 | 1
覆膜 | JG1224040251-22 | JG1224040251-221 | 0.19 | 710 | 3490 | 2102 | 板面有花辊印，白斑，碱液斑，小锈斑点 | 明绿改性膜-1 | 九天覆膜-9 | 合格 | 让步接收 | 乙 | 黄宏涛,李忠 | 2102 | 1 | / | 30110014 | 铬钝化卷 | 0.1-SPCC | 30312002 | 双面钢塑复合卷 | 0.19-SPCC | 10 | MO001335 | MO001335-006-01 | FM001 | 覆膜模板 | 3780 | 2024-07-07 | 2024-07-07 | 5 | 2024-08-05 03:09:53 | 2024-08-05 04:07:53 | 江苏九天光电科技有限公司 | 226232 | 冯忠平 |  | 1 | 0.19 | 3490 | 710 | 1 | JG1224040251-221 |  | 1 | H花辊有花辊印，白斑，碱液斑)印(板面。 | 是 | 1
覆膜 | JG122406033112 | JG122406033112 | 0.15 | 610 | 3700 | 1846 | 来料双边浪边,起筋重导致传动侧多处缩芯5cm. | 明绿改性膜-1 | 九天覆膜-5 | 待判定 | 5 | 乙 | 冯忠平,桑永辉 | 1789 | 1.0319 | / | 30110014 | 铬钝化卷 | 0.1-SPCC | 30311002 | 单面钢塑复合卷 | 0.15-SPCC | 10 | MO002164 | MO002164-001 | FM001 | 覆膜模板 | 1789 | 2024-07-29 | 2024-07-29 | 3 | 2024-08-05 02:57:59 | 2024-08-05 03:55:15 | 江苏九天光电科技有限公司 | 266809 | 冯忠平 |  |  | 0.1 | 3800 | 610 | 1 | JG122406033112 |  | 1 | S色差(来料双边浪边起筋重导致传动侧多处缩芯5cm.) | 否 | 0
覆膜 | JG12240700401 | JG122407004013 | 0.15 | 610 | 4000 | 1984 | 尾缩芯折印 振纹,轻黄 | 明绿改性膜-1 | 九天覆膜-8 | 合格 | 让步接收 | 乙 | 冯忠平,桑永辉 | 1984 | 1 | / | 30110014 | 铬钝化卷 | 0.1-SPCC | 30311002 | 单面钢塑复合卷 | 0.15-SPCC | 10 | MO002048 | MO002048-001-03 | FM001 | 覆膜模板 | 5485 | 2024-07-25 | 2024-07-25 | 5 | 2024-08-04 23:44:38 | 2024-08-05 02:51:38 | 江苏九天光电科技有限公司 | 0 | 冯忠平 |  | 1 | 0.15 | 4000 | 610 | 1 | JG122407004013 |  | 1 | S色差(尾缩芯折印 振纹轻黄) | 是 | 1
覆膜 | JG12240700401 | JG122407004012 | 0.15 | 610 | 4200 | 2074 |  | 明绿改性膜-1 | 九天覆膜-8 | 合格 | 合格品 | 乙 | 冯忠平,桑永辉 | 2074 | 1 | / | 30110014 | 铬钝化卷 | 0.1-SPCC | 30311002 | 单面钢塑复合卷 | 0.15-SPCC | 10 | MO002048 | MO002048-001-02 | FM001 | 覆膜模板 | 5485 | 2024-07-25 | 2024-07-25 | 5 | 2024-08-04 23:44:38 | 2024-08-05 02:51:38 | 江苏九天光电科技有限公司 | 0 | 冯忠平 |  | 1 | 0.15 | 4200 | 610 | 1 | JG122407004012 |  | 1 |  | 是 | 1
覆膜 | JG12240700401 | JG122407004011 | 0.15 | 610 | 3500 | 1724 |  | 明绿改性膜-1 | 九天覆膜-8 | 合格 | 合格品 | 乙 | 冯忠平,桑永辉 | 1724 | 1 | / | 30110014 | 铬钝化卷 | 0.1-SPCC | 30311002 | 单面钢塑复合卷 | 0.15-SPCC | 10 | MO002048 | MO002048-001-01 | FM001 | 覆膜模板 | 5485 | 2024-07-25 | 2024-07-25 | 5 | 2024-08-04 23:44:38 | 2024-08-05 02:51:38 | 江苏九天光电科技有限公司 | 0 | 冯忠平 |  | 1 | 0.15 | 3500 | 610 | 1 | JG122407004011 |  | 1 |  | 是 | 1
覆膜 | JG1224040093-12 | JG1224040093-12 | 0.19 | 710 | 3200 | 1942 | 1188米传动侧约25公分处1个4.33平方毫米孔洞（已夹纸） | 明绿改性膜-1 | 九天覆膜-9 | 待判定 | 5 | 乙 | 黄宏涛,李忠 | 1737 | 1.118 | / | 30110014 | 铬钝化卷 | 0.1-SPCC | 30312002 | 双面钢塑复合卷 | 0.19-SPCC | 10 | MO002261 | MO002261-003 | FM001 | 覆膜模板 | 1737 | 2024-08-02 | 2024-08-02 | 3 | 2024-08-05 01:40:53 | 2024-08-05 02:08:58 | 江苏九天光电科技有限公司 | 275331 | 李忠 |  |  | 0.1 | 0 | 710 | 1 | JG1224040093-12 |  | 1 | K孔洞(1188米夹纸处传动侧约25公分处1个4.33平方毫米孔洞) | 否 | 0
覆膜 | JG1224040255-2 | JG1224040255-24 | 0.19 | 710 | 3000 | 1808 | 2050-2060米内操作侧20公分处有3个0.44-0.35平方毫米；2384米，2650米，2730米，2910米，2940米，2950米，2980米操作侧28-36公分内各有1个孔洞，大小0.18-0.440平方毫米，卷芯1000米内来料操边起筋重，操边1公分宽起筋翘边，尾部500米内操边有缩芯折印，抗拉低319 | 明绿改性膜-1 | 九天覆膜-9 | 待判定 | 5 | 乙 | 黄宏涛,李忠 | 1808 | 1 | / | 30110014 | 铬钝化卷 | 0.1-SPCC | 30312002 | 双面钢塑复合卷 | 0.19-SPCC | 10 | MO001256 | MO001256-008-04 | FM001 | 覆膜模板 | 6601 | 2024-07-05 | 2024-07-05 | 2 | 2024-08-04 23:40:14 | 2024-08-05 01:33:19 | 江苏九天光电科技有限公司 | 252956 | 李忠 |  | 1 | 0.19 | 3000 | 710 | 1 | JG1224040255-24 |  | 1 | K孔洞(2050-2060米内操作侧20公分处有3个孔洞，大小0.44-0.35平方毫米；2384米，2650米，2730米，2910米，2940米，2950米，2980米操作侧28-36公分内各有1个孔洞，大小0.18-0.440平方毫米),Q翘边(卷芯1000米内来料操边起筋重，操边1公分宽起筋翘边，尾部500米内操边有缩芯折印)
覆膜 | JG1224040255-2 | JG1224040255-23 | 0.19 | 710 | 3000 | 1818 |  | 明绿改性膜-1 | 九天覆膜-9 | 合格 | 合格品 | 乙 | 黄宏涛,李忠 | 1818 | 1 | / | 30110014 | 铬钝化卷 | 0.1-SPCC | 30312002 | 双面钢塑复合卷 | 0.19-SPCC | 10 | MO001256 | MO001256-008-03 | FM001 | 覆膜模板 | 6601 | 2024-07-05 | 2024-07-05 | 2 | 2024-08-04 23:40:14 | 2024-08-05 01:33:19 | 江苏九天光电科技有限公司 | 252956 | 李忠 |  | 1 | 0.19 | 3000 | 710 | 1 | JG1224040255-23 |  | 1 |  | 是 | 1
覆膜 | JG1224040255-2 | JG1224040255-22 | 0.19 | 710 | 3040 | 1838 |  | 明绿改性膜-1 | 九天覆膜-9 | 合格 | 合格品 | 乙 | 黄宏涛,李忠 | 1838 | 1 | / | 30110014 | 铬钝化卷 | 0.1-SPCC | 30312002 | 双面钢塑复合卷 | 0.19-SPCC | 10 | MO001256 | MO001256-008-02 | FM001 | 覆膜模板 | 6601 | 2024-07-05 | 2024-07-05 | 2 | 2024-08-04 23:40:14 | 2024-08-05 01:33:19 | 江苏九天光电科技有限公司 | 252956 | 李忠 |  | 1 | 0.19 | 3040 | 710 | 1 | JG1224040255-22 |  | 1 |  | 是 | 1
覆膜 | JG1224040255-2 | JG1224040255-21 | 0.19 | 710 | 3010 | 1828 | 卷芯600米内传动侧25-40公分内松花印，卷芯350米内松花印重，有手感，疑似有叠带，内50米松花印有叠带 | 明绿改性膜-1 | 九天覆膜-9 | 待判定 | 5 | 乙 | 黄宏涛,李忠 | 1828 | 1 | / | 30110014 | 铬钝化卷 | 0.1-SPCC | 30312002 | 双面钢塑复合卷 | 0.19-SPCC | 10 | MO001256 | MO001256-008-01 | FM001 | 覆膜模板 | 6601 | 2024-07-05 | 2024-07-05 | 2 | 2024-08-04 23:40:14 | 2024-08-05 01:33:19 | 江苏九天光电科技有限公司 | 252956 | 李忠 |  | 1 | 0.19 | 3010 | 710 | 1 | JG1224040255-21 |  | 1 | D叠带(卷芯600米内传动侧25-40公分内松花印，卷芯350米内松花印重，有手感，疑似有叠带，内50米松花印有叠带)
覆膜 | JG1224070305 | JG12240703053 | 0.25 | 610 | 2330 | 1806 |  | 明绿改性膜-2 | 九天覆膜-8 | 合格 | 合格品 | 甲 | 何志宏 | 1806 | 1 | / | 30110011 | 铬钝化卷 | 0.15-SPCC | 30312017 | 双面钢塑复合卷 | 0.25-SPCC | 10 | MO002328 | MO002328-004-03 | FM001 | 覆膜模板 | 5127 | 2024-08-04 | 2024-08-04 | 5 | 2024-08-04 22:18:23 | 2024-08-05 00:09:27 | 江苏九天光电科技有限公司 | 278790 | 徐新圣 |  | 1 | 0.25 | 2330 | 610 | 1 | JG12240703053 |  | 1 |  | 是 | 1
覆膜 | JG1224070305 | JG12240703052 | 0.25 | 610 | 2375 | 1844 |  | 明绿改性膜-2 | 九天覆膜-8 | 合格 | 合格品 | 甲 | 何志宏 | 1844 | 1 | / | 30110011 | 铬钝化卷 | 0.15-SPCC | 30312017 | 双面钢塑复合卷 | 0.25-SPCC | 10 | MO002328 | MO002328-004-02 | FM001 | 覆膜模板 | 5127 | 2024-08-04 | 2024-08-04 | 5 | 2024-08-04 22:18:23 | 2024-08-05 00:09:27 | 江苏九天光电科技有限公司 | 278790 | 徐新圣 |  | 1 | 0.25 | 2375 | 610 | 1 | JG12240703052 |  | 1 |  | 是 | 1
覆膜 | JG1224070305 | JG12240703051 | 0.25 | 610 | 2375 | 1840 |  | 明绿改性膜-2 | 九天覆膜-8 | 合格 | 合格品 | 甲 | 何志宏 | 1840 | 1 | / | 30110011 | 铬钝化卷 | 0.15-SPCC | 30312017 | 双面钢塑复合卷 | 0.25-SPCC | 10 | MO002328 | MO002328-004-01 | FM001 | 覆膜模板 | 5127 | 2024-08-04 | 2024-08-04 | 5 | 2024-08-04 22:18:23 | 2024-08-05 00:09:27 | 江苏九天光电科技有限公司 | 278790 | 徐新圣 |  | 1 | 0.25 | 2375 | 610 | 1 | JG12240703051 |  | 1 |  | 是 | 1
覆膜 | JG1224060280 | JG12240602803 | 0.15 | 610 | 4020 | 1996 | 尾部缩芯折印 | 明绿改性膜-1 | 九天覆膜-8 | 合格 | 让步接收 | 甲 | 徐刚,徐兴良 | 1996 | 1 | / | 30110014 | 铬钝化卷 | 0.1-SPCC | 30311002 | 单面钢塑复合卷 | 0.15-SPCC | 10 | MO002048 | MO002048-011-03 | FM001 | 覆膜模板 | 5693 | 2024-07-25 | 2024-07-25 | 3 | 2024-08-04 16:59:00 | 2024-08-04 23:40:06 | 江苏九天光电科技有限公司 | 0 | 徐兴良 |  | 1 | 0.15 | 4020 | 610 | 1 | JG12240602803 |  | 1 | S色差(尾部缩芯折印) | 是 | 1
覆膜 | JG1224060280 | JG12240602802 | 0.15 | 610 | 4180 | 2070 |  | 明绿改性膜-1 | 九天覆膜-8 | 合格 | 合格品 | 甲 | 徐刚,徐兴良 | 2070 | 1 | / | 30110014 | 铬钝化卷 | 0.1-SPCC | 30311002 | 单面钢塑复合卷 | 0.15-SPCC | 10 | MO002048 | MO002048-011-02 | FM001 | 覆膜模板 | 5693 | 2024-07-25 | 2024-07-25 | 3 | 2024-08-04 16:59:00 | 2024-08-04 23:40:06 | 江苏九天光电科技有限公司 | 0 | 徐兴良 |  | 1 | 0.15 | 4180 | 610 | 1 | JG12240602802 |  | 1 |  | 是 | 1
覆膜 | JG1224060280 | JG12240602801 | 0.15 | 610 | 3870 | 1917 | 3400-3470米操作侧约20公分处顶伤凹印约1公分。有虫斑 | 明绿改性膜-1 | 九天覆膜-8 | 待判定 | 5 | 甲 | 徐刚,徐兴良 | 1917 | 1 | / | 30110014 | 铬钝化卷 | 0.1-SPCC | 30311002 | 单面钢塑复合卷 | 0.15-SPCC | 10 | MO002048 | MO002048-011-01 | FM001 | 覆膜模板 | 5693 | 2024-07-25 | 2024-07-25 | 3 | 2024-08-04 16:59:00 | 2024-08-04 23:40:06 | 江苏九天光电科技有限公司 | 0 | 徐兴良 |  | 1 | 0.15 | 3870 | 610 | 1 | JG12240602801 |  | 1 | D顶伤印(3400-3470米操作侧约20公分处顶伤凹印约1公分。有虫尸。)
覆膜 | JG122405506023 | JG122405506023 | 0.165 | 760 | 4000 | 2484 | 卷芯200-250米内传边有碎边缺口宽3-5毫米，实际米数3980米 | 明绿改性膜-1 | 九天覆膜-9 | 合格 | 让步接收 | 乙 | 黄宏涛,李忠 | 2313 | 1.0739 | / | 30110014 | 铬钝化卷 | 0.1-SPCC | 30312001 | 双面钢塑复合卷 | 0.165-SPCC | 10 | MO001822 | MO001822-001 | FM001 | 覆膜模板 | 2313 | 2024-07-19 | 2024-07-19 | 5 | 2024-08-04 22:33:48 | 2024-08-04 23:00:42 | 江苏九天光电科技有限公司 | 249871 | 李忠 |  |  | 0.1 | 0 | 760 | 1 | JG122405506023 |  | 1 | Q缺口(卷芯200-250米内传边有碎边缺口宽3-5毫米) | 是 | 1
覆膜 | JG1224070332 | JG12240703324 | 0.25 | 610 | 2300 | 1750 |  | 明绿改性膜-2 | 九天覆膜-5 | 合格 | 合格品 | 甲 | 成防萍,徐新圣 | 1750 | 1 | / | 30110011 | 铬钝化卷 | 0.15-SPCC | 30312017 | 双面钢塑复合卷 | 0.25-SPCC | 10 | MO002328 | MO002328-002-04 | FM001 | 覆膜模板 | 6521 | 2024-08-04 | 2024-08-04 | 5 | 2024-08-04 16:51:41 | 2024-08-04 22:15:54 | 江苏九天光电科技有限公司 | 278791 | 徐新圣 |  | 1 | 0.25 | 2300 | 610 | 1 | JG12240703324 |  | 1 |  | 是 | 1
覆膜 | JG1224070332 | JG12240703323 | 0.25 | 610 | 2300 | 1758 |  | 明绿改性膜-2 | 九天覆膜-5 | 合格 | 合格品 | 甲 | 成防萍,徐新圣 | 1758 | 1 | / | 30110011 | 铬钝化卷 | 0.15-SPCC | 30312017 | 双面钢塑复合卷 | 0.25-SPCC | 10 | MO002328 | MO002328-002-03 | FM001 | 覆膜模板 | 6521 | 2024-08-04 | 2024-08-04 | 5 | 2024-08-04 16:51:41 | 2024-08-04 22:15:54 | 江苏九天光电科技有限公司 | 278791 | 徐新圣 |  | 1 | 0.25 | 2300 | 610 | 1 | JG12240703323 |  | 1 |  | 是 | 1
覆膜 | JG1224070332 | JG12240703322 | 0.25 | 610 | 2300 | 1754 |  | 明绿改性膜-2 | 九天覆膜-5 | 合格 | 合格品 | 甲 | 成防萍,徐新圣 | 1754 | 1 | / | 30110011 | 铬钝化卷 | 0.15-SPCC | 30312017 | 双面钢塑复合卷 | 0.25-SPCC | 10 | MO002328 | MO002328-002-02 | FM001 | 覆膜模板 | 6521 | 2024-08-04 | 2024-08-04 | 5 | 2024-08-04 16:51:41 | 2024-08-04 22:15:54 | 江苏九天光电科技有限公司 | 278791 | 徐新圣 |  | 1 | 0.25 | 2300 | 610 | 1 | JG12240703322 |  | 1 |  | 是 | 1
覆膜 | JG1224070332 | JG12240703321 | 0.25 | 610 | 2300 | 1756 |  | 明绿改性膜-2 | 九天覆膜-5 | 合格 | 合格品 | 甲 | 成防萍,徐新圣 | 1756 | 1 | / | 30110011 | 铬钝化卷 | 0.15-SPCC | 30312017 | 双面钢塑复合卷 | 0.25-SPCC | 10 | MO002328 | MO002328-002-01 | FM001 | 覆膜模板 | 6521 | 2024-08-04 | 2024-08-04 | 5 | 2024-08-04 16:51:41 | 2024-08-04 22:15:54 | 江苏九天光电科技有限公司 | 278791 | 徐新圣 |  | 1 | 0.25 | 2300 | 610 | 1 | JG12240703321 |  | 1 |  | 是 | 1
覆膜 | JG12240703431 | JG122407034313 | 0.165 | 760 | 4370 | 2698 |  | 明绿改性膜-1 | 九天覆膜-9 | 合格 | 合格品 | 甲 | 顾志明,倪志宏 | 2698 | 1 | / | 30110014 | 铬钝化卷 | 0.1-SPCC | 30312001 | 双面钢塑复合卷 | 0.165-SPCC | 10 | MO002327 | MO002327-003-03 | FM001 | 覆膜模板 | 7429 | 2024-08-04 | 2024-08-04 | 5 | 2024-08-04 17:02:54 | 2024-08-04 21:57:45 | 江苏九天光电科技有限公司 | 0 | 顾志明 |  | 1 | 0.165 | 4370 | 760 | 1 | JG122407034313 |  | 1 |  | 是 | 1
覆膜 | JG12240703431 | JG122407034312 | 0.165 | 760 | 4100 | 2526 |  | 明绿改性膜-1 | 九天覆膜-9 | 合格 | 合格品 | 甲 | 顾志明,倪志宏 | 2526 | 1 | / | 30110014 | 铬钝化卷 | 0.1-SPCC | 30312001 | 双面钢塑复合卷 | 0.165-SPCC | 10 | MO002327 | MO002327-003-02 | FM001 | 覆膜模板 | 7429 | 2024-08-04 | 2024-08-04 | 5 | 2024-08-04 17:02:54 | 2024-08-04 21:57:45 | 江苏九天光电科技有限公司 | 0 | 顾志明 |  | 1 | 0.165 | 4100 | 760 | 1 | JG122407034312 |  | 1 |  | 是 | 1
覆膜 | JG12240703431 | JG122407034311 | 0.165 | 760 | 4500 | 2790 | 2100米操作侧34公分处1个 1.4平方毫米 | 明绿改性膜-1 | 九天覆膜-9 | 合格 | 让步接收 | 甲 | 顾志明,倪志宏 | 2790 | 1 | / | 30110014 | 铬钝化卷 | 0.1-SPCC | 30312001 | 双面钢塑复合卷 | 0.165-SPCC | 10 | MO002327 | MO002327-003-01 | FM001 | 覆膜模板 | 7429 | 2024-08-04 | 2024-08-04 | 5 | 2024-08-04 17:02:54 | 2024-08-04 21:57:45 | 江苏九天光电科技有限公司 | 0 | 顾志明 |  | 1 | 0.165 | 4500 | 760 | 1 | JG122407034311 |  | 1 | K孔洞(2100米操作侧34公分处1个 大小1.4平方毫米) | 是 | 1
覆膜 | JG1224060299 | JG12240602993 | 0.15 | 610 | 3930 | 1927 | Z撞伤折印(尾400米操边撞伤印约1公分。) | 明绿改性膜-1 | 九天覆膜-8 | 合格 | 让步接收 | 甲 | 徐刚,徐兴良 | 1927 | 1 | / | 30110014 | 铬钝化卷 | 0.1-SPCC | 30311002 | 单面钢塑复合卷 | 0.15-SPCC | 10 | MO002048 | MO002048-013-03 | FM001 | 覆膜模板 | 5825 | 2024-07-25 | 2024-07-25 | 5 | 2024-08-04 13:00:31 | 2024-08-04 16:51:36 | 江苏九天光电科技有限公司 | 0 | 徐兴良 |  | 1 | 0.15 | 3930 | 610 | 1 | JG12240602993 |  | 1 | Z撞伤折印(尾400米操边撞伤印约1公分。) | 是 | 1
覆膜 | JG1224060299 | JG12240602992 | 0.15 | 610 | 4200 | 2077 | 剥离低5.9 | 明绿改性膜-1 | 九天覆膜-8 | 合格 | 让步接收 | 甲 | 徐刚,徐兴良 | 2077 | 1 | / | 30110014 | 铬钝化卷 | 0.1-SPCC | 30311002 | 单面钢塑复合卷 | 0.15-SPCC | 10 | MO002048 | MO002048-013-02 | FM001 | 覆膜模板 | 5825 | 2024-07-25 | 2024-07-25 | 5 | 2024-08-04 13:00:31 | 2024-08-04 16:51:36 | 江苏九天光电科技有限公司 | 0 | 徐兴良 |  | 1 | 0.15 | 4200 | 610 | 1 | JG12240602992 |  | 1 |  | 是 | 1
覆膜 | JG1224060299 | JG12240602991 | 0.15 | 610 | 4200 | 2075 |  | 明绿改性膜-1 | 九天覆膜-8 | 合格 | 合格品 | 甲 | 徐刚,徐兴良 | 2075 | 1 | / | 30110014 | 铬钝化卷 | 0.1-SPCC | 30311002 | 单面钢塑复合卷 | 0.15-SPCC | 10 | MO002048 | MO002048-013-01 | FM001 | 覆膜模板 | 5825 | 2024-07-25 | 2024-07-25 | 5 | 2024-08-04 13:00:31 | 2024-08-04 16:51:36 | 江苏九天光电科技有限公司 | 0 | 徐兴良 |  | 1 | 0.15 | 4200 | 610 | 1 | JG12240602991 |  | 1 |  | 是 | 1
覆膜 | JG1224070463 | JG12240704634 | 0.25 | 610 | 2340 | 1778 | 边部轻振纹 | 明绿改性膜-2 | 九天覆膜-5 | 合格 | 让步接收 | 甲 | 成防萍,徐新圣 | 1778 | 1 | / | 30110011 | 铬钝化卷 | 0.15-SPCC | 30312017 | 双面钢塑复合卷 | 0.25-SPCC | 10 | MO002311 | MO002311-005-04 | FM001 | 覆膜模板 | 6653 | 2024-08-03 | 2024-08-03 | 5 | 2024-08-04 13:42:41 | 2024-08-04 16:32:14 | 江苏九天光电科技有限公司 | 0 | 徐新圣 |  | 1 | 0.25 | 2340 | 610 | 1 | JG12240704634 |  | 1 | 边部轻振纹 | 是 | 1
覆膜 | JG1224070463 | JG12240704633 | 0.25 | 610 | 2360 | 1790 |  | 明绿改性膜-2 | 九天覆膜-5 | 合格 | 合格品 | 甲 | 成防萍,徐新圣 | 1790 | 1 | / | 30110011 | 铬钝化卷 | 0.15-SPCC | 30312017 | 双面钢塑复合卷 | 0.25-SPCC | 10 | MO002311 | MO002311-005-03 | FM001 | 覆膜模板 | 6653 | 2024-08-03 | 2024-08-03 | 5 | 2024-08-04 13:42:41 | 2024-08-04 16:32:14 | 江苏九天光电科技有限公司 | 0 | 徐新圣 |  | 1 | 0.25 | 2360 | 610 | 1 | JG12240704633 |  | 1 |  | 是 | 1
覆膜 | JG1224070463 | JG12240704632 | 0.25 | 610 | 2350 | 1790 |  | 明绿改性膜-2 | 九天覆膜-5 | 合格 | 合格品 | 甲 | 成防萍,徐新圣 | 1790 | 1 | / | 30110011 | 铬钝化卷 | 0.15-SPCC | 30312017 | 双面钢塑复合卷 | 0.25-SPCC | 10 | MO002311 | MO002311-005-02 | FM001 | 覆膜模板 | 6653 | 2024-08-03 | 2024-08-03 | 5 | 2024-08-04 13:42:41 | 2024-08-04 16:32:14 | 江苏九天光电科技有限公司 | 0 | 徐新圣 |  | 1 | 0.25 | 2350 | 610 | 1 | JG12240704632 |  | 1 |  | 是 | 1
覆膜 | JG1224070463 | JG12240704631 | 0.25 | 610 | 2350 | 1792 | K孔洞(380米传约1公分处孔洞，大小0.11mm2),G辊印(白斑，色差) | 明绿改性膜-2 | 九天覆膜-5 | 合格 | 让步接收 | 甲 | 成防萍,徐新圣 | 1792 | 1 | / | 30110011 | 铬钝化卷 | 0.15-SPCC | 30312017 | 双面钢塑复合卷 | 0.25-SPCC | 10 | MO002311 | MO002311-005-01 | FM001 | 覆膜模板 | 6653 | 2024-08-03 | 2024-08-03 | 5 | 2024-08-04 13:42:41 | 2024-08-04 16:32:14 | 江苏九天光电科技有限公司 | 0 | 徐新圣 |  | 1 | 0.25 | 2350 | 610 | 1 | JG12240704631 |  | 1 | K孔洞(380米传约1公分处孔洞，大小0.11mm2),G辊印(白斑，色差) | 是 | 1
覆膜 | JG12240704052 | JG122407040524 | 0.19 | 710 | 3170 | 1880 |  | 明绿改性膜-1 | 九天覆膜-9 | 合格 | 合格品 | 甲 | 顾志明,倪志宏 | 1880 | 1 | / | 30110014 | 铬钝化卷 | 0.1-SPCC | 30312002 | 双面钢塑复合卷 | 0.19-SPCC | 10 | MO002327 | MO002327-005-04 | FM001 | 覆膜模板 | 6745 | 2024-08-04 | 2024-08-04 | 5 | 2024-08-04 14:20:03 | 2024-08-04 16:02:27 | 江苏九天光电科技有限公司 | 0 | 顾志明 |  | 1 | 0.19 | 3170 | 710 | 1 | JG122407040524 |  | 1 |  | 是 | 1
覆膜 | JG12240704052 | JG122407040523 | 0.19 | 710 | 3100 | 1846 |  | 明绿改性膜-1 | 九天覆膜-9 | 合格 | 合格品 | 甲 | 顾志明,倪志宏 | 1846 | 1 | / | 30110014 | 铬钝化卷 | 0.1-SPCC | 30312002 | 双面钢塑复合卷 | 0.19-SPCC | 10 | MO002327 | MO002327-005-03 | FM001 | 覆膜模板 | 6745 | 2024-08-04 | 2024-08-04 | 5 | 2024-08-04 14:20:03 | 2024-08-04 16:02:27 | 江苏九天光电科技有限公司 | 0 | 顾志明 |  | 1 | 0.19 | 3100 | 710 | 1 | JG122407040523 |  | 1 |  | 是 | 1
覆膜 | JG12240704052 | JG122407040522 | 0.19 | 710 | 3200 | 1904 | K孔洞(2430米操作侧25公分处1个 大小1.06平方毫米) | 明绿改性膜-1 | 九天覆膜-9 | 合格 | 让步接收 | 甲 | 顾志明,倪志宏 | 1904 | 1 | / | 30110014 | 铬钝化卷 | 0.1-SPCC | 30312002 | 双面钢塑复合卷 | 0.19-SPCC | 10 | MO002327 | MO002327-005-02 | FM001 | 覆膜模板 | 6745 | 2024-08-04 | 2024-08-04 | 5 | 2024-08-04 14:20:03 | 2024-08-04 16:02:27 | 江苏九天光电科技有限公司 | 0 | 顾志明 |  | 1 | 0.19 | 3200 | 710 | 1 | JG122407040522 |  | 1 | K孔洞(2430米操作侧25公分处1个 大小1.06平方毫米) | 是 | 1
覆膜 | JG12240704052 | JG122407040521 | 0.19 | 710 | 3100 | 1846 |  | 明绿改性膜-1 | 九天覆膜-9 | 合格 | 合格品 | 甲 | 顾志明,倪志宏 | 1846 | 1 | / | 30110014 | 铬钝化卷 | 0.1-SPCC | 30312002 | 双面钢塑复合卷 | 0.19-SPCC | 10 | MO002327 | MO002327-005-01 | FM001 | 覆膜模板 | 6745 | 2024-08-04 | 2024-08-04 | 5 | 2024-08-04 14:20:03 | 2024-08-04 16:02:27 | 江苏九天光电科技有限公司 | 0 | 顾志明 |  | 1 | 0.19 | 3100 | 710 | 1 | JG122407040521 |  | 1 |  | 是 | 1
覆膜 | JG1224070331 | JG12240703314 | 0.25 | 610 | 2340 | 1758 |  | 明绿改性膜-2 | 九天覆膜-5 | 合格 | 合格品 | 甲 | 成防萍,徐新圣 | 1758 | 1 | / | 30110011 | 铬钝化卷 | 0.15-SPCC | 30312017 | 双面钢塑复合卷 | 0.25-SPCC | 10 | MO002311 | MO002311-007-04 | FM001 | 覆膜模板 | 6483 | 2024-08-03 | 2024-08-03 | 5 | 2024-08-04 11:16:39 | 2024-08-04 13:39:08 | 江苏九天光电科技有限公司 | 0 | 徐新圣 |  | 1 | 0.25 | 2340 | 610 | 1 | JG12240703314 |  | 1 |  | 是 | 1
覆膜 | JG1224070331 | JG12240703313 | 0.25 | 610 | 2300 | 1720 |  | 明绿改性膜-2 | 九天覆膜-5 | 合格 | 合格品 | 甲 | 成防萍,徐新圣 | 1720 | 1 | / | 30110011 | 铬钝化卷 | 0.15-SPCC | 30312017 | 双面钢塑复合卷 | 0.25-SPCC | 10 | MO002311 | MO002311-007-03 | FM001 | 覆膜模板 | 6483 | 2024-08-03 | 2024-08-03 | 5 | 2024-08-04 11:16:39 | 2024-08-04 13:39:08 | 江苏九天光电科技有限公司 | 0 | 徐新圣 |  | 1 | 0.25 | 2300 | 610 | 1 | JG12240703313 |  | 1 |  | 是 | 1
覆膜 | JG1224070331 | JG12240703312 | 0.25 | 610 | 2350 | 1758 | K孔洞(1660--1750米操边部约2公分6个孔洞，大小0.23-2.3mm2),G辊印(操边部亮辊印，宽约1公分) | 明绿改性膜-2 | 九天覆膜-5 | 合格 | 让步接收 | 甲 | 成防萍,徐新圣 | 1758 | 1 | / | 30110011 | 铬钝化卷 | 0.15-SPCC | 30312017 | 双面钢塑复合卷 | 0.25-SPCC | 10 | MO002311 | MO002311-007-02 | FM001 | 覆膜模板 | 6483 | 2024-08-03 | 2024-08-03 | 5 | 2024-08-04 11:16:39 | 2024-08-04 13:39:08 | 江苏九天光电科技有限公司 | 0 | 徐新圣 |  | 1 | 0.25 | 2350 | 610 | 1 | JG12240703312 |  | 1 | K孔洞(1660--1750米操边部约2公分6个孔洞，大小0.23-2.3mm2),G辊印(操边部亮辊印，宽约1公分) | 是 | 1
覆膜 | JG1224070331 | JG12240703311 | 0.25 | 610 | 2340 | 1750 |  | 明绿改性膜-2 | 九天覆膜-5 | 合格 | 合格品 | 甲 | 成防萍,徐新圣 | 1750 | 1 | / | 30110011 | 铬钝化卷 | 0.15-SPCC | 30312017 | 双面钢塑复合卷 | 0.25-SPCC | 10 | MO002311 | MO002311-007-01 | FM001 | 覆膜模板 | 6483 | 2024-08-03 | 2024-08-03 | 5 | 2024-08-04 11:16:39 | 2024-08-04 13:39:08 | 江苏九天光电科技有限公司 | 0 | 徐新圣 |  | 1 | 0.25 | 2340 | 610 | 1 | JG12240703311 |  | 1 |  | 是 | 1
覆膜 | JG12240704081 | JG122407040814 | 0.19 | 710 | 3070 | 1822 |  | 明绿改性膜-1 | 九天覆膜-9 | 合格 | 合格品 | 甲 | 顾志明,倪志宏 | 1822 | 1 | / | 30110014 | 铬钝化卷 | 0.1-SPCC | 30312002 | 双面钢塑复合卷 | 0.19-SPCC | 10 | MO002327 | MO002327-007-04 | FM001 | 覆膜模板 | 6619 | 2024-08-04 | 2024-08-04 | 5 | 2024-08-04 11:05:44 | 2024-08-04 13:19:40 | 江苏九天光电科技有限公司 | 0 | 顾志明 |  | 1 | 0.19 | 3070 | 710 | 1 | JG122407040814 |  | 1 |  | 是 | 1
覆膜 | JG12240704081 | JG122407040813 | 0.19 | 710 | 3050 | 1818 |  | 明绿改性膜-1 | 九天覆膜-9 | 合格 | 合格品 | 甲 | 顾志明,倪志宏 | 1818 | 1 | / | 30110014 | 铬钝化卷 | 0.1-SPCC | 30312002 | 双面钢塑复合卷 | 0.19-SPCC | 10 | MO002327 | MO002327-007-03 | FM001 | 覆膜模板 | 6619 | 2024-08-04 | 2024-08-04 | 5 | 2024-08-04 11:05:44 | 2024-08-04 13:19:40 | 江苏九天光电科技有限公司 | 0 | 顾志明 |  | 1 | 0.19 | 3050 | 710 | 1 | JG122407040813 |  | 1 |  | 是 | 1
覆膜 | JG12240704081 | JG122407040812 | 0.19 | 710 | 3100 | 1852 |  | 明绿改性膜-1 | 九天覆膜-9 | 合格 | 合格品 | 甲 | 顾志明,倪志宏 | 1852 | 1 | / | 30110014 | 铬钝化卷 | 0.1-SPCC | 30312002 | 双面钢塑复合卷 | 0.19-SPCC | 10 | MO002327 | MO002327-007-02 | FM001 | 覆膜模板 | 6619 | 2024-08-04 | 2024-08-04 | 5 | 2024-08-04 11:05:44 | 2024-08-04 13:19:40 | 江苏九天光电科技有限公司 | 0 | 顾志明 |  | 1 | 0.19 | 3100 | 710 | 1 | JG122407040812 |  | 1 |  | 是 | 1
覆膜 | JG12240704081 | JG122407040811 | 0.19 | 710 | 3050 | 1826 |  | 明绿改性膜-1 | 九天覆膜-9 | 合格 | 合格品 | 甲 | 顾志明,倪志宏 | 1826 | 1 | / | 30110014 | 铬钝化卷 | 0.1-SPCC | 30312002 | 双面钢塑复合卷 | 0.19-SPCC | 10 | MO002327 | MO002327-007-01 | FM001 | 覆膜模板 | 6619 | 2024-08-04 | 2024-08-04 | 5 | 2024-08-04 11:05:44 | 2024-08-04 13:19:40 | 江苏九天光电科技有限公司 | 0 | 顾志明 |  | 1 | 0.19 | 3050 | 710 | 1 | JG122407040811 |  | 1 |  | 是 | 1
覆膜 | JG12240602052 | JG122406020522 | 0.19 | 710 | 3030 | 1836 | K孔洞(520米传动侧约30公分处1个孔洞约6.01平方毫米。【已夹纸】) | 明绿改性膜-1 | 九天覆膜-8 | 合格 | 让步接收 | 甲 | 徐刚,徐兴良 | 1836 | 1 | / | 30110014 | 铬钝化卷 | 0.1-SPCC | 30312002 | 双面钢塑复合卷 | 0.19-SPCC | 10 | MO002017 | MO002017-002-02 | FM001 | 覆膜模板 | 3325 | 2024-07-24 | 2024-07-24 | 5 | 2024-08-04 10:32:31 | 2024-08-04 12:24:44 | 江苏九天光电科技有限公司 | 0 | 徐兴良 |  | 1 | 0.19 | 3030 | 710 | 1 | JG122406020522 |  | 1 | K孔洞(520米传动侧约30公分处1个孔洞约6.01平方毫米。【已夹纸】) | 是 | 1
覆膜 | JG12240602052 | JG122406020521 | 0.19 | 710 | 3060 | 1860 |  | 明绿改性膜-1 | 九天覆膜-8 | 合格 | 合格品 | 甲 | 徐刚,徐兴良 | 1860 | 1 | / | 30110014 | 铬钝化卷 | 0.1-SPCC | 30312002 | 双面钢塑复合卷 | 0.19-SPCC | 10 | MO002017 | MO002017-002-01 | FM001 | 覆膜模板 | 3325 | 2024-07-24 | 2024-07-24 | 5 | 2024-08-04 10:32:31 | 2024-08-04 12:24:44 | 江苏九天光电科技有限公司 | 0 | 徐兴良 |  | 1 | 0.19 | 3060 | 710 | 1 | JG122406020521 |  | 1 |  | 是 | 1
覆膜 | JG1224070312 | JG12240703124 | 0.25 | 610 | 2340 | 1760 | 尾500米板面轻振纹 | 明绿改性膜-2 | 九天覆膜-8 | 合格 | 让步接收 | 甲 | 成防萍,徐新圣 | 1760 | 1 | / | 30110011 | 铬钝化卷 | 0.15-SPCC | 30312017 | 双面钢塑复合卷 | 0.25-SPCC | 10 | MO002311 | MO002311-004-04 | FM001 | 覆膜模板 | 6479 | 2024-08-03 | 2024-08-03 | 5 | 2024-08-04 07:35:03 | 2024-08-04 11:13:35 | 江苏九天光电科技有限公司 | 0 | 徐新圣 |  | 1 | 0.25 | 2340 | 610 | 1 | JG12240703124 |  | 1 | 尾500米板面轻振纹 | 是 | 1
覆膜 | JG1224070312 | JG12240703123 | 0.25 | 610 | 2330 | 1752 |  | 明绿改性膜-2 | 九天覆膜-8 | 合格 | 合格品 | 甲 | 成防萍,徐新圣 | 1752 | 1 | / | 30110011 | 铬钝化卷 | 0.15-SPCC | 30312017 | 双面钢塑复合卷 | 0.25-SPCC | 10 | MO002311 | MO002311-004-03 | FM001 | 覆膜模板 | 6479 | 2024-08-03 | 2024-08-03 | 5 | 2024-08-04 07:35:03 | 2024-08-04 11:13:35 | 江苏九天光电科技有限公司 | 0 | 徐新圣 |  | 1 | 0.25 | 2330 | 610 | 1 | JG12240703123 |  | 1 |  | 是 | 1
覆膜 | JG1224070312 | JG12240703122 | 0.25 | 610 | 2310 | 1736 |  | 明绿改性膜-2 | 九天覆膜-8 | 合格 | 合格品 | 甲 | 成防萍,徐新圣 | 1736 | 1 | / | 30110011 | 铬钝化卷 | 0.15-SPCC | 30312017 | 双面钢塑复合卷 | 0.25-SPCC | 10 | MO002311 | MO002311-004-02 | FM001 | 覆膜模板 | 6479 | 2024-08-03 | 2024-08-03 | 5 | 2024-08-04 07:35:03 | 2024-08-04 11:13:35 | 江苏九天光电科技有限公司 | 0 | 徐新圣 |  | 1 | 0.25 | 2310 | 610 | 1 | JG12240703122 |  | 1 |  | 是 | 1
覆膜 | JG1224070312 | JG12240703121 | 0.25 | 610 | 2320 | 1744 |  | 明绿改性膜-2 | 九天覆膜-8 | 合格 | 合格品 | 乙 | 何志宏 | 1744 | 1 | / | 30110011 | 铬钝化卷 | 0.15-SPCC | 30312017 | 双面钢塑复合卷 | 0.25-SPCC | 10 | MO002311 | MO002311-004-01 | FM001 | 覆膜模板 | 6479 | 2024-08-03 | 2024-08-03 | 5 | 2024-08-04 07:35:03 | 2024-08-04 11:13:35 | 江苏九天光电科技有限公司 | 0 | 徐新圣 |  | 1 | 0.25 | 2320 | 610 | 1 | JG12240703121 |  | 1 |  | 是 | 1
覆膜 | JG1224040259-21 | JG1224040259-212 | 0.19 | 710 | 3360 | 2028 | K孔洞(1600米传动侧15公分处1个 大小3.98平方毫米)X锈点(卷芯轻微小锈点) | 明绿改性膜-1 | 九天覆膜-9 | 合格 | 让步接收 | 甲 | 顾志明,倪志宏 | 2028 | 1 | / | 30110014 | 铬钝化卷 | 0.1-SPCC | 30312002 | 双面钢塑复合卷 | 0.19-SPCC | 10 | MO001335 | MO001335-008-02 | FM001 | 覆膜模板 | 3705 | 2024-07-07 | 2024-07-07 | 5 | 2024-08-04 09:41:40 | 2024-08-04 10:44:46 | 江苏九天光电科技有限公司 | 226235 | 顾志明 |  | 1 | 0.19 | 3360 | 710 | 1 | JG1224040259-212 |  | 1 | K孔洞(1600米传动侧15公分处1个 大小3.98平方毫米)X锈点(卷芯轻微小锈点) | 是 | 1
覆膜 | JG1224040259-21 | JG1224040259-211 | 0.19 | 710 | 3400 | 2050 | K孔洞(1830米传动侧15公分处1个 大小1.3平方毫米)X锈点(板面轻微小锈点) | 明绿改性膜-1 | 九天覆膜-9 | 合格 | 让步接收 | 甲 | 顾志明,倪志宏 | 2050 | 1 | / | 30110014 | 铬钝化卷 | 0.1-SPCC | 30312002 | 双面钢塑复合卷 | 0.19-SPCC | 10 | MO001335 | MO001335-008-01 | FM001 | 覆膜模板 | 3705 | 2024-07-07 | 2024-07-07 | 5 | 2024-08-04 09:41:40 | 2024-08-04 10:44:46 | 江苏九天光电科技有限公司 | 226235 | 顾志明 |  | 1 | 0.19 | 3400 | 710 | 1 | JG1224040259-211 |  | 1 | K孔洞(1830米传动侧15公分处1个 大小1.3平方毫米)X锈点(板面轻微小锈点) | 是 | 1
覆膜 | JG12240550141 | JG122405501414 | 0.19 | 710 | 3000 | 1746 | H黄斑(尾700米板面发黄，黄斑重) | 明绿改性膜-1 | 九天覆膜-9 | 合格 | 让步接收 | 甲 | 徐刚,徐兴良 | 1746 | 1 | / | 30110014 | 铬钝化卷 | 0.1-SPCC | 30312002 | 双面钢塑复合卷 | 0.19-SPCC | 10 | MO002038 | MO002038-006-04 | FM001 | 覆膜模板 | 6419 | 2024-07-25 | 2024-07-25 | 5 | 2024-08-04 07:09:57 | 2024-08-04 10:29:19 | 江苏九天光电科技有限公司 | 0 | 冯忠平 |  | 1 | 0.19 | 3000 | 710 | 1 | JG122405501414 |  | 1 | H黄斑(尾700米板面发黄，黄斑重) | 是 | 1
覆膜 | JG12240550141 | JG122405501413 | 0.19 | 710 | 3000 | 1784 |  | 明绿改性膜-1 | 九天覆膜-9 | 合格 | 合格品 | 甲 | 徐刚,徐兴良 | 1784 | 1 | / | 30110014 | 铬钝化卷 | 0.1-SPCC | 30312002 | 双面钢塑复合卷 | 0.19-SPCC | 10 | MO002038 | MO002038-006-03 | FM001 | 覆膜模板 | 6419 | 2024-07-25 | 2024-07-25 | 5 | 2024-08-04 07:09:57 | 2024-08-04 10:29:19 | 江苏九天光电科技有限公司 | 0 | 冯忠平 |  | 1 | 0.19 | 3000 | 710 | 1 | JG122405501413 |  | 1 |  | 是 | 1
覆膜 | JG12240550141 | JG122405501412 | 0.19 | 710 | 3000 | 1770 |  | 明绿改性膜-1 | 九天覆膜-9 | 合格 | 合格品 | 乙 | 桑永辉,冯忠平 | 1770 | 1 | / | 30110014 | 铬钝化卷 | 0.1-SPCC | 30312002 | 双面钢塑复合卷 | 0.19-SPCC | 10 | MO002038 | MO002038-006-02 | FM001 | 覆膜模板 | 6419 | 2024-07-25 | 2024-07-25 | 5 | 2024-08-04 07:09:57 | 2024-08-04 10:29:19 | 江苏九天光电科技有限公司 | 0 | 冯忠平 |  | 1 | 0.19 | 3000 | 710 | 1 | JG122405501412 |  | 1 |  | 是 | 1
覆膜 | JG12240550141 | JG122405501411 | 0.19 | 710 | 3000 | 1774 | S色差(650米处传动侧行车掉下石灰造成顶伤) | 明绿改性膜-1 | 九天覆膜-9 | 合格 | 让步接收 | 乙 | 桑永辉,冯忠平 | 1774 | 1 | / | 30110014 | 铬钝化卷 | 0.1-SPCC | 30312002 | 双面钢塑复合卷 | 0.19-SPCC | 10 | MO002038 | MO002038-006-01 | FM001 | 覆膜模板 | 6419 | 2024-07-25 | 2024-07-25 | 5 | 2024-08-04 07:09:57 | 2024-08-04 10:29:19 | 江苏九天光电科技有限公司 | 0 | 冯忠平 |  | 1 | 0.19 | 3000 | 710 | 1 | JG122405501411 |  | 1 | S色差(650米处传动侧行车掉下石灰造成顶伤) | 是 | 1
覆膜 | JG12240601782 | JG122406017823 | 0.19 | 710 | 3150 | 1898 |  | 明绿改性膜-1 | 九天覆膜-9 | 合格 | 合格品 | 甲 | 顾志明,倪志宏 | 1898 | 1 | / | 30110014 | 铬钝化卷 | 0.1-SPCC | 30312002 | 双面钢塑复合卷 | 0.19-SPCC | 10 | MO002312 | MO002312-005-03 | FM001 | 覆膜模板 | 5389 | 2024-08-03 | 2024-08-03 | 5 | 2024-08-04 06:57:38 | 2024-08-04 09:27:08 | 江苏九天光电科技有限公司 | 0 | 李忠 |  | 1 | 0.19 | 3150 | 710 | 1 | JG122406017823 |  | 1 |  | 是 | 1
覆膜 | JG12240601782 | JG122406017822 | 0.19 | 710 | 3350 | 2044 |  | 明绿改性膜-1 | 九天覆膜-9 | 合格 | 合格品 | 乙 | 黄宏涛,李忠 | 2044 | 1 | / | 30110014 | 铬钝化卷 | 0.1-SPCC | 30312002 | 双面钢塑复合卷 | 0.19-SPCC | 10 | MO002312 | MO002312-005-02 | FM001 | 覆膜模板 | 5389 | 2024-08-03 | 2024-08-03 | 5 | 2024-08-04 06:57:38 | 2024-08-04 09:27:08 | 江苏九天光电科技有限公司 | 0 | 李忠 |  | 1 | 0.19 | 3350 | 710 | 1 | JG122406017822 |  | 1 |  | 是 | 1
覆膜 | JG12240601782 | JG122406017821 | 0.19 | 710 | 3360 | 2038 |  | 明绿改性膜-1 | 九天覆膜-9 | 合格 | 合格品 | 乙 | 黄宏涛,李忠 | 2038 | 1 | / | 30110014 | 铬钝化卷 | 0.1-SPCC | 30312002 | 双面钢塑复合卷 | 0.19-SPCC | 10 | MO002312 | MO002312-005-01 | FM001 | 覆膜模板 | 5389 | 2024-08-03 | 2024-08-03 | 5 | 2024-08-04 06:57:38 | 2024-08-04 09:27:08 | 江苏九天光电科技有限公司 | 0 | 李忠 |  | 1 | 0.19 | 3360 | 710 | 1 | JG122406017821 |  | 1 |  | 是 | 1