## sheet1
工序名称 | 新卷号 | 批号 | 机组名称 | 工序状态 | 检验结果 | 班组 | 参与人 | 来料重量 | 出料重量 | 成材率 | 出料长度 | 出料厚度 | 出料宽度 | 工序要求 | 备注 | 来料编码 | 来料名称 | 来料规格 | 产品编码 | 产品名称 | 产品规格 | 膜名称 | 排序 | 主计划号 | 子计划号 | 工序流程编码 | 工序流程名称 | 工单需求 | 计划开始时间 | 计划结束时间 | 工单状态 | 实际开始时间 | 产出时间 | 组织名称 | 卷号ID | 操作工人 | 报工人 | 检验 | 来料厚度 | 来料长度 | 来料宽度 | 是否分卷 | 原卷号 | 工单要求 | 是否成品 | 不良现象 | 是否入库 | 入库审核 | 生产工时
铬钝化 | JG12240705272 | JG1224070527 | 东方铬钝化750 | 合格 | 合格品 | 甲 | 孙锋 | 2157 | 2157 | 1 | 3170 | 0.15 | 610 | 镀铬量80-100 |  | 30210011 | 光亮卷 | 0.15-SPCC | 30110011 | 铬钝化卷 | 0.15-SPCC |  | 10 | MO002308 | MO002308-007-02 | GDH001 | 铬钝化模板 | 6940 | 2024-08-03 | 2024-08-03 | 5 | 2024-08-05 08:16:53 | 2024-08-05 14:07:14 | 江苏东方九天新能源材料有限公司 |  | 倪兵 |  | 1 | 0.15 | 3170 | 610 | 1 | JG12240705272 |  | 1 |  | 是 | 1 | 526
铬钝化 | JG12240705271 | JG1224070527 | 东方铬钝化750 | 合格 | 合格品 | 甲 | 孙锋 | 4761 | 4761 | 1 | 7000 | 0.15 | 610 | 镀铬量80-100 |  | 30210011 | 光亮卷 | 0.15-SPCC | 30110011 | 铬钝化卷 | 0.15-SPCC |  | 10 | MO002308 | MO002308-007-01 | GDH001 | 铬钝化模板 | 6940 | 2024-08-03 | 2024-08-03 | 5 | 2024-08-05 08:16:53 | 2024-08-05 14:07:14 | 江苏东方九天新能源材料有限公司 |  | 倪兵 |  | 1 | 0.15 | 7000 | 610 | 1 | JG12240705271 |  | 1 |  | 是 | 1 | 526
铬钝化 | JG12240704842 | JG1224070484 | 东方铬钝化750 | 合格 | 合格品 | 乙 | 李澍 | 2151 | 2151 | 1 | 3150 | 0.15 | 610 | 镀铬量80-100 |  | 30210011 | 光亮卷 | 0.15-SPCC | 30110011 | 铬钝化卷 | 0.15-SPCC |  | 10 | MO002308 | MO002308-004-02 | GDH001 | 铬钝化模板 | 6920 | 2024-08-03 | 2024-08-03 | 5 | 2024-08-05 13:30:05 | 2024-08-05 13:31:54 | 江苏东方九天新能源材料有限公司 |  | 李澍 |  | 1 | 0.15 | 3150 | 610 | 1 | JG12240704842 |  | 1 | 2450-2480米操8-13大小0.11-0.28 5处孔洞 | 是 | 1 | 1
铬钝化 | JG12240704841 | JG1224070484 | 东方铬钝化750 | 合格 | 合格品 | 乙 | 李澍 | 4763 | 4763 | 1 | 7000 | 0.15 | 610 | 镀铬量80-100 |  | 30210011 | 光亮卷 | 0.15-SPCC | 30110011 | 铬钝化卷 | 0.15-SPCC |  | 10 | MO002308 | MO002308-004-01 | GDH001 | 铬钝化模板 | 6920 | 2024-08-03 | 2024-08-03 | 5 | 2024-08-05 13:30:05 | 2024-08-05 13:31:54 | 江苏东方九天新能源材料有限公司 |  | 李澍 |  | 1 | 0.15 | 7000 | 610 | 1 | JG12240704841 |  | 1 |  | 是 | 1 | 1
铬钝化 | JG1224070452 | JG1224070452 | 东方铬钝化750 | 合格 | 合格品 | 甲 | 周建锋 | 6644 | 6645 | 1.0002 | 9470 | 0.15 | 610 | 0.15镀铬量80-100 | 来料板面色差，条印，辊印，振纹，白斑，亮线辊印 | 30210011 | 光亮卷 | 0.15-SPCC | 30110011 | 铬钝化卷 | 0.15-SPCC |  | 10 | MO002297 | MO002297-010 | GDH001 | 铬钝化模板 | 6644 | 2024-08-02 | 2024-08-02 | 5 | 2024-08-05 06:38:55 | 2024-08-05 07:34:24 | 江苏东方九天新能源材料有限公司 | 276227 | 倪兵 |  |  | 0.15 | 9400 | 610 | 1 | JG1224070452 |  | 1 | 来料板面色差，条印，辊印，振纹，白斑，亮线辊印 | 是 | 1 | 56
铬钝化 | JG1224070531 | JG1224070531 | 东方铬钝化750 | 合格 | 合格品 | 甲 | 孙锋 | 6526 | 6527 | 1.0002 | 9530 | 0.15 | 610 | 镀铬量80-100 | 来料板面色差，条印，辊印，停机印，挫伤，振纹 | 30210011 | 光亮卷 | 0.15-SPCC | 30110011 | 铬钝化卷 | 0.15-SPCC |  | 10 | MO002308 | MO002308-008 | GDH001 | 铬钝化模板 | 6526 | 2024-08-03 | 2024-08-03 | 5 | 2024-08-05 05:36:55 | 2024-08-05 06:38:34 | 江苏东方九天新能源材料有限公司 | 277273 | 孙槐兵 |  |  | 0.15 | 9550 | 610 | 1 | JG1224070531 |  | 1 | 来料板面色差，条印，辊印，停机印，挫伤，振纹 | 是 | 1 | 62
铬钝化 | JG1224070332 | JG1224070332 | 东方铬钝化750 | 合格 | 合格品 | 乙 | 李澍 | 6542 | 6521 | 0.9968 | 9200 | 0.15 | 610 | 镀铬量80-100 |  | 30210011 | 光亮卷 | 0.15-SPCC | 30110011 | 铬钝化卷 | 0.15-SPCC |  | 10 | MO002308 | MO002308-003 | GDH001 | 铬钝化模板 | 6542 | 2024-08-03 | 2024-08-03 | 5 | 2024-08-03 23:58:13 | 2024-08-04 00:08:38 | 江苏东方九天新能源材料有限公司 | 277268 | 李澍 |  |  | 0.15 | 9190 | 610 | 1 | JG1224070332 |  | 1 | 横辊印 白斑 条印 色差 辊印 | 是 | 1 | 10