## sheet1
工序名称 | 新卷号 | 批号 | 机组名称 | 工序状态 | 检验结果 | 班组 | 参与人 | 来料重量 | 出料重量 | 成材率 | 出料长度 | 出料厚度 | 出料宽度 | 工序要求 | 备注 | 来料编码 | 来料名称 | 来料规格 | 产品编码 | 产品名称 | 产品规格 | 膜名称 | 排序 | 主计划号 | 子计划号 | 工序流程编码 | 工序流程名称 | 工单需求 | 计划开始时间 | 计划结束时间 | 工单状态 | 实际开始时间 | 产出时间 | 组织名称 | 卷号ID | 操作工人 | 报工人 | 检验 | 来料厚度 | 来料长度 | 来料宽度 | 是否分卷 | 原卷号 | 工单要求 | 是否成品 | 不良现象 | 是否入库 | 入库审核 | 生产工时
最终冷轧 | DZJ230006 | DZJ230006 | 九天700轧机 | 合格 | 合格品 | 甲 | 李新峰 | 1012 | 1012 | 1 | 1950 | 0.125 | 505 | 轧0.125（0.123-0.127）不低于0.123不高于0.128 |  | 31310015 | 镍钝化卷 | 0.25-SPCC | 30210004 | 光亮卷 | 0.125-SPCC |  | 30 | MO002281 | MO002281-007 | GLJ003 | 光亮卷前处理 模板 | 1012 | 2024-08-02 | 2024-08-02 | 3 | 2024-08-05 19:03:31 | 2024-08-05 19:05:04 | 江苏九天光电科技有限公司 | 276072 | 李新峰 |  |  | 0.25 | 0 | 0 | 1 | DZJ230006 |  |  |  | 否 | 0
最终冷轧 | DZJ230064 | DZJ230064 | 九天700轧机 | 合格 | 合格品 | 甲 | 李新峰 | 1118 | 1118 | 1 | 1850 | 0.125 | 525 | 轧0.125（0.123-0.127）不低于0.123不高于0.128 |  | 31310027 | 镍钝化卷 | 0.68-SPCC | 30210004 | 光亮卷 | 0.125-SPCC |  | 30 | MO002281 | MO002281-008 | GLJ003 | 光亮卷前处理 模板 | 1118 | 2024-08-02 | 2024-08-02 | 3 | 2024-08-05 18:14:07 | 2024-08-05 18:16:16 | 江苏九天光电科技有限公司 | 276073 | 李新峰 |  |  | 0.68 | 0 | 0 | 1 | DZJ230064 |  |  |  | 否 | 0
最终冷轧 | SYJ230023 | SYJ230023 | 九天700轧机 | 合格 | 合格品 | 甲 | 李新峰 | 1175 | 1080 | 0.9191 | 1820 | 0.125 | 598 | 轧0.125（0.123-0.127）不低于0.123不高于0.128 |  | 31310021 | 镍钝化卷 | 0.3-SPCC | 30210004 | 光亮卷 | 0.125-SPCC |  | 30 | MO002279 | MO002279-006 | GLJ003 | 光亮卷前处理 模板 | 1175 | 2024-08-02 | 2024-08-02 | 3 | 2024-08-05 15:13:44 | 2024-08-05 15:15:29 | 江苏九天光电科技有限公司 | 275948 | 李新峰 |  |  | 0.3 | 0 | 0 | 1 | SYJ230023 |  |  |  | 否 | 0
最终冷轧 | G0321020471-12 | G0321020471-12 | 九天700轧机 | 合格 | 合格品 | 甲 | 李新峰 | 1290 | 1290 | 1 | 2080 | 0.125 | 610 | 轧0.125（0.123-0.127）不低于0.123不高于0.128 |  | 31310025 | 镍钝化卷 | 0.4-SPCC | 30210004 | 光亮卷 | 0.125-SPCC |  | 30 | MO002281 | MO002281-002 | GLJ003 | 光亮卷前处理 模板 | 1290 | 2024-08-02 | 2024-08-02 | 3 | 2024-08-05 13:17:40 | 2024-08-05 13:20:13 | 江苏九天光电科技有限公司 | 275965 | 李新峰 |  |  | 0.4 | 0 | 0 | 1 | G0321020471-12 |  |  |  | 否 | 0
最终冷轧 | 322E180908539-2 | 322E180908539-2 | 九天700轧机 | 合格 | 合格品 | 甲 | 李新峰 | 1135 | 1130 | 0.9956 | 1790 | 0.125 | 610 | 轧0.125（0.123-0.127）不低于0.123不高于0.128 |  | 31310025 | 镍钝化卷 | 0.4-SPCC | 30210004 | 光亮卷 | 0.125-SPCC |  | 30 | MO002281 | MO002281-001 | GLJ003 | 光亮卷前处理 模板 | 1135 | 2024-08-02 | 2024-08-02 | 3 | 2024-08-05 12:03:12 | 2024-08-05 12:04:25 | 江苏九天光电科技有限公司 | 275958 | 李新峰 |  |  | 0.4 | 0 | 0 | 1 | 322E180908539-2 |  |  |  | 否 | 0
最终冷轧 | JL1122070080-2222 | JL1122070080-2222 | 九天700轧机 | 合格 | 合格品 | 乙 | 蒋涛 | 1160 | 1070 | 0.9224 | 1730 | 0.125 | 610 | 轧0.125（0.123-0.127）不低于0.123不高于0.128 |  | 31310040 | 镍钝化卷 | 0.254-BDCK | 30210004 | 光亮卷 | 0.125-SPCC |  | 30 | MO002284 | MO002284-003 | GLJ003 | 光亮卷前处理 模板 | 1160 | 2024-08-02 | 2024-08-02 | 3 | 2024-08-05 08:05:47 | 2024-08-05 08:06:14 | 江苏九天光电科技有限公司 | 276100 | 蒋涛 |  |  | 0.254 | 0 | 0 | 1 | JL1122070080-2222 |  |  |  | 否 | 0
最终冷轧 | JL0022100049-11 | JL0022100049-11 | 九天700轧机 | 合格 | 合格品 | 乙 | 蒋涛 | 1385 | 1385 | 1 | 2330 | 0.125 | 610 | 轧0.125（0.123-0.127）不低于0.123不高于0.128 |  | 31310021 | 镍钝化卷 | 0.3-SPCC | 30210004 | 光亮卷 | 0.125-SPCC |  | 30 | MO002279 | MO002279-002 | GLJ003 | 光亮卷前处理 模板 | 1385 | 2024-08-02 | 2024-08-02 | 3 | 2024-08-05 06:14:04 | 2024-08-05 06:14:27 | 江苏九天光电科技有限公司 | 275942 | 蒋涛 |  |  | 0.3 | 0 | 0 | 1 | JL0022100049-11 |  |  |  | 否 | 0
最终冷轧 | JL0022110028-11 | JL0022110028-11 | 九天700轧机 | 合格 | 合格品 | 乙 | 蒋涛 | 1965 | 1965 | 1 | 3320 | 0.125 | 610 | 轧0.125（0.123-0.127）不低于0.123不高于0.128 |  | 31310021 | 镍钝化卷 | 0.3-SPCC | 30210004 | 光亮卷 | 0.125-SPCC |  | 30 | MO002279 | MO002279-003 | GLJ003 | 光亮卷前处理 模板 | 1965 | 2024-08-02 | 2024-08-02 | 3 | 2024-08-05 06:13:21 | 2024-08-05 06:13:49 | 江苏九天光电科技有限公司 | 275945 | 蒋涛 |  |  | 0.3 | 0 | 0 | 1 | JL0022110028-11 |  |  |  | 否 | 0
最终冷轧 | JL0023110107-212 | JL0023110107-212 | 九天700轧机 | 合格 | 合格品 | 乙 | 蒋涛 | 1440 | 1440 | 1 | 2300 | 0.125 | 630 | 轧0.125（0.123-0.127）不低于0.123不高于0.128 |  | 31310025 | 镍钝化卷 | 0.4-SPCC | 30210004 | 光亮卷 | 0.125-SPCC |  | 30 | MO002281 | MO002281-004 | GLJ003 | 光亮卷前处理 模板 | 1440 | 2024-08-02 | 2024-08-02 | 3 | 2024-08-05 06:08:00 | 2024-08-05 06:08:31 | 江苏九天光电科技有限公司 | 276061 | 蒋涛 |  |  | 0.4 | 0 | 0 | 1 | JL0023110107-212 |  |  |  | 否 | 0
最终冷轧 | JL0024010083-21 | JL0024010083-21 | 九天700轧机 | 合格 | 合格品 | 乙 | 蒋涛 | 1772 | 1772 | 1 | 2820 | 0.125 | 630 | 轧0.125（0.123-0.127）不低于0.123不高于0.128 |  | 31310025 | 镍钝化卷 | 0.4-SPCC | 30210004 | 光亮卷 | 0.125-SPCC |  | 30 | MO002281 | MO002281-006 | GLJ003 | 光亮卷前处理 模板 | 1772 | 2024-08-02 | 2024-08-02 | 3 | 2024-08-05 06:07:17 | 2024-08-05 06:07:41 | 江苏九天光电科技有限公司 | 276067 | 蒋涛 |  |  | 0.4 | 0 | 0 | 1 | JL0024010083-21 |  |  |  | 否 | 0
最终冷轧 | JL0023120131-11 | JL0023120131-11 | 九天700轧机 | 合格 | 合格品 | 乙 | 蒋涛 | 1996 | 1996 | 1 | 3260 | 0.125 | 630 | 轧0.125（0.123-0.127）不低于0.123不高于0.128 |  | 31310025 | 镍钝化卷 | 0.4-SPCC | 30210004 | 光亮卷 | 0.125-SPCC |  | 30 | MO002281 | MO002281-005 | GLJ003 | 光亮卷前处理 模板 | 1996 | 2024-08-02 | 2024-08-02 | 3 | 2024-08-05 06:06:32 | 2024-08-05 06:06:59 | 江苏九天光电科技有限公司 | 276062 | 蒋涛 |  |  | 0.4 | 0 | 0 | 1 | JL0023120131-11 |  |  |  | 否 | 0
最终冷轧 | 12248565102/922 | 12248565102/922 | 九天700轧机 | 合格 | 合格品 | 乙 | 蒋涛 | 1390 | 1390 | 1 | 2120 | 0.125 | 610 | 轧0.125（0.123-0.127）不低于0.123不高于0.128 |  | 31310021 | 镍钝化卷 | 0.3-SPCC | 30210004 | 光亮卷 | 0.125-SPCC |  | 30 | MO002279 | MO002279-007 | GLJ003 | 光亮卷前处理 模板 | 1390 | 2024-08-02 | 2024-08-02 | 3 | 2024-08-05 06:05:51 | 2024-08-05 06:06:15 | 江苏九天光电科技有限公司 | 275949 | 蒋涛 |  |  | 0.3 | 0 | 0 | 1 | 12248565102/922 |  |  |  | 否 | 0
最终冷轧 | DZJ230021 | DZJ230021 | 九天700轧机 | 合格 | 合格品 | 乙 | 蒋涛 | 1074 | 1074 | 1 | 1790 | 0.125 | 610 | 轧0.125（0.123-0.127）不低于0.123不高于0.128 |  | 31310021 | 镍钝化卷 | 0.3-SPCC | 30210004 | 光亮卷 | 0.125-SPCC |  | 30 | MO002279 | MO002279-004 | GLJ003 | 光亮卷前处理 模板 | 1074 | 2024-08-02 | 2024-08-02 | 3 | 2024-08-05 06:05:12 | 2024-08-05 06:05:37 | 江苏九天光电科技有限公司 | 275946 | 蒋涛 |  |  | 0.3 | 0 | 0 | 1 | DZJ230021 |  |  |  | 否 | 0
最终冷轧 | DZJ230022 | DZJ230022 | 九天700轧机 | 合格 | 合格品 | 乙 | 蒋涛 | 1300 | 1300 | 1 | 2010 | 0.125 | 590 | 轧0.125（0.123-0.127）不低于0.123不高于0.128 |  | 31310021 | 镍钝化卷 | 0.3-SPCC | 30210004 | 光亮卷 | 0.125-SPCC |  | 30 | MO002279 | MO002279-005 | GLJ003 | 光亮卷前处理 模板 | 1300 | 2024-08-02 | 2024-08-02 | 3 | 2024-08-05 06:04:36 | 2024-08-05 06:05:00 | 江苏九天光电科技有限公司 | 275947 | 蒋涛 |  |  | 0.3 | 0 | 0 | 1 | DZJ230022 |  |  |  | 否 | 0